## Sub 1 1.2% 10 ksi I
0.125
Group 2, Condition 3 (IFF) Sequence Step 1 - IFF 1.2%
PATHS ALONG Y-DIRECTION (L) | [12 empty] | PATHS ALONG X-DIRECTION (T) | [12 empty] | PATHS ALONG Z-DIRECTION (THROUGH THICKNESS)
| Midplane |  | Midplane |  | Entry |  | Entry |  | Exit |  | Exit |  |  | Midplane |  | Midplane |  | Entry |  | Entry |  | Exit |  | Exit |  |  | At bore |  | At bore |  | 0.02" away from bore |  | 0.02" away from bore
| Hoop |  | Radial |  | Hoop |  | Radial |  | Hoop |  | Radial |  |  | Hoop |  | Radial |  | Hoop |  | Radial |  | Hoop |  | Radial |  |  | Hoop |  | Radial |  | Hoop |  | Radial
Radial | Strain | Stress | Strain | Stress | Strain | Stress | Strain | Stress | Strain | Stress | Strain | Stress | Radial | Strain | Stress | Strain | Stress | Strain | Stress | Strain | Stress | Strain | Stress | Strain | Stress | z coordinate | Strain | Stress | Strain | Stress | Strain | Stress | Strain | Stress
dim, in | in/in | psi | in/in | psi | in/in | psi | in/in | psi | in/in | psi | in/in | psi | dim, in | in/in | psi | in/in | psi | in/in | psi | in/in | psi | in/in | psi | in/in | psi | in | in/in | psi | in/in | psi | in/in | psi | in/in | psi
0.125 | 0.010397 | 3763.5 | -0.013815 | -58578 | 0.011161 | -8343.8 | -0.021298 | -62552 | 0.010885 | -4253.6 | -0.019955 | -60225 | 0.125 | 0.010222 | 4049.1 | -0.013587 | -58232 | 0.010571 | -928 | -0.018324 | -57843 | 0.010703 | -2477.4 | -0.019901 | -59320 | 0 | 0.010571 | -928 | -0.018324 | -57843 | 0.0075453 | 20958 | -0.0096759 | -39819 | 0 | 0.125 | 0 | 0.125
0.1574 | 0.0062667 | 16098 | -0.0081219 | -44520 | 0.0066595 | 22231 | -0.0083353 | -38348 | 0.0066116 | 22158 | -0.0082825 | -38364 | 0.13 | 0.0094239 | 5870.8 | -0.012557 | -56089 | 0.0098964 | 9213.8 | -0.015637 | -49791 | 0.0098837 | 10357 | -0.015639 | -48942 | 0.00125 | 0.010634 | -67.11 | -0.017565 | -57260 | 0.0075391 | 20342 | -0.0098041 | -40339 | 0.0324 | 0.1574 | 0.005 | 0.13
0.1898 | 0.0041801 | 26131 | -0.0047873 | -32876 | 0.0044256 | 25097 | -0.0051469 | -34236 | 0.0044282 | 25095 | -0.0051523 | -34290 | 0.135 | 0.0085778 | 8019.8 | -0.011439 | -53601 | 0.0091274 | 15388 | -0.01321 | -44782 | 0.0090844 | 15814 | -0.013109 | -44417 | 0.0025 | 0.010696 | 803.89 | -0.016808 | -56674 | 0.007533 | 19726 | -0.0099323 | -40859 | 0.0648 | 0.1898 | 0.01 | 0.135
0.2222 | 0.0030561 | 26276 | -0.0030849 | -23590 | 0.0031821 | 24599 | -0.0033654 | -27468 | 0.003262 | 24576 | -0.0034793 | -27882 | 0.14 | 0.0079186 | 9941.1 | -0.010537 | -51400 | 0.0082386 | 19984 | -0.010758 | -40914 | 0.0082644 | 19586 | -0.010918 | -41218 | 0.00375 | 0.010759 | 1674.9 | -0.016052 | -56088 | 0.0075268 | 19109 | -0.010061 | -41379 | 0.0972 | 0.2222 | 0.015 | 0.14
0.2546 | 0.0022568 | 19169 | -0.0021831 | -16883 | 0.0023655 | 18757 | -0.0024758 | -20556 | 0.0023726 | 18733 | -0.0024943 | -20787 | 0.145 | 0.0072678 | 11875 | -0.0096414 | -49191 | 0.0075453 | 20958 | -0.0096759 | -39819 | 0.0076247 | 20734 | -0.0098331 | -40026 | 0.005 | 0.01081 | 2582.7 | -0.015346 | -55499 | 0.0075201 | 18620 | -0.010158 | -41789 | 0.1296 | 0.2546 | 0.02 | 0.145
0.287 | 0.0018453 | 15579 | -0.001754 | -13648 | 0.0018817 | 15057 | -0.0019377 | -15957 | 0.0018294 | 14619 | -0.0018844 | -15538 | 0.15 | 0.0067491 | 13822 | -0.0088785 | -47003 | 0.0069328 | 21548 | -0.0087959 | -39061 | 0.0070178 | 21310 | -0.0089626 | -39288 | 0.00625 | 0.010782 | 3744.8 | -0.014988 | -54884 | 0.007513 | 18210 | -0.010237 | -42129 | 0.162 | 0.287 | 0.025 | 0.15
0.3194 | 0.0014655 | 12276 | -0.0013626 | -10689 | 0.0014679 | 11870 | -0.0014786 | -12057 | 0.0014974 | 12100 | -0.0015124 | -12340 | 0.155 | 0.0062304 | 15769 | -0.0081156 | -44816 | 0.0064525 | 21828 | -0.0081531 | -38604 | 0.0064833 | 21725 | -0.00822 | -38698 | 0.0075 | 0.010747 | 5033.5 | -0.014616 | -54206 | 0.007496 | 17776 | -0.010296 | -42508 | 0.1944 | 0.3194 | 0.03 | 0.155
0.3518 | 0.0012385 | 10345 | -0.0011513 | -9061.4 | 0.0012604 | 10268 | -0.0012514 | -10129 | 0.0012255 | 10025 | -0.0012098 | -9750.6 | 0.16 | 0.0057116 | 17716 | -0.0073525 | -42628 | 0.0059814 | 22075 | -0.0075293 | -38178 | 0.0060258 | 22059 | -0.0075933 | -38193 | 0.00875 | 0.01071 | 6379.4 | -0.014238 | -53500 | 0.0074807 | 17290 | -0.010357 | -42950 | 0.2268 | 0.3518 | 0.035 | 0.16
0.3842 | 0.0010256 | 8540.3 | -0.0009531 | -7527 | 0.0010507 | 8649.4 | -0.0010226 | -8187 | 0.0010464 | 8619.5 | -0.0010177 | -8141.6 | 0.165 | 0.0053368 | 19404 | -0.0067698 | -40719 | 0.0055753 | 22535 | -0.0069489 | -37554 | 0.0056219 | 22468 | -0.0070175 | -37638 | 0.01 | 0.010674 | 7660 | -0.013872 | -52835 | 0.0074654 | 16804 | -0.010419 | -43393 | 0.2592 | 0.3842 | 0.04 | 0.165
0.4166 | 0.00090454 | 7541.2 | -0.0008414 | -6636.4 | 0.00089275 | 7405.1 | -0.00085523 | -6789.1 | 0.00088231 | 7323.3 | -0.0008433 | -6689.2 | 0.17 | 0.0049972 | 21025 | -0.0062316 | -38881 | 0.005198 | 23018 | -0.0064021 | -36899 | 0.0052611 | 22901 | -0.0064975 | -37029 | 0.01125 | 0.010676 | 7758.7 | -0.013856 | -52948 | 0.007459 | 16266 | -0.01049 | -43890 | 0.2916 | 0.4166 | 0.045 | 0.17
0.449 | 0.00078644 | 6569.1 | -0.00073177 | -5759.3 | 0.00077314 | 6443.2 | -0.00073274 | -5785 | 0.00077791 | 6481.9 | -0.00073729 | -5822 | 0.175 | 0.0046592 | 22645 | -0.0056954 | -37046 | 0.0048335 | 23507 | -0.005871 | -36234 | 0.004931 | 23350 | -0.0060173 | -36380 | 0.0125 | 0.010678 | 7857.4 | -0.013839 | -53061 | 0.0074588 | 15691 | -0.010568 | -44427 | 0.324 | 0.449 | 0.05 | 0.175
0.4814 | 0.0006715 | 5627.1 | -0.00062424 | -4894.7 | 0.00067402 | 5642.6 | -0.00063227 | -4964.8 | 0.00068443 | 5725.4 | -0.00064291 | -5053 | 0.18 | 0.0044146 | 24163 | -0.005274 | -35387 | 0.0045724 | 24122 | -0.005469 | -35461 | 0.0046051 | 23820 | -0.0055404 | -35699 | 0.01375 | 0.01068 | 7956.1 | -0.013822 | -53174 | 0.0074547 | 15157 | -0.010638 | -44930 | 0.3564 | 0.4814 | 0.055 | 0.18
0.5138 | 0.00060069 | 5048.3 | -0.00055578 | -4342.6 | 0.0006087 | 5107.5 | -0.00056806 | -4448.1 | 0.00059227 | 4979.5 | -0.00054995 | -4295.7 | 0.185 | 0.00417 | 25682 | -0.0048527 | -33729 | 0.0043265 | 24756 | -0.0050859 | -34671 | 0.0043102 | 24411 | -0.0050917 | -34846 | 0.015 | 0.010678 | 8053.6 | -0.013805 | -53269 | 0.0074423 | 14818 | -0.010665 | -45279 | 0.3888 | 0.5138 | 0.06 | 0.185
0.5462 | 0.00054113 | 4558.3 | -0.00049861 | -3884.7 | 0.00053416 | 4501.7 | -0.00049357 | -3843.8 | 0.00053275 | 4492.4 | -0.00049159 | -3825.6 | 0.19 | 0.0039254 | 27201 | -0.0044313 | -32070 | 0.0040969 | 25304 | -0.0047311 | -33884 | 0.0040954 | 25130 | -0.0047408 | -33937 | 0.01625 | 0.010669 | 8016.9 | -0.013792 | -53403 | 0.0074464 | 14527 | -0.010684 | -45587 | 0.4212 | 0.5462 | 0.065 | 0.19
0.5786 | 0.00047704 | 4031.7 | -0.00043701 | -3390.6 | 0.0004746 | 4014.1 | -0.00043495 | -3371.7 | 0.00048055 | 4060.2 | -0.00044125 | -3425 | 0.195 | 0.003716 | 27641 | -0.0041007 | -30456 | 0.0038683 | 25847 | -0.0043779 | -33098 | 0.0038806 | 25849 | -0.0043899 | -33028 | 0.0175 | 0.010657 | 7938 | -0.013779 | -53554 | 0.0074506 | 14235 | -0.010704 | -45895 | 0.4536 | 0.5786 | 0.07 | 0.195
0.611 | 0.0004322 | 3659.2 | -0.00039444 | -3053.4 | 0.00043177 | 3658.3 | -0.00039402 | -3047.3 | 0.00042919 | 3634.5 | -0.00039184 | -3032.6 | 0.2 | 0.0035432 | 26957 | -0.0038646 | -28889 | 0.0036809 | 25855 | -0.0041036 | -32108 | 0.0036658 | 26568 | -0.004039 | -32120 | 0.01875 | 0.010645 | 7859.1 | -0.013767 | -53704 | 0.0074547 | 13944 | -0.010724 | -46203 | 0.486 | 0.611 | 0.075 | 0.2
0.6434 | 0.00039452 | 3347.7 | -0.00035831 | -2765.5 | 0.00039036 | 3313.7 | -0.00035453 | -2735 | 0.0003877 | 3289.7 | -0.00035216 | -2718.1 | 0.205 | 0.0033704 | 26273 | -0.0036286 | -27323 | 0.0035289 | 25402 | -0.0038972 | -30942 | 0.0034832 | 26520 | -0.0037739 | -31051 | 0.02 | 0.010635 | 7776.8 | -0.013755 | -53859 | 0.0074591 | 13647 | -0.010745 | -46515 | 0.5184 | 0.6434 | 0.08 | 0.205
0.6758 | 0.00035685 | 3036.2 | -0.00032217 | -2477.6 | 0.00035542 | 3021.9 | -0.00032146 | -2474.6 | 0.00035573 | 3023.2 | -0.00032186 | -2479 | 0.21 | 0.0031976 | 25589 | -0.0033925 | -25756 | 0.0033768 | 24949 | -0.0036908 | -29777 | 0.0033283 | 25458 | -0.0036015 | -29759 | 0.02125 | 0.010622 | 7684.9 | -0.013728 | -54023 | 0.0074623 | 13346 | -0.010766 | -46830 | 0.5508 | 0.6758 | 0.085 | 0.21
0.7082 | 0.00032706 | 2788.2 | -0.00029402 | -2255.1 | 0.00032816 | 2793.5 | -0.00029597 | -2274.7 | 0.00032522 | 2770 | -0.00029289 | -2249.4 | 0.215 | 0.0030249 | 24905 | -0.0031564 | -24190 | 0.0032248 | 24495 | -0.0034844 | -28611 | 0.0031733 | 24396 | -0.0034291 | -28466 | 0.0225 | 0.010584 | 7615.7 | -0.013681 | -54147 | 0.007449 | 13249 | -0.010712 | -46969 | 0.5832 | 0.7082 | 0.09 | 0.215
0.7406 | 0.00030161 | 2575.1 | -0.00027027 | -2068.7 | 0.0003004 | 2561.2 | -0.00026994 | -2070.2 | 0.00029558 | 2524.4 | -0.0002647 | -2025.2 | 0.22 | 0.0028521 | 24221 | -0.0029203 | -22623 | 0.0030736 | 23932 | -0.0032855 | -27424 | 0.0030183 | 23340 | -0.0032558 | -27172 | 0.02375 | 0.010546 | 7546.5 | -0.013634 | -54270 | 0.0074357 | 13152 | -0.010659 | -47107 | 0.6156 | 0.7406 | 0.095 | 0.22
0.773 | 0.00027616 | 2362 | -0.00024651 | -1882.2 | 0.0002718 | 2322.7 | -0.00024295 | -1857.3 | 0.00027361 | 2338.9 | -0.00024447 | -1868.1 | 0.225 | 0.0027427 | 23283 | -0.0027939 | -21676 | 0.00294 | 23046 | -0.0031318 | -26259 | 0.0028632 | 22304 | -0.0030802 | -25869 | 0.025 | 0.010509 | 7477.3 | -0.013587 | -54393 | 0.0074224 | 13055 | -0.010605 | -47246 | 0.648 | 0.773 | 0.1 | 0.225
0.8054 | 0.00025143 | 2154.7 | -0.00022349 | -1701.8 | 0.00025213 | 2156.2 | -0.00022494 | -1717.7 | 0.00025232 | 2158.7 | -0.00022495 | -1716.9 | 0.23 | 0.0026351 | 22337 | -0.0026707 | -20747 | 0.0028202 | 22117 | -0.0030016 | -25158 | 0.0027401 | 21404 | -0.0029438 | -24751 | 0.02625 | 0.010487 | 7378.3 | -0.013559 | -54561 | 0.0074091 | 12958 | -0.010552 | -47385 | 0.6804 | 0.8054 | 0.105 | 0.23
0.8378 | 0.00023379 | 2003.7 | -0.00020767 | -1581 | 0.00023325 | 1996.2 | -0.00020764 | -1583.9 | 0.0002323 | 1988.9 | -0.00020667 | -1575.7 | 0.235 | 0.0025275 | 21392 | -0.0025474 | -19818 | 0.0027004 | 21188 | -0.0028714 | -24057 | 0.0026274 | 20548 | -0.0028184 | -23673 | 0.0275 | 0.010494 | 7271.2 | -0.0136 | -54709 | 0.0073958 | 12861 | -0.010498 | -47524 | 0.7128 | 0.8378 | 0.11 | 0.235
0.8702 | 0.00021614 | 1852.7 | -0.00019185 | -1460.3 | 0.00021437 | 1836.3 | -0.00019034 | -1450.1 | 0.00021479 | 1839.7 | -0.00019086 | -1454.3 | 0.24 | 0.0024198 | 20446 | -0.0024241 | -18888 | 0.0025806 | 20258 | -0.0027411 | -22955 | 0.0025147 | 19692 | -0.002693 | -22596 | 0.02875 | 0.010483 | 7157.1 | -0.013626 | -54857 | 0.0073909 | 12745 | -0.010462 | -47678 | 0.7452 | 0.8702 | 0.115 | 0.24
0.9026 | 0.00019938 | 1709.1 | -0.0001769 | -1346.4 | 0.00019935 | 1708 | -0.00017693 | -1347.5 | 0.00020004 | 1713.9 | -0.00017769 | -1353.4 | 0.245 | 0.0023122 | 19501 | -0.0023009 | -17959 | 0.0024607 | 19329 | -0.0026109 | -21854 | 0.002402 | 18836 | -0.0025676 | -21519 | 0.03 | 0.010473 | 7043 | -0.013651 | -55004 | 0.007381 | 12652 | -0.010443 | -47791 | 0.7776 | 0.9026 | 0.12 | 0.245
0.935 | 0.00018576 | 1592 | -0.00016492 | -1255.7 | 0.00018559 | 1590.1 | -0.00016479 | -1255.1 | 0.00018529 | 1588 | -0.00016452 | -1252.5 | 0.25 | 0.0022046 | 18555 | -0.0021776 | -17030 | 0.0023409 | 18399 | -0.0024806 | -20753 | 0.0022893 | 17980 | -0.0024423 | -20442 | 0.03125 | 0.010473 | 6885.4 | -0.013667 | -55190 | 0.0073829 | 12582 | -0.01042 | -47898 | 0.81 | 0.935 | 0.125 | 0.25
0.9674 | 0.00017215 | 1474.9 | -0.00015294 | -1164.9 | 0.00017187 | 1472.4 | -0.00015269 | -1163.1 | 0.00017147 | 1469.4 | -0.00015231 | -1159.8 | 0.255 | 0.0021287 | 17899 | -0.0020945 | -16395 | 0.0022211 | 17470 | -0.0023504 | -19652 | 0.0022094 | 17375 | -0.0023518 | -19664 | 0.0325 | 0.010474 | 6719 | -0.01368 | -55385 | 0.0073913 | 12497 | -0.010403 | -48025 | 0.8424 | 0.9674 | 0.13 | 0.255
0.9998 | 0.00016007 | 1370.4 | -0.00014248 | -1086.4 | 0.00015994 | 1369.3 | -0.00014238 | -1085.7 | 0.00015951 | 1365.4 | -0.00014202 | -1083.1 | 0.26 | 0.0020685 | 17384 | -0.0020306 | -15902 | 0.0021241 | 16728 | -0.0022426 | -18730 | 0.002133 | 16797 | -0.0022651 | -18917 | 0.03375 | 0.010476 | 6552.6 | -0.013693 | -55579 | 0.0073998 | 12412 | -0.010385 | -48152 | 0.8748 | 0.9998 | 0.135 | 0.26
1.0322 | 0.00014931 | 1276.5 | -0.0001333 | -1018.4 | 0.00014943 | 1277.5 | -0.00013346 | -1019.7 | 0.00014879 | 1271.7 | -0.0001329 | -1015.7 | 0.265 | 0.0020084 | 16869 | -0.0019666 | -15409 | 0.0020398 | 16092 | -0.0021474 | -17909 | 0.0020566 | 16220 | -0.0021784 | -18170 | 0.035 | 0.010476 | 6409.4 | -0.013694 | -55749 | 0.0074082 | 12327 | -0.010368 | -48279 | 0.9072 | 1.0322 | 0.14 | 0.265
1.0646 | 0.00013841 | 1181.5 | -0.00012401 | -949.48 | 0.00013864 | 1183.4 | -0.00012427 | -951.53 | 0.00013806 | 1178.1 | -0.00012379 | -948.26 | 0.27 | 0.0019482 | 16355 | -0.0019027 | -14915 | 0.0019555 | 15456 | -0.0020523 | -17088 | 0.0019792 | 15633 | -0.0020902 | -17412 | 0.03625 | 0.010465 | 6326 | -0.013676 | -55849 | 0.0074167 | 12243 | -0.01035 | -48406 | 0.9396 | 1.0646 | 0.145 | 0.27
1.097 | 0.00012918 | 1100.5 | -0.00011631 | -892.98 | 0.00012855 | 1095.1 | -0.00011576 | -888.79 | 0.00012866 | 1095.6 | -0.00011593 | -890.63 | 0.275 | 0.001888 | 15840 | -0.0018387 | -14422 | 0.0018923 | 14973 | -0.0019822 | -16489 | 0.0019013 | 15042 | -0.0020013 | -16648 | 0.0375 | 0.010456 | 6228 | -0.01366 | -55967 | 0.007424 | 12163 | -0.010332 | -48525 | 0.972 | 1.097 | 0.15 | 0.275
1.1294 | 0.00012053 | 1024.3 | -0.00010916 | -840.9 | 0.00012033 | 1022.2 | -0.00010904 | -840.32 | 0.00012002 | 1019.4 | -0.0001088 | -838.72 | 0.28 | 0.0018278 | 15326 | -0.0017748 | -13929 | 0.001831 | 14504 | -0.0019143 | -15909 | 0.0018234 | 14450 | -0.0019123 | -15885 | 0.03875 | 0.010447 | 6130 | -0.013643 | -56085 | 0.0074183 | 12145 | -0.010305 | -48559 | 1.0044 | 1.1294 | 0.155 | 0.28
1.1618 | 0.00011187 | 947.98 | -0.000102 | -788.68 | 0.00011209 | 949.29 | -0.0001023 | -791.64 | 0.00011174 | 946.26 | -0.00010201 | -789.5 | 0.285 | 0.0017676 | 14811 | -0.0017109 | -13435 | 0.0017696 | 14035 | -0.0018465 | -15328 | 0.0017455 | 13859 | -0.0018234 | -15121 | 0.04 | 0.010428 | 6055.7 | -0.013619 | -56172 | 0.0074127 | 12127 | -0.010277 | -48592 | 1.0368 | 1.1618 | 0.16 | 0.285
1.1942 | 0.00010451 | 882.24 | -9.6148e-05 | -747.2 | 0.00010393 | 877.03 | -9.5636e-05 | -743.5 | 0.00010419 | 879.15 | -9.5889e-05 | -745.53 | 0.29 | 0.0017074 | 14296 | -0.0016469 | -12942 | 0.0017083 | 13566 | -0.0017786 | -14748 | 0.0016772 | 13341 | -0.0017454 | -14451 | 0.04125 | 0.010382 | 6042.3 | -0.013575 | -56180 | 0.007407 | 12109 | -0.01025 | -48626 | 1.0692 | 1.1942 | 0.165 | 0.29
1.2266 | 9.7598e-05 | 820.02 | -9.0733e-05 | -709.28 | 9.7539e-05 | 819.76 | -9.0597e-05 | -707.96 | 9.7664e-05 | 820.74 | -9.073e-05 | -709.07 | 0.295 | 0.0016472 | 13782 | -0.001583 | -12448 | 0.001647 | 13097 | -0.0017107 | -14168 | 0.0016296 | 12980 | -0.0016911 | -13985 | 0.0425 | 0.010336 | 6029 | -0.013531 | -56187 | 0.0074014 | 12091 | -0.010223 | -48659 | 1.1016 | 1.2266 | 0.17 | 0.295
1.259 | 9.1022e-05 | 760.96 | -8.5575e-05 | -673.06 | 9.1148e-05 | 762.49 | -8.5559e-05 | -672.43 | 9.114e-05 | 762.33 | -8.5572e-05 | -672.62 | 0.3 | 0.001587 | 13267 | -0.001519 | -11955 | 0.0015856 | 12628 | -0.0016429 | -13588 | 0.0015819 | 12618 | -0.0016368 | -13519 | 0.04375 | 0.010321 | 5964.8 | -0.013521 | -56261 | 0.0073957 | 12073 | -0.010195 | -48693 | 1.134 | 1.259 | 0.175 | 0.3
1.2914 | 8.5083e-05 | 707.35 | -8.0978e-05 | -641.12 | 8.4756e-05 | 705.21 | -8.0521e-05 | -636.89 | 8.4585e-05 | 703.64 | -8.0389e-05 | -636 | 0.305 | 0.0015269 | 12753 | -0.0014551 | -11462 | 0.0015243 | 12160 | -0.001575 | -13008 | 0.0015343 | 12257 | -0.0015826 | -13053 | 0.045 | 0.010313 | 5889.8 | -0.01352 | -56346 | 0.0073901 | 12055 | -0.010168 | -48726 | 1.1664 | 1.2914 | 0.18 | 0.305
1.3238 | 7.9144e-05 | 653.74 | -7.6382e-05 | -609.18 | 7.903e-05 | 653.42 | -7.6122e-05 | -606.46 | 7.9097e-05 | 653.83 | -7.6209e-05 | -607.3 | 0.31 | 0.0014667 | 12238 | -0.0013912 | -10968 | 0.001463 | 11691 | -0.0015072 | -12428 | 0.0014867 | 11896 | -0.0015283 | -12587 | 0.04625 | 0.010324 | 5789.7 | -0.013544 | -56457 | 0.0073866 | 12036 | -0.010147 | -48763 | 1.1988 | 1.3238 | 0.185 | 0.31
1.3562 | 7.337e-05 | 601.53 | -7.1938e-05 | -578.42 | 7.3901e-05 | 606.55 | -7.2297e-05 | -580.62 | 7.3997e-05 | 607.26 | -7.2401e-05 | -581.54 | 0.315 | 0.0014065 | 11724 | -0.0013272 | -10475 | 0.0014079 | 11271 | -0.0014456 | -11899 | 0.0014391 | 11535 | -0.0014741 | -12121 | 0.0475 | 0.010336 | 5689.5 | -0.013567 | -56568 | 0.0073812 | 12020 | -0.010123 | -48796 | 1.2312 | 1.3562 | 0.19 | 0.315
1.3886 | 6.8672e-05 | 558.43 | -6.8466e-05 | -555.17 | 6.8772e-05 | 559.67 | -6.8471e-05 | -554.78 | 6.8847e-05 | 560.24 | -6.8555e-05 | -555.51 | 0.32 | 0.0013463 | 11209 | -0.0012633 | -9981.7 | 0.0013604 | 10913 | -0.0013916 | -11434 | 0.0013887 | 11155 | -0.0014165 | -11624 | 0.04875 | 0.010355 | 5572.2 | -0.013599 | -56701 | 0.0073759 | 12003 | -0.0101 | -48830 | 1.2636 | 1.3886 | 0.195 | 0.32
1.421 | 6.4451e-05 | 519.57 | -6.5403e-05 | -534.88 | 6.3786e-05 | 514.04 | -6.4767e-05 | -529.84 | 6.3722e-05 | 513.43 | -6.473e-05 | -529.64 | 0.325 | 0.0013129 | 10930 | -0.0012313 | -9729.7 | 0.001313 | 10555 | -0.0013376 | -10969 | 0.0013373 | 10766 | -0.0013575 | -11116 | 0.05 | 0.010378 | 5445.2 | -0.013635 | -56847 | 0.0073705 | 11986 | -0.010077 | -48863 | 1.296 | 1.421 | 0.2 | 0.325
1.4534 | 6.0231e-05 | 480.72 | -6.2339e-05 | -514.59 | 5.9582e-05 | 475.23 | -6.1731e-05 | -509.87 | 5.9523e-05 | 474.62 | -6.1704e-05 | -509.78 | 0.33 | 0.0012797 | 10654 | -0.0011997 | -9480.3 | 0.0012777 | 10289 | -0.0012973 | -10621 | 0.0012858 | 10378 | -0.0012986 | -10608 | 0.05125 | 0.010386 | 5372.3 | -0.013653 | -56926 | 0.0073651 | 11969 | -0.010054 | -48896 | 1.3284 | 1.4534 | 0.205 | 0.33
1.4858 | 5.5991e-05 | 441.68 | -5.926e-05 | -494.2 | 5.558e-05 | 438.1 | -5.8889e-05 | -491.42 | 5.5556e-05 | 437.73 | -5.8906e-05 | -491.73 | 0.335 | 0.0012466 | 10377 | -0.0011681 | -9230.9 | 0.0012471 | 10059 | -0.0012623 | -10318 | 0.001246 | 10075 | -0.0012536 | -10222 | 0.0525 | 0.010364 | 5355.6 | -0.013637 | -56935 | 0.0073598 | 11952 | -0.01003 | -48930 | 1.3608 | 1.4858 | 0.21 | 0.335
1.5182 | 5.1842e-05 | 403.34 | -5.6275e-05 | -474.6 | 5.1672e-05 | 401.81 | -5.6123e-05 | -473.52 | 5.159e-05 | 400.84 | -5.6107e-05 | -473.68 | 0.34 | 0.0012134 | 10100 | -0.0011365 | -8981.5 | 0.0012164 | 9829.2 | -0.0012273 | -10014 | 0.0012151 | 9838.9 | -0.0012193 | -9928.8 | 0.05375 | 0.010342 | 5341.8 | -0.013619 | -56940 | 0.0073527 | 11950 | -0.010006 | -48944 | 1.3932 | 1.5182 | 0.215 | 0.34
1.5506 | 4.8562e-05 | 372.48 | -5.4047e-05 | -460.74 | 4.8382e-05 | 370.98 | -5.386e-05 | -459.26 | 4.8209e-05 | 369.23 | -5.376e-05 | -458.79 | 0.345 | 0.0011803 | 9823.9 | -0.0011048 | -8732.1 | 0.0011858 | 9599.2 | -0.0011922 | -9711.4 | 0.0011841 | 9602.4 | -0.001185 | -9635.5 | 0.055 | 0.010319 | 5327.9 | -0.013601 | -56946 | 0.0073421 | 11976 | -0.0099788 | -48921 | 1.4256 | 1.5506 | 0.22 | 0.345
1.583 | 4.53e-05 | 341.76 | -5.1835e-05 | -447.01 | 4.5093e-05 | 340.16 | -5.1598e-05 | -445 | 4.489e-05 | 338.17 | -5.1462e-05 | -444.24 | 0.35 | 0.0011471 | 9547.3 | -0.0010732 | -8482.6 | 0.0011552 | 9369.3 | -0.0011572 | -9408.3 | 0.0011524 | 9360.6 | -0.0011498 | -9334.6 | 0.05625 | 0.010295 | 5321.7 | -0.013578 | -56944 | 0.0073316 | 12002 | -0.0099517 | -48898 | 1.458 | 1.583 | 0.225 | 0.35
1.6154 | 4.2038e-05 | 311.04 | -4.9622e-05 | -433.28 | 4.1848e-05 | 309.67 | -4.9383e-05 | -431.15 | 4.1891e-05 | 309.82 | -4.9464e-05 | -432.01 | 0.355 | 0.001114 | 9270.8 | -0.0010416 | -8233.2 | 0.0011246 | 9139.4 | -0.0011221 | -9105.2 | 0.0011196 | 9110.6 | -0.0011134 | -9021.4 | 0.0575 | 0.010269 | 5322.1 | -0.01355 | -56935 | 0.007321 | 12028 | -0.0099246 | -48875 | 1.4904 | 1.6154 | 0.23 | 0.355
1.6478 | 3.9175e-05 | 283.94 | -4.772e-05 | -421.68 | 3.9298e-05 | 285.38 | -4.7733e-05 | -421.34 | 3.9237e-05 | 284.6 | -4.7734e-05 | -421.64 | 0.36 | 0.0010808 | 8994.2 | -0.00101 | -7983.8 | 0.001094 | 8909.4 | -0.0010871 | -8802.1 | 0.0010867 | 8860.5 | -0.0010769 | -8708.2 | 0.05875 | 0.01026 | 5269.5 | -0.013535 | -56991 | 0.0073104 | 12054 | -0.0098976 | -48852 | 1.5228 | 1.6478 | 0.235 | 0.36
1.6802 | 3.653e-05 | 258.81 | -4.5989e-05 | -411.27 | 3.6678e-05 | 260.39 | -4.6039e-05 | -411.29 | 3.6593e-05 | 259.46 | -4.6012e-05 | -411.32 | 0.365 | 0.0010477 | 8717.7 | -0.00097835 | -7734.4 | 0.0010634 | 8679.5 | -0.0010521 | -8499 | 0.0010538 | 8610.5 | -0.0010404 | -8395 | 0.06 | 0.010271 | 5156.7 | -0.013537 | -57122 | 0.0073 | 12081 | -0.0098704 | -48828 | 1.5552 | 1.6802 | 0.24 | 0.365
1.7126 | 3.4267e-05 | 237.09 | -4.4562e-05 | -403.02 | 3.4057e-05 | 235.41 | -4.4345e-05 | -401.24 | 3.3949e-05 | 234.32 | -4.429e-05 | -401 | 0.37 | 0.0010146 | 8442.1 | -0.0009468 | -7485.4 | 0.0010328 | 8449.5 | -0.001017 | -8195.9 | 0.0010209 | 8360.4 | -0.0010039 | -8081.8 | 0.06125 | 0.010282 | 5043.9 | -0.013538 | -57253 | 0.0072899 | 12105 | -0.0098442 | -48807 | 1.5876 | 1.7126 | 0.245 | 0.37
1.745 | 3.2003e-05 | 215.36 | -4.3133e-05 | -394.76 | 3.1748e-05 | 213.26 | -4.2887e-05 | -392.8 | 3.1734e-05 | 213.01 | -4.2907e-05 | -393.09 | 0.375 | 0.00098549 | 8204 | -0.00091808 | -7253.6 | 0.0010022 | 8219.6 | -0.000982 | -7892.8 | 0.00098803 | 8110.4 | -0.00096743 | -7768.6 | 0.0625 | 0.010286 | 4906.9 | -0.013532 | -57407 | 0.0072915 | 12094 | -0.0098359 | -48828 | 1.62 | 1.745 | 0.25 | 0.375
1.7774 | 2.9763e-05 | 193.84 | -4.1728e-05 | -386.68 | 2.9736e-05 | 193.81 | -4.1656e-05 | -385.92 | 2.9726e-05 | 193.54 | -4.1691e-05 | -386.39 | 0.38 | 0.00095654 | 7965.3 | -0.00089021 | -7030.9 | 0.00097161 | 7989.7 | -0.00094696 | -7589.7 | 0.00095515 | 7860.3 | -0.00093095 | -7455.4 | 0.06375 | 0.010292 | 4816.4 | -0.013541 | -57504 | 0.0072995 | 12058 | -0.0098397 | -48873 | 1.6524 | 1.7774 | 0.255 | 0.38
1.8098 | 2.7884e-05 | 175.56 | -4.0605e-05 | -380.59 | 2.7784e-05 | 174.83 | -4.0484e-05 | -379.53 | 2.7719e-05 | 174.07 | -4.0476e-05 | -379.69 | 0.385 | 0.00093216 | 7763.8 | -0.00086707 | -6846.5 | 0.00094115 | 7760.5 | -0.00091216 | -7288.9 | 0.0009335 | 7691.2 | -0.00090755 | -7258.6 | 0.065 | 0.0103 | 4812.2 | -0.01358 | -57498 | 0.0073076 | 12023 | -0.0098431 | -48916 | 1.6848 | 1.8098 | 0.26 | 0.385
1.8422 | 2.6119e-05 | 158.34 | -3.9561e-05 | -375 | 2.5831e-05 | 155.85 | -3.9312e-05 | -373.13 | 2.5814e-05 | 155.55 | -3.9335e-05 | -373.48 | 0.39 | 0.00091164 | 7597.6 | -0.00084684 | -6681.8 | 0.0009123 | 7540 | -0.00087991 | -7013.3 | 0.00091371 | 7535.7 | -0.00088632 | -7081.2 | 0.06625 | 0.0103 | 4802.2 | -0.013608 | -57497 | 0.0073156 | 11989 | -0.0098464 | -48959 | 1.7172 | 1.8422 | 0.265 | 0.39
1.8746 | 2.4353e-05 | 141.12 | -3.8518e-05 | -369.41 | 2.4278e-05 | 140.55 | -3.8429e-05 | -368.64 | 2.424e-05 | 140.09 | -3.8431e-05 | -368.81 | 0.395 | 0.00089152 | 7433.8 | -0.00082769 | -6526.7 | 0.00089021 | 7367.8 | -0.00085604 | -6812.3 | 0.00089393 | 7380.1 | -0.0008651 | -6903.8 | 0.0675 | 0.010293 | 4785.8 | -0.013624 | -57500 | 0.0073236 | 11955 | -0.0098497 | -49001 | 1.7496 | 1.8746 | 0.27 | 0.395
1.907 | 2.2849e-05 | 126.3 | -3.7665e-05 | -365.1 | 2.2813e-05 | 126.07 | -3.761e-05 | -364.58 | 2.2686e-05 | 124.8 | -3.7543e-05 | -364.28 | 0.4 | 0.00087115 | 7268.2 | -0.00080832 | -6369.6 | 0.0008724 | 7226.2 | -0.00083745 | -6658.3 | 0.00087415 | 7224.5 | -0.00084387 | -6726.4 | 0.06875 | 0.010284 | 4754 | -0.013623 | -57526 | 0.0073317 | 11920 | -0.0098531 | -49044 | 1.782 | 1.907 | 0.275 | 0.4
1.9394 | 2.1468e-05 | 112.56 | -3.6915e-05 | -361.53 | 2.1349e-05 | 111.6 | -3.6791e-05 | -360.52 | 2.1197e-05 | 110.06 | -3.6716e-05 | -360.21 | 0.405 | 0.00085052 | 7100.1 | -0.00078875 | -6211.2 | 0.00085459 | 7084.6 | -0.00081887 | -6504.3 | 0.00085436 | 7068.9 | -0.00082265 | -6549 | 0.07 | 0.010273 | 4708.9 | -0.013608 | -57571 | 0.0073397 | 11886 | -0.0098564 | -49087 | 1.8144 | 1.9394 | 0.28 | 0.405
1.9718 | 2.0074e-05 | 98.703 | -3.6154e-05 | -357.88 | 1.9919e-05 | 97.422 | -3.6003e-05 | -356.69 | 1.9965e-05 | 97.761 | -3.606e-05 | -357.18 | 0.41 | 0.00082989 | 6932.1 | -0.00076917 | -6052.8 | 0.00083677 | 6943 | -0.00080028 | -6350.3 | 0.00083458 | 6913.3 | -0.00080142 | -6371.6 | 0.07125 | 0.010263 | 4663.8 | -0.013593 | -57616 | 0.0073478 | 11852 | -0.0098598 | -49130 | 1.8468 | 1.9718 | 0.285 | 0.41
2.0042 | 1.8771e-05 | 85.695 | -3.5456e-05 | -354.64 | 1.8719e-05 | 85.4 | -3.5371e-05 | -353.82 | 1.8837e-05 | 86.446 | -3.5473e-05 | -354.57 | 0.415 | 0.00080926 | 6764 | -0.0007496 | -5894.4 | 0.00081896 | 6801.5 | -0.0007817 | -6196.4 | 0.0008148 | 6757.7 | -0.0007802 | -6194.2 | 0.0725 | 0.010254 | 4622.2 | -0.013583 | -57656 | 0.0073558 | 11818 | -0.0098631 | -49173 | 1.8792 | 2.0042 | 0.29 | 0.415
2.0366 | 1.767e-05 | 74.583 | -3.4897e-05 | -352.28 | 1.7708e-05 | 75.186 | -3.4864e-05 | -351.71 | 1.767e-05 | 74.733 | -3.4866e-05 | -351.87 | 0.42 | 0.00078862 | 6595.9 | -0.00073003 | -5736 | 0.00080113 | 6659.8 | -0.00076307 | -6042 | 0.00079502 | 6602.1 | -0.00075897 | -6016.8 | 0.07375 | 0.010256 | 4588.4 | -0.013586 | -57693 | 0.0073638 | 11783 | -0.0098665 | -49215 | 1.9116 | 2.0366 | 0.295 | 0.42
2.069 | 1.664e-05 | 64.142 | -3.4385e-05 | -350.19 | 1.6686e-05 | 64.849 | -3.4353e-05 | -349.61 | 1.6523e-05 | 63.19 | -3.4275e-05 | -349.3 | 0.425 | 0.00076799 | 6427.8 | -0.00071045 | -5577.6 | 0.00078314 | 6517.7 | -0.00074412 | -5884.1 | 0.00077493 | 6445.4 | -0.00073726 | -5834 | 0.075 | 0.010269 | 4558.4 | -0.0136 | -57730 | 0.0073719 | 11749 | -0.0098698 | -49258 | 1.944 | 2.069 | 0.3 | 0.425
2.1014 | 1.5713e-05 | 54.716 | -3.3934e-05 | -348.43 | 1.5639e-05 | 54.238 | -3.3835e-05 | -347.5 | 1.5635e-05 | 54.095 | -3.3857e-05 | -347.8 | 0.43 | 0.00074736 | 6259.7 | -0.00069088 | -5419.2 | 0.00076515 | 6375.6 | -0.00072516 | -5726.1 | 0.00075481 | 6288.6 | -0.0007155 | -5650.7 | 0.07625 | 0.010281 | 4528.5 | -0.013614 | -57768 | 0.0073799 | 11715 | -0.0098732 | -49301 | 1.9764 | 2.1014 | 0.305 | 0.43
2.1338 | 1.4877e-05 | 46.18 | -3.3538e-05 | -346.96 | 1.4851e-05 | 46.102 | -3.3478e-05 | -346.34 | 1.4757e-05 | 45.045 | -3.3456e-05 | -346.46 | 0.435 | 0.00072709 | 6094.7 | -0.00067162 | -5263.2 | 0.00074716 | 6233.5 | -0.00070621 | -5568.2 | 0.00073469 | 6131.8 | -0.00069374 | -5467.5 | 0.0775 | 0.010289 | 4502.7 | -0.013623 | -57799 | 0.0073825 | 11702 | -0.0098699 | -49318 | 2.0088 | 2.1338 | 0.31 | 0.435
2.1662 | 1.4049e-05 | 37.664 | -3.3159e-05 | -345.68 | 1.4082e-05 | 38.118 | -3.3141e-05 | -345.35 | 1.3887e-05 | 36.074 | -3.306e-05 | -345.15 | 0.44 | 0.00071398 | 5989.8 | -0.00065847 | -5154.9 | 0.00072916 | 6091.4 | -0.00068725 | -5410.3 | 0.00071456 | 5974.9 | -0.00067198 | -5284.2 | 0.07875 | 0.010283 | 4501.4 | -0.013613 | -57799 | 0.0073682 | 11735 | -0.0098468 | -49283 | 2.0412 | 2.1662 | 0.315 | 0.44
2.1986 | 1.3377e-05 | 30.652 | -3.2876e-05 | -344.93 | 1.3313e-05 | 30.134 | -3.2805e-05 | -344.36 | 1.325e-05 | 29.425 | -3.2793e-05 | -344.46 | 0.445 | 0.00070087 | 5884.9 | -0.00064533 | -5046.6 | 0.00071117 | 5949.3 | -0.00066829 | -5252.3 | 0.00069602 | 5830.2 | -0.00065197 | -5116 | 0.08 | 0.010259 | 4519.7 | -0.013582 | -57772 | 0.0073565 | 11763 | -0.0098267 | -49253 | 2.0736 | 2.1986 | 0.32 | 0.445
2.231 | 1.2752e-05 | 24.09 | -3.2619e-05 | -344.33 | 1.2598e-05 | 22.691 | -3.2499e-05 | -343.51 | 1.2609e-05 | 22.723 | -3.2525e-05 | -343.78 | 0.45 | 0.00068776 | 5780.1 | -0.00063218 | -4938.2 | 0.00069318 | 5807.3 | -0.00064934 | -5094.4 | 0.00068376 | 5733.3 | -0.00063897 | -5007.7 | 0.08125 | 0.010235 | 4538.5 | -0.013549 | -57744 | 0.0073448 | 11792 | -0.0098067 | -49222 | 2.106 | 2.231 | 0.325 | 0.45
2.2634 | 1.2106e-05 | 17.304 | -3.2358e-05 | -343.75 | 1.206e-05 | 16.999 | -3.2293e-05 | -343.15 | 1.1946e-05 | 15.78 | -3.2253e-05 | -343.13 | 0.455 | 0.00067465 | 5675.2 | -0.00061904 | -4829.9 | 0.00067519 | 5665.2 | -0.00063038 | -4936.5 | 0.0006715 | 5636.4 | -0.00062597 | -4899.5 | 0.0825 | 0.01021 | 4557.2 | -0.013516 | -57716 | 0.0073331 | 11821 | -0.0097866 | -49191 | 2.1384 | 2.2634 | 0.33 | 0.455
2.2958 | 1.1525e-05 | 11.179 | -3.2129e-05 | -343.31 | 1.1521e-05 | 11.308 | -3.2086e-05 | -342.8 | 1.1457e-05 | 10.56 | -3.2076e-05 | -342.94 | 0.46 | 0.00066153 | 5570.3 | -0.00060589 | -4721.6 | 0.0006572 | 5523.1 | -0.00061142 | -4778.5 | 0.00065924 | 5539.5 | -0.00061297 | -4791.3 | 0.08375 | 0.010197 | 4559.4 | -0.013499 | -57709 | 0.0073215 | 11850 | -0.0097666 | -49160 | 2.1708 | 2.2958 | 0.335 | 0.46
2.3282 | 1.1059e-05 | 6.1729 | -3.197e-05 | -343.24 | 1.0987e-05 | 5.6468 | -3.1886e-05 | -342.49 | 1.0968e-05 | 5.342 | -3.1899e-05 | -342.75 | 0.465 | 0.00064842 | 5465.4 | -0.00059275 | -4613.3 | 0.00063921 | 5381 | -0.00059247 | -4620.6 | 0.00064698 | 5442.6 | -0.00059997 | -4683 | 0.085 | 0.010204 | 4534.1 | -0.013508 | -57737 | 0.0073098 | 11878 | -0.0097465 | -49130 | 2.2032 | 2.3282 | 0.34 | 0.465
2.3606 | 1.0593e-05 | 1.167 | -3.1811e-05 | -343.16 | 1.0566e-05 | 1.0874 | -3.1747e-05 | -342.51 | 1.0463e-05 | -0.06404 | -3.1722e-05 | -342.62 | 0.47 | 0.00063531 | 5360.6 | -0.00057961 | -4504.9 | 0.00062122 | 5238.9 | -0.00057351 | -4462.7 | 0.00063472 | 5345.7 | -0.00058697 | -4574.8 | 0.08625 | 0.010212 | 4504.7 | -0.013519 | -57769 | 0.0072981 | 11907 | -0.0097264 | -49099 | 2.2356 | 2.3606 | 0.345 | 0.47
2.393 | 1.0131e-05 | -3.7944 | -3.1655e-05 | -343.11 | 1.0145e-05 | -3.472 | -3.1609e-05 | -342.53 | 1.0091e-05 | -4.136 | -3.161e-05 | -342.76 | 0.475 | 0.0006222 | 5255.7 | -0.00056646 | -4396.6 | 0.00060323 | 5096.8 | -0.00055456 | -4304.8 | 0.00062246 | 5248.8 | -0.00057397 | -4466.6 | 0.0875 | 0.010224 | 4460 | -0.013539 | -57817 | 0.0072864 | 11936 | -0.0097064 | -49068 | 2.268 | 2.393 | 0.35 | 0.475
2.4254 | 9.7776e-06 | -7.6842 | -3.1554e-05 | -343.31 | 9.7344e-06 | -7.9291 | -3.1477e-05 | -342.58 | 9.6992e-06 | -8.425 | -3.1498e-05 | -342.96 | 0.48 | 0.00060909 | 5150.8 | -0.00055332 | -4288.3 | 0.00059326 | 5018.2 | -0.000544 | -4216.7 | 0.0006102 | 5151.9 | -0.00056097 | -4358.4 | 0.08875 | 0.010236 | 4415.3 | -0.01356 | -57865 | 0.0072748 | 11964 | -0.0096863 | -49037 | 2.3004 | 2.4254 | 0.355 | 0.48
2.4578 | 9.4194e-06 | -11.626 | -3.1452e-05 | -343.51 | 9.408e-06 | -11.541 | -3.1393e-05 | -342.86 | 9.3079e-06 | -12.714 | -3.1385e-05 | -343.15 | 0.485 | 0.00059598 | 5045.9 | -0.00054017 | -4180 | 0.00058416 | 4946.5 | -0.00053434 | -4136.1 | 0.00059794 | 5055 | -0.00054797 | -4250.1 | 0.09 | 0.010226 | 4405 | -0.013556 | -57868 | 0.0072631 | 11993 | -0.0096663 | -49007 | 2.3328 | 2.4578 | 0.36 | 0.485
2.4902 | 9.0693e-06 | -15.482 | -3.1353e-05 | -343.73 | 9.0742e-06 | -15.239 | -3.1308e-05 | -343.15 | 9.0103e-06 | -16.021 | -3.131e-05 | -343.43 | 0.49 | 0.00058287 | 4941.1 | -0.00052703 | -4071.6 | 0.00057505 | 4874.7 | -0.00052468 | -4055.5 | 0.00058493 | 4952.4 | -0.00053419 | -4135.2 | 0.09125 | 0.0102 | 4420.5 | -0.013535 | -57838 | 0.0072514 | 12022 | -0.0096462 | -48976 | 2.3652 | 2.4902 | 0.365 | 0.49
2.5226 | 8.7934e-06 | -18.551 | -3.1285e-05 | -344 | 8.7653e-06 | -18.67 | -3.1231e-05 | -343.45 | 8.7186e-06 | -19.278 | -3.1241e-05 | -343.76 | 0.495 | 0.00056976 | 4836.2 | -0.00051388 | -3963.3 | 0.00056595 | 4803 | -0.00051503 | -3974.9 | 0.00057189 | 4849.5 | -0.00052039 | -4020.1 | 0.0925 | 0.010174 | 4435.9 | -0.013514 | -57807 | 0.0072552 | 12022 | -0.0096454 | -48979 | 2.3976 | 2.5226 | 0.37 | 0.495
2.555 | 8.5065e-06 | -21.748 | -3.1215e-05 | -344.29 | 8.5173e-06 | -21.449 | -3.1174e-05 | -343.76 | 8.4322e-06 | -22.487 | -3.1176e-05 | -344.12 | 0.5 | 0.00055665 | 4731.3 | -0.00050074 | -3855 | 0.00055685 | 4731.2 | -0.00050537 | -3894.3 | 0.00055885 | 4746.7 | -0.00050659 | -3904.9 | 0.09375 | 0.010148 | 4451.4 | -0.013492 | -57777 | 0.0072697 | 12001 | -0.009658 | -49007 | 2.43 | 2.555 | 0.375 | 0.5
2.5874 | 8.2719e-06 | -24.386 | -3.1163e-05 | -344.61 | 8.2677e-06 | -24.248 | -3.1118e-05 | -344.07 | 8.1948e-06 | -25.169 | -3.1125e-05 | -344.46 | 0.505 | 0.00054345 | 4625.8 | -0.00048749 | -3745.8 | 0.00054774 | 4659.4 | -0.00049571 | -3813.7 | 0.00054581 | 4643.9 | -0.00049278 | -3789.8 | 0.095 | 0.010132 | 4450.7 | -0.01348 | -57769 | 0.0072569 | 12020 | -0.0096407 | -48991 | 2.4624 | 2.5874 | 0.38 | 0.505
2.6198 | 8.0419e-06 | -26.989 | -3.1117e-05 | -344.97 | 8.0337e-06 | -26.894 | -3.1071e-05 | -344.43 | 7.9574e-06 | -27.85 | -3.1075e-05 | -344.81 | 0.51 | 0.00053106 | 4526.4 | -0.00047498 | -3642.9 | 0.00053864 | 4587.7 | -0.00048605 | -3733.1 | 0.00053277 | 4541 | -0.00047898 | -3674.6 | 0.09625 | 0.010137 | 4410.9 | -0.013484 | -57815 | 0.0072444 | 12036 | -0.0096245 | -48980 | 2.4948 | 2.6198 | 0.385 | 0.51
2.6522 | 7.812e-06 | -29.591 | -3.1071e-05 | -345.34 | 7.8273e-06 | -29.239 | -3.103e-05 | -344.77 | 7.7327e-06 | -30.399 | -3.103e-05 | -345.16 | 0.515 | 0.0005196 | 4434.7 | -0.00046333 | -3547 | 0.00052953 | 4515.9 | -0.00047639 | -3652.5 | 0.00051972 | 4438.2 | -0.00046518 | -3559.5 | 0.0975 | 0.010144 | 4363.3 | -0.013492 | -57870 | 0.0072502 | 12010 | -0.0096313 | -49011 | 2.5272 | 2.6522 | 0.39 | 0.515
2.6846 | 7.5993e-06 | -31.99 | -3.1027e-05 | -345.64 | 7.6209e-06 | -31.583 | -3.099e-05 | -345.11 | 7.5386e-06 | -32.606 | -3.0994e-05 | -345.5 | 0.52 | 0.00051171 | 4372.5 | -0.0004551 | -3478.3 | 0.00052043 | 4444.2 | -0.00046674 | -3571.9 | 0.00050668 | 4335.4 | -0.00045137 | -3444.3 | 0.09875 | 0.010152 | 4315.8 | -0.0135 | -57925 | 0.0072559 | 11985 | -0.0096381 | -49042 | 2.5596 | 2.6846 | 0.395 | 0.52
2.717 | 7.4038e-06 | -34.197 | -3.0986e-05 | -345.94 | 7.4215e-06 | -33.845 | -3.095e-05 | -345.43 | 7.3445e-06 | -34.812 | -3.0959e-05 | -345.84 | 0.525 | 0.00050383 | 4310.4 | -0.00044687 | -3409.6 | 0.00051132 | 4372.4 | -0.00045708 | -3491.3 | 0.00049667 | 4256 | -0.00044082 | -3356.7 | 0.1 | 0.01016 | 4268.2 | -0.013508 | -57980 | 0.0072617 | 11960 | -0.0096449 | -49074 | 2.592 | 2.717 | 0.4 | 0.525
2.7494 | 7.2042e-06 | -36.466 | -3.0948e-05 | -346.27 | 7.2441e-06 | -35.832 | -3.091e-05 | -345.66 | 7.147e-06 | -37.062 | -3.0924e-05 | -346.21 | 0.53 | 0.00049594 | 4248.3 | -0.00043864 | -3340.8 | 0.00050222 | 4300.7 | -0.00044742 | -3410.7 | 0.00048825 | 4189.1 | -0.00043198 | -3283.5 | 0.10125 | 0.010148 | 4298.3 | -0.013501 | -57941 | 0.0072674 | 11935 | -0.0096517 | -49105 | 2.6244 | 2.7494 | 0.405 | 0.53
2.7818 | 7.0295e-06 | -38.41 | -3.0905e-05 | -346.45 | 7.0642e-06 | -37.857 | -3.0872e-05 | -345.91 | 6.9724e-06 | -39.031 | -3.0887e-05 | -346.46 | 0.535 | 0.00048806 | 4186.1 | -0.00043041 | -3272.1 | 0.00049247 | 4223.8 | -0.00043705 | -3324.1 | 0.00047984 | 4122.1 | -0.00042315 | -3210.4 | 0.1025 | 0.010151 | 4296.8 | -0.013511 | -57941 | 0.0072731 | 11909 | -0.0096585 | -49136 | 2.6568 | 2.7818 | 0.41 | 0.535
2.8142 | 6.8549e-06 | -40.353 | -3.0862e-05 | -346.62 | 6.8852e-06 | -39.87 | -3.0834e-05 | -346.16 | 6.7979e-06 | -40.998 | -3.085e-05 | -346.71 | 0.54 | 0.00048017 | 4124 | -0.00042218 | -3203.4 | 0.00048271 | 4146.9 | -0.00042667 | -3237.5 | 0.00047261 | 4065.2 | -0.0004155 | -3146.6 | 0.10375 | 0.010177 | 4243.7 | -0.013546 | -58004 | 0.0072789 | 11884 | -0.0096652 | -49167 | 2.6892 | 2.8142 | 0.415 | 0.54
2.8466 | 6.6839e-06 | -42.25 | -3.0818e-05 | -346.78 | 6.7181e-06 | -41.714 | -3.0788e-05 | -346.28 | 6.6233e-06 | -42.965 | -3.0813e-05 | -346.96 | 0.545 | 0.00047229 | 4061.9 | -0.00041395 | -3134.6 | 0.00047296 | 4070.1 | -0.00041629 | -3150.9 | 0.0004657 | 4010.8 | -0.00040816 | -3085.2 | 0.105 | 0.010203 | 4190.7 | -0.013582 | -58067 | 0.0072846 | 11859 | -0.009672 | -49199 | 2.7216 | 2.8466 | 0.42 | 0.545
2.879 | 6.5147e-06 | -44.108 | -3.077e-05 | -346.87 | 6.5505e-06 | -43.555 | -3.0741e-05 | -346.37 | 6.452e-06 | -44.873 | -3.0771e-05 | -347.13 | 0.55 | 0.0004644 | 3999.7 | -0.00040572 | -3065.9 | 0.0004632 | 3993.2 | -0.00040591 | -3064.3 | 0.00045878 | 3956.4 | -0.00040081 | -3023.8 | 0.10625 | 0.010225 | 4139.9 | -0.01361 | -58127 | 0.0072904 | 11833 | -0.0096788 | -49230 | 2.754 | 2.879 | 0.425 | 0.55
2.9114 | 6.3434e-06 | -45.972 | -3.0717e-05 | -346.91 | 6.3829e-06 | -45.397 | -3.0693e-05 | -346.47 | 6.2806e-06 | -46.745 | -3.0719e-05 | -347.2 | 0.555 | 0.00045652 | 3937.6 | -0.00039749 | -2997.2 | 0.00045344 | 3916.3 | -0.00039554 | -2977.6 | 0.00045187 | 3902 | -0.00039347 | -2962.4 | 0.1075 | 0.010239 | 4093.8 | -0.013624 | -58183 | 0.0072961 | 11808 | -0.0096856 | -49261 | 2.7864 | 2.9114 | 0.43 | 0.555
2.9438 | 6.1722e-06 | -47.837 | -3.0664e-05 | -346.96 | 6.2125e-06 | -47.23 | -3.0635e-05 | -346.44 | 6.1092e-06 | -48.617 | -3.0668e-05 | -347.26 | 0.56 | 0.00044863 | 3875.5 | -0.00038926 | -2928.4 | 0.00044369 | 3839.5 | -0.00038516 | -2891 | 0.00044495 | 3847.7 | -0.00038612 | -2900.9 | 0.10875 | 0.010234 | 4083.9 | -0.01361 | -58195 | 0.0073026 | 11782 | -0.0096933 | -49294 | 2.8188 | 2.9438 | 0.435 | 0.56
2.9762 | 5.9959e-06 | -49.716 | -3.0599e-05 | -346.88 | 6.0381e-06 | -49.073 | -3.0567e-05 | -346.32 | 5.9379e-06 | -50.488 | -3.0616e-05 | -347.32 | 0.565 | 0.00044075 | 3813.3 | -0.00038103 | -2859.7 | 0.00043393 | 3762.6 | -0.00037478 | -2804.4 | 0.00043804 | 3793.3 | -0.00037878 | -2839.5 | 0.11 | 0.010216 | 4099.6 | -0.013576 | -58177 | 0.0072987 | 11793 | -0.0096868 | -49283 | 2.8512 | 2.9762 | 0.44 | 0.565
3.0086 | 5.8182e-06 | -51.598 | -3.0531e-05 | -346.76 | 5.8642e-06 | -50.919 | -3.0502e-05 | -346.22 | 5.7598e-06 | -52.375 | -3.0548e-05 | -347.21 | 0.57 | 0.00043287 | 3751.3 | -0.0003728 | -2791 | 0.00042418 | 3685.7 | -0.0003644 | -2717.8 | 0.00043112 | 3738.9 | -0.00037144 | -2778.1 | 0.11125 | 0.010199 | 4113.3 | -0.013544 | -58161 | 0.0072885 | 11827 | -0.0096714 | -49247 | 2.8836 | 3.0086 | 0.445 | 0.57
3.041 | 5.6405e-06 | -53.48 | -3.0463e-05 | -346.65 | 5.6886e-06 | -52.775 | -3.0433e-05 | -346.1 | 5.577e-06 | -54.314 | -3.0479e-05 | -347.1 | 0.575 | 0.000425 | 3689.3 | -0.00036459 | -2722.4 | 0.00041442 | 3608.9 | -0.00035403 | -2631.1 | 0.00042421 | 3684.5 | -0.00036409 | -2716.7 | 0.1125 | 0.010186 | 4120 | -0.013518 | -58154 | 0.0072782 | 11862 | -0.009656 | -49211 | 2.916 | 3.041 | 0.45 | 0.575
3.0734 | 5.4486e-06 | -55.449 | -3.0374e-05 | -346.34 | 5.4975e-06 | -54.731 | -3.0343e-05 | -345.77 | 5.3942e-06 | -56.252 | -3.0409e-05 | -346.99 | 0.58 | 0.00041713 | 3627.3 | -0.00035637 | -2653.8 | 0.00040595 | 3542.2 | -0.00034498 | -2555.6 | 0.00041729 | 3630.2 | -0.00035675 | -2655.3 | 0.11375 | 0.010187 | 4105.4 | -0.013527 | -58166 | 0.007268 | 11896 | -0.0096406 | -49175 | 2.9484 | 3.0734 | 0.455 | 0.58
3.1058 | 5.2543e-06 | -57.432 | -3.0283e-05 | -346 | 5.304e-06 | -56.706 | -3.0249e-05 | -345.41 | 5.2002e-06 | -58.271 | -3.0325e-05 | -346.75 | 0.585 | 0.00040926 | 3565.3 | -0.00034815 | -2585.1 | 0.00040049 | 3499.5 | -0.00033909 | -2506.1 | 0.00041038 | 3575.8 | -0.00034941 | -2593.9 | 0.115 | 0.010207 | 4057.7 | -0.013587 | -58208 | 0.0072577 | 11930 | -0.0096253 | -49139 | 2.9808 | 3.1058 | 0.46 | 0.585
3.1382 | 5.0562e-06 | -59.445 | -3.019e-05 | -345.66 | 5.1105e-06 | -58.68 | -3.0156e-05 | -345.05 | 5.0003e-06 | -60.332 | -3.0234e-05 | -346.45 | 0.59 | 0.00040139 | 3503.3 | -0.00033993 | -2516.5 | 0.00039503 | 3456.7 | -0.00033319 | -2456.6 | 0.00040346 | 3521.4 | -0.00034206 | -2532.5 | 0.11625 | 0.010228 | 4009.9 | -0.013647 | -58249 | 0.0072475 | 11964 | -0.0096099 | -49103 | 3.0132 | 3.1382 | 0.465 | 0.59
3.1706 | 4.8423e-06 | -61.581 | -3.0087e-05 | -345.22 | 4.8994e-06 | -60.786 | -3.004e-05 | -344.51 | 4.7982e-06 | -62.41 | -3.0141e-05 | -346.13 | 0.595 | 0.00039352 | 3441.3 | -0.00033171 | -2447.8 | 0.00038957 | 3414 | -0.0003273 | -2407.1 | 0.00039655 | 3467 | -0.00033472 | -2471.1 | 0.1175 | 0.010245 | 3974.2 | -0.013701 | -58278 | 0.0072406 | 11987 | -0.0095995 | -49080 | 3.0456 | 3.1706 | 0.47 | 0.595
3.203 | 4.6278e-06 | -63.721 | -2.9982e-05 | -344.77 | 4.6838e-06 | -62.919 | -2.9918e-05 | -343.89 | 4.581e-06 | -64.567 | -3.0022e-05 | -345.56 | 0.6 | 0.00038565 | 3379.3 | -0.0003235 | -2379.2 | 0.00038411 | 3371.3 | -0.0003214 | -2357.6 | 0.00038963 | 3412.7 | -0.00032737 | -2409.7 | 0.11875 | 0.010251 | 3968.3 | -0.013725 | -58278 | 0.0072449 | 11968 | -0.0096064 | -49098 | 3.078 | 3.203 | 0.475 | 0.6
3.2354 | 4.4074e-06 | -65.925 | -2.9884e-05 | -344.38 | 4.4633e-06 | -65.065 | -2.9787e-05 | -343.19 | 4.3544e-06 | -66.75 | -2.9884e-05 | -344.77 | 0.605 | 0.00037778 | 3317.2 | -0.00031528 | -2310.6 | 0.00037865 | 3328.5 | -0.0003155 | -2308.1 | 0.00038272 | 3358.3 | -0.00032003 | -2348.2 | 0.12 | 0.010236 | 4007.9 | -0.0137 | -58235 | 0.0072493 | 11949 | -0.0096132 | -49117 | 3.1104 | 3.2354 | 0.48 | 0.605
3.2678 | 4.1699e-06 | -68.26 | -2.9784e-05 | -343.98 | 4.2173e-06 | -67.315 | -2.9613e-05 | -342.03 | 4.1315e-06 | -68.906 | -2.975e-05 | -344.03 | 0.61 | 0.00036991 | 3255.2 | -0.00030706 | -2241.9 | 0.00037318 | 3285.8 | -0.00030961 | -2258.6 | 0.0003758 | 3303.9 | -0.00031269 | -2286.8 | 0.12125 | 0.010219 | 4056.3 | -0.013668 | -58183 | 0.0072537 | 11931 | -0.00962 | -49135 | 3.1428 | 3.2678 | 0.485 | 0.61
3.3002 | 3.933e-06 | -70.603 | -2.9691e-05 | -343.64 | 3.9646e-06 | -69.593 | -2.9428e-05 | -340.75 | 3.8983e-06 | -70.922 | -2.9564e-05 | -342.65 | 0.615 | 0.00036323 | 3202.9 | -0.00029999 | -2182.7 | 0.00036794 | 3244.6 | -0.00030399 | -2211.7 | 0.00036889 | 3249.5 | -0.00030534 | -2225.4 | 0.1225 | 0.010201 | 4104.6 | -0.013635 | -58132 | 0.0072581 | 11912 | -0.0096268 | -49154 | 3.1752 | 3.3002 | 0.49 | 0.615
3.3326 | 3.685e-06 | -73.271 | -2.9639e-05 | -343.87 | 3.7163e-06 | -71.84 | -2.9247e-05 | -339.51 | 3.6506e-06 | -72.969 | -2.9348e-05 | -340.93 | 0.62 | 0.00035881 | 3168.8 | -0.00029514 | -2141.5 | 0.00036275 | 3203.8 | -0.00029844 | -2165.3 | 0.00036197 | 3195.1 | -0.000298 | -2164 | 0.12375 | 0.010199 | 4112.2 | -0.013607 | -58134 | 0.0072624 | 11894 | -0.0096336 | -49172 | 3.2076 | 3.3326 | 0.495 | 0.62
3.365 | 3.4284e-06 | -76.196 | -2.962e-05 | -344.56 | 3.449e-06 | -73.969 | -2.8987e-05 | -337.36 | 3.4005e-06 | -75.05 | -2.9131e-05 | -339.22 | 0.625 | 0.00035435 | 3134.1 | -0.00029028 | -2100.5 | 0.00035756 | 3162.9 | -0.00029288 | -2118.8 | 0.00035505 | 3140.8 | -0.00029066 | -2102.6 | 0.125 | 0.010222 | 4049.1 | -0.013587 | -58232 | 0.0072678 | 11875 | -0.0096414 | -49191 | 3.24 | 3.365 | 0.5 | 0.625
3.3974 | 3.1616e-06 | -79.887 | -2.9482e-05 | -344.96 | 3.1729e-06 | -75.901 | -2.8663e-05 | -334.42 | 3.1316e-06 | -76.919 | -2.8803e-05 | -336.24 | 0.63 | 0.00034988 | 3099.5 | -0.00028542 | -2059.4 | 0.00035237 | 3122.1 | -0.00028733 | -2072.4 | 0.00034814 | 3086.4 | -0.00028331 | -2041.2 | 0.12625 | 0.010245 | 3985.9 | -0.013566 | -58330 | 0.007261 | 11896 | -0.009632 | -49168 | 3.2724 | 3.3974 | 0.505 | 0.63
3.4298 | 2.8858e-06 | -83.817 | -2.9355e-05 | -345.62 | 2.8971e-06 | -77.807 | -2.8334e-05 | -331.41 | 2.8628e-06 | -78.788 | -2.8474e-05 | -333.26 | 0.635 | 0.00034542 | 3064.8 | -0.00028056 | -2018.3 | 0.00034717 | 3081.2 | -0.00028177 | -2026 | 0.00034315 | 3047.6 | -0.00027791 | -1995.7 | 0.1275 | 0.010268 | 3922.8 | -0.013545 | -58428 | 0.0072561 | 11920 | -0.0096242 | -49144 | 3.3048 | 3.4298 | 0.51 | 0.635
3.4622 | 2.6043e-06 | -87.99 | -2.9102e-05 | -345.46 | 2.5717e-06 | -81.947 | -2.8778e-05 | -336.51 | 2.5642e-06 | -81.845 | -2.8436e-05 | -333.58 | 0.64 | 0.00034095 | 3030.1 | -0.00027569 | -1977.2 | 0.00034198 | 3040.4 | -0.00027622 | -1979.6 | 0.00033904 | 3016 | -0.00027335 | -1956.8 | 0.12875 | 0.010278 | 3895.9 | -0.013543 | -58466 | 0.0072512 | 11944 | -0.0096163 | -49120 | 3.3372 | 3.4622 | 0.515 | 0.64
3.4946 | 2.3192e-06 | -93.364 | -2.7508e-05 | -335.57 | 2.2235e-06 | -87.162 | -2.96e-05 | -345.58 | 2.2694e-06 | -85.348 | -2.8553e-05 | -335.64 | 0.645 | 0.00033649 | 2995.5 | -0.00027083 | -1936.1 | 0.00033679 | 2999.5 | -0.00027066 | -1933.2 | 0.00033492 | 2984.3 | -0.00026879 | -1917.9 | 0.13 | 0.010283 | 3911.8 | -0.013589 | -58432 | 0.0072463 | 11967 | -0.0096085 | -49095 | 3.3696 | 3.4946 | 0.52 | 0.645
3.527 | 2.034e-06 | -98.739 | -2.5914e-05 | -325.68 | 1.907e-06 | -91.442 | -3.0164e-05 | -351.87 | 1.9186e-06 | -95.463 | -2.9402e-05 | -349.79 | 0.65 | 0.00033202 | 2960.8 | -0.00026597 | -1895.1 | 0.0003316 | 2958.7 | -0.00026511 | -1886.7 | 0.0003308 | 2952.7 | -0.00026423 | -1879 | 0.13125 | 0.010289 | 3927.8 | -0.013635 | -58398 | 0.0072414 | 11991 | -0.0096007 | -49071 | 3.402 | 3.527 | 0.525 | 0.65
3.5594 | 1.7132e-06 | -102.14 | -2.3383e-05 | -305.93 | 1.5728e-06 | -105.3 | -3.12e-05 | -371.42 | 1.4763e-06 | -116.37 | -3.1445e-05 | -383.7 | 0.655 | 0.00032756 | 2926.2 | -0.00026111 | -1854 | 0.00032641 | 2917.8 | -0.00025955 | -1840.3 | 0.00032668 | 2921.1 | -0.00025967 | -1840.2 | 0.1325 | 0.010295 | 3943.7 | -0.013682 | -58364 | 0.0072365 | 12015 | -0.0095928 | -49047 | 3.4344 | 3.5594 | 0.53 | 0.655
3.5918 | 1.3861e-06 | -105.55 | -1.9625e-05 | -276.17 | 1.2401e-06 | -129.73 | -3.1204e-05 | -393.19 | 1.0232e-06 | -137.42 | -3.3482e-05 | -417.61 | 0.66 | 0.00032309 | 2891.5 | -0.00025624 | -1812.9 | 0.00032121 | 2877 | -0.000254 | -1793.9 | 0.00032256 | 2889.5 | -0.0002551 | -1801.3 | 0.13375 | 0.010288 | 3996.1 | -0.013708 | -58289 | 0.0072352 | 12022 | -0.0095912 | -49038 | 3.4668 | 3.5918 | 0.535 | 0.66
3.6242 | 1.1432e-06 | -109.32 | -1.6058e-05 | -248.99 | 9.2538e-07 | -152.99 | -2.9993e-05 | -404.05 | 7.7001e-07 | -153.79 | -3.0983e-05 | -411.63 | 0.665 | 0.00031863 | 2856.9 | -0.00025138 | -1771.8 | 0.00031602 | 2836.1 | -0.00024844 | -1747.5 | 0.00031844 | 2857.9 | -0.00025054 | -1762.4 | 0.135 | 0.010281 | 4038 | -0.013712 | -58237 | 0.0072359 | 12020 | -0.0095929 | -49037 | 3.4992 | 3.6242 | 0.54 | 0.665
3.6566 | 9.9174e-07 | -104.42 | -1.3489e-05 | -222.01 | 5.7484e-07 | -170.15 | -2.7777e-05 | -400.37 | 5.2475e-07 | -169.88 | -2.8293e-05 | -403.89 | 0.67 | 0.00031416 | 2822.2 | -0.00024652 | -1730.7 | 0.00031083 | 2795.2 | -0.00024289 | -1701.1 | 0.00031432 | 2826.3 | -0.00024598 | -1723.5 | 0.13625 | 0.010281 | 4053.7 | -0.013716 | -58218 | 0.0072366 | 12019 | -0.0095945 | -49036 | 3.5316 | 3.6566 | 0.545 | 0.67
3.689 | 7.4421e-07 | -88.099 | -1.1749e-05 | -189.54 | 3.2769e-07 | -156.45 | -2.2608e-05 | -342.7 | 3.459e-07 | -160.39 | -2.3596e-05 | -354.8 | 0.675 | 0.0003097 | 2787.5 | -0.00024166 | -1689.6 | 0.00030564 | 2754.4 | -0.00023733 | -1654.7 | 0.0003102 | 2794.7 | -0.00024142 | -1684.6 | 0.1375 | 0.010281 | 4069.4 | -0.01372 | -58199 | 0.0072373 | 12017 | -0.0095961 | -49035 | 3.564 | 3.689 | 0.55 | 0.675
3.7214 | 3.8089e-07 | -71.703 | -1.0058e-05 | -156.47 | 2.5394e-07 | -120.74 | -1.6073e-05 | -253.32 | 2.3767e-07 | -123.68 | -1.6763e-05 | -261.73 | 0.68 | 0.00030523 | 2752.9 | -0.0002368 | -1648.6 | 0.00030044 | 2713.5 | -0.00023178 | -1608.2 | 0.00030609 | 2763.1 | -0.00023686 | -1645.7 | 0.13875 | 0.010282 | 4080.4 | -0.013723 | -58187 | 0.0072414 | 12012 | -0.0096016 | -49038 | 3.5964 | 3.7214 | 0.555 | 0.68
3.7538 | 2.474e-07 | -59.303 | -9.1718e-06 | -135.79 | 1.8019e-07 | -85.017 | -9.5386e-06 | -163.94 | 1.2939e-07 | -86.968 | -9.9317e-06 | -168.67 | 0.685 | 0.00030077 | 2718.2 | -0.00023193 | -1607.5 | 0.00029525 | 2672.7 | -0.00022622 | -1561.8 | 0.00030197 | 2731.5 | -0.00023229 | -1606.8 | 0.14 | 0.01028 | 4072.2 | -0.013705 | -58204 | 0.0072587 | 11994 | -0.0096218 | -49056 | 3.6288 | 3.7538 | 0.56 | 0.685
3.7862 | 1.6334e-07 | -50.948 | -8.1106e-06 | -118.13 | 1.0645e-07 | -49.299 | -3.0041e-06 | -74.558 | 2.1074e-08 | -50.26 | -3.1002e-06 | -75.606 | 0.69 | 0.0002963 | 2683.6 | -0.00022707 | -1566.4 | 0.00029216 | 2649.5 | -0.00022265 | -1530.9 | 0.00029785 | 2699.9 | -0.00022773 | -1567.9 | 0.14125 | 0.010278 | 4066 | -0.013686 | -58219 | 0.0072545 | 11991 | -0.0096192 | -49056 | 3.6612 | 3.7862 | 0.565 | 0.69
3.8186 | 1.1765e-07 | -41.518 | -7.0373e-06 | -99.619 | 6.9565e-08 | -32.578 | -5.1871e-07 | -37.355 | -1.3397e-08 | -33.059 | -5.001e-07 | -37.011 | 0.695 | 0.00029184 | 2648.9 | -0.00022221 | -1525.3 | 0.00028916 | 2627.1 | -0.00021917 | -1500.8 | 0.00029373 | 2668.3 | -0.00022317 | -1529.1 | 0.1425 | 0.010275 | 4059.7 | -0.013667 | -58233 | 0.0072488 | 11989 | -0.0096157 | -49055 | 3.6936 | 3.8186 | 0.57 | 0.695
3.851 | 6.9983e-08 | -32.832 | -5.8109e-06 | -80.586 | 5.4636e-08 | -27.169 | -4.4446e-07 | -31.222 | -3.7243e-09 | -27.514 | -4.2819e-07 | -30.961 | 0.7 | 0.00028737 | 2614.3 | -0.00021735 | -1484.2 | 0.00028617 | 2604.7 | -0.00021569 | -1470.6 | 0.00028961 | 2636.7 | -0.00021861 | -1490.2 | 0.14375 | 0.010267 | 4063.1 | -0.013643 | -58235 | 0.0072511 | 11991 | -0.0096196 | -49054 | 3.726 | 3.851 | 0.575 | 0.7
3.8834 | 3.8834e-08 | -27.059 | -4.7351e-06 | -65.825 | 3.9705e-08 | -21.76 | -3.702e-07 | -25.089 | 5.9491e-09 | -21.969 | -3.5629e-07 | -24.911 | 0.705 | 0.00028356 | 2585.2 | -0.00021306 | -1447.5 | 0.00028317 | 2582.3 | -0.00021221 | -1440.4 | 0.00028549 | 2605.1 | -0.00021405 | -1451.3 | 0.145 | 0.010292 | 4044.4 | -0.013659 | -58270 | 0.007254 | 11992 | -0.0096239 | -49054 | 3.7584 | 3.8834 | 0.58 | 0.705
3.9158 | 3.1583e-08 | -22.635 | -3.9988e-06 | -55.362 | 2.4772e-08 | -16.351 | -2.9595e-07 | -18.956 | 1.5623e-08 | -16.424 | -2.844e-07 | -18.861 | 0.71 | 0.0002802 | 2559.9 | -0.0002092 | -1414.2 | 0.00028018 | 2559.9 | -0.00020874 | -1410.2 | 0.00028137 | 2573.5 | -0.00020949 | -1412.4 | 0.14625 | 0.010315 | 4025.6 | -0.013674 | -58304 | 0.0072569 | 11994 | -0.0096283 | -49053 | 3.7908 | 3.9158 | 0.585 | 0.71
3.9482 | 2.2487e-08 | -18.226 | -3.2126e-06 | -44.496 | 1.8673e-08 | -13.396 | -2.4629e-07 | -15.548 | 1.5906e-08 | -13.426 | -2.3753e-07 | -15.484 | 0.715 | 0.00027684 | 2534.5 | -0.00020534 | -1380.9 | 0.00027718 | 2537.5 | -0.00020526 | -1380 | 0.00027725 | 2541.9 | -0.00020492 | -1373.5 | 0.1475 | 0.010322 | 4017 | -0.013672 | -58321 | 0.0072597 | 11996 | -0.0096326 | -49052 | 3.8232 | 3.9482 | 0.59 | 0.715
3.9806 | 1.5696e-08 | -13.867 | -2.3997e-06 | -33.481 | 1.5233e-08 | -11.18 | -2.0404e-07 | -12.96 | 1.3342e-08 | -11.201 | -1.9824e-07 | -12.919 | 0.72 | 0.00027347 | 2509.2 | -0.00020148 | -1347.7 | 0.00027418 | 2515.1 | -0.00020178 | -1349.8 | 0.00027313 | 2510.3 | -0.00020036 | -1334.6 | 0.14875 | 0.010329 | 4015.4 | -0.013673 | -58328 | 0.0072626 | 11998 | -0.009637 | -49051 | 3.8556 | 3.9806 | 0.595 | 0.72
4.013 | 1.1665e-08 | -11.536 | -1.9963e-06 | -27.842 | 1.1794e-08 | -8.9631 | -1.6178e-07 | -10.373 | 1.0778e-08 | -8.9746 | -1.5895e-07 | -10.353 | 0.725 | 0.00027011 | 2483.8 | -0.00019763 | -1314.4 | 0.00027119 | 2492.7 | -0.0001983 | -1319.6 | 0.00026902 | 2478.7 | -0.0001958 | -1295.7 | 0.15 | 0.01033 | 4045.8 | -0.013688 | -58289 | 0.00726 | 12003 | -0.0096365 | -49043 | 3.888 | 4.013 | 0.6 | 0.725
4.0454 | 9.0484e-09 | -9.5985 | -1.6655e-06 | -23.197 | 8.3542e-09 | -6.7465 | -1.1953e-07 | -7.7849 | 8.2133e-09 | -6.7488 | -1.1966e-07 | -7.7871 | 0.73 | 0.00026675 | 2458.5 | -0.00019377 | -1281.1 | 0.00026819 | 2470.3 | -0.00019482 | -1289.4 | 0.0002655 | 2452.1 | -0.00019181 | -1261.3 | 0.15125 | 0.010331 | 4076.2 | -0.013704 | -58250 | 0.007256 | 12009 | -0.0096348 | -49033 | 3.9204 | 4.0454 | 0.605 | 0.73
4.0778 | 5.4485e-09 | -7.6663 | -1.3315e-06 | -18.523 | 6.9506e-09 | -5.6718 | -1.0014e-07 | -6.5414 | 6.9137e-09 | -5.6704 | -1.0064e-07 | -6.5439 | 0.735 | 0.00026339 | 2433.1 | -0.00018991 | -1247.8 | 0.00026519 | 2447.9 | -0.00019134 | -1259.3 | 0.00026273 | 2431.7 | -0.00018852 | -1232.5 | 0.1525 | 0.010332 | 4106.6 | -0.013719 | -58211 | 0.0072521 | 12015 | -0.009633 | -49022 | 3.9528 | 4.0778 | 0.61 | 0.735
4.1102 | 4.2785e-09 | -5.767 | -9.8513e-07 | -13.801 | 5.747e-09 | -4.7093 | -8.3001e-08 | -5.43 | 5.741e-09 | -4.7073 | -8.3667e-08 | -5.4333 | 0.74 | 0.00026003 | 2407.8 | -0.00018605 | -1214.6 | 0.0002622 | 2425.5 | -0.00018786 | -1229.1 | 0.00026038 | 2414.7 | -0.00018564 | -1207.1 | 0.15375 | 0.010328 | 4142 | -0.013728 | -58165 | 0.0072481 | 12021 | -0.0096313 | -49012 | 3.9852 | 4.1102 | 0.615 | 0.74
4.1426 | 3.608e-09 | -4.8961 | -8.4179e-07 | -11.761 | 4.5435e-09 | -3.7469 | -6.5863e-08 | -4.3186 | 4.5684e-09 | -3.7442 | -6.6688e-08 | -4.3228 | 0.745 | 0.00025667 | 2382.4 | -0.00018219 | -1181.3 | 0.0002592 | 2403.1 | -0.00018438 | -1198.9 | 0.00025804 | 2397.7 | -0.00018277 | -1181.7 | 0.155 | 0.01032 | 4143 | -0.01372 | -58161 | 0.007244 | 12028 | -0.0096293 | -49001 | 4.0176 | 4.1426 | 0.62 | 0.745
4.175 | 1.7328e-09 | -4.0436 | -7.046e-07 | -9.7793 | 3.3771e-09 | -2.8137 | -4.9252e-08 | -3.2411 | 3.4291e-09 | -2.8087 | -5.0189e-08 | -3.2441 | 0.75 | 0.00025331 | 2357.1 | -0.00017834 | -1148 | 0.00025621 | 2380.7 | -0.0001809 | -1168.7 | 0.00025569 | 2380.7 | -0.00017989 | -1156.4 | 0.15625 | 0.010313 | 4143.4 | -0.013711 | -58157 | 0.0072376 | 12041 | -0.0096247 | -48985 | 4.05 | 4.175 | 0.625 | 0.75
4.2074 | 9.762e-10 | -3.2045 | -5.5705e-07 | -7.7359 | 2.8657e-09 | -2.3967 | -4.1958e-08 | -2.7607 | 2.914e-09 | -2.3929 | -4.2709e-08 | -2.7633 | 0.755 | 0.00025047 | 2336 | -0.00017501 | -1119 | 0.00025321 | 2358.3 | -0.00017742 | -1138.5 | 0.00025335 | 2363.7 | -0.00017702 | -1131 | 0.1575 | 0.010306 | 4143.9 | -0.013702 | -58154 | 0.0072359 | 12046 | -0.009626 | -48977 | 4.0824 | 4.2074 | 0.63 | 0.755
4.2398 | 1.2973e-09 | -2.4305 | -4.1552e-07 | -5.8151 | 2.3543e-09 | -1.9797 | -3.4663e-08 | -2.2803 | 2.3989e-09 | -1.977 | -3.5229e-08 | -2.2826 | 0.76 | 0.00024845 | 2321.8 | -0.00017241 | -1095.7 | 0.00025021 | 2335.9 | -0.00017394 | -1108.3 | 0.000251 | 2346.7 | -0.00017414 | -1105.6 | 0.15875 | 0.010298 | 4144.3 | -0.013692 | -58151 | 0.0072345 | 12049 | -0.0096279 | -48969 | 4.1148 | 4.2398 | 0.635 | 0.76
4.2722 | 9.125e-10 | -2.0676 | -3.5277e-07 | -4.9396 | 1.8429e-09 | -1.5627 | -2.7369e-08 | -1.7999 | 1.8837e-09 | -1.5612 | -2.7749e-08 | -1.8018 | 0.765 | 0.00024654 | 2308.7 | -0.00016992 | -1073 | 0.00024722 | 2313.5 | -0.00017046 | -1078.1 | 0.00024866 | 2329.7 | -0.00017127 | -1080.2 | 0.16 | 0.01029 | 4171.5 | -0.01367 | -58125 | 0.007233 | 12053 | -0.0096298 | -48961 | 4.1472 | 4.2722 | 0.64 | 0.765
4.3046 | 2.1166e-10 | -1.7013 | -2.9288e-07 | -4.0813 | 1.3905e-09 | -1.1912 | -2.0873e-08 | -1.372 | 1.4236e-09 | -1.1896 | -2.1068e-08 | -1.3723 | 0.77 | 0.00024464 | 2295.7 | -0.00016742 | -1050.4 | 0.00024422 | 2291.1 | -0.00016698 | -1048 | 0.00024631 | 2312.7 | -0.00016839 | -1054.8 | 0.16125 | 0.010282 | 4208.5 | -0.013646 | -58088 | 0.0072316 | 12057 | -0.0096317 | -48953 | 4.1796 | 4.3046 | 0.645 | 0.77
4.337 | 1.376e-10 | -1.3364 | -2.31e-07 | -3.2133 | 1.1853e-09 | -1.0108 | -1.7721e-08 | -1.1643 | 1.2014e-09 | -1.0097 | -1.7844e-08 | -1.1644 | 0.775 | 0.00024274 | 2282.6 | -0.00016493 | -1027.8 | 0.00024151 | 2271.1 | -0.00016378 | -1019.9 | 0.00024397 | 2295.7 | -0.00016552 | -1029.4 | 0.1625 | 0.010273 | 4245.5 | -0.013623 | -58051 | 0.0072301 | 12061 | -0.0096336 | -48945 | 4.212 | 4.337 | 0.65 | 0.775
4.3694 | 4.6238e-10 | -1.0292 | -1.7578e-07 | -2.4603 | 9.8009e-10 | -0.83039 | -1.4569e-08 | -0.95665 | 9.7924e-10 | -0.82982 | -1.4621e-08 | -0.9565 | 0.78 | 0.00024084 | 2269.5 | -0.00016244 | -1005.2 | 0.00023885 | 2251.6 | -0.00016063 | -992.3 | 0.00024162 | 2278.7 | -0.00016264 | -1004 | 0.16375 | 0.010265 | 4282.6 | -0.0136 | -58014 | 0.0072287 | 12065 | -0.0096354 | -48937 | 4.2444 | 4.3694 | 0.655 | 0.78
4.4018 | 3.34e-10 | -0.87236 | -1.487e-07 | -2.0825 | 7.7486e-10 | -0.64997 | -1.1417e-08 | -0.74897 | 7.5709e-10 | -0.64991 | -1.1397e-08 | -0.7486 | 0.785 | 0.00023894 | 2256.5 | -0.00015995 | -982.62 | 0.0002362 | 2232.1 | -0.00015748 | -964.69 | 0.00023928 | 2261.7 | -0.00015977 | -978.64 | 0.165 | 0.010261 | 4320.8 | -0.013588 | -57977 | 0.007232 | 12063 | -0.009643 | -48937 | 4.2768 | 4.4018 | 0.66 | 0.785
4.4342 | 1.2478e-10 | -0.7131 | -1.2277e-07 | -1.7111 | 6.0816e-10 | -0.5039 | -8.8622e-09 | -0.5808 | 5.8164e-10 | -0.504 | -8.7964e-09 | -0.58015 | 0.79 | 0.00023704 | 2243.4 | -0.00015745 | -960.01 | 0.00023354 | 2212.5 | -0.00015433 | -937.08 | 0.00023693 | 2244.7 | -0.00015689 | -953.25 | 0.16625 | 0.010257 | 4362.2 | -0.013576 | -57936 | 0.0072466 | 12022 | -0.0096684 | -48981 | 4.3092 | 4.4342 | 0.665 | 0.79
4.4666 | 8.6236e-11 | -0.55523 | -9.6063e-08 | -1.336 | 5.1781e-10 | -0.42594 | -7.4905e-09 | -0.49097 | 4.9942e-10 | -0.42599 | -7.439e-09 | -0.49045 | 0.795 | 0.00023514 | 2230.3 | -0.00015496 | -937.41 | 0.00023089 | 2193 | -0.00015118 | -909.47 | 0.00023459 | 2227.7 | -0.00015401 | -927.86 | 0.1675 | 0.010252 | 4404.3 | -0.013565 | -57893 | 0.0072612 | 11981 | -0.0096937 | -49024 | 4.3416 | 4.4666 | 0.67 | 0.795
4.499 | 1.7551e-10 | -0.43629 | -7.4253e-08 | -1.0407 | 4.2746e-10 | -0.34797 | -6.1187e-09 | -0.40113 | 4.1719e-10 | -0.34798 | -6.0817e-09 | -0.40075 | 0.8 | 0.00023324 | 2217.3 | -0.00015247 | -914.8 | 0.00022823 | 2173.5 | -0.00014803 | -881.86 | 0.00023224 | 2210.7 | -0.00015114 | -902.48 | 0.16875 | 0.010249 | 4442.2 | -0.013555 | -57856 | 0.0072759 | 11940 | -0.0097191 | -49068 | 4.374 | 4.499 | 0.675 | 0.8
4.5314 | 1.3546e-10 | -0.3684 | -6.2568e-08 | -0.87757 | 3.3709e-10 | -0.27001 | -4.747e-09 | -0.31129 | 3.3495e-10 | -0.26997 | -4.7243e-09 | -0.31105 | 0.805 | 0.00023134 | 2204.2 | -0.00014998 | -892.19 | 0.00022634 | 2160.5 | -0.00014555 | -859.35 | 0.0002299 | 2193.7 | -0.00014826 | -877.09 | 0.17 | 0.010266 | 4424.1 | -0.013575 | -57882 | 0.0072906 | 11900 | -0.0097444 | -49110 | 4.4064 | 4.5314 | 0.68 | 0.805
4.5638 | 6.0865e-11 | -0.29887 | -5.148e-08 | -0.71739 | 2.6943e-10 | -0.21317 | -3.7423e-09 | -0.24575 | 2.7071e-10 | -0.21281 | -3.728e-09 | -0.24528 | 0.81 | 0.00022944 | 2191.1 | -0.00014748 | -869.58 | 0.00022495 | 2151.8 | -0.0001435 | -840.15 | 0.00022755 | 2176.7 | -0.00014539 | -851.7 | 0.17125 | 0.010284 | 4406 | -0.013594 | -57907 | 0.0073054 | 11861 | -0.0097696 | -49152 | 4.4388 | 4.5638 | 0.685 | 0.81
4.5962 | 5.4604e-11 | -0.23045 | -3.9902e-08 | -0.5549 | 2.2664e-10 | -0.17945 | -3.1392e-09 | -0.20678 | 2.2674e-10 | -0.17916 | -3.1388e-09 | -0.20648 | 0.815 | 0.00022754 | 2178 | -0.00014499 | -846.98 | 0.00022356 | 2143.1 | -0.00014146 | -820.95 | 0.00022521 | 2159.7 | -0.00014251 | -826.31 | 0.1725 | 0.010296 | 4412.8 | -0.013613 | -57903 | 0.0073202 | 11822 | -0.0097948 | -49194 | 4.4712 | 4.5962 | 0.69 | 0.815
4.6286 | 1.0018e-10 | -0.18428 | -3.1385e-08 | -0.43995 | 1.8385e-10 | -0.14572 | -2.5362e-09 | -0.16781 | 1.8278e-10 | -0.1455 | -2.5495e-09 | -0.16769 | 0.82 | 0.00022564 | 2165 | -0.0001425 | -824.37 | 0.00022217 | 2134.4 | -0.00013941 | -801.75 | 0.00022287 | 2142.7 | -0.00013964 | -800.93 | 0.17375 | 0.010305 | 4435 | -0.01363 | -57880 | 0.0073269 | 11807 | -0.0098102 | -49206 | 4.5036 | 4.6286 | 0.695 | 0.82
4.661 | 7.7723e-11 | -0.15478 | -2.6302e-08 | -0.36899 | 1.4107e-10 | -0.112 | -1.9332e-09 | -0.12884 | 1.3881e-10 | -0.11184 | -1.9603e-09 | -0.12889 | 0.825 | 0.00022373 | 2151.9 | -0.00014 | -801.76 | 0.00022077 | 2125.7 | -0.00013737 | -782.54 | 0.00022052 | 2125.7 | -0.00013676 | -775.54 | 0.175 | 0.010289 | 4508.4 | -0.013616 | -57794 | 0.0073381 | 11780 | -0.0098319 | -49235 | 4.536 | 4.661 | 0.7 | 0.825
4.6934 | 3.3448e-11 | -0.12485 | -2.1504e-08 | -0.29975 | 1.1347e-10 | -0.09009 | -1.5465e-09 | -0.10357 | 1.1132e-10 | -0.089902 | -1.5753e-09 | -0.1036 | 0.83 | 0.00022183 | 2138.8 | -0.00013751 | -779.15 | 0.00021938 | 2116.9 | -0.00013532 | -763.34 | 0.00021851 | 2111.6 | -0.00013419 | -752.49 | 0.17625 | 0.010256 | 4616.4 | -0.013581 | -57667 | 0.0073493 | 11753 | -0.0098535 | -49263 | 4.5684 | 4.6934 | 0.705 | 0.83
4.7258 | 2.4381e-11 | -0.095396 | -1.646e-08 | -0.22925 | 9.5101e-11 | -0.075366 | -1.2916e-09 | -0.086626 | 9.4207e-11 | -0.075347 | -1.3189e-09 | -0.086822 | 0.835 | 0.00021993 | 2125.8 | -0.00013502 | -756.55 | 0.00021799 | 2108.2 | -0.00013328 | -744.14 | 0.00021697 | 2101.5 | -0.00013205 | -732.65 | 0.1775 | 0.010222 | 4724.3 | -0.013547 | -57539 | 0.0073605 | 11726 | -0.0098751 | -49292 | 4.6008 | 4.7258 | 0.71 | 0.835
4.7582 | 3.8817e-11 | -0.078049 | -1.3255e-08 | -0.186 | 7.6729e-11 | -0.060643 | -1.0366e-09 | -0.069683 | 7.7084e-11 | -0.060791 | -1.0626e-09 | -0.070045 | 0.84 | 0.00021803 | 2112.7 | -0.00013253 | -733.94 | 0.0002166 | 2099.5 | -0.00013123 | -724.94 | 0.00021543 | 2091.4 | -0.0001299 | -712.81 | 0.17875 | 0.010193 | 4824.4 | -0.013514 | -57422 | 0.0073716 | 11699 | -0.0098967 | -49321 | 4.6332 | 4.7582 | 0.715 | 0.84
4.7906 | 2.6912e-11 | -0.064914 | -1.1095e-08 | -0.15522 | 5.8357e-11 | -0.045919 | -7.8159e-10 | -0.052739 | 5.9952e-11 | -0.046235 | -8.0615e-10 | -0.053268 | 0.845 | 0.00021613 | 2099.6 | -0.00013003 | -711.33 | 0.0002152 | 2090.8 | -0.00012919 | -705.73 | 0.00021389 | 2081.3 | -0.00012775 | -692.96 | 0.18 | 0.010181 | 4888.2 | -0.013496 | -57352 | 0.0073828 | 11672 | -0.0099184 | -49349 | 4.6656 | 4.7906 | 0.72 | 0.845
4.823 | 1.7797e-11 | -0.051955 | -8.9471e-09 | -0.12475 | 4.8375e-11 | -0.038093 | -6.4536e-10 | -0.043727 | 4.9417e-11 | -0.03797 | -6.5991e-10 | -0.04373 | 0.85 | 0.00021423 | 2086.6 | -0.00012754 | -688.72 | 0.00021381 | 2082.1 | -0.00012714 | -686.53 | 0.00021267 | 2074 | -0.00012587 | -674.96 | 0.18125 | 0.010205 | 4887.3 | -0.013517 | -57365 | 0.0073861 | 11672 | -0.0099302 | -49344 | 4.698 | 4.823 | 0.725 | 0.85
4.8554 | 2.0938e-11 | -0.03918 | -6.6976e-09 | -0.093737 | 4.0004e-11 | -0.03159 | -5.3189e-10 | -0.036234 | 4.0942e-11 | -0.031668 | -5.4806e-10 | -0.036451 | 0.855 | 0.00021233 | 2073.5 | -0.00012505 | -666.12 | 0.00021242 | 2073.4 | -0.0001251 | -667.33 | 0.00021152 | 2067.4 | -0.00012403 | -657.37 | 0.1825 | 0.010234 | 4879.4 | -0.013542 | -57386 | 0.0073762 | 11719 | -0.0099258 | -49281 | 4.7304 | 4.8554 | 0.73 | 0.855
4.8878 | 1.8733e-11 | -0.03278 | -5.5642e-09 | -0.078115 | 3.1635e-11 | -0.025087 | -4.1843e-10 | -0.028741 | 3.2469e-11 | -0.025366 | -4.3621e-10 | -0.029171 | 0.86 | 0.00021043 | 2060.4 | -0.00012256 | -643.51 | 0.00021103 | 2064.7 | -0.00012305 | -648.13 | 0.00021037 | 2060.9 | -0.0001222 | -639.77 | 0.18375 | 0.010262 | 4871.6 | -0.013567 | -57407 | 0.0073663 | 11766 | -0.0099214 | -49219 | 4.7628 | 4.8878 | 0.735 | 0.86
4.9202 | 1.005e-11 | -0.027079 | -4.6258e-09 | -0.064723 | 2.3737e-11 | -0.019039 | -3.1303e-10 | -0.021773 | 2.3997e-11 | -0.019063 | -3.2436e-10 | -0.021892 | 0.865 | 0.00020851 | 2047.2 | -0.00012005 | -620.81 | 0.00020963 | 2056 | -0.00012101 | -628.92 | 0.00020923 | 2054.3 | -0.00012037 | -622.18 | 0.185 | 0.010291 | 4863.7 | -0.013592 | -57429 | 0.0073563 | 11813 | -0.0099169 | -49157 | 4.7952 | 4.9202 | 0.74 | 0.865
4.9526 | 7.0252e-12 | -0.021581 | -3.7022e-09 | -0.051701 | 1.9022e-11 | -0.016085 | -2.6243e-10 | -0.018371 | 1.9475e-11 | -0.016006 | -2.6859e-10 | -0.018345 | 0.87 | 0.00020646 | 2032.8 | -0.00011744 | -597.37 | 0.00020824 | 2047.2 | -0.00011896 | -609.72 | 0.00020808 | 2047.7 | -0.00011854 | -604.58 | 0.18625 | 0.010303 | 4891.5 | -0.013593 | -57409 | 0.0073464 | 11860 | -0.0099125 | -49095 | 4.8276 | 4.9526 | 0.745 | 0.87
4.985 | 9.7915e-12 | -0.016614 | -2.8219e-09 | -0.039608 | 1.4307e-11 | -0.013132 | -2.1183e-10 | -0.014968 | 1.5306e-11 | -0.013238 | -2.1784e-10 | -0.015131 | 0.875 | 0.00020516 | 2024.9 | -0.00011548 | -578.83 | 0.00020684 | 2038.4 | -0.00011691 | -590.53 | 0.00020693 | 2041.1 | -0.00011671 | -586.99 | 0.1875 | 0.010303 | 4936.4 | -0.013579 | -57367 | 0.0073365 | 11907 | -0.009908 | -49033 | 4.86 | 4.985 | 0.75 | 0.875
5.0174 | 7.2424e-12 | -0.013878 | -2.3574e-09 | -0.03308 | 9.5913e-12 | -0.010179 | -1.6123e-10 | -0.011566 | 1.1138e-11 | -0.010471 | -1.6708e-10 | -0.011918 | 0.88 | 0.00020433 | 2020.9 | -0.00011395 | -563.57 | 0.0002054 | 2029.3 | -0.00011486 | -571.4 | 0.00020579 | 2034.5 | -0.00011488 | -569.4 | 0.18875 | 0.0103 | 4984.8 | -0.013562 | -57320 | 0.0073347 | 11935 | -0.0099132 | -48993 | 4.8924 | 5.0174 | 0.755 | 0.88
5.0498 | 5.2883e-12 | -0.011247 | -1.9018e-09 | -0.026734 | 7.3227e-12 | -0.0081411 | -1.2739e-10 | -0.009235 | 7.5092e-12 | -0.0079678 | -1.2199e-10 | -0.0090194 | 0.885 | 0.00020347 | 2016.6 | -0.0001124 | -548.33 | 0.00020397 | 2020.1 | -0.00011281 | -552.27 | 0.00020464 | 2027.9 | -0.00011305 | -551.8 | 0.19 | 0.010298 | 5033.2 | -0.013545 | -57273 | 0.0073387 | 11931 | -0.0099314 | -48991 | 4.9248 | 5.0498 | 0.76 | 0.885
5.0822 | 3.4509e-12 | -0.0086771 | -1.4486e-09 | -0.020468 | 6.7099e-12 | -0.0067225 | -1.0487e-10 | -0.0076286 | 6.2889e-12 | -0.0066438 | -1.0212e-10 | -0.0075241 | 0.89 | 0.0002026 | 2012.4 | -0.00011086 | -533.08 | 0.00020253 | 2010.9 | -0.00011076 | -533.14 | 0.00020349 | 2021.3 | -0.00011122 | -534.21 | 0.19125 | 0.010295 | 5081.6 | -0.013528 | -57227 | 0.0073481 | 11922 | -0.0099548 | -48997 | 4.9572 | 5.0822 | 0.765 | 0.89
5.1146 | 3.1553e-12 | -0.0071705 | -1.1931e-09 | -0.016884 | 6.1001e-12 | -0.0053039 | -8.2351e-11 | -0.0060221 | 5.0652e-12 | -0.0053198 | -8.2246e-11 | -0.0060288 | 0.895 | 0.00020174 | 2008.1 | -0.00010932 | -517.83 | 0.0002011 | 2001.7 | -0.00010871 | -514.01 | 0.00020235 | 2014.8 | -0.00010939 | -516.61 | 0.1925 | 0.01029 | 5134.4 | -0.013517 | -57169 | 0.0073574 | 11912 | -0.0099782 | -49004 | 4.9896 | 5.1146 | 0.77 | 0.895
5.147 | 2.9001e-12 | -0.0058601 | -9.7597e-10 | -0.013809 | 5.1498e-12 | -0.0041899 | -6.5113e-11 | -0.0047604 | 3.9735e-12 | -0.0041248 | -6.4306e-11 | -0.0046793 | 0.9 | 0.00020088 | 2003.8 | -0.00010778 | -502.58 | 0.00019966 | 1992.5 | -0.00010666 | -494.88 | 0.0002012 | 2008.2 | -0.00010756 | -499.02 | 0.19375 | 0.01029 | 5201.5 | -0.013517 | -57095 | 0.0073668 | 11903 | -0.010002 | -49010 | 5.022 | 5.147 | 0.775 | 0.9
5.1794 | 2.3686e-12 | -0.0045712 | -7.6689e-10 | -0.010818 | 3.7419e-12 | -0.003482 | -5.491e-11 | -0.0039582 | 3.4391e-12 | -0.0034626 | -5.4387e-11 | -0.0039322 | 0.905 | 0.00020002 | 1999.6 | -0.00010623 | -487.34 | 0.00019823 | 1983.3 | -0.00010461 | -475.75 | 0.00020006 | 2001.6 | -0.00010572 | -481.43 | 0.195 | 0.010297 | 5289.5 | -0.013532 | -56997 | 0.0073761 | 11894 | -0.010025 | -49016 | 5.0544 | 5.1794 | 0.78 | 0.905
5.2118 | 1.5345e-12 | -0.003723 | -6.2798e-10 | -0.0088349 | 2.3325e-12 | -0.0027741 | -4.4708e-11 | -0.003156 | 2.9054e-12 | -0.0028004 | -4.4474e-11 | -0.0031852 | 0.91 | 0.00019916 | 1995.3 | -0.00010469 | -472.09 | 0.00019679 | 1974.2 | -0.00010255 | -456.61 | 0.00019891 | 1995 | -0.00010389 | -463.83 | 0.19625 | 0.010304 | 5377.5 | -0.013548 | -56898 | 0.0073855 | 11885 | -0.010048 | -49022 | 5.0868 | 5.2118 | 0.785 | 0.91
5.2442 | 5.812e-13 | -0.0030486 | -5.1672e-10 | -0.0072492 | 1.329e-12 | -0.0021762 | -3.5939e-11 | -0.0024788 | 2.3725e-12 | -0.0021382 | -3.4565e-11 | -0.0024381 | 0.915 | 0.0001983 | 1991 | -0.00010315 | -456.84 | 0.0001962 | 1972.5 | -0.00010118 | -442.29 | 0.00019776 | 1988.4 | -0.00010206 | -446.24 | 0.1975 | 0.010311 | 5466 | -0.013564 | -56800 | 0.0073854 | 11908 | -0.010061 | -48986 | 5.1192 | 5.2442 | 0.79 | 0.915
5.2766 | 6.0294e-13 | -0.0024165 | -4.1077e-10 | -0.005757 | 1.2829e-12 | -0.0018368 | -3.0538e-11 | -0.0020952 | 2.0672e-12 | -0.0018033 | -2.9211e-11 | -0.0020573 | 0.92 | 0.00019744 | 1986.8 | -0.00010161 | -441.59 | 0.00019587 | 1973.2 | -0.00010001 | -429.48 | 0.00019662 | 1981.8 | -0.00010023 | -428.64 | 0.19875 | 0.010317 | 5561.3 | -0.01358 | -56694 | 0.0073772 | 11959 | -0.010066 | -48914 | 5.1516 | 5.2766 | 0.795 | 0.92
5.309 | 2.918e-13 | -0.0019006 | -3.2651e-10 | -0.0045543 | 1.2368e-12 | -0.0014974 | -2.5137e-11 | -0.0017116 | 1.7734e-12 | -0.0014852 | -2.4087e-11 | -0.0016952 | 0.925 | 0.00019658 | 1982.5 | -0.00010006 | -426.34 | 0.00019554 | 1973.8 | -9.885e-05 | -416.67 | 0.00019547 | 1975.3 | -9.84e-05 | -411.05 | 0.2 | 0.010314 | 5655.2 | -0.013579 | -56589 | 0.007369 | 12010 | -0.01007 | -48841 | 5.184 | 5.309 | 0.8 | 0.925
5.3414 | 4.089e-13 | -0.0015951 | -2.7269e-10 | -0.0038127 | 1.1908e-12 | -0.0011581 | -1.9735e-11 | -0.001328 | 1.4795e-12 | -0.0011671 | -1.8962e-11 | -0.0013331 | 0.93 | 0.00019572 | 1978.2 | -9.852e-05 | -411.1 | 0.00019518 | 1974.2 | -9.7678e-05 | -403.88 | 0.00019432 | 1968.7 | -9.6569e-05 | -393.45 | 0.20125 | 0.010291 | 5748.4 | -0.013547 | -56481 | 0.0073608 | 12061 | -0.010075 | -48769 | 5.2164 | 5.3414 | 0.805 | 0.93
5.3738 | 8.6357e-13 | -0.0012903 | -2.1761e-10 | -0.0030644 | 1.0702e-12 | -0.00093364 | -1.6023e-11 | -0.0010724 | 1.2184e-12 | -0.00092739 | -1.5134e-11 | -0.0010602 | 0.935 | 0.00019486 | 1974 | -9.6977e-05 | -395.85 | 0.00019479 | 1974.2 | -9.6497e-05 | -391.09 | 0.00019321 | 1962.4 | -9.4763e-05 | -376.05 | 0.2025 | 0.010269 | 5841.6 | -0.013514 | -56373 | 0.0073526 | 12112 | -0.010079 | -48697 | 5.2488 | 5.3738 | 0.81 | 0.935
5.4062 | 7.7709e-13 | -0.00099514 | -1.692e-10 | -0.0023754 | 9.0233e-13 | -0.0007823 | -1.3387e-11 | -0.00089834 | 9.9571e-13 | -0.00077901 | -1.282e-11 | -0.0008912 | 0.94 | 0.000194 | 1969.7 | -9.5434e-05 | -380.6 | 0.00019439 | 1974.2 | -9.5315e-05 | -378.31 | 0.00019289 | 1962.9 | -9.3654e-05 | -363.88 | 0.20375 | 0.010246 | 5934.9 | -0.013482 | -56265 | 0.0073444 | 12163 | -0.010083 | -48624 | 5.2812 | 5.4062 | 0.815 | 0.94
5.4386 | 4.9059e-13 | -0.00080791 | -1.3881e-10 | -0.0019391 | 7.3458e-13 | -0.00063097 | -1.075e-11 | -0.00072423 | 7.7297e-13 | -0.00063063 | -1.0505e-11 | -0.00072221 | 0.945 | 0.00019314 | 1965.4 | -9.3891e-05 | -365.35 | 0.000194 | 1974.2 | -9.4134e-05 | -365.53 | 0.0001926 | 1963.7 | -9.2588e-05 | -352.1 | 0.205 | 0.010225 | 6025.1 | -0.013451 | -56161 | 0.007342 | 12200 | -0.010095 | -48567 | 5.3136 | 5.4386 | 0.82 | 0.945
5.471 | 3.7376e-13 | -0.00067523 | -1.1629e-10 | -0.0016226 | 5.6699e-13 | -0.00047964 | -8.1135e-12 | -0.00055012 | 5.5023e-13 | -0.00048225 | -8.1907e-12 | -0.00055323 | 0.95 | 0.00019284 | 1966.3 | -9.2754e-05 | -352.84 | 0.00019361 | 1974.2 | -9.2953e-05 | -352.75 | 0.00019232 | 1964.5 | -9.1522e-05 | -340.31 | 0.20625 | 0.010259 | 6064.3 | -0.013484 | -56123 | 0.0073523 | 12203 | -0.01013 | -48549 | 5.346 | 5.471 | 0.825 | 0.95
5.5034 | 4.5042e-13 | -0.00054263 | -9.2899e-11 | -0.0013007 | 4.7309e-13 | -0.00039799 | -6.7383e-12 | -0.00045654 | 4.4105e-13 | -0.00039585 | -6.7812e-12 | -0.0004545 | 0.955 | 0.00019271 | 1968.7 | -9.1738e-05 | -341.14 | 0.00019322 | 1974.2 | -9.1771e-05 | -339.97 | 0.00019203 | 1965.3 | -9.0455e-05 | -328.53 | 0.2075 | 0.010299 | 6095.9 | -0.013524 | -56095 | 0.0073634 | 12205 | -0.010166 | -48532 | 5.3784 | 5.5034 | 0.83 | 0.955
5.5358 | 3.5999e-13 | -0.00041038 | -7.0383e-11 | -0.00098483 | 3.9493e-13 | -0.00033132 | -5.6344e-12 | -0.00038028 | 3.6966e-13 | -0.00033007 | -5.6727e-12 | -0.00037913 | 0.96 | 0.00019258 | 1971 | -9.0723e-05 | -329.45 | 0.00019282 | 1974.2 | -9.059e-05 | -327.19 | 0.00019174 | 1966.1 | -8.9389e-05 | -316.74 | 0.20875 | 0.010338 | 6127.6 | -0.013564 | -56067 | 0.0073744 | 12207 | -0.010202 | -48515 | 5.4108 | 5.5358 | 0.835 | 0.96
5.5682 | 2.3287e-13 | -0.00034251 | -5.9115e-11 | -0.00082443 | 3.1667e-13 | -0.00026466 | -4.5304e-12 | -0.00030402 | 2.9826e-13 | -0.00026428 | -4.5641e-12 | -0.00030377 | 0.965 | 0.00019245 | 1973.4 | -8.9707e-05 | -317.75 | 0.00019243 | 1974.2 | -8.9409e-05 | -314.41 | 0.00019146 | 1966.9 | -8.8322e-05 | -304.95 | 0.21 | 0.010378 | 6159.3 | -0.013604 | -56038 | 0.0073855 | 12209 | -0.010237 | -48498 | 5.4432 | 5.5682 | 0.84 | 0.965
5.6006 | 1.5741e-13 | -0.00028424 | -4.9059e-11 | -0.00068389 | 2.3833e-13 | -0.000198 | -3.4264e-12 | -0.00022775 | 2.2688e-13 | -0.00019849 | -3.4555e-12 | -0.0002284 | 0.97 | 0.00019232 | 1975.8 | -8.8691e-05 | -306.06 | 0.00019204 | 1974.2 | -8.8227e-05 | -301.63 | 0.00019117 | 1967.7 | -8.7256e-05 | -293.17 | 0.21125 | 0.010405 | 6226.4 | -0.013619 | -55972 | 0.0073965 | 12212 | -0.010273 | -48481 | 5.4756 | 5.6006 | 0.845 | 0.97
5.633 | 1.7984e-13 | -0.00022659 | -3.8756e-11 | -0.00054277 | 2.0209e-13 | -0.00016815 | -2.9145e-12 | -0.00019346 | 1.9365e-13 | -0.00016777 | -2.9263e-12 | -0.00019311 | 0.975 | 0.00019219 | 1978.2 | -8.7675e-05 | -294.36 | 0.00019164 | 1974.2 | -8.7046e-05 | -288.84 | 0.00019088 | 1968.5 | -8.619e-05 | -281.38 | 0.2125 | 0.010429 | 6306 | -0.013625 | -55892 | 0.0074076 | 12214 | -0.010309 | -48464 | 5.508 | 5.633 | 0.85 | 0.975
5.6654 | 1.4651e-13 | -0.00016979 | -2.9136e-11 | -0.00040757 | 1.6692e-13 | -0.00013924 | -2.4177e-12 | -0.00016023 | 1.6254e-13 | -0.00013899 | -2.429e-12 | -0.00016003 | 0.98 | 0.00019205 | 1980.6 | -8.6659e-05 | -282.66 | 0.00019125 | 1974.2 | -8.5864e-05 | -276.06 | 0.0001906 | 1969.3 | -8.5123e-05 | -269.59 | 0.21375 | 0.010452 | 6385.6 | -0.013632 | -55812 | 0.0074112 | 12257 | -0.010344 | -48386 | 5.5404 | 5.6654 | 0.855 | 0.98
5.6978 | 1.0188e-13 | -0.00014425 | -2.4997e-11 | -0.00034806 | 1.3175e-13 | -0.00011033 | -1.9208e-12 | -0.000127 | 1.3143e-13 | -0.0001102 | -1.9317e-12 | -0.00012695 | 0.985 | 0.00019192 | 1983 | -8.5641e-05 | -270.94 | 0.00019086 | 1974.2 | -8.4683e-05 | -263.28 | 0.00019031 | 1970.1 | -8.4057e-05 | -257.81 | 0.215 | 0.010476 | 6464.1 | -0.013638 | -55733 | 0.0074143 | 12304 | -0.010378 | -48303 | 5.5728 | 5.6978 | 0.86 | 0.985
5.7302 | 8.3451e-14 | -0.0001192 | -2.0631e-11 | -0.00028741 | 9.9125e-14 | -8.3372e-05 | -1.4574e-12 | -9.6012e-05 | 1.0219e-13 | -8.3364e-05 | -1.4676e-12 | -9.6112e-05 | 0.99 | 0.00019179 | 1985.3 | -8.4623e-05 | -259.23 | 0.00019047 | 1974.2 | -8.3502e-05 | -250.5 | 0.00019002 | 1970.9 | -8.299e-05 | -246.02 | 0.21625 | 0.010488 | 6562.7 | -0.013635 | -55615 | 0.0074173 | 12351 | -0.010413 | -48220 | 5.6052 | 5.7302 | 0.865 | 0.99
5.7626 | 8.5244e-14 | -9.4266e-05 | -1.6171e-11 | -0.00022627 | 8.5424e-14 | -7.0872e-05 | -1.242e-12 | -8.1651e-05 | 8.6771e-14 | -7.0887e-05 | -1.2479e-12 | -8.1725e-05 | 0.995 | 0.00019166 | 1987.7 | -8.3605e-05 | -247.51 | 0.00019007 | 1974.2 | -8.232e-05 | -237.72 | 0.00018974 | 1971.7 | -8.1924e-05 | -234.23 | 0.2175 | 0.010492 | 6684.9 | -0.013627 | -55455 | 0.0074204 | 12398 | -0.010447 | -48137 | 5.6376 | 5.7626 | 0.87 | 0.995
5.795 | 6.0743e-14 | -7.1733e-05 | -1.2326e-11 | -0.00017232 | 7.1727e-14 | -5.8371e-05 | -1.0265e-12 | -6.7289e-05 | 7.1348e-14 | -5.841e-05 | -1.0281e-12 | -6.7338e-05 | 1 | 0.00019153 | 1990.1 | -8.2587e-05 | -235.79 | 0.00018968 | 1974.2 | -8.1139e-05 | -224.94 | 0.00018945 | 1972.5 | -8.0857e-05 | -222.45 | 0.21875 | 0.010496 | 6807.2 | -0.013619 | -55296 | 0.0074234 | 12445 | -0.010482 | -48053 | 5.67 | 5.795 | 0.875 | 1
5.8274 | 5.1522e-14 | -6.0716e-05 | -1.0551e-11 | -0.00014681 | 5.8031e-14 | -4.587e-05 | -8.111e-13 | -5.2928e-05 | 5.5924e-14 | -4.5932e-05 | -8.084e-13 | -5.2951e-05 | 1.005 | 0.00019139 | 1992.5 | -8.1569e-05 | -224.07 | 0.00018929 | 1974.2 | -7.9958e-05 | -212.16 | 0.00018916 | 1973.3 | -7.9791e-05 | -210.66 | 0.22 | 0.010501 | 6929.4 | -0.01361 | -55136 | 0.0074265 | 12492 | -0.010516 | -47970 | 5.7024 | 5.8274 | 0.88 | 1.005
5.8598 | 4.6539e-14 | -4.9794e-05 | -8.7233e-12 | -0.00012101 | 4.6075e-14 | -3.5195e-05 | -6.2617e-13 | -4.0654e-05 | 4.2968e-14 | -3.5294e-05 | -6.2138e-13 | -4.0688e-05 | 1.01 | 0.00019126 | 1994.9 | -8.0551e-05 | -212.36 | 0.0001889 | 1974.2 | -7.8776e-05 | -199.37 | 0.00018888 | 1974.1 | -7.8725e-05 | -198.87 | 0.22125 | 0.010508 | 7058 | -0.01363 | -54956 | 0.0074296 | 12582 | -0.01054 | -47849 | 5.7348 | 5.8598 | 0.885 | 1.01
5.8922 | 3.1865e-14 | -3.9044e-05 | -6.8068e-12 | -9.4576e-05 | 3.916e-14 | -2.9813e-05 | -5.2975e-13 | -3.4433e-05 | 3.7028e-14 | -2.988e-05 | -5.2737e-13 | -3.4464e-05 | 1.015 | 0.00019113 | 1997.2 | -7.9534e-05 | -200.64 | 0.0001885 | 1974.2 | -7.7595e-05 | -186.59 | 0.00018859 | 1974.9 | -7.7658e-05 | -187.09 | 0.2225 | 0.010516 | 7188.6 | -0.013659 | -54768 | 0.0074359 | 12679 | -0.010578 | -47717 | 5.7672 | 5.8922 | 0.89 | 1.015
5.9246 | 2.8456e-14 | -3.0378e-05 | -5.2284e-12 | -7.3065e-05 | 3.2245e-14 | -2.4432e-05 | -4.3332e-13 | -2.8212e-05 | 3.1089e-14 | -2.4467e-05 | -4.3335e-13 | -2.8239e-05 | 1.02 | 0.00019111 | 2000.6 | -7.861e-05 | -189.6 | 0.0001891 | 1983.3 | -7.7126e-05 | -178.52 | 0.00018872 | 1979.6 | -7.6884e-05 | -177.17 | 0.22375 | 0.010508 | 7314 | -0.013673 | -54589 | 0.0074422 | 12777 | -0.010615 | -47584 | 5.7996 | 5.9246 | 0.895 | 1.02
5.957 | 2.1689e-14 | -2.5661e-05 | -4.4214e-12 | -6.174e-05 | 2.533e-14 | -1.905e-05 | -3.369e-13 | -2.1992e-05 | 2.515e-14 | -1.9054e-05 | -3.3933e-13 | -2.2014e-05 | 1.025 | 0.00019162 | 2008.9 | -7.808e-05 | -181.12 | 0.00018971 | 1992.5 | -7.6671e-05 | -170.54 | 0.00018935 | 1988.9 | -7.6447e-05 | -169.41 | 0.225 | 0.010498 | 7438.6 | -0.013685 | -54412 | 0.0074485 | 12875 | -0.010652 | -47451 | 5.832 | 5.957 | 0.9 | 1.025
5.9894 | 1.599e-14 | -2.0946e-05 | -3.6153e-12 | -5.0433e-05 | 1.9925e-14 | -1.489e-05 | -2.6266e-13 | -1.7184e-05 | 2.0285e-14 | -1.4881e-05 | -2.6635e-13 | -1.7209e-05 | 1.03 | 0.00019212 | 2017.2 | -7.7547e-05 | -172.63 | 0.00019032 | 2001.8 | -7.6216e-05 | -162.56 | 0.00018997 | 1998.2 | -7.601e-05 | -161.64 | 0.22625 | 0.010515 | 7546.1 | -0.013702 | -54266 | 0.0074549 | 12973 | -0.010689 | -47319 | 5.8644 | 5.9894 | 0.905 | 1.03
6.0218 | 1.101e-14 | -1.6224e-05 | -2.8154e-12 | -3.9175e-05 | 1.6781e-14 | -1.2557e-05 | -2.2164e-13 | -1.4493e-05 | 1.7016e-14 | -1.2551e-05 | -2.246e-13 | -1.4513e-05 | 1.035 | 0.00019263 | 2025.5 | -7.7015e-05 | -164.13 | 0.00019093 | 2011.1 | -7.576e-05 | -154.58 | 0.00019059 | 2007.5 | -7.5573e-05 | -153.88 | 0.2275 | 0.010546 | 7645.4 | -0.013722 | -54138 | 0.0074612 | 13071 | -0.010727 | -47186 | 5.8968 | 6.0218 | 0.91 | 1.035
6.0542 | 1.114e-14 | -1.2822e-05 | -2.2086e-12 | -3.0848e-05 | 1.3637e-14 | -1.0225e-05 | -1.8062e-13 | -1.1802e-05 | 1.3747e-14 | -1.0221e-05 | -1.8286e-13 | -1.1817e-05 | 1.04 | 0.00019313 | 2033.7 | -7.6482e-05 | -155.64 | 0.00019155 | 2020.3 | -7.5305e-05 | -146.59 | 0.00019122 | 2016.7 | -7.5136e-05 | -146.12 | 0.22875 | 0.010577 | 7743.8 | -0.013739 | -54008 | 0.007468 | 13186 | -0.010758 | -47039 | 5.9292 | 6.0542 | 0.915 | 1.04
6.0866 | 9.086e-15 | -1.0785e-05 | -1.8591e-12 | -2.5955e-05 | 1.0492e-14 | -7.8919e-06 | -1.3961e-13 | -9.1108e-06 | 1.0478e-14 | -7.8904e-06 | -1.4112e-13 | -9.1214e-06 | 1.045 | 0.00019364 | 2042 | -7.595e-05 | -147.14 | 0.00019216 | 2029.6 | -7.485e-05 | -138.61 | 0.00019184 | 2026 | -7.4699e-05 | -138.36 | 0.23 | 0.010602 | 7832.8 | -0.013735 | -53871 | 0.0074656 | 13485 | -0.010751 | -46709 | 5.9616 | 6.0866 | 0.92 | 1.045
6.119 | 6.9001e-15 | -8.7434e-06 | -1.5111e-12 | -2.107e-05 | 8.3372e-15 | -6.2774e-06 | -1.1118e-13 | -7.2479e-06 | 8.2685e-15 | -6.2795e-06 | -1.1227e-13 | -7.2583e-06 | 1.05 | 0.00019419 | 2050.8 | -7.5446e-05 | -138.77 | 0.00019277 | 2038.8 | -7.4395e-05 | -130.63 | 0.00019246 | 2035.3 | -7.4263e-05 | -130.6 | 0.23125 | 0.010621 | 7889.4 | -0.013721 | -53737 | 0.0074572 | 13805 | -0.010736 | -46355 | 5.994 | 6.119 | 0.925 | 1.05
6.1514 | 4.6034e-15 | -6.6996e-06 | -1.1644e-12 | -1.6192e-05 | 7.0141e-15 | -5.2671e-06 | -9.3347e-14 | -6.0821e-06 | 6.9428e-15 | -5.2688e-06 | -9.4169e-14 | -6.0899e-06 | 1.055 | 0.00019488 | 2060.9 | -7.5022e-05 | -130.77 | 0.00019338 | 2048.1 | -7.3939e-05 | -122.65 | 0.00019309 | 2044.6 | -7.3826e-05 | -122.84 | 0.2325 | 0.010638 | 7934.5 | -0.013703 | -53603 | 0.0074498 | 14123 | -0.010721 | -46003 | 6.0264 | 6.1514 | 0.93 | 1.055
6.1838 | 4.8909e-15 | -5.3912e-06 | -9.2922e-13 | -1.2977e-05 | 5.6909e-15 | -4.2568e-06 | -7.5514e-14 | -4.9163e-06 | 5.6172e-15 | -4.2582e-06 | -7.6072e-14 | -4.9215e-06 | 1.06 | 0.00019556 | 2071 | -7.4598e-05 | -122.77 | 0.000194 | 2057.3 | -7.3484e-05 | -114.66 | 0.00019371 | 2053.9 | -7.3389e-05 | -115.08 | 0.23375 | 0.010655 | 7979.7 | -0.013686 | -53470 | 0.0074479 | 14438 | -0.010708 | -45658 | 6.0588 | 6.1838 | 0.935 | 1.06
6.2162 | 4.1581e-15 | -4.5034e-06 | -7.7766e-13 | -1.0852e-05 | 4.3676e-15 | -3.2466e-06 | -5.7682e-14 | -3.7504e-06 | 4.2915e-15 | -3.2475e-06 | -5.7975e-14 | -3.7531e-06 | 1.065 | 0.0001962 | 2080.5 | -7.4163e-05 | -114.87 | 0.00019461 | 2066.6 | -7.3029e-05 | -106.68 | 0.00019433 | 2063.1 | -7.2952e-05 | -107.31 | 0.235 | 0.010676 | 8031.6 | -0.013695 | -53296 | 0.0074533 | 14749 | -0.0107 | -45324 | 6.0912 | 6.2162 | 0.94 | 1.065
6.2486 | 3.1725e-15 | -3.616e-06 | -6.265e-13 | -8.7291e-06 | 3.5533e-15 | -2.6257e-06 | -4.6713e-14 | -3.0338e-06 | 3.4791e-15 | -2.6268e-06 | -4.6834e-14 | -3.0353e-06 | 1.07 | 0.00019681 | 2089.8 | -7.3723e-05 | -107.01 | 0.00019522 | 2075.9 | -7.2573e-05 | -98.698 | 0.00019496 | 2072.4 | -7.2515e-05 | -99.552 | 0.23625 | 0.010703 | 8033.6 | -0.013743 | -53102 | 0.0074538 | 15228 | -0.010648 | -44861 | 6.1236 | 6.2486 | 0.945 | 1.07
6.281 | 2.5295e-15 | -2.7348e-06 | -4.7328e-13 | -6.5985e-06 | 2.9725e-15 | -2.1833e-06 | -3.8894e-14 | -2.5233e-06 | 2.9002e-15 | -2.1834e-06 | -3.8856e-14 | -2.5225e-06 | 1.075 | 0.00019742 | 2099.1 | -7.3284e-05 | -99.144 | 0.00019583 | 2085.1 | -7.2118e-05 | -90.716 | 0.00019558 | 2081.7 | -7.2078e-05 | -91.791 | 0.2375 | 0.010731 | 8011.9 | -0.013796 | -52919 | 0.007457 | 15783 | -0.010556 | -44355 | 6.156 | 6.281 | 0.95 | 1.075
6.3134 | 2.2522e-15 | -2.2259e-06 | -3.8435e-13 | -5.3652e-06 | 2.3916e-15 | -1.741e-06 | -3.1074e-14 | -2.0127e-06 | 2.3213e-15 | -1.7401e-06 | -3.0878e-14 | -2.0097e-06 | 1.08 | 0.00019803 | 2108.3 | -7.2844e-05 | -91.28 | 0.00019644 | 2094.4 | -7.1663e-05 | -82.733 | 0.0001962 | 2091 | -7.1641e-05 | -84.029 | 0.23875 | 0.010758 | 7990.2 | -0.013849 | -52736 | 0.0074604 | 16334 | -0.010465 | -43853 | 6.1884 | 6.3134 | 0.955 | 1.08
6.3458 | 1.8685e-15 | -1.8342e-06 | -3.1778e-13 | -4.4298e-06 | 1.8107e-15 | -1.2986e-06 | -2.3255e-14 | -1.5022e-06 | 1.7423e-15 | -1.2967e-06 | -2.2901e-14 | -1.4968e-06 | 1.085 | 0.00019865 | 2117.6 | -7.2404e-05 | -83.416 | 0.00019706 | 2103.6 | -7.1208e-05 | -74.751 | 0.00019683 | 2100.2 | -7.1205e-05 | -76.267 | 0.24 | 0.010782 | 7834.1 | -0.013919 | -52675 | 0.0074648 | 16871 | -0.01038 | -43362 | 6.2208 | 6.3458 | 0.96 | 1.085
6.3782 | 1.3393e-15 | -1.439e-06 | -2.4999e-13 | -3.48e-06 | 1.4744e-15 | -1.0527e-06 | -1.9588e-14 | -1.2238e-06 | 1.3109e-15 | -1.0547e-06 | -2.1341e-14 | -1.2386e-06 | 1.09 | 0.00019926 | 2126.9 | -7.1964e-05 | -75.552 | 0.00019767 | 2112.9 | -7.0752e-05 | -66.768 | 0.00019745 | 2109.5 | -7.0768e-05 | -68.506 | 0.24125 | 0.010794 | 6349 | -0.014383 | -53523 | 0.0074692 | 17408 | -0.010295 | -42871 | 6.2532 | 6.3782 | 0.965 | 1.09
6.4106 | 1.1794e-15 | -1.0487e-06 | -1.7998e-13 | -2.5198e-06 | 1.1888e-15 | -8.4756e-07 | -1.6783e-14 | -9.9349e-07 | 9.0981e-16 | -8.5392e-07 | -2.1096e-14 | -1.0326e-06 | 1.095 | 0.00019987 | 2136.1 | -7.1524e-05 | -67.688 | 0.00019828 | 2122.2 | -7.0297e-05 | -58.786 | 0.00019807 | 2118.8 | -7.0331e-05 | -60.744 | 0.2425 | 0.010806 | 4717.9 | -0.014892 | -54464 | 0.0074736 | 17946 | -0.010209 | -42380 | 6.2856 | 6.4106 | 0.97 | 1.095
6.443 | 1.1713e-15 | -8.1784e-07 | -1.4338e-13 | -1.9917e-06 | 9.0317e-16 | -6.4238e-07 | -1.3977e-14 | -7.6321e-07 | 5.0867e-16 | -6.5315e-07 | -2.085e-14 | -8.266e-07 | 1.1 | 0.00020048 | 2145.4 | -7.1085e-05 | -59.824 | 0.00019889 | 2131.4 | -6.9842e-05 | -50.803 | 0.0001987 | 2128.1 | -6.9894e-05 | -52.983 | 0.24375 | 0.010818 | 3086.8 | -0.015401 | -55405 | 0.0074891 | 18353 | -0.010155 | -42022 | 6.318 | 6.443 | 0.975 | 1.1
6.4754 | 1.218e-15 | -6.0417e-07 | -1.117e-13 | -1.5211e-06 | 6.1756e-16 | -4.3719e-07 | -1.1172e-14 | -5.3293e-07 | 1.0753e-16 | -4.5239e-07 | -2.0605e-14 | -6.2058e-07 | 1.105 | 0.00020109 | 2154.6 | -7.0645e-05 | -51.96 | 0.00019951 | 2140.7 | -6.9387e-05 | -42.821 | 0.00019932 | 2137.3 | -6.9457e-05 | -45.221 | 0.245 | 0.010821 | 1591.8 | -0.015861 | -56259 | 0.007516 | 18791 | -0.010102 | -41649 | 6.3504 | 6.4754 | 0.98 | 1.105
6.5078 | 1.1708e-15 | -3.7049e-07 | -6.6715e-14 | -9.2175e-07 | 5.6309e-16 | -4.386e-07 | -1.1684e-15 | -4.5266e-07 | -3.5172e-17 | -4.8901e-07 | -1.1608e-14 | -5.8298e-07 | 1.11 | 0.00020222 | 2168.6 | -7.0591e-05 | -46.692 | 0.00020026 | 2151.1 | -6.9078e-05 | -36.043 | 0.00020001 | 2147.2 | -6.908e-05 | -37.896 | 0.24625 | 0.010823 | 134.84 | -0.01633 | -57095 | 0.0075447 | 19266 | -0.010039 | -41253 | 6.3828 | 6.5078 | 0.985 | 1.11
6.5402 | 9.41e-16 | -1.235e-07 | -3.9106e-14 | -4.4869e-07 | 5.1556e-16 | -4.4616e-07 | 9.0497e-15 | -3.7686e-07 | -1.7049e-16 | -5.3241e-07 | -2.361e-15 | -5.502e-07 | 1.115 | 0.00020379 | 2186.7 | -7.088e-05 | -43.725 | 0.00020177 | 2168.2 | -6.9358e-05 | -33.392 | 0.0002015 | 2164.2 | -6.9354e-05 | -35.211 | 0.2475 | 0.010795 | -862.61 | -0.017462 | -57892 | 0.0075713 | 19756 | -0.0099705 | -40844 | 6.4152 | 6.5402 | 0.99 | 1.115
6.5726 | 6.0781e-16 | 1.204e-07 | -3.6984e-14 | -1.8486e-07 | 4.6807e-16 | -4.5373e-07 | 1.9268e-14 | -3.0106e-07 | -3.0582e-16 | -5.7581e-07 | 6.8861e-15 | -5.1741e-07 | 1.12 | 0.00020537 | 2204.8 | -7.1168e-05 | -40.757 | 0.0002032 | 2184.6 | -6.961e-05 | -30.705 | 0.00020298 | 2181.1 | -6.9625e-05 | -32.52 | 0.24875 | 0.010749 | -1675.1 | -0.018687 | -58612 | 0.007598 | 20245 | -0.0099018 | -40435 | 6.4476 | 6.5726 | 0.995 | 1.12
6.605 | 8.3611e-16 | 3.2714e-07 | -3.0829e-14 | 7.001e-08 | 4.2064e-16 | -4.613e-07 | 2.9487e-14 | -2.2527e-07 | -4.4114e-16 | -6.1922e-07 | 1.6133e-14 | -4.8463e-07 | 1.125 | 0.00020694 | 2222.9 | -7.1456e-05 | -37.789 | 0.00020463 | 2200.9 | -6.9862e-05 | -28.018 | 0.00020446 | 2198 | -6.9896e-05 | -29.83 | 0.25 | 0.010703 | -2477.4 | -0.019901 | -59320 | 0.0076247 | 20734 | -0.0098331 | -40026 | 6.48 | 6.605 | 1 | 1.125

## Sub 1 1.2% 10 ksi L
0.125
Group 2, Condition 3 (IFF) Sequence Step 1 - IFF 1.2%
PATHS ALONG Y-DIRECTION (L) | [12 empty] | PATHS ALONG X-DIRECTION (T) | [12 empty] | PATHS ALONG Z-DIRECTION (THROUGH THICKNESS)
| Midplane |  | Midplane |  | Entry |  | Entry |  | Exit |  | Exit |  |  | Midplane |  | Midplane |  | Entry |  | Entry |  | Exit |  | Exit |  |  | At bore |  | At bore |  | 0.02" away from bore |  | 0.02" away from bore
| Hoop |  | Radial |  | Hoop |  | Radial |  | Hoop |  | Radial |  |  | Hoop |  | Radial |  | Hoop |  | Radial |  | Hoop |  | Radial |  |  | Hoop |  | Radial |  | Hoop |  | Radial
Radial | Strain | Stress | Strain | Stress | Strain | Stress | Strain | Stress | Strain | Stress | Strain | Stress | Radial | Strain | Stress | Strain | Stress | Strain | Stress | Strain | Stress | Strain | Stress | Strain | Stress | z coordinate | Strain | Stress | Strain | Stress | Strain | Stress | Strain | Stress
dim, in | in/in | psi | in/in | psi | in/in | psi | in/in | psi | in/in | psi | in/in | psi | dim, in | in/in | psi | in/in | psi | in/in | psi | in/in | psi | in/in | psi | in/in | psi | in | in/in | psi | in/in | psi | in/in | psi | in/in | psi
0.125 | 0.01003 | 5731.5 | -0.012642 | -44104 | 0.010775 | -433.96 | -0.018999 | -32841 | 0.010494 | 2513.4 | -0.017708 | -32035 | 0.125 | 0.011174 | 10120 | -0.013956 | -52872 | 0.011415 | 6200.7 | -0.018637 | -53213 | 0.011533 | 4800.2 | -0.020226 | -54892 | 0 | 0.011415 | 6200.7 | -0.018637 | -53213 | 0.0088561 | 26322 | -0.010528 | -35573
0.1574 | 0.0057643 | 15979 | -0.0068787 | -30463 | 0.0061396 | 21456 | -0.0069539 | -23684 | 0.0060932 | 21396 | -0.0069036 | -23720 | 0.13 | 0.010481 | 11486 | -0.013081 | -51240 | 0.010862 | 15622 | -0.016131 | -45438 | 0.01086 | 16693 | -0.016155 | -44671 | 0.00125 | 0.011481 | 6943.1 | -0.017862 | -52450 | 0.0088488 | 25707 | -0.01067 | -36148
0.1898 | 0.0036754 | 25454 | -0.0035581 | -19474 | 0.0039073 | 23856 | -0.0038865 | -21034 | 0.0039089 | 23840 | -0.0038926 | -21098 | 0.135 | 0.0097415 | 13112 | -0.012125 | -49326 | 0.010221 | 21277 | -0.013849 | -40518 | 0.01018 | 21665 | -0.013753 | -40186 | 0.0025 | 0.011547 | 7694.9 | -0.017091 | -51685 | 0.0088415 | 25092 | -0.010812 | -36723
0.2222 | 0.0025807 | 25521 | -0.0018936 | -10812 | 0.0026947 | 23422 | -0.0021817 | -15075 | 0.002772 | 23393 | -0.0022893 | -15424 | 0.14 | 0.0091586 | 14604 | -0.011342 | -47598 | 0.0094626 | 25417 | -0.011528 | -36665 | 0.0094791 | 25062 | -0.01168 | -36977 | 0.00375 | 0.011613 | 8446.7 | -0.01632 | -50919 | 0.0088343 | 24478 | -0.010954 | -37298
0.2546 | 0.0018189 | 18503 | -0.0010417 | -4725.9 | 0.0019206 | 17836 | -0.0013568 | -8777.4 | 0.0019219 | 17762 | -0.0013702 | -8970.9 | 0.145 | 0.0085816 | 16108 | -0.010563 | -45858 | 0.0088561 | 26322 | -0.010528 | -35573 | 0.0089195 | 26103 | -0.010673 | -35799 | 0.005 | 0.011667 | 9236 | -0.015601 | -50167 | 0.0088259 | 23965 | -0.011065 | -37775
0.287 | 0.0014347 | 15043 | -0.00065142 | -1896.9 | 0.0014675 | 14362 | -0.00085581 | -4504.5 | 0.0014203 | 13960 | -0.00080928 | -4145.1 | 0.15 | 0.0081052 | 17677 | -0.0098754 | -44075 | 0.008309 | 26813 | -0.0097206 | -34881 | 0.0083796 | 26559 | -0.0098798 | -35144 | 0.00625 | 0.011645 | 10284 | -0.015246 | -49505 | 0.0088168 | 23517 | -0.011156 | -38191
0.3194 | 0.0010796 | 11860 | -0.00029551 | 694.13 | 0.0010813 | 11383 | -0.00042853 | -877.38 | 0.0011123 | 11627 | -0.00046369 | -1171 | 0.155 | 0.0076288 | 19247 | -0.0091879 | -42293 | 0.0078668 | 26959 | -0.009131 | -34552 | 0.007892 | 26833 | -0.0091984 | -34678 | 0.0075 | 0.011618 | 11453 | -0.014881 | -48782 | 0.0088003 | 23062 | -0.011227 | -38620
0.3518 | 0.00086937 | 10033 | -0.00010825 | 2094.8 | 0.00088556 | 9873.7 | -0.00021383 | 946.28 | 0.00086119 | 9712.5 | -0.00018381 | 1226.8 | 0.16 | 0.0071523 | 20817 | -0.0085002 | -40510 | 0.007432 | 27075 | -0.0085588 | -34254 | 0.0074623 | 27013 | -0.0086147 | -34318 | 0.00875 | 0.011589 | 12675 | -0.014511 | -48031 | 0.0087865 | 22571 | -0.011298 | -39092
0.3842 | 0.00067294 | 8335.8 | 6.684e-05 | 3414 | 0.00069702 | 8421.3 | -7.5855e-06 | 2699.6 | 0.00069754 | 8428.8 | -8.043e-06 | 2699.2 | 0.165 | 0.0067873 | 22248 | -0.0079457 | -38893 | 0.0070371 | 27346 | -0.0080038 | -33811 | 0.0070767 | 27278 | -0.008067 | -33893 | 0.01 | 0.011562 | 13837 | -0.014153 | -47323 | 0.0087726 | 22081 | -0.011368 | -39565
0.4166 | 0.00055952 | 7389.5 | 0.00016803 | 4210.5 | 0.00054882 | 7253.4 | 0.00014908 | 4007.3 | 0.00054752 | 7243.5 | 0.00015126 | 4025.8 | 0.17 | 0.0064496 | 23643 | -0.0074243 | -37320 | 0.0066644 | 27635 | -0.0074758 | -33356 | 0.0067221 | 27563 | -0.007563 | -33450 | 0.01125 | 0.011566 | 13938 | -0.014137 | -47409 | 0.0087661 | 21544 | -0.011445 | -40079
0.449 | 0.00045005 | 6478.7 | 0.0002662 | 4985.8 | 0.00044032 | 6377.6 | 0.00025921 | 4906.9 | 0.00044643 | 6426.5 | 0.0002533 | 4858.2 | 0.175 | 0.0061129 | 25038 | -0.0069039 | -35746 | 0.0063017 | 27928 | -0.0069611 | -32899 | 0.0063898 | 27862 | -0.0070904 | -32993 | 0.0125 | 0.011569 | 14038 | -0.014122 | -47494 | 0.008765 | 20976 | -0.011527 | -40621
0.4814 | 0.00034556 | 5612.9 | 0.00036057 | 5734.7 | 0.00035102 | 5652.8 | 0.00034879 | 5634.7 | 0.00035942 | 5719.5 | 0.00034046 | 5565.6 | 0.18 | 0.0058347 | 26438 | -0.0064429 | -34131 | 0.0060083 | 28350 | -0.0065314 | -32283 | 0.0060589 | 28178 | -0.0066185 | -32516 | 0.01375 | 0.011573 | 14139 | -0.014107 | -47580 | 0.008761 | 20450 | -0.0116 | -41130
0.5138 | 0.00027815 | 5059.5 | 0.00042493 | 6251.4 | 0.00028748 | 5130.7 | 0.00041091 | 6132.9 | 0.0002736 | 5022.1 | 0.00042636 | 6262.5 | 0.185 | 0.0055565 | 27839 | -0.0059819 | -32516 | 0.005725 | 28792 | -0.0061142 | -31644 | 0.0057397 | 28600 | -0.0061553 | -31905 | 0.015 | 0.011574 | 14237 | -0.014092 | -47652 | 0.0087515 | 20120 | -0.011632 | -41478
0.5462 | 0.00022177 | 4593.8 | 0.00047839 | 6677.6 | 0.00022518 | 4621.3 | 0.00047254 | 6630 | 0.00021719 | 4558.8 | 0.00048128 | 6703.3 | 0.19 | 0.0052783 | 29239 | -0.0055209 | -30901 | 0.0054699 | 29168 | -0.0057449 | -31106 | 0.0054633 | 29166 | -0.0057342 | -31072 | 0.01625 | 0.011566 | 14202 | -0.01408 | -47775 | 0.0087554 | 19827 | -0.011651 | -41781
0.5786 | 0.00016764 | 4146 | 0.00052928 | 7082.5 | 0.00017035 | 4170.4 | 0.00052611 | 7059.3 | 0.00016897 | 4158.1 | 0.00052737 | 7068.4 | 0.195 | 0.0050427 | 30501 | -0.0051254 | -29423 | 0.0052164 | 29541 | -0.0053784 | -30573 | 0.0051869 | 29733 | -0.0053132 | -30240 | 0.0175 | 0.011555 | 14125 | -0.01407 | -47918 | 0.0087593 | 19533 | -0.01167 | -42084
0.611 | 0.00012383 | 3781.7 | 0.00057071 | 7410.5 | 0.00012386 | 3784.9 | 0.00057066 | 7413 | 0.00012171 | 3764.6 | 0.00057244 | 7424.7 | 0.2 | 0.0048515 | 31621 | -0.0047982 | -28086 | 0.0049997 | 30091 | -0.0050472 | -29854 | 0.0049105 | 30299 | -0.0048921 | -29407 | 0.01875 | 0.011545 | 14049 | -0.01406 | -48061 | 0.0087632 | 19240 | -0.011689 | -42387
0.6434 | 8.6434e-05 | 3472.4 | 0.00060651 | 7695.5 | 8.365e-05 | 3449.8 | 0.0006089 | 7715 | 8.2447e-05 | 3437.7 | 0.00060979 | 7719.9 | 0.205 | 0.0046603 | 32740 | -0.004471 | -26750 | 0.0048148 | 30793 | -0.0047466 | -28975 | 0.0046843 | 30910 | -0.0045423 | -28537 | 0.02 | 0.011536 | 13969 | -0.014049 | -48207 | 0.0087673 | 18941 | -0.01171 | -42694
0.6758 | 4.9035e-05 | 3163 | 0.00064231 | 7980.6 | 5.1904e-05 | 3183.9 | 0.00063878 | 7949.5 | 5.0918e-05 | 3174.9 | 0.00063969 | 7955.9 | 0.21 | 0.0044691 | 33859 | -0.0041437 | -25413 | 0.0046298 | 31495 | -0.0044459 | -28096 | 0.004515 | 31535 | -0.004285 | -27740 | 0.02125 | 0.011525 | 13876 | -0.014026 | -48363 | 0.0087699 | 18634 | -0.01173 | -43007
0.7082 | 2.1497e-05 | 2933.5 | 0.00066825 | 8185.3 | 2.4713e-05 | 2956.3 | 0.00066427 | 8149.7 | 2.2664e-05 | 2939.9 | 0.00066644 | 8167.6 | 0.215 | 0.0042778 | 34978 | -0.0038165 | -24077 | 0.0044448 | 32198 | -0.0041452 | -27217 | 0.0043456 | 32159 | -0.0040276 | -26943 | 0.0225 | 0.011493 | 13795 | -0.013986 | -48498 | 0.0087572 | 18495 | -0.011677 | -43160
0.7406 | -5.71e-07 | 2748.2 | 0.00068871 | 8345.4 | -1.9438e-06 | 2733.2 | 0.00068925 | 8346 | -3.6751e-06 | 2721.3 | 0.00069136 | 8365.2 | 0.22 | 0.0040866 | 36097 | -0.0034893 | -22740 | 0.0042645 | 32805 | -0.0038579 | -26336 | 0.0041758 | 32788 | -0.0037688 | -26139 | 0.02375 | 0.01146 | 13714 | -0.013946 | -48632 | 0.0087444 | 18357 | -0.011624 | -43312
0.773 | -2.2639e-05 | 2563 | 0.00070918 | 8505.6 | -2.6468e-05 | 2527.9 | 0.0007122 | 8526.1 | -2.3501e-05 | 2553.6 | 0.00070956 | 8506.2 | 0.225 | 0.0039383 | 35115 | -0.0033133 | -21611 | 0.0041076 | 32589 | -0.0036517 | -25382 | 0.0040045 | 33431 | -0.0035057 | -25317 | 0.025 | 0.011427 | 13633 | -0.013906 | -48767 | 0.0087316 | 18218 | -0.011571 | -43464
0.8054 | -4.4203e-05 | 2381.7 | 0.00072913 | 8661.4 | -4.4156e-05 | 2378 | 0.00072836 | 8651 | -4.2748e-05 | 2390.5 | 0.00072716 | 8642.3 | 0.23 | 0.0037912 | 34072 | -0.0031416 | -20488 | 0.0039611 | 31864 | -0.0034874 | -24368 | 0.0038568 | 32885 | -0.0033324 | -24367 | 0.02625 | 0.011411 | 13530 | -0.013885 | -48936 | 0.0087189 | 18080 | -0.011518 | -43616
0.8378 | -6.085e-05 | 2239.3 | 0.00074409 | 8775.7 | -5.9193e-05 | 2249.7 | 0.00074193 | 8755 | -6.0889e-05 | 2236.5 | 0.00074368 | 8769.8 | 0.235 | 0.003644 | 33030 | -0.0029699 | -19364 | 0.0038146 | 31139 | -0.0033232 | -23354 | 0.0037135 | 31860 | -0.0031864 | -23318 | 0.0275 | 0.01142 | 13443 | -0.013928 | -49081 | 0.0087061 | 17942 | -0.011465 | -43769
0.8702 | -7.7498e-05 | 2097 | 0.00075906 | 8890 | -7.423e-05 | 2121.4 | 0.00075549 | 8859 | -7.6825e-05 | 2100.7 | 0.00075806 | 8880.2 | 0.24 | 0.0034969 | 31988 | -0.0027982 | -18241 | 0.0036681 | 30414 | -0.0031589 | -22341 | 0.0035702 | 30834 | -0.0030403 | -22270 | 0.02875 | 0.011413 | 13345 | -0.013957 | -49229 | 0.0087006 | 17790 | -0.011427 | -43933
0.9026 | -9.1549e-05 | 1975.9 | 0.00077143 | 8983.5 | -8.7997e-05 | 2003.8 | 0.00076777 | 8952.9 | -8.9366e-05 | 1993.2 | 0.00076915 | 8964.7 | 0.245 | 0.0033498 | 30946 | -0.0026265 | -17117 | 0.0035216 | 29690 | -0.0029946 | -21327 | 0.003427 | 29808 | -0.0028943 | -21221 | 0.03 | 0.011406 | 13246 | -0.013987 | -49377 | 0.0086919 | 17670 | -0.01141 | -44062
0.935 | -0.00010233 | 1882.3 | 0.00078068 | 9052.6 | -0.00010135 | 1889.7 | 0.00077962 | 9043.4 | -0.00010191 | 1885.8 | 0.00078024 | 9049.2 | 0.25 | 0.0032027 | 29904 | -0.0024548 | -15994 | 0.0033751 | 28965 | -0.0028304 | -20313 | 0.0032837 | 28782 | -0.0027483 | -20173 | 0.03125 | 0.011406 | 13093 | -0.014002 | -49564 | 0.0086933 | 17574 | -0.011385 | -44176
0.9674 | -0.0001131 | 1788.8 | 0.00078992 | 9121.6 | -0.0001138 | 1782.8 | 0.00079056 | 9126.5 | -0.00011356 | 1785.3 | 0.0007904 | 9125.7 | 0.255 | 0.0031115 | 29099 | -0.0023575 | -15310 | 0.0032286 | 28240 | -0.0026661 | -19300 | 0.0031921 | 28078 | -0.0026504 | -19365 | 0.0325 | 0.011406 | 12929 | -0.014015 | -49759 | 0.0087009 | 17466 | -0.011365 | -44306
0.9998 | -0.00012326 | 1700.2 | 0.00079856 | 9185.6 | -0.00012372 | 1696.2 | 0.00079896 | 9188.7 | -0.00012335 | 1699.3 | 0.00079864 | 9186.1 | 0.26 | 0.0030477 | 28524 | -0.002292 | -14837 | 0.0031093 | 27453 | -0.0025379 | -18370 | 0.0031059 | 27408 | -0.0025577 | -18583 | 0.03375 | 0.011406 | 12765 | -0.014027 | -49954 | 0.0087085 | 17358 | -0.011344 | -44436
1.0322 | -0.00013289 | 1615.9 | 0.00080667 | 9245.3 | -0.00013254 | 1618.5 | 0.00080625 | 9241.7 | -0.00013176 | 1624.7 | 0.00080551 | 9235.7 | 0.265 | 0.002984 | 27948 | -0.0022266 | -14364 | 0.0030052 | 26630 | -0.00243 | -17488 | 0.0030197 | 26737 | -0.002465 | -17800 | 0.035 | 0.011407 | 12624 | -0.014028 | -50122 | 0.008716 | 17250 | -0.011324 | -44566
1.0646 | -0.00014162 | 1538.7 | 0.00081387 | 9297.5 | -0.00014038 | 1548.6 | 0.00081256 | 9286.8 | -0.00014018 | 1550.1 | 0.00081238 | 9285.2 | 0.27 | 0.0029202 | 27372 | -0.0021612 | -13890 | 0.0029012 | 25807 | -0.0023221 | -16606 | 0.0029343 | 26076 | -0.0023712 | -17007 | 0.03625 | 0.011397 | 12535 | -0.014011 | -50230 | 0.0087236 | 17142 | -0.011304 | -44696
1.097 | -0.00014877 | 1474.6 | 0.00081953 | 9337.6 | -0.00014794 | 1481 | 0.00081859 | 9329.5 | -0.00014745 | 1485 | 0.00081815 | 9326 | 0.275 | 0.0028565 | 26797 | -0.0020957 | -13417 | 0.0028339 | 25285 | -0.0022503 | -16001 | 0.0028493 | 25419 | -0.0022769 | -16207 | 0.0375 | 0.011389 | 12432 | -0.013996 | -50352 | 0.0087301 | 17039 | -0.011283 | -44819
1.1294 | -0.00015444 | 1422.8 | 0.00082371 | 9365.6 | -0.00015475 | 1419.5 | 0.00082388 | 9366.3 | -0.00015371 | 1428.3 | 0.00082292 | 9358.8 | 0.28 | 0.0027927 | 26221 | -0.0020303 | -12943 | 0.0027699 | 24789 | -0.0021816 | -15419 | 0.0027644 | 24762 | -0.0021825 | -15408 | 0.03875 | 0.011381 | 12328 | -0.01398 | -50474 | 0.0087246 | 16996 | -0.011256 | -44866
1.1618 | -0.0001602 | 1370.1 | 0.00082799 | 9394.5 | -0.00016057 | 1366.2 | 0.00082818 | 9395.2 | -0.00015935 | 1376.6 | 0.00082707 | 9386.6 | 0.285 | 0.002729 | 25646 | -0.0019649 | -12470 | 0.0027059 | 24293 | -0.002113 | -14838 | 0.0026794 | 24106 | -0.0020882 | -14608 | 0.04 | 0.011364 | 12246 | -0.013959 | -50571 | 0.0087192 | 16953 | -0.011228 | -44914
1.1942 | -0.00016582 | 1318.1 | 0.00083203 | 9420.9 | -0.00016614 | 1314.9 | 0.00083224 | 9422.1 | -0.00016482 | 1326.2 | 0.00083106 | 9413 | 0.29 | 0.0026653 | 25070 | -0.0018994 | -11997 | 0.0026419 | 23797 | -0.0020443 | -14257 | 0.0026062 | 23543 | -0.0020068 | -13916 | 0.04125 | 0.011323 | 12219 | -0.013924 | -50607 | 0.0087137 | 16910 | -0.011201 | -44962
1.2266 | -0.0001714 | 1266.3 | 0.00083599 | 9446.5 | -0.00017094 | 1270 | 0.00083555 | 9443 | -0.00017007 | 1277.6 | 0.00083482 | 9437.6 | 0.295 | 0.0026015 | 24494 | -0.001834 | -11523 | 0.0025779 | 23301 | -0.0019757 | -13676 | 0.0025589 | 23183 | -0.0019532 | -13456 | 0.0425 | 0.011283 | 12191 | -0.013889 | -50643 | 0.0087082 | 16867 | -0.011173 | -45010
1.259 | -0.00017583 | 1224.1 | 0.00083889 | 9464 | -0.00017574 | 1225 | 0.00083885 | 9463.9 | -0.00017533 | 1229 | 0.00083857 | 9462.2 | 0.3 | 0.0025378 | 23919 | -0.0017685 | -11050 | 0.0025139 | 22805 | -0.001907 | -13094 | 0.0025115 | 22823 | -0.0018996 | -12996 | 0.04375 | 0.01127 | 12120 | -0.013882 | -50730 | 0.0087028 | 16824 | -0.011146 | -45057
1.2914 | -0.00017923 | 1190.5 | 0.00084078 | 9473.3 | -0.00018055 | 1180.1 | 0.00084216 | 9484.7 | -0.00018043 | 1181.6 | 0.00084218 | 9485.5 | 0.305 | 0.002474 | 23343 | -0.0017031 | -10576 | 0.0024499 | 22308 | -0.0018383 | -12513 | 0.0024641 | 22463 | -0.0018459 | -12536 | 0.045 | 0.011263 | 12041 | -0.013883 | -50824 | 0.0086974 | 16780 | -0.011118 | -45105
1.3238 | -0.00018262 | 1157 | 0.00084267 | 9482.6 | -0.00018431 | 1143.4 | 0.00084438 | 9496.7 | -0.00018408 | 1145.8 | 0.00084429 | 9496.5 | 0.31 | 0.0024103 | 22768 | -0.0016377 | -10103 | 0.0023859 | 21812 | -0.0017697 | -11932 | 0.0024167 | 22103 | -0.0017923 | -12076 | 0.04625 | 0.011272 | 11947 | -0.013903 | -50934 | 0.008694 | 16740 | -0.011096 | -45152
1.3562 | -0.00018606 | 1122.9 | 0.0008446 | 9492.2 | -0.00018712 | 1114.3 | 0.00084563 | 9500.5 | -0.00018696 | 1116.2 | 0.00084563 | 9501.1 | 0.315 | 0.0023465 | 22192 | -0.0015722 | -9629.6 | 0.0023289 | 21374 | -0.0017075 | -11403 | 0.0023693 | 21743 | -0.0017387 | -11616 | 0.0475 | 0.011281 | 11853 | -0.013924 | -51043 | 0.0086893 | 16703 | -0.011072 | -45196
1.3886 | -0.00018963 | 1087.7 | 0.00084661 | 9502.3 | -0.00018994 | 1085.2 | 0.00084688 | 9504.4 | -0.00018972 | 1087.6 | 0.00084683 | 9504.7 | 0.32 | 0.0022828 | 21616 | -0.0015068 | -9156.3 | 0.0022807 | 21007 | -0.0016534 | -10939 | 0.0023178 | 21351 | -0.0016808 | -11119 | 0.04875 | 0.011298 | 11745 | -0.013952 | -51169 | 0.0086846 | 16665 | -0.011049 | -45240
1.421 | -0.00019239 | 1059.1 | 0.00084781 | 9505.8 | -0.00019276 | 1056 | 0.00084813 | 9508.3 | -0.00019248 | 1059 | 0.00084804 | 9508.3 | 0.325 | 0.0022496 | 21329 | -0.0014768 | -8930.7 | 0.0022324 | 20640 | -0.0015993 | -10475 | 0.0022646 | 20946 | -0.0016211 | -10608 | 0.05 | 0.011318 | 11629 | -0.013983 | -51306 | 0.0086799 | 16628 | -0.011026 | -45285
1.4534 | -0.00019515 | 1030.5 | 0.000849 | 9509.3 | -0.00019559 | 1026.6 | 0.00084939 | 9512.2 | -0.00019535 | 1029.4 | 0.00084933 | 9512.5 | 0.33 | 0.0022168 | 21044 | -0.0014471 | -8707.7 | 0.0021977 | 20379 | -0.0015597 | -10132 | 0.0022115 | 20541 | -0.0015615 | -10097 | 0.05125 | 0.011325 | 11566 | -0.014 | -51379 | 0.0086752 | 16590 | -0.011002 | -45329
1.4858 | -0.00019788 | 1002.1 | 0.00085017 | 9512.6 | -0.00019762 | 1003.8 | 0.00084983 | 9509.4 | -0.00019716 | 1008.3 | 0.00084956 | 9507.9 | 0.335 | 0.0021839 | 20759 | -0.0014174 | -8484.7 | 0.0021682 | 20159 | -0.0015257 | -9836.2 | 0.0021718 | 20238 | -0.0015171 | -9716.4 | 0.0525 | 0.011307 | 11545 | -0.013989 | -51401 | 0.0086705 | 16553 | -0.010979 | -45373
1.5182 | -0.0002001 | 977.83 | 0.00085083 | 9511.7 | -0.00019963 | 981.11 | 0.00085025 | 9506.5 | -0.00019897 | 987.2 | 0.00084978 | 9503.4 | 0.34 | 0.002151 | 20474 | -0.0013878 | -8261.7 | 0.0021386 | 19939 | -0.0014916 | -9540.2 | 0.0021424 | 20015 | -0.0014844 | -9436.3 | 0.05375 | 0.011289 | 11525 | -0.013976 | -51420 | 0.0086641 | 16529 | -0.010954 | -45400
1.5506 | -0.00020141 | 960.76 | 0.00085053 | 9502.8 | -0.00020153 | 959.3 | 0.00085054 | 9502.4 | -0.00020101 | 964.3 | 0.00085024 | 9500.7 | 0.345 | 0.0021182 | 20190 | -0.0013581 | -8038.7 | 0.0021091 | 19719 | -0.0014576 | -9244.2 | 0.002113 | 19791 | -0.0014517 | -9156.2 | 0.055 | 0.01127 | 11505 | -0.013964 | -51440 | 0.0086541 | 16533 | -0.010928 | -45394
1.583 | -0.00020265 | 944.18 | 0.00085017 | 9493.4 | -0.00020342 | 937.49 | 0.00085083 | 9498.3 | -0.00020305 | 941.38 | 0.00085069 | 9498.1 | 0.35 | 0.0020853 | 19905 | -0.0013284 | -7815.7 | 0.0020796 | 19499 | -0.0014236 | -8948.3 | 0.0020819 | 19553 | -0.0014174 | -8862.9 | 0.05625 | 0.01125 | 11488 | -0.013945 | -51455 | 0.0086441 | 16536 | -0.010901 | -45388
1.6154 | -0.0002039 | 927.61 | 0.0008498 | 9484 | -0.00020506 | 917.72 | 0.00085086 | 9492.1 | -0.00020439 | 924.05 | 0.00085041 | 9489.4 | 0.355 | 0.0020524 | 19620 | -0.0012987 | -7592.7 | 0.0020501 | 19279 | -0.0013896 | -8652.3 | 0.0020481 | 19293 | -0.0013805 | -8548.8 | 0.0575 | 0.011227 | 11474 | -0.013923 | -51466 | 0.0086341 | 16540 | -0.010875 | -45382
1.6478 | -0.00020529 | 909.82 | 0.00084957 | 9475.6 | -0.00020625 | 901.49 | 0.0008504 | 9481.8 | -0.00020558 | 907.88 | 0.00084997 | 9479.3 | 0.36 | 0.0020196 | 19335 | -0.0012691 | -7369.7 | 0.0020206 | 19059 | -0.0013555 | -8356.3 | 0.0020142 | 19032 | -0.0013437 | -8234.7 | 0.05875 | 0.01122 | 11414 | -0.01391 | -51530 | 0.0086241 | 16543 | -0.010849 | -45376
1.6802 | -0.00020668 | 892.02 | 0.00084932 | 9467 | -0.00020718 | 887.41 | 0.00084969 | 9469.5 | -0.00020676 | 891.74 | 0.00084952 | 9469.1 | 0.365 | 0.0019867 | 19050 | -0.0012394 | -7146.6 | 0.0019911 | 18839 | -0.0013215 | -8060.3 | 0.0019803 | 18772 | -0.0013068 | -7920.6 | 0.06 | 0.01123 | 11301 | -0.01391 | -51654 | 0.0086142 | 16548 | -0.010822 | -45369
1.7126 | -0.00020776 | 876.53 | 0.00084875 | 9455.7 | -0.0002081 | 873.33 | 0.00084897 | 9457.1 | -0.00020795 | 875.59 | 0.00084908 | 9459 | 0.37 | 0.0019539 | 18766 | -0.0012098 | -6923.8 | 0.0019616 | 18619 | -0.0012875 | -7764.3 | 0.0019465 | 18512 | -0.0012699 | -7606.5 | 0.06125 | 0.011239 | 11188 | -0.013909 | -51778 | 0.0086046 | 16550 | -0.010796 | -45365
1.745 | -0.00020886 | 861.02 | 0.00084817 | 9444.4 | -0.00020901 | 859.36 | 0.00084822 | 9444.3 | -0.00020891 | 861.17 | 0.00084838 | 9446.7 | 0.375 | 0.0019243 | 18517 | -0.0011819 | -6706.4 | 0.0019321 | 18399 | -0.0012535 | -7468.3 | 0.0019126 | 18252 | -0.0012331 | -7292.3 | 0.0625 | 0.011243 | 11045 | -0.013902 | -51931 | 0.0086057 | 16528 | -0.010786 | -45390
1.7774 | -0.00020986 | 846.19 | 0.00084752 | 9432.4 | -0.00020982 | 846.06 | 0.00084735 | 9430.6 | -0.00020949 | 849.84 | 0.00084729 | 9431.2 | 0.38 | 0.001895 | 18269 | -0.0011551 | -6499.8 | 0.0019026 | 18179 | -0.0012194 | -7172.4 | 0.0018788 | 17991 | -0.0011962 | -6978.2 | 0.06375 | 0.011247 | 10955 | -0.013909 | -52029 | 0.0086128 | 16489 | -0.010787 | -45434
1.8098 | -0.00021043 | 834.89 | 0.00084641 | 9416.7 | -0.00021034 | 835.14 | 0.00084619 | 9414.5 | -0.00021006 | 838.51 | 0.0008462 | 9415.7 | 0.385 | 0.0018712 | 18066 | -0.0011337 | -6333.9 | 0.0018732 | 17960 | -0.0011856 | -6878.7 | 0.0018584 | 17832 | -0.0011743 | -6793.7 | 0.065 | 0.011252 | 10964 | -0.013944 | -52024 | 0.0086199 | 16451 | -0.010788 | -45476
1.8422 | -0.00021095 | 823.99 | 0.00084526 | 9400.7 | -0.00021085 | 824.23 | 0.00084503 | 9398.3 | -0.00021062 | 827.32 | 0.00084509 | 9400 | 0.39 | 0.0018518 | 17907 | -0.0011153 | -6187.4 | 0.0018452 | 17746 | -0.0011543 | -6610.7 | 0.0018403 | 17690 | -0.0011548 | -6630.7 | 0.06625 | 0.011251 | 10964 | -0.01397 | -52027 | 0.008627 | 16414 | -0.010789 | -45518
1.8746 | -0.00021147 | 813.08 | 0.0008441 | 9384.6 | -0.00021123 | 814.38 | 0.0008437 | 9380.8 | -0.00021111 | 816.62 | 0.0008439 | 9383.6 | 0.395 | 0.0018327 | 17748 | -0.0010981 | -6051.1 | 0.0018241 | 17582 | -0.0011316 | -6419.1 | 0.0018222 | 17548 | -0.0011353 | -6467.7 | 0.0675 | 0.011243 | 10952 | -0.013986 | -52038 | 0.008634 | 16377 | -0.01079 | -45560
1.907 | -0.00021183 | 803.42 | 0.00084278 | 9367.1 | -0.00021157 | 804.78 | 0.00084235 | 9362.9 | -0.00021152 | 806.54 | 0.00084263 | 9366.5 | 0.4 | 0.0018128 | 17582 | -0.0010802 | -5910 | 0.0018074 | 17449 | -0.0011143 | -6275.8 | 0.0018041 | 17406 | -0.0011159 | -6304.7 | 0.06875 | 0.011234 | 10915 | -0.013986 | -52074 | 0.0086411 | 16340 | -0.010791 | -45602
1.9394 | -0.00021192 | 795.93 | 0.00084117 | 9347.3 | -0.00021192 | 795.17 | 0.00084099 | 9345.1 | -0.00021166 | 798.67 | 0.00084108 | 9347.2 | 0.405 | 0.0017921 | 17410 | -0.0010616 | -5763.5 | 0.0017907 | 17316 | -0.001097 | -6132.5 | 0.001786 | 17264 | -0.0010964 | -6141.7 | 0.07 | 0.011225 | 10856 | -0.013974 | -52131 | 0.0086482 | 16302 | -0.010792 | -45644
1.9718 | -0.00021202 | 788.28 | 0.00083958 | 9327.6 | -0.00021211 | 786.83 | 0.00083948 | 9326 | -0.00021179 | 790.88 | 0.00083953 | 9327.9 | 0.41 | 0.0017714 | 17237 | -0.001043 | -5616.9 | 0.001774 | 17183 | -0.0010796 | -5989.2 | 0.0017679 | 17122 | -0.0010769 | -5978.6 | 0.07125 | 0.011216 | 10797 | -0.013962 | -52187 | 0.0086553 | 16265 | -0.010793 | -45686
2.0042 | -0.00021201 | 781.59 | 0.00083787 | 9306.9 | -0.00021217 | 779.55 | 0.00083784 | 9305.9 | -0.00021192 | 783.13 | 0.00083798 | 9308.6 | 0.415 | 0.0017506 | 17064 | -0.0010245 | -5470.3 | 0.0017573 | 17051 | -0.0010623 | -5845.9 | 0.0017498 | 16980 | -0.0010575 | -5815.6 | 0.0725 | 0.011209 | 10745 | -0.013954 | -52237 | 0.0086623 | 16228 | -0.010794 | -45728
2.0366 | -0.00021186 | 776.05 | 0.00083603 | 9285.2 | -0.0002122 | 772.51 | 0.00083619 | 9285.8 | -0.00021195 | 776.16 | 0.00083633 | 9288.5 | 0.42 | 0.0017299 | 16892 | -0.0010059 | -5323.7 | 0.0017405 | 16917 | -0.0010449 | -5701.4 | 0.0017317 | 16838 | -0.001038 | -5652.6 | 0.07375 | 0.011212 | 10710 | -0.013958 | -52276 | 0.0086694 | 16191 | -0.010794 | -45770
2.069 | -0.00021171 | 770.48 | 0.0008342 | 9263.6 | -0.00021217 | 766.05 | 0.00083446 | 9265 | -0.00021186 | 770.13 | 0.00083456 | 9267.4 | 0.425 | 0.0017092 | 16719 | -0.00098727 | -5177.1 | 0.0017225 | 16774 | -0.0010261 | -5545.3 | 0.0017116 | 16681 | -0.0010164 | -5471.1 | 0.075 | 0.011224 | 10684 | -0.013971 | -52308 | 0.0086765 | 16153 | -0.010795 | -45812
2.1014 | -0.00021159 | 764.81 | 0.0008324 | 9242.3 | -0.00021197 | 760.91 | 0.00083257 | 9242.9 | -0.0002116 | 765.54 | 0.00083263 | 9245 | 0.43 | 0.0016885 | 16546 | -0.00096868 | -5030.6 | 0.0017045 | 16631 | -0.0010073 | -5389.2 | 0.0016912 | 16522 | -0.00099457 | -5287.7 | 0.07625 | 0.011236 | 10659 | -0.013983 | -52341 | 0.0086835 | 16116 | -0.010796 | -45854
2.1338 | -0.00021148 | 759.04 | 0.00083063 | 9221.3 | -0.00021168 | 756.53 | 0.00083062 | 9220.3 | -0.00021113 | 762.7 | 0.00083048 | 9220.9 | 0.435 | 0.0016681 | 16377 | -0.0009504 | -4886.3 | 0.0016865 | 16489 | -0.00098849 | -5233.1 | 0.0016709 | 16363 | -0.00097275 | -5104.3 | 0.0775 | 0.011243 | 10635 | -0.013991 | -52369 | 0.008685 | 16098 | -0.01079 | -45873
2.1662 | -0.00021117 | 754.88 | 0.00082865 | 9198.6 | -0.0002112 | 753.77 | 0.00082847 | 9196.2 | -0.00021065 | 759.84 | 0.00082833 | 9196.7 | 0.44 | 0.0016557 | 16276 | -0.00093831 | -4787.8 | 0.0016685 | 16346 | -0.0009697 | -5077.1 | 0.0016505 | 16204 | -0.00095093 | -4921 | 0.07875 | 0.011238 | 10628 | -0.013982 | -52376 | 0.0086718 | 16116 | -0.010769 | -45850
2.1986 | -0.00021064 | 752.66 | 0.0008265 | 9174.5 | -0.00021072 | 751 | 0.00082632 | 9172.1 | -0.00021025 | 756.71 | 0.00082632 | 9174 | 0.445 | 0.0016432 | 16175 | -0.00092622 | -4689.4 | 0.0016505 | 16203 | -0.00095091 | -4921 | 0.0016321 | 16059 | -0.00093114 | -4754.9 | 0.08 | 0.011216 | 10630 | -0.013954 | -52365 | 0.008661 | 16132 | -0.010749 | -45830
2.231 | -0.00021006 | 750.9 | 0.0008243 | 9150.3 | -0.0002102 | 748.66 | 0.00082415 | 9147.8 | -0.00020982 | 753.77 | 0.00082429 | 9151 | 0.45 | 0.0016307 | 16074 | -0.00091412 | -4590.9 | 0.0016325 | 16061 | -0.00093212 | -4764.9 | 0.001621 | 15971 | -0.00091943 | -4657.7 | 0.08125 | 0.011193 | 10632 | -0.013924 | -52354 | 0.0086501 | 16148 | -0.01073 | -45810
2.2634 | -0.00020939 | 749.87 | 0.00082201 | 9125.1 | -0.00020953 | 747.72 | 0.00082191 | 9123.4 | -0.00020928 | 751.69 | 0.00082211 | 9126.9 | 0.455 | 0.0016183 | 15973 | -0.00090203 | -4492.4 | 0.0016145 | 15918 | -0.00091333 | -4608.8 | 0.0016099 | 15883 | -0.00090773 | -4560.6 | 0.0825 | 0.011169 | 10634 | -0.013895 | -52343 | 0.0086393 | 16165 | -0.010711 | -45789
2.2958 | -0.00020866 | 749.39 | 0.00081969 | 9099.9 | -0.00020887 | 746.78 | 0.00081967 | 9098.9 | -0.00020846 | 752.19 | 0.00081977 | 9101.7 | 0.46 | 0.0016058 | 15872 | -0.00088994 | -4394 | 0.0015965 | 15775 | -0.00089455 | -4452.7 | 0.0015988 | 15795 | -0.00089603 | -4463.4 | 0.08375 | 0.011157 | 10626 | -0.013878 | -52345 | 0.0086285 | 16181 | -0.010692 | -45769
2.3282 | -0.00020772 | 750.98 | 0.00081721 | 9073.7 | -0.00020812 | 746.59 | 0.00081733 | 9073.6 | -0.00020764 | 752.7 | 0.00081742 | 9076.5 | 0.465 | 0.0015933 | 15771 | -0.00087784 | -4295.5 | 0.0015785 | 15633 | -0.00087576 | -4296.7 | 0.0015877 | 15707 | -0.00088432 | -4366.3 | 0.085 | 0.011163 | 10604 | -0.013886 | -52371 | 0.0086176 | 16197 | -0.010673 | -45749
2.3606 | -0.00020677 | 752.57 | 0.00081473 | 9047.5 | -0.00020705 | 749.24 | 0.00081476 | 9046.6 | -0.00020671 | 754.05 | 0.00081493 | 9050.1 | 0.47 | 0.0015809 | 15670 | -0.00086575 | -4197.1 | 0.0015605 | 15490 | -0.00085697 | -4140.6 | 0.0015766 | 15619 | -0.00087262 | -4269.2 | 0.08625 | 0.01117 | 10579 | -0.013895 | -52400 | 0.0086068 | 16213 | -0.010654 | -45728
2.393 | -0.0002058 | 754.32 | 0.00081223 | 9021.1 | -0.00020598 | 751.89 | 0.00081218 | 9019.7 | -0.00020554 | 757.82 | 0.00081233 | 9023.2 | 0.475 | 0.0015684 | 15569 | -0.00085366 | -4098.6 | 0.0015425 | 15347 | -0.00083818 | -3984.5 | 0.0015655 | 15531 | -0.00086091 | -4172 | 0.0875 | 0.011181 | 10543 | -0.013914 | -52441 | 0.0085959 | 16230 | -0.010634 | -45708
2.4254 | -0.00020441 | 759.9 | 0.00080941 | 8992.5 | -0.00020488 | 754.83 | 0.00080958 | 8992.5 | -0.00020428 | 762.21 | 0.00080959 | 8995.1 | 0.48 | 0.0015559 | 15468 | -0.00084156 | -4000.1 | 0.0015333 | 15275 | -0.00082855 | -3904.5 | 0.0015544 | 15443 | -0.00084921 | -4074.9 | 0.08875 | 0.011193 | 10507 | -0.013932 | -52482 | 0.0085851 | 16246 | -0.010615 | -45688
2.4578 | -0.00020299 | 765.67 | 0.00080656 | 8963.5 | -0.00020342 | 761.09 | 0.00080671 | 8963.6 | -0.00020301 | 766.6 | 0.00080686 | 8967 | 0.485 | 0.0015435 | 15367 | -0.00082947 | -3901.7 | 0.0015251 | 15209 | -0.0008199 | -3832.7 | 0.0015433 | 15355 | -0.00083751 | -3977.7 | 0.09 | 0.011184 | 10495 | -0.013931 | -52492 | 0.0085743 | 16262 | -0.010596 | -45668
2.4902 | -0.00020155 | 771.64 | 0.0008037 | 8934.6 | -0.00020192 | 767.54 | 0.00080378 | 8934.1 | -0.00020151 | 773.55 | 0.00080403 | 8938.8 | 0.49 | 0.001531 | 15266 | -0.00081738 | -3803.2 | 0.0015169 | 15144 | -0.00081126 | -3760.8 | 0.00153 | 15249 | -0.00082367 | -3863.2 | 0.09125 | 0.011161 | 10499 | -0.013914 | -52479 | 0.0085634 | 16278 | -0.010577 | -45647
2.5226 | -0.00019997 | 779.31 | 0.00080082 | 8906.1 | -0.00020035 | 774.81 | 0.00080084 | 8904.8 | -0.00019992 | 781.17 | 0.00080113 | 8910 | 0.495 | 0.0015185 | 15165 | -0.00080529 | -3704.8 | 0.0015086 | 15079 | -0.00080261 | -3689 | 0.0015166 | 15143 | -0.00080975 | -3747.9 | 0.0925 | 0.011138 | 10504 | -0.013897 | -52465 | 0.0085667 | 16278 | -0.010574 | -45651
2.555 | -0.00019834 | 787.21 | 0.00079787 | 8876.8 | -0.0001986 | 784.07 | 0.00079785 | 8875.6 | -0.00019821 | 789.84 | 0.0007981 | 8880.2 | 0.5 | 0.0015061 | 15064 | -0.00079319 | -3606.3 | 0.0015004 | 15014 | -0.00079396 | -3617.2 | 0.0015033 | 15037 | -0.00079582 | -3632.6 | 0.09375 | 0.011115 | 10508 | -0.01388 | -52452 | 0.0085798 | 16266 | -0.010583 | -45672
2.5874 | -0.00019635 | 798.71 | 0.0007947 | 8846.3 | -0.00019684 | 793.4 | 0.00079485 | 8846.2 | -0.0001962 | 801.43 | 0.00079494 | 8849.8 | 0.505 | 0.0014934 | 14962 | -0.00078089 | -3506.1 | 0.0014922 | 14949 | -0.00078532 | -3545.3 | 0.0014899 | 14930 | -0.0007819 | -3517.4 | 0.095 | 0.0111 | 10500 | -0.01387 | -52455 | 0.008569 | 16270 | -0.010569 | -45665
2.6198 | -0.00019419 | 811.61 | 0.00079136 | 8814.5 | -0.00019479 | 805.23 | 0.00079159 | 8814.9 | -0.0001942 | 813.02 | 0.00079177 | 8819.4 | 0.51 | 0.0014816 | 14866 | -0.00076924 | -3411.3 | 0.001484 | 14884 | -0.00077667 | -3473.5 | 0.0014765 | 14824 | -0.00076798 | -3402.1 | 0.09625 | 0.011104 | 10460 | -0.013873 | -52498 | 0.0085586 | 16272 | -0.010555 | -45662
2.6522 | -0.00019202 | 824.5 | 0.00078802 | 8782.8 | -0.00019248 | 819.63 | 0.00078819 | 8782.9 | -0.00019204 | 826 | 0.00078849 | 8788.2 | 0.515 | 0.0014703 | 14774 | -0.00075806 | -3320.2 | 0.0014758 | 14819 | -0.00076802 | -3401.6 | 0.0014632 | 14718 | -0.00075406 | -3286.9 | 0.0975 | 0.01111 | 10413 | -0.013879 | -52548 | 0.008564 | 16249 | -0.010561 | -45689
2.6846 | -0.00018965 | 839.52 | 0.00078458 | 8750.5 | -0.00019016 | 834.02 | 0.00078479 | 8750.9 | -0.00018951 | 842.68 | 0.00078498 | 8755.9 | 0.52 | 0.0014626 | 14714 | -0.00075029 | -3255.9 | 0.0014675 | 14753 | -0.00075938 | -3329.8 | 0.0014498 | 14611 | -0.00074014 | -3171.6 | 0.09875 | 0.011116 | 10366 | -0.013885 | -52599 | 0.0085695 | 16227 | -0.010566 | -45716
2.717 | -0.00018703 | 856.73 | 0.00078098 | 8717.3 | -0.00018774 | 849.5 | 0.00078131 | 8718.5 | -0.00018698 | 859.35 | 0.00078148 | 8723.6 | 0.525 | 0.001455 | 14653 | -0.00074252 | -3191.6 | 0.0014593 | 14688 | -0.00075073 | -3258 | 0.0014402 | 14535 | -0.00073017 | -3089.4 | 0.1 | 0.011122 | 10319 | -0.013891 | -52650 | 0.0085749 | 16204 | -0.010572 | -45743
2.7494 | -0.00018445 | 873.49 | 0.00077734 | 8683.5 | -0.00018484 | 869.56 | 0.00077755 | 8684.5 | -0.00018446 | 875.89 | 0.00077795 | 8690.9 | 0.53 | 0.0014474 | 14592 | -0.00073475 | -3127.3 | 0.0014511 | 14623 | -0.00074209 | -3186.1 | 0.0014327 | 14474 | -0.00072231 | -3024.6 | 0.10125 | 0.011112 | 10348 | -0.013886 | -52617 | 0.0085804 | 16181 | -0.010578 | -45770
2.7818 | -0.00018137 | 895.56 | 0.00077351 | 8649.5 | -0.00018197 | 889.31 | 0.00077377 | 8650.2 | -0.00018131 | 898.38 | 0.00077406 | 8656.3 | 0.535 | 0.0014397 | 14531 | -0.00072698 | -3063 | 0.0014413 | 14545 | -0.00073183 | -3101.2 | 0.0014251 | 14414 | -0.00071444 | -2959.8 | 0.1025 | 0.011115 | 10351 | -0.013896 | -52615 | 0.0085858 | 16159 | -0.010583 | -45797
2.8142 | -0.00017828 | 917.62 | 0.00076969 | 8615.4 | -0.00017907 | 909.23 | 0.00076998 | 8615.8 | -0.00017813 | 921.29 | 0.00077013 | 8621.5 | 0.54 | 0.0014321 | 14471 | -0.00071921 | -2998.7 | 0.0014315 | 14468 | -0.00072158 | -3016.2 | 0.0014185 | 14361 | -0.00070751 | -2902.3 | 0.10375 | 0.011137 | 10311 | -0.013926 | -52664 | 0.0085913 | 16136 | -0.010589 | -45824
2.8466 | -0.00017511 | 940.5 | 0.0007658 | 8581 | -0.00017562 | 934.62 | 0.00076585 | 8579.6 | -0.00017495 | 944.2 | 0.00076621 | 8586.7 | 0.545 | 0.0014245 | 14410 | -0.00071144 | -2934.4 | 0.0014218 | 14390 | -0.00071132 | -2931.2 | 0.0014121 | 14310 | -0.00070082 | -2846.8 | 0.105 | 0.011159 | 10271 | -0.013955 | -52713 | 0.0085967 | 16114 | -0.010594 | -45851
2.879 | -0.00017155 | 967 | 0.00076164 | 8544.8 | -0.00017206 | 960.98 | 0.00076165 | 8543 | -0.0001715 | 969.61 | 0.00076213 | 8550.9 | 0.55 | 0.0014168 | 14349 | -0.00070367 | -2870.1 | 0.001412 | 14312 | -0.00070107 | -2846.3 | 0.0014057 | 14260 | -0.00069413 | -2791.2 | 0.10625 | 0.011178 | 10231 | -0.013979 | -52761 | 0.0086021 | 16091 | -0.0106 | -45877
2.9114 | -0.00016772 | 996.15 | 0.0007573 | 8507.6 | -0.0001685 | 987.34 | 0.00075745 | 8506.4 | -0.00016758 | 999.62 | 0.00075773 | 8513.4 | 0.555 | 0.0014092 | 14288 | -0.0006959 | -2805.8 | 0.0014022 | 14234 | -0.00069081 | -2761.3 | 0.0013993 | 14209 | -0.00068744 | -2735.7 | 0.1075 | 0.01119 | 10189 | -0.01399 | -52806 | 0.0086076 | 16068 | -0.010606 | -45904
2.9438 | -0.00016388 | 1025.3 | 0.00075297 | 8470.4 | -0.00016456 | 1017.4 | 0.00075303 | 8468.4 | -0.00016365 | 1029.6 | 0.00075334 | 8475.9 | 0.56 | 0.0014016 | 14227 | -0.00068813 | -2741.5 | 0.0013924 | 14157 | -0.00068056 | -2676.3 | 0.0013929 | 14158 | -0.00068075 | -2680.1 | 0.10875 | 0.011186 | 10173 | -0.013977 | -52821 | 0.0086137 | 16045 | -0.010612 | -45932
2.9762 | -0.00015963 | 1058.4 | 0.00074836 | 8431.6 | -0.00016024 | 1051 | 0.00074837 | 8429.2 | -0.00015973 | 1059.6 | 0.00074895 | 8438.3 | 0.565 | 0.0013939 | 14167 | -0.00068035 | -2677.2 | 0.0013826 | 14079 | -0.0006703 | -2591.4 | 0.0013865 | 14107 | -0.00067405 | -2624.6 | 0.11 | 0.01117 | 10174 | -0.013947 | -52815 | 0.0086103 | 16053 | -0.010606 | -45924
3.0086 | -0.00015524 | 1092.8 | 0.00074364 | 8391.9 | -0.00015597 | 1084.2 | 0.0007437 | 8389.8 | -0.00015515 | 1096.2 | 0.00074423 | 8399.4 | 0.57 | 0.0013863 | 14106 | -0.00067257 | -2612.8 | 0.0013728 | 14001 | -0.00066005 | -2506.4 | 0.0013801 | 14057 | -0.00066736 | -2569 | 0.11125 | 0.011155 | 10174 | -0.013918 | -52810 | 0.0086011 | 16079 | -0.010592 | -45895
3.041 | -0.00015085 | 1127.2 | 0.00073891 | 8352.3 | -0.00015162 | 1118.1 | 0.00073901 | 8350.2 | -0.00015044 | 1133.9 | 0.00073939 | 8359.6 | 0.575 | 0.0013786 | 14045 | -0.00066478 | -2548.3 | 0.0013631 | 13924 | -0.00064979 | -2421.4 | 0.0013737 | 14006 | -0.00066067 | -2513.5 | 0.1125 | 0.011143 | 10170 | -0.013894 | -52810 | 0.0085918 | 16105 | -0.010578 | -45867
3.0734 | -0.00014582 | 1167.8 | 0.00073381 | 8310.7 | -0.0001466 | 1158.6 | 0.00073394 | 8308.8 | -0.00014574 | 1171.6 | 0.00073455 | 8319.8 | 0.58 | 0.001371 | 13984 | -0.000657 | -2483.8 | 0.0013548 | 13858 | -0.00064106 | -2349 | 0.0013673 | 13955 | -0.00065398 | -2457.9 | 0.11375 | 0.011144 | 10158 | -0.013903 | -52823 | 0.0085825 | 16131 | -0.010564 | -45839
3.1058 | -0.00014069 | 1209.4 | 0.00072866 | 8268.8 | -0.00014149 | 1200 | 0.00072879 | 8266.9 | -0.00014058 | 1213.9 | 0.00072948 | 8279 | 0.585 | 0.0013633 | 13923 | -0.00064921 | -2419.4 | 0.0013499 | 13820 | -0.00063592 | -2306.2 | 0.0013609 | 13904 | -0.00064729 | -2402.4 | 0.115 | 0.011161 | 10133 | -0.013958 | -52854 | 0.0085733 | 16157 | -0.01055 | -45810
3.1382 | -0.00013548 | 1251.8 | 0.00072341 | 8226.2 | -0.00013638 | 1241.4 | 0.00072363 | 8224.9 | -0.00013518 | 1258.6 | 0.0007243 | 8237.9 | 0.59 | 0.0013557 | 13862 | -0.00064142 | -2354.9 | 0.0013451 | 13782 | -0.00063079 | -2263.3 | 0.0013545 | 13854 | -0.0006406 | -2346.8 | 0.11625 | 0.011179 | 10108 | -0.014014 | -52885 | 0.008564 | 16182 | -0.010536 | -45782
3.1706 | -0.00012971 | 1299.4 | 0.00071787 | 8182 | -0.00013073 | 1288.3 | 0.0007182 | 8181.9 | -0.00012975 | 1303.6 | 0.00071909 | 8196.4 | 0.595 | 0.001348 | 13801 | -0.00063363 | -2290.4 | 0.0013403 | 13744 | -0.00062565 | -2220.4 | 0.0013481 | 13803 | -0.0006339 | -2291.3 | 0.1175 | 0.011193 | 10093 | -0.014064 | -52905 | 0.0085577 | 16199 | -0.010526 | -45763
3.203 | -0.00012396 | 1346.9 | 0.00071233 | 8137.9 | -0.00012495 | 1336.6 | 0.00071269 | 8138.5 | -0.00012388 | 1353 | 0.00071358 | 8153.4 | 0.6 | 0.0013404 | 13740 | -0.00062584 | -2226 | 0.0013355 | 13706 | -0.00062051 | -2177.6 | 0.0013417 | 13752 | -0.00062721 | -2235.7 | 0.11875 | 0.011198 | 10096 | -0.014088 | -52902 | 0.0085616 | 16184 | -0.010532 | -45779
3.2354 | -0.00011801 | 1396 | 0.00070678 | 8093.5 | -0.00011905 | 1385.9 | 0.0007071 | 8094.5 | -0.00011767 | 1405.9 | 0.00070786 | 8109.4 | 0.605 | 0.0013327 | 13679 | -0.00061805 | -2161.5 | 0.0013307 | 13668 | -0.00061537 | -2134.7 | 0.0013353 | 13701 | -0.00062052 | -2180.2 | 0.12 | 0.011185 | 10127 | -0.014065 | -52867 | 0.0085655 | 16168 | -0.010538 | -45795
3.2678 | -0.00011155 | 1449 | 0.0007011 | 8048 | -0.00011252 | 1440.4 | 0.00070099 | 8046.4 | -0.00011154 | 1457.6 | 0.00070218 | 8065.3 | 0.61 | 0.0013251 | 13618 | -0.00061026 | -2097 | 0.0013258 | 13630 | -0.00061024 | -2091.9 | 0.0013289 | 13651 | -0.00061383 | -2124.6 | 0.12125 | 0.01117 | 10163 | -0.014036 | -52825 | 0.0085693 | 16153 | -0.010544 | -45811
3.3002 | -0.00010511 | 1502 | 0.00069545 | 8002.7 | -0.00010582 | 1496.3 | 0.00069475 | 7997.2 | -0.00010504 | 1511.5 | 0.00069575 | 8014.2 | 0.615 | 0.0013187 | 13568 | -0.00060361 | -2041.8 | 0.0013206 | 13588 | -0.00060474 | -2046.4 | 0.0013225 | 13600 | -0.00060714 | -2069.1 | 0.1225 | 0.011155 | 10198 | -0.014007 | -52783 | 0.0085732 | 16138 | -0.01055 | -45827
3.3326 | -9.8481e-05 | 1557.2 | 0.00069054 | 7964.3 | -9.9218e-05 | 1551.4 | 0.00068859 | 7948.7 | -9.8331e-05 | 1566.2 | 0.00068897 | 7959.3 | 0.62 | 0.0013145 | 13535 | -0.00059914 | -2004.1 | 0.0013153 | 13545 | -0.00059917 | -2000.3 | 0.0013161 | 13549 | -0.00060045 | -2013.5 | 0.12375 | 0.011153 | 10194 | -0.01398 | -52787 | 0.0085771 | 16122 | -0.010556 | -45843
3.365 | -9.1705e-05 | 1614.4 | 0.00068623 | 7931.4 | -9.2066e-05 | 1605.3 | 0.00068052 | 7878.9 | -9.1619e-05 | 1620.7 | 0.0006822 | 7904.3 | 0.625 | 0.0013095 | 13496 | -0.00059386 | -1960.2 | 0.0013099 | 13503 | -0.00059359 | -1954.2 | 0.0013097 | 13498 | -0.00059375 | -1958 | 0.125 | 0.011174 | 10120 | -0.013956 | -52872 | 0.0085816 | 16108 | -0.010563 | -45858
3.3974 | -8.4311e-05 | 1686 | 0.00068418 | 7926.3 | -8.4675e-05 | 1657 | 0.00067109 | 7794 | -8.4093e-05 | 1671.6 | 0.00067266 | 7816.7 | 0.63 | 0.0013045 | 13456 | -0.00058859 | -1916.2 | 0.0013046 | 13460 | -0.00058802 | -1908.1 | 0.0013033 | 13448 | -0.00058706 | -1902.4 | 0.12625 | 0.011195 | 10046 | -0.013932 | -52956 | 0.0085754 | 16124 | -0.010555 | -45840
3.4298 | -7.6891e-05 | 1759.9 | 0.00068326 | 7932.5 | -7.729e-05 | 1708.3 | 0.00066158 | 7708.1 | -7.6566e-05 | 1722.6 | 0.00066313 | 7729.1 | 0.635 | 0.0012995 | 13417 | -0.00058331 | -1872.2 | 0.0012993 | 13418 | -0.00058245 | -1862.1 | 0.0012986 | 13411 | -0.00058209 | -1860.9 | 0.1275 | 0.011216 | 9971.7 | -0.013908 | -53040 | 0.0085708 | 16143 | -0.010548 | -45819
3.4622 | -6.9393e-05 | 1837.2 | 0.00068186 | 7937.6 | -6.9139e-05 | 1715.1 | 0.00065072 | 7560.5 | -6.8589e-05 | 1756.7 | 0.00065128 | 7602.3 | 0.64 | 0.0012945 | 13377 | -0.00057804 | -1828.2 | 0.0012939 | 13375 | -0.00057687 | -1816 | 0.0012945 | 13379 | -0.00057771 | -1824 | 0.12875 | 0.011225 | 9943.7 | -0.013904 | -53072 | 0.0085661 | 16163 | -0.01054 | -45799
3.4946 | -6.144e-05 | 1960.4 | 0.00067656 | 7953.2 | -6.0628e-05 | 1699.7 | 0.00063903 | 7381.2 | -6.0536e-05 | 1783.3 | 0.00063804 | 7455.9 | 0.645 | 0.0012895 | 13338 | -0.00057277 | -1784.3 | 0.0012886 | 13333 | -0.0005713 | -1769.9 | 0.0012905 | 13348 | -0.00057334 | -1787.1 | 0.13 | 0.011231 | 9978.7 | -0.01395 | -53037 | 0.0085615 | 16182 | -0.010533 | -45778
3.527 | -5.3487e-05 | 2083.7 | 0.00067127 | 7968.9 | -5.2533e-05 | 1695.7 | 0.00062628 | 7207.9 | -5.1487e-05 | 1817.6 | 0.00062855 | 7339.7 | 0.65 | 0.0012845 | 13298 | -0.00056749 | -1740.3 | 0.0012833 | 13290 | -0.00056573 | -1723.9 | 0.0012865 | 13316 | -0.00056896 | -1750.2 | 0.13125 | 0.011237 | 10014 | -0.013996 | -53002 | 0.0085568 | 16202 | -0.010526 | -45757
3.5594 | -4.5105e-05 | 2208.5 | 0.00066489 | 7973.8 | -4.3608e-05 | 1724.8 | 0.00061909 | 7106.1 | -4.0813e-05 | 1864.8 | 0.00062515 | 7272.7 | 0.655 | 0.0012795 | 13259 | -0.00056222 | -1696.3 | 0.0012779 | 13248 | -0.00056015 | -1677.8 | 0.0012824 | 13285 | -0.00056459 | -1713.3 | 0.1325 | 0.011242 | 10049 | -0.014042 | -52967 | 0.0085522 | 16221 | -0.010519 | -45736
3.5918 | -3.6234e-05 | 2437 | 0.00062805 | 7831.2 | -3.3909e-05 | 2112.2 | 0.0006012 | 7269.5 | -3.0074e-05 | 1912.3 | 0.00062189 | 7206.4 | 0.66 | 0.0012745 | 13220 | -0.00055694 | -1652.3 | 0.0012726 | 13205 | -0.00055458 | -1631.7 | 0.0012784 | 13253 | -0.00056021 | -1676.4 | 0.13375 | 0.011236 | 10110 | -0.01407 | -52900 | 0.0085511 | 16228 | -0.010518 | -45729
3.6242 | -2.7905e-05 | 2695.4 | 0.0005704 | 7553.8 | -2.442e-05 | 2735.6 | 0.00057003 | 7562.7 | -2.1627e-05 | 2817.8 | 0.00057387 | 7653.5 | 0.665 | 0.0012695 | 13180 | -0.00055167 | -1608.4 | 0.0012673 | 13163 | -0.000549 | -1585.6 | 0.0012743 | 13222 | -0.00055584 | -1639.5 | 0.135 | 0.01123 | 10151 | -0.014076 | -52856 | 0.0085518 | 16227 | -0.01052 | -45728
3.6566 | -2.1894e-05 | 2927.8 | 0.00051318 | 7272.8 | -1.4055e-05 | 3601.4 | 0.00053167 | 8032.9 | -1.321e-05 | 3786.2 | 0.0005217 | 8129.8 | 0.67 | 0.0012645 | 13141 | -0.00054639 | -1564.4 | 0.0012619 | 13120 | -0.00054343 | -1539.6 | 0.0012703 | 13190 | -0.00055146 | -1602.6 | 0.13625 | 0.01123 | 10167 | -0.014081 | -52840 | 0.0085526 | 16227 | -0.010522 | -45727
3.689 | -1.6792e-05 | 3117.3 | 0.00046465 | 7026.7 | -6.917e-06 | 4150.4 | 0.00049893 | 8258 | -7.6758e-06 | 4175.4 | 0.00048916 | 8209.9 | 0.675 | 0.0012595 | 13101 | -0.00054112 | -1520.4 | 0.0012566 | 13078 | -0.00053786 | -1493.5 | 0.0012662 | 13159 | -0.00054709 | -1565.7 | 0.1375 | 0.01123 | 10183 | -0.014085 | -52824 | 0.0085533 | 16226 | -0.010524 | -45726
3.7214 | -1.1e-05 | 3300.2 | 0.00042007 | 6800.6 | -4.7604e-06 | 3933.1 | 0.00048488 | 7909.1 | -5.2085e-06 | 3948.7 | 0.00047749 | 7868.4 | 0.68 | 0.0012545 | 13062 | -0.00053585 | -1476.5 | 0.0012513 | 13035 | -0.00053228 | -1447.4 | 0.0012622 | 13127 | -0.00054271 | -1528.8 | 0.13875 | 0.011231 | 10194 | -0.014088 | -52814 | 0.0085569 | 16225 | -0.010528 | -45727
3.7538 | -7.7651e-06 | 3352.7 | 0.00040712 | 6721.7 | -2.6038e-06 | 3715.7 | 0.00047083 | 7560.1 | -2.7406e-06 | 3722.1 | 0.00046583 | 7527 | 0.685 | 0.0012495 | 13022 | -0.00053057 | -1432.5 | 0.0012459 | 12993 | -0.00052671 | -1401.4 | 0.0012581 | 13096 | -0.00053834 | -1491.9 | 0.14 | 0.011229 | 10179 | -0.014069 | -52830 | 0.0085712 | 16220 | -0.010545 | -45736
3.7862 | -6.0697e-06 | 3342.7 | 0.00041361 | 6750.6 | -4.4713e-07 | 3498.3 | 0.00045678 | 7211.2 | -2.7211e-07 | 3495.4 | 0.00045416 | 7185.6 | 0.69 | 0.0012445 | 12983 | -0.0005253 | -1388.5 | 0.0012431 | 12972 | -0.00052352 | -1373.9 | 0.0012541 | 13064 | -0.00053396 | -1455 | 0.14125 | 0.011224 | 10166 | -0.014049 | -52843 | 0.0085676 | 16214 | -0.010543 | -45737
3.8186 | -4.5712e-06 | 3335.5 | 0.00041894 | 6774.5 | 2.6196e-07 | 3392.2 | 0.00044585 | 7010.5 | 5.0803e-07 | 3386.3 | 0.00044416 | 6988.9 | 0.695 | 0.0012395 | 12944 | -0.00052002 | -1344.5 | 0.0012404 | 12951 | -0.00052043 | -1347.4 | 0.00125 | 13033 | -0.00052959 | -1418.1 | 0.1425 | 0.01122 | 10152 | -0.014028 | -52856 | 0.0085626 | 16208 | -0.010542 | -45739
3.851 | -3.1163e-06 | 3324.1 | 0.0004235 | 6788.4 | 1.091e-07 | 3352.4 | 0.00043676 | 6898.1 | 2.79e-07 | 3347.3 | 0.00043517 | 6878.8 | 0.7 | 0.0012345 | 12904 | -0.00051475 | -1300.6 | 0.0012377 | 12931 | -0.00051734 | -1320.8 | 0.001246 | 13001 | -0.00052521 | -1381.2 | 0.14375 | 0.011213 | 10148 | -0.014005 | -52859 | 0.0085645 | 16211 | -0.010545 | -45737
3.8834 | -2.4827e-06 | 3291.9 | 0.0004206 | 6727.4 | -4.3755e-08 | 3312.5 | 0.00042768 | 6785.8 | 4.9905e-08 | 3308.3 | 0.00042618 | 6768.6 | 0.705 | 0.0012307 | 12875 | -0.00051058 | -1265.3 | 0.001235 | 12910 | -0.00051426 | -1294.2 | 0.0012419 | 12970 | -0.00052084 | -1344.3 | 0.145 | 0.011235 | 10134 | -0.014017 | -52883 | 0.0085667 | 16214 | -0.010549 | -45734
3.9158 | -2.1745e-06 | 3253.6 | 0.00041554 | 6645.6 | -1.9661e-07 | 3272.7 | 0.00041859 | 6673.4 | -1.7925e-07 | 3269.3 | 0.00041719 | 6658.5 | 0.71 | 0.0012277 | 12852 | -0.00050721 | -1236.3 | 0.0012323 | 12890 | -0.00051117 | -1267.6 | 0.0012379 | 12938 | -0.00051646 | -1307.3 | 0.14625 | 0.011256 | 10119 | -0.014029 | -52906 | 0.008569 | 16218 | -0.010553 | -45731
3.9482 | -1.8847e-06 | 3214.1 | 0.00041054 | 6563.1 | -2.1004e-07 | 3231.8 | 0.00041222 | 6580.9 | -2.1059e-07 | 3229.1 | 0.00041101 | 6568.4 | 0.715 | 0.0012248 | 12829 | -0.00050384 | -1207.4 | 0.0012296 | 12869 | -0.00050808 | -1241.1 | 0.0012338 | 12907 | -0.00051209 | -1270.4 | 0.1475 | 0.011262 | 10110 | -0.014025 | -52916 | 0.0085713 | 16222 | -0.010557 | -45728
3.9806 | -1.6015e-06 | 3174.9 | 0.00040557 | 6481.3 | -1.8151e-07 | 3190.6 | 0.00040666 | 6494.3 | -1.8194e-07 | 3188.6 | 0.00040569 | 6484.4 | 0.72 | 0.0012218 | 12807 | -0.00050046 | -1178.4 | 0.0012269 | 12849 | -0.000505 | -1214.5 | 0.0012298 | 12875 | -0.00050771 | -1233.5 | 0.14875 | 0.011268 | 10110 | -0.014026 | -52918 | 0.0085736 | 16225 | -0.010562 | -45726
4.013 | -1.4863e-06 | 3135.5 | 0.00040047 | 6399.4 | -1.5298e-07 | 3149.4 | 0.00040111 | 6407.8 | -1.5329e-07 | 3148 | 0.00040037 | 6400.4 | 0.725 | 0.0012188 | 12784 | -0.00049709 | -1149.5 | 0.0012241 | 12828 | -0.00050191 | -1187.9 | 0.0012257 | 12844 | -0.00050334 | -1196.6 | 0.15 | 0.011271 | 10150 | -0.014042 | -52878 | 0.0085719 | 16232 | -0.010563 | -45718
4.0454 | -1.4104e-06 | 3095.7 | 0.00039535 | 6317.5 | -1.2445e-07 | 3108.2 | 0.00039555 | 6321.2 | -1.2463e-07 | 3107.5 | 0.00039505 | 6316.5 | 0.73 | 0.0012158 | 12761 | -0.00049372 | -1120.6 | 0.0012214 | 12808 | -0.00049882 | -1161.3 | 0.0012225 | 12819 | -0.00049969 | -1165.5 | 0.15125 | 0.011274 | 10190 | -0.014059 | -52838 | 0.0085692 | 16240 | -0.010563 | -45708
4.0778 | -1.3323e-06 | 3056.1 | 0.00039021 | 6235.6 | -1.2215e-07 | 3067.7 | 0.0003903 | 6238 | -1.2367e-07 | 3067.1 | 0.00038991 | 6234.3 | 0.735 | 0.0012128 | 12739 | -0.00049034 | -1091.6 | 0.0012187 | 12787 | -0.00049574 | -1134.8 | 0.00122 | 12801 | -0.00049683 | -1140.6 | 0.1525 | 0.011277 | 10230 | -0.014076 | -52798 | 0.0085665 | 16249 | -0.010563 | -45699
4.1102 | -1.2581e-06 | 3016.7 | 0.00038505 | 6153.7 | -1.2241e-07 | 3027.2 | 0.00038508 | 6155.1 | -1.2549e-07 | 3026.7 | 0.00038479 | 6152.3 | 0.74 | 0.0012099 | 12716 | -0.00048697 | -1062.7 | 0.001216 | 12767 | -0.00049265 | -1108.2 | 0.0012176 | 12783 | -0.00049399 | -1115.9 | 0.15375 | 0.011275 | 10274 | -0.014088 | -52752 | 0.0085638 | 16257 | -0.010563 | -45690
4.1426 | -1.2217e-06 | 2976.7 | 0.00037987 | 6071.3 | -1.2268e-07 | 2986.6 | 0.00037986 | 6072.3 | -1.2731e-07 | 2986.2 | 0.00037967 | 6070.3 | 0.745 | 0.0012069 | 12693 | -0.00048359 | -1033.7 | 0.0012133 | 12746 | -0.00048956 | -1081.6 | 0.0012152 | 12765 | -0.00049115 | -1091.2 | 0.155 | 0.011269 | 10278 | -0.014081 | -52745 | 0.0085608 | 16265 | -0.010563 | -45679
4.175 | -1.2012e-06 | 2936.6 | 0.00037471 | 5989.1 | -1.2273e-07 | 2946.2 | 0.00037465 | 5989.4 | -1.2891e-07 | 2945.8 | 0.00037455 | 5988.3 | 0.75 | 0.0012039 | 12671 | -0.00048022 | -1004.8 | 0.0012106 | 12726 | -0.00048648 | -1055 | 0.0012128 | 12747 | -0.00048831 | -1066.5 | 0.15625 | 0.011262 | 10282 | -0.014072 | -52739 | 0.0085554 | 16277 | -0.010561 | -45665
4.2074 | -1.1691e-06 | 2896.4 | 0.00036956 | 5906.8 | -1.1886e-07 | 2906.1 | 0.00036954 | 5907.9 | -1.263e-07 | 2905.9 | 0.00036948 | 5907.2 | 0.755 | 0.0012014 | 12652 | -0.00047734 | -979.9 | 0.0012079 | 12705 | -0.00048339 | -1028.5 | 0.0012104 | 12729 | -0.00048547 | -1041.8 | 0.1575 | 0.011256 | 10286 | -0.014064 | -52733 | 0.0085543 | 16285 | -0.010563 | -45656
4.2398 | -1.1253e-06 | 2856.3 | 0.00036442 | 5824.7 | -1.1499e-07 | 2866.1 | 0.00036443 | 5826.3 | -1.2369e-07 | 2865.9 | 0.00036441 | 5826 | 0.76 | 0.0011998 | 12641 | -0.00047521 | -960.75 | 0.0012052 | 12685 | -0.0004803 | -1001.9 | 0.0012079 | 12711 | -0.00048263 | -1017.1 | 0.15875 | 0.011249 | 10290 | -0.014056 | -52727 | 0.0085535 | 16292 | -0.010567 | -45648
4.2722 | -1.1038e-06 | 2816.6 | 0.00035934 | 5743.6 | -1.1112e-07 | 2826.1 | 0.00035932 | 5744.7 | -1.2108e-07 | 2825.9 | 0.00035934 | 5744.8 | 0.765 | 0.0011982 | 12630 | -0.0004732 | -942.43 | 0.0012025 | 12664 | -0.00047722 | -975.31 | 0.0012055 | 12693 | -0.00047978 | -992.4 | 0.16 | 0.011241 | 10311 | -0.014034 | -52702 | 0.0085526 | 16300 | -0.01057 | -45639
4.3046 | -1.0937e-06 | 2776.9 | 0.00035427 | 5662.6 | -1.079e-07 | 2786.1 | 0.00035422 | 5663.4 | -1.1851e-07 | 2786 | 0.00035426 | 5663.7 | 0.77 | 0.0011967 | 12620 | -0.00047118 | -924.12 | 0.0011998 | 12644 | -0.00047413 | -948.74 | 0.0012031 | 12675 | -0.00047694 | -967.7 | 0.16125 | 0.011232 | 10341 | -0.01401 | -52667 | 0.0085515 | 16307 | -0.010573 | -45630
4.337 | -1.0736e-06 | 2737.2 | 0.0003492 | 5581.6 | -1.0742e-07 | 2746.3 | 0.00034918 | 5582.7 | -1.1614e-07 | 2746.3 | 0.00034918 | 5582.7 | 0.775 | 0.0011952 | 12609 | -0.00046917 | -905.8 | 0.001197 | 12623 | -0.00047097 | -921.44 | 0.0012007 | 12657 | -0.0004741 | -943.01 | 0.1625 | 0.011222 | 10371 | -0.013986 | -52632 | 0.0085504 | 16314 | -0.010576 | -45622
4.3694 | -1.0467e-06 | 2697.4 | 0.00034413 | 5500.4 | -1.0693e-07 | 2706.6 | 0.00034414 | 5502 | -1.1378e-07 | 2706.7 | 0.00034409 | 5501.7 | 0.78 | 0.0011936 | 12599 | -0.00046715 | -887.48 | 0.0011942 | 12602 | -0.00046779 | -893.99 | 0.0011983 | 12639 | -0.00047126 | -918.31 | 0.16375 | 0.011214 | 10402 | -0.013963 | -52597 | 0.0085492 | 16321 | -0.010579 | -45613
4.4018 | -1.0366e-06 | 2658 | 0.00033911 | 5420.1 | -1.0645e-07 | 2666.9 | 0.0003391 | 5421.3 | -1.1141e-07 | 2667.1 | 0.000339 | 5420.8 | 0.785 | 0.0011921 | 12588 | -0.00046513 | -869.16 | 0.0011914 | 12581 | -0.0004646 | -866.54 | 0.0011959 | 12621 | -0.00046842 | -893.62 | 0.165 | 0.011212 | 10438 | -0.013953 | -52561 | 0.008552 | 16325 | -0.010586 | -45609
4.4342 | -1.0558e-06 | 2618.6 | 0.00033411 | 5340.3 | -1.068e-07 | 2627.3 | 0.00033408 | 5340.9 | -1.0876e-07 | 2627.5 | 0.00033394 | 5340.1 | 0.79 | 0.0011906 | 12578 | -0.00046312 | -850.84 | 0.0011886 | 12560 | -0.00046142 | -839.09 | 0.0011934 | 12603 | -0.00046558 | -868.92 | 0.16625 | 0.011209 | 10475 | -0.013943 | -52522 | 0.0085652 | 16300 | -0.01061 | -45638
4.4666 | -1.0362e-06 | 2579.2 | 0.00032908 | 5259.9 | -1.0882e-07 | 2587.9 | 0.00032911 | 5261.3 | -1.0555e-07 | 2588.2 | 0.00032895 | 5260.2 | 0.795 | 0.0011891 | 12567 | -0.0004611 | -832.53 | 0.0011858 | 12539 | -0.00045824 | -811.65 | 0.001191 | 12585 | -0.00046274 | -844.23 | 0.1675 | 0.011205 | 10512 | -0.013932 | -52482 | 0.0085785 | 16276 | -0.010634 | -45668
4.499 | -9.8731e-07 | 2539.9 | 0.00032404 | 5179.3 | -1.1084e-07 | 2548.6 | 0.00032414 | 5181.6 | -1.0234e-07 | 2548.9 | 0.00032395 | 5180.3 | 0.8 | 0.0011875 | 12557 | -0.00045908 | -814.21 | 0.0011831 | 12518 | -0.00045506 | -784.2 | 0.0011886 | 12567 | -0.00045989 | -819.53 | 0.16875 | 0.011202 | 10546 | -0.013924 | -52446 | 0.0085918 | 16251 | -0.010658 | -45697
4.5314 | -9.7838e-07 | 2500.8 | 0.00031906 | 5099.6 | -1.1286e-07 | 2509.2 | 0.00031917 | 5101.9 | -9.9137e-08 | 2509.6 | 0.00031895 | 5100.4 | 0.805 | 0.001186 | 12546 | -0.00045707 | -795.89 | 0.0011813 | 12505 | -0.00045282 | -764.02 | 0.0011862 | 12549 | -0.00045705 | -794.84 | 0.17 | 0.011219 | 10539 | -0.013941 | -52458 | 0.0086051 | 16228 | -0.010681 | -45725
4.5638 | -1.0048e-06 | 2461.6 | 0.00031411 | 5020.4 | -1.1232e-07 | 2470.1 | 0.00031422 | 5022.6 | -9.664e-08 | 2470.3 | 0.00031396 | 5020.5 | 0.81 | 0.0011845 | 12536 | -0.00045505 | -777.57 | 0.0011802 | 12499 | -0.00045118 | -748.56 | 0.0011838 | 12531 | -0.00045421 | -770.14 | 0.17125 | 0.011235 | 10531 | -0.013958 | -52470 | 0.0086184 | 16205 | -0.010705 | -45753
4.5962 | -9.9443e-07 | 2422.5 | 0.0003091 | 4940.5 | -1.0897e-07 | 2431.2 | 0.0003093 | 4943.8 | -9.4942e-08 | 2431 | 0.00030896 | 4940.6 | 0.815 | 0.0011829 | 12525 | -0.00045304 | -759.25 | 0.0011791 | 12492 | -0.00044954 | -733.09 | 0.0011814 | 12513 | -0.00045137 | -745.45 | 0.1725 | 0.011246 | 10548 | -0.013974 | -52456 | 0.0086317 | 16182 | -0.010728 | -45780
4.6286 | -9.4953e-07 | 2383.5 | 0.00030407 | 4860.4 | -1.0563e-07 | 2392.4 | 0.00030439 | 4864.9 | -9.3248e-08 | 2391.7 | 0.00030397 | 4860.8 | 0.82 | 0.0011814 | 12515 | -0.00045102 | -740.93 | 0.001178 | 12485 | -0.0004479 | -717.62 | 0.0011789 | 12495 | -0.00044853 | -720.75 | 0.17375 | 0.011254 | 10579 | -0.01399 | -52426 | 0.0086376 | 16179 | -0.010743 | -45784
4.661 | -9.3946e-07 | 2344.5 | 0.00029909 | 4780.8 | -1.0229e-07 | 2353.5 | 0.00029947 | 4786.1 | -9.1556e-08 | 2352.4 | 0.00029897 | 4780.9 | 0.825 | 0.0011799 | 12504 | -0.000449 | -722.62 | 0.0011769 | 12479 | -0.00044626 | -702.16 | 0.0011765 | 12477 | -0.00044569 | -696.06 | 0.175 | 0.011239 | 10648 | -0.013979 | -52350 | 0.0086479 | 16167 | -0.010764 | -45800
4.6934 | -9.7171e-07 | 2305.1 | 0.00029416 | 4701.6 | -1.0293e-07 | 2314.4 | 0.00029455 | 4707.1 | -9.068e-08 | 2313.2 | 0.000294 | 4701.3 | 0.83 | 0.0011784 | 12494 | -0.00044699 | -704.3 | 0.0011758 | 12472 | -0.00044462 | -686.69 | 0.0011746 | 12463 | -0.00044331 | -674.93 | 0.17625 | 0.01121 | 10742 | -0.013951 | -52242 | 0.0086583 | 16155 | -0.010785 | -45816
4.7258 | -9.6033e-07 | 2266 | 0.00028915 | 4621.8 | -1.06e-07 | 2275.1 | 0.00028964 | 4627.9 | -9.0316e-08 | 2273.9 | 0.00028904 | 4621.7 | 0.835 | 0.0011768 | 12483 | -0.00044497 | -685.98 | 0.0011747 | 12465 | -0.00044299 | -671.22 | 0.0011734 | 12455 | -0.00044155 | -658.7 | 0.1775 | 0.01118 | 10837 | -0.013922 | -52134 | 0.0086686 | 16143 | -0.010805 | -45832
4.7582 | -9.2378e-07 | 2227.1 | 0.00028406 | 4541.3 | -1.0907e-07 | 2235.8 | 0.00028472 | 4548.7 | -8.9953e-08 | 2234.7 | 0.00028407 | 4542.2 | 0.84 | 0.0011753 | 12473 | -0.00044296 | -667.66 | 0.0011736 | 12458 | -0.00044135 | -655.75 | 0.0011721 | 12447 | -0.0004398 | -642.46 | 0.17875 | 0.011154 | 10925 | -0.013895 | -52034 | 0.008679 | 16132 | -0.010826 | -45847
4.7906 | -9.2742e-07 | 2187.8 | 0.00027907 | 4461.5 | -1.1213e-07 | 2196.5 | 0.0002798 | 4469.5 | -8.9593e-08 | 2195.5 | 0.00027911 | 4462.7 | 0.845 | 0.0011738 | 12463 | -0.00044094 | -649.34 | 0.0011725 | 12452 | -0.00043971 | -640.29 | 0.0011708 | 12438 | -0.00043804 | -626.23 | 0.18 | 0.011143 | 10984 | -0.013878 | -51969 | 0.0086893 | 16120 | -0.010847 | -45863
4.823 | -9.2961e-07 | 2148.9 | 0.00027406 | 4381.9 | -1.1996e-07 | 2157.2 | 0.00027492 | 4390.6 | -1.0791e-07 | 2156.3 | 0.00027432 | 4384.8 | 0.85 | 0.0011722 | 12452 | -0.00043892 | -631.03 | 0.0011714 | 12445 | -0.00043807 | -624.82 | 0.0011698 | 12432 | -0.00043641 | -610.72 | 0.18125 | 0.011164 | 10996 | -0.013895 | -51964 | 0.0086924 | 16131 | -0.010859 | -45851
4.8554 | -9.2169e-07 | 2110 | 0.00026901 | 4301.9 | -1.287e-07 | 2117.9 | 0.00027004 | 4311.7 | -1.3203e-07 | 2117.2 | 0.00026958 | 4307.4 | 0.855 | 0.0011707 | 12442 | -0.00043691 | -612.71 | 0.0011703 | 12438 | -0.00043643 | -609.35 | 0.0011687 | 12426 | -0.0004348 | -595.37 | 0.1825 | 0.01119 | 11002 | -0.013915 | -51966 | 0.0086834 | 16181 | -0.010858 | -45793
4.8878 | -8.8724e-07 | 2070.4 | 0.0002638 | 4219.7 | -1.3743e-07 | 2078.5 | 0.00026516 | 4232.8 | -1.5613e-07 | 2078.1 | 0.00026484 | 4230 | 0.86 | 0.0011692 | 12431 | -0.00043489 | -594.39 | 0.0011692 | 12431 | -0.00043479 | -593.89 | 0.0011677 | 12420 | -0.00043319 | -580.02 | 0.18375 | 0.011215 | 11009 | -0.013935 | -51968 | 0.0086744 | 16231 | -0.010856 | -45734
4.9202 | -9.0036e-07 | 2030.6 | 0.00025861 | 4137.9 | -1.4234e-07 | 2039.1 | 0.00026025 | 4153.5 | -1.802e-07 | 2039 | 0.0002601 | 4152.5 | 0.865 | 0.0011676 | 12420 | -0.00043282 | -575.62 | 0.0011682 | 12425 | -0.00043315 | -578.42 | 0.0011667 | 12413 | -0.00043158 | -564.67 | 0.185 | 0.01124 | 11015 | -0.013955 | -51969 | 0.0086654 | 16280 | -0.010855 | -45675
4.9526 | -8.6119e-07 | 1991.8 | 0.00025336 | 4056.2 | -1.2129e-07 | 1998.7 | 0.00025516 | 4071.7 | -1.3745e-07 | 2000.5 | 0.00025561 | 4077.2 | 0.87 | 0.0011655 | 12405 | -0.00043026 | -553 | 0.0011671 | 12418 | -0.00043152 | -562.95 | 0.0011656 | 12407 | -0.00042997 | -549.32 | 0.18625 | 0.011251 | 11047 | -0.013953 | -51938 | 0.0086564 | 16330 | -0.010853 | -45617
4.985 | -7.8099e-07 | 1952.5 | 0.00024805 | 3973.1 | -1.0024e-07 | 1958.3 | 0.00025007 | 3989.8 | -8.874e-08 | 1962.1 | 0.00025114 | 4002.1 | 0.875 | 0.0011643 | 12397 | -0.0004285 | -536.52 | 0.0011659 | 12410 | -0.00042978 | -546.76 | 0.0011646 | 12401 | -0.00042836 | -533.97 | 0.1875 | 0.011251 | 11088 | -0.01394 | -51892 | 0.0086473 | 16380 | -0.010851 | -45558
5.0174 | -7.5629e-07 | 1909.9 | 0.00024254 | 3885.6 | -7.9194e-08 | 1917.9 | 0.00024498 | 3907.9 | -4.0032e-08 | 1923.7 | 0.00024666 | 3927 | 0.88 | 0.0011633 | 12392 | -0.00042697 | -521.75 | 0.0011643 | 12399 | -0.00042767 | -527.53 | 0.0011635 | 12395 | -0.00042675 | -518.62 | 0.18875 | 0.01125 | 11131 | -0.013924 | -51843 | 0.0086457 | 16417 | -0.010858 | -45517
5.0498 | -7.1863e-07 | 1866.6 | 0.0002371 | 3797.7 | -5.7205e-08 | 1874.3 | 0.00023918 | 3816.9 | -1.2254e-08 | 1883.1 | 0.00024168 | 3845.7 | 0.885 | 0.0011621 | 12384 | -0.00042515 | -504.75 | 0.0011627 | 12388 | -0.00042555 | -508.3 | 0.0011625 | 12389 | -0.00042514 | -503.27 | 0.19 | 0.011248 | 11174 | -0.013908 | -51794 | 0.0086499 | 16429 | -0.010877 | -45504
5.0822 | -6.7111e-07 | 1822.8 | 0.0002317 | 3709.8 | -3.4486e-08 | 1828.4 | 0.00023289 | 3719.8 | -7.788e-08 | 1833 | 0.00023445 | 3737.4 | 0.89 | 0.0011608 | 12376 | -0.00042334 | -487.74 | 0.001161 | 12377 | -0.00042344 | -489.07 | 0.0011615 | 12383 | -0.00042353 | -487.92 | 0.19125 | 0.011246 | 11216 | -0.013892 | -51745 | 0.0086586 | 16439 | -0.0109 | -45496
5.1146 | -6.2947e-07 | 1777.8 | 0.0002264 | 3621.3 | -1.1656e-08 | 1782.5 | 0.00022661 | 3622.7 | -1.4357e-07 | 1782.9 | 0.00022721 | 3629.1 | 0.895 | 0.0011596 | 12369 | -0.00042153 | -470.74 | 0.0011594 | 12366 | -0.00042132 | -469.84 | 0.0011604 | 12377 | -0.00042192 | -472.57 | 0.1925 | 0.011243 | 11267 | -0.013883 | -51686 | 0.0086674 | 16449 | -0.010923 | -45487
5.147 | -5.9066e-07 | 1732.6 | 0.00022114 | 3533.1 | -1.1572e-08 | 1736.1 | 0.00022022 | 3524.5 | -1.8522e-07 | 1734 | 0.00022024 | 3523.9 | 0.9 | 0.0011584 | 12361 | -0.00041971 | -453.74 | 0.0011578 | 12355 | -0.0004192 | -450.61 | 0.0011594 | 12370 | -0.00042031 | -457.22 | 0.19375 | 0.011244 | 11337 | -0.013884 | -51609 | 0.0086762 | 16459 | -0.010946 | -45479
5.1794 | -5.5656e-07 | 1687.5 | 0.00021581 | 3444.4 | -4.1947e-08 | 1689.2 | 0.0002137 | 3424.9 | -1.274e-07 | 1690.2 | 0.00021436 | 3431.9 | 0.905 | 0.0011571 | 12353 | -0.0004179 | -436.74 | 0.0011562 | 12344 | -0.00041709 | -431.38 | 0.0011584 | 12364 | -0.0004187 | -441.87 | 0.195 | 0.01125 | 11431 | -0.013899 | -51507 | 0.0086849 | 16469 | -0.010969 | -45471
5.2118 | -5.1435e-07 | 1643.9 | 0.00021043 | 3356.9 | -7.2365e-08 | 1642.3 | 0.00020719 | 3325.3 | -6.9547e-08 | 1646.3 | 0.00020849 | 3339.9 | 0.91 | 0.0011559 | 12345 | -0.00041609 | -419.74 | 0.0011546 | 12333 | -0.00041497 | -412.15 | 0.0011573 | 12358 | -0.00041709 | -426.52 | 0.19625 | 0.011257 | 11526 | -0.013914 | -51405 | 0.0086937 | 16479 | -0.010991 | -45463
5.2442 | -4.6894e-07 | 1601 | 0.00020503 | 3269.7 | -8.5079e-08 | 1597.8 | 0.00020124 | 3232.7 | -1.1666e-08 | 1602.5 | 0.00020261 | 3247.8 | 0.915 | 0.0011546 | 12337 | -0.00041427 | -402.73 | 0.0011541 | 12332 | -0.00041382 | -400.16 | 0.0011563 | 12352 | -0.00041548 | -411.17 | 0.1975 | 0.011263 | 11621 | -0.013928 | -51303 | 0.0086937 | 16517 | -0.011006 | -45420
5.2766 | -4.3776e-07 | 1558.7 | 0.00019957 | 3182.8 | -5.6098e-08 | 1559 | 0.00019664 | 3156.3 | -1.2882e-08 | 1561.7 | 0.00019744 | 3165.1 | 0.92 | 0.0011534 | 12329 | -0.00041246 | -385.73 | 0.001154 | 12334 | -0.00041298 | -390.45 | 0.0011552 | 12346 | -0.00041387 | -395.81 | 0.19875 | 0.01127 | 11722 | -0.013945 | -51194 | 0.0086863 | 16580 | -0.011013 | -45346
5.309 | -3.7133e-07 | 1518.1 | 0.00019413 | 3097.5 | -2.7119e-08 | 1520.2 | 0.00019204 | 3079.9 | -1.7127e-08 | 1521.1 | 0.00019231 | 3082.9 | 0.925 | 0.0011522 | 12322 | -0.00041065 | -368.73 | 0.0011539 | 12336 | -0.00041214 | -380.74 | 0.0011542 | 12340 | -0.00041226 | -380.46 | 0.2 | 0.011267 | 11817 | -0.013946 | -51089 | 0.0086789 | 16643 | -0.01102 | -45272
5.3414 | -3.3935e-07 | 1479.7 | 0.00018899 | 3017.1 | 1.8606e-09 | 1481.4 | 0.00018744 | 3003.4 | -2.1385e-08 | 1480.5 | 0.00018718 | 3000.6 | 0.93 | 0.0011509 | 12314 | -0.00040883 | -351.73 | 0.0011535 | 12336 | -0.00041109 | -369.43 | 0.0011532 | 12334 | -0.00041065 | -365.11 | 0.20125 | 0.011247 | 11901 | -0.013917 | -50988 | 0.0086714 | 16705 | -0.011027 | -45197
5.3738 | -3.4358e-07 | 1440.5 | 0.00018393 | 2936.9 | 3.5805e-09 | 1442.7 | 0.00018274 | 2926.6 | -2.4792e-08 | 1440.9 | 0.00018223 | 2920.9 | 0.935 | 0.0011497 | 12306 | -0.00040702 | -334.73 | 0.0011529 | 12333 | -0.00040978 | -356.06 | 0.0011522 | 12328 | -0.00040907 | -349.95 | 0.2025 | 0.011228 | 11986 | -0.013889 | -50888 | 0.008664 | 16768 | -0.011034 | -45123
5.4062 | -3.1231e-07 | 1401.3 | 0.00017883 | 2856 | -1.2066e-08 | 1404.1 | 0.00017799 | 2849.5 | -2.7196e-08 | 1402.6 | 0.00017749 | 2844.1 | 0.94 | 0.0011484 | 12298 | -0.00040521 | -317.73 | 0.0011522 | 12331 | -0.00040846 | -342.68 | 0.0011517 | 12327 | -0.00040793 | -338.03 | 0.20375 | 0.011208 | 12070 | -0.01386 | -50787 | 0.0086566 | 16831 | -0.01104 | -45049
5.4386 | -2.7719e-07 | 1363.3 | 0.00017379 | 2776.7 | -2.775e-08 | 1365.5 | 0.00017323 | 2772.4 | -2.96e-08 | 1364.2 | 0.00017275 | 2767.2 | 0.945 | 0.0011472 | 12290 | -0.00040339 | -300.72 | 0.0011516 | 12328 | -0.00040715 | -329.31 | 0.0011511 | 12325 | -0.00040669 | -325.33 | 0.205 | 0.01119 | 12152 | -0.013833 | -50690 | 0.0086544 | 16886 | -0.011054 | -44985
5.471 | -2.6647e-07 | 1325.5 | 0.00016887 | 2698.9 | -4.3472e-08 | 1326.9 | 0.00016847 | 2695.3 | -3.2005e-08 | 1325.9 | 0.00016801 | 2690.4 | 0.95 | 0.0011469 | 12291 | -0.00040244 | -290.15 | 0.0011509 | 12326 | -0.00040584 | -315.94 | 0.0011505 | 12323 | -0.00040546 | -312.63 | 0.20625 | 0.011219 | 12205 | -0.01386 | -50630 | 0.0086642 | 16918 | -0.011089 | -44949
5.5034 | -2.7834e-07 | 1287.2 | 0.00016403 | 2621.4 | -4.5923e-08 | 1289 | 0.00016371 | 2618.8 | -3.4961e-08 | 1288 | 0.0001633 | 2614.3 | 0.955 | 0.001147 | 12295 | -0.00040173 | -281.51 | 0.0011503 | 12323 | -0.00040452 | -302.56 | 0.00115 | 12321 | -0.00040422 | -299.92 | 0.2075 | 0.011253 | 12252 | -0.013891 | -50577 | 0.0086746 | 16950 | -0.011124 | -44913
5.5358 | -2.7293e-07 | 1249.1 | 0.00015914 | 2543.6 | -4.5511e-08 | 1251.3 | 0.00015896 | 2542.5 | -3.8104e-08 | 1250.4 | 0.0001586 | 2538.5 | 0.96 | 0.0011471 | 12298 | -0.00040103 | -272.86 | 0.0011497 | 12321 | -0.00040321 | -289.19 | 0.0011494 | 12319 | -0.00040298 | -287.22 | 0.20875 | 0.011286 | 12299 | -0.013923 | -50524 | 0.0086849 | 16982 | -0.011159 | -44878
5.5682 | -2.5641e-07 | 1211.7 | 0.00015426 | 2466.4 | -4.5093e-08 | 1213.6 | 0.00015421 | 2466.2 | -4.1252e-08 | 1212.7 | 0.0001539 | 2462.7 | 0.965 | 0.0011471 | 12301 | -0.00040033 | -264.22 | 0.001149 | 12318 | -0.0004019 | -275.82 | 0.0011488 | 12316 | -0.00040174 | -274.52 | 0.21 | 0.01132 | 12346 | -0.013954 | -50471 | 0.0086952 | 17014 | -0.011194 | -44842
5.6006 | -2.5521e-07 | 1174.1 | 0.00014946 | 2389.9 | -4.4671e-08 | 1175.9 | 0.00014945 | 2389.9 | -4.4404e-08 | 1175.1 | 0.0001492 | 2386.9 | 0.97 | 0.0011472 | 12305 | -0.00039963 | -255.57 | 0.0011484 | 12315 | -0.00040058 | -262.44 | 0.0011482 | 12314 | -0.0004005 | -261.82 | 0.21125 | 0.011345 | 12416 | -0.013965 | -50389 | 0.0087056 | 17046 | -0.011229 | -44807
5.633 | -2.6755e-07 | 1136.3 | 0.00014476 | 2314 | -4.7872e-08 | 1138.6 | 0.0001447 | 2313.9 | -4.7394e-08 | 1137.6 | 0.00014448 | 2311.3 | 0.975 | 0.0011472 | 12308 | -0.00039893 | -246.93 | 0.0011477 | 12313 | -0.00039927 | -249.07 | 0.0011477 | 12312 | -0.00039927 | -249.11 | 0.2125 | 0.011366 | 12494 | -0.013967 | -50297 | 0.0087159 | 17077 | -0.011264 | -44771
5.6654 | -2.6743e-07 | 1098.7 | 0.00013999 | 2237.6 | -5.1171e-08 | 1101.2 | 0.00013994 | 2238 | -5.0375e-08 | 1100.2 | 0.00013977 | 2235.6 | 0.98 | 0.0011473 | 12312 | -0.00039823 | -238.3 | 0.0011471 | 12310 | -0.00039796 | -235.7 | 0.0011471 | 12310 | -0.00039803 | -236.41 | 0.21375 | 0.011387 | 12572 | -0.01397 | -50205 | 0.0087194 | 17153 | -0.011299 | -44681
5.6978 | -2.4618e-07 | 1061.4 | 0.00013517 | 2161.1 | -5.4475e-08 | 1063.9 | 0.00013518 | 2162.1 | -5.3354e-08 | 1062.8 | 0.00013506 | 2160 | 0.985 | 0.0011473 | 12315 | -0.00039753 | -229.7 | 0.0011464 | 12308 | -0.00039665 | -222.33 | 0.0011465 | 12308 | -0.00039679 | -223.71 | 0.215 | 0.011408 | 12648 | -0.013973 | -50114 | 0.0087223 | 17232 | -0.011334 | -44586
5.7302 | -2.5375e-07 | 1023.8 | 0.00013042 | 2084.9 | -5.7276e-08 | 1026.6 | 0.00013043 | 2086.2 | -5.5583e-08 | 1025.5 | 0.00013034 | 2084.4 | 0.99 | 0.0011474 | 12319 | -0.00039684 | -221.11 | 0.0011458 | 12305 | -0.00039533 | -208.95 | 0.0011459 | 12306 | -0.00039555 | -211 | 0.21625 | 0.011419 | 12746 | -0.013968 | -49986 | 0.0087252 | 17311 | -0.011369 | -44490
5.7626 | -2.6534e-07 | 986.49 | 0.00012567 | 2009.1 | -5.6297e-08 | 989.47 | 0.00012574 | 2011 | -5.2288e-08 | 988.61 | 0.00012563 | 2009.2 | 0.995 | 0.0011475 | 12322 | -0.00039614 | -212.52 | 0.0011451 | 12303 | -0.00039402 | -195.58 | 0.0011454 | 12304 | -0.00039431 | -198.3 | 0.2175 | 0.011422 | 12868 | -0.013958 | -49821 | 0.0087281 | 17389 | -0.011405 | -44395
5.795 | -2.5361e-07 | 949.43 | 0.00012089 | 1933.2 | -5.5314e-08 | 952.35 | 0.00012105 | 1935.8 | -4.8995e-08 | 951.74 | 0.00012093 | 1934.1 | 1 | 0.0011475 | 12326 | -0.00039545 | -203.93 | 0.0011445 | 12300 | -0.00039271 | -182.21 | 0.0011448 | 12302 | -0.00039308 | -185.6 | 0.21875 | 0.011426 | 12990 | -0.013949 | -49655 | 0.008731 | 17468 | -0.01144 | -44300
5.8274 | -2.4141e-07 | 912.99 | 0.00011622 | 1858.7 | -5.4328e-08 | 915.24 | 0.00011636 | 1860.6 | -4.5704e-08 | 914.87 | 0.00011622 | 1859 | 1.005 | 0.0011476 | 12329 | -0.00039475 | -195.33 | 0.0011439 | 12298 | -0.00039139 | -168.83 | 0.0011442 | 12300 | -0.00039184 | -172.9 | 0.22 | 0.01143 | 13112 | -0.013939 | -49489 | 0.0087339 | 17547 | -0.011475 | -44205
5.8598 | -2.316e-07 | 876.43 | 0.00011156 | 1784.2 | -5.3049e-08 | 878.16 | 0.00011167 | 1785.4 | -4.3239e-08 | 877.99 | 0.00011152 | 1783.9 | 1.01 | 0.0011477 | 12333 | -0.00039406 | -186.74 | 0.0011432 | 12295 | -0.00039008 | -155.46 | 0.0011436 | 12298 | -0.0003906 | -160.19 | 0.22125 | 0.011435 | 13247 | -0.013957 | -49309 | 0.0087368 | 17665 | -0.011499 | -44074
5.8922 | -2.2459e-07 | 839.41 | 0.0001069 | 1709.3 | -5.0928e-08 | 841.2 | 0.00010696 | 1710.2 | -4.3119e-08 | 841.09 | 0.00010685 | 1709.1 | 1.015 | 0.0011477 | 12336 | -0.00039337 | -178.15 | 0.0011426 | 12293 | -0.00038877 | -142.09 | 0.001143 | 12296 | -0.00038936 | -147.49 | 0.2225 | 0.011442 | 13385 | -0.013984 | -49124 | 0.0087434 | 17795 | -0.011537 | -43931
5.9246 | -2.1714e-07 | 802.47 | 0.00010222 | 1634.3 | -4.8809e-08 | 804.23 | 0.00010226 | 1635 | -4.2998e-08 | 804.18 | 0.00010218 | 1634.3 | 1.02 | 0.0011478 | 12340 | -0.00039268 | -169.57 | 0.0011432 | 12302 | -0.0003885 | -136.22 | 0.001143 | 12299 | -0.00038858 | -138.03 | 0.22375 | 0.011434 | 13512 | -0.013998 | -48955 | 0.0087499 | 17925 | -0.011575 | -43788
5.957 | -2.1436e-07 | 765.62 | 9.7531e-05 | 1559.3 | -4.6691e-08 | 767.26 | 9.7553e-05 | 1559.8 | -4.2877e-08 | 767.28 | 9.7512e-05 | 1559.5 | 1.025 | 0.0011483 | 12347 | -0.00039226 | -162.5 | 0.0011439 | 12311 | -0.00038825 | -130.48 | 0.0011437 | 12308 | -0.00038833 | -132.32 | 0.225 | 0.011423 | 13638 | -0.014011 | -48788 | 0.0087565 | 18055 | -0.011614 | -43646
5.9894 | -2.079e-07 | 728.79 | 9.2844e-05 | 1484.4 | -4.4963e-08 | 730.34 | 9.2858e-05 | 1484.7 | -4.2261e-08 | 730.4 | 9.2836e-05 | 1484.6 | 1.03 | 0.0011488 | 12355 | -0.00039183 | -155.41 | 0.0011446 | 12320 | -0.00038801 | -124.75 | 0.0011444 | 12317 | -0.00038808 | -126.61 | 0.22625 | 0.011437 | 13746 | -0.014024 | -48642 | 0.008763 | 18185 | -0.011652 | -43503
6.0218 | -1.9587e-07 | 691.99 | 8.8154e-05 | 1409.4 | -4.3815e-08 | 693.51 | 8.8179e-05 | 1409.9 | -4.0907e-08 | 693.54 | 8.815e-05 | 1409.7 | 1.035 | 0.0011493 | 12362 | -0.0003914 | -148.33 | 0.0011453 | 12330 | -0.00038776 | -119.02 | 0.0011451 | 12326 | -0.00038782 | -120.89 | 0.2275 | 0.011463 | 13845 | -0.014036 | -48506 | 0.0087696 | 18315 | -0.01169 | -43360
6.0542 | -1.8488e-07 | 655.24 | 8.3469e-05 | 1334.5 | -4.2668e-08 | 656.67 | 8.3499e-05 | 1335.1 | -3.9554e-08 | 656.69 | 8.3464e-05 | 1334.8 | 1.04 | 0.0011497 | 12370 | -0.00039098 | -141.24 | 0.001146 | 12339 | -0.00038751 | -113.29 | 0.0011457 | 12336 | -0.00038757 | -115.18 | 0.22875 | 0.011489 | 13943 | -0.014047 | -48369 | 0.0087766 | 18461 | -0.011722 | -43203
6.0866 | -1.7617e-07 | 618.51 | 7.8784e-05 | 1259.7 | -4.1521e-08 | 619.84 | 7.882e-05 | 1260.2 | -3.82e-08 | 619.83 | 7.8778e-05 | 1259.8 | 1.045 | 0.0011502 | 12377 | -0.00039055 | -134.16 | 0.0011466 | 12348 | -0.00038726 | -107.56 | 0.0011464 | 12345 | -0.00038732 | -109.47 | 0.23 | 0.01151 | 14024 | -0.014037 | -48227 | 0.0087744 | 18770 | -0.011716 | -42880
6.119 | -1.6757e-07 | 581.78 | 7.4106e-05 | 1184.9 | -4.0775e-08 | 583.05 | 7.4157e-05 | 1185.6 | -3.9532e-08 | 583.03 | 7.4104e-05 | 1185.1 | 1.05 | 0.0011507 | 12385 | -0.00039014 | -127.11 | 0.0011473 | 12357 | -0.00038702 | -101.83 | 0.0011471 | 12354 | -0.00038706 | -103.76 | 0.23125 | 0.011527 | 14067 | -0.01402 | -48097 | 0.0087664 | 19095 | -0.011702 | -42539
6.1514 | -1.5908e-07 | 545.04 | 6.9434e-05 | 1110.2 | -4.0365e-08 | 546.3 | 6.9507e-05 | 1111 | -4.3105e-08 | 546.26 | 6.9438e-05 | 1110.5 | 1.055 | 0.0011513 | 12394 | -0.00038977 | -120.16 | 0.001148 | 12367 | -0.00038677 | -96.095 | 0.0011477 | 12363 | -0.00038681 | -98.05 | 0.2325 | 0.011543 | 14098 | -0.014001 | -47971 | 0.0087592 | 19420 | -0.011689 | -42199
6.1838 | -1.5289e-07 | 508.29 | 6.4754e-05 | 1035.4 | -3.9955e-08 | 509.55 | 6.4858e-05 | 1036.5 | -4.6678e-08 | 509.5 | 6.4773e-05 | 1035.9 | 1.06 | 0.0011519 | 12403 | -0.00038941 | -113.21 | 0.0011487 | 12376 | -0.00038652 | -90.364 | 0.0011484 | 12372 | -0.00038656 | -92.338 | 0.23375 | 0.011558 | 14128 | -0.013982 | -47845 | 0.0087567 | 19740 | -0.011676 | -41862
6.2162 | -1.4783e-07 | 471.55 | 6.006e-05 | 960.46 | -3.9545e-08 | 472.8 | 6.0209e-05 | 962.03 | -5.025e-08 | 472.74 | 6.0108e-05 | 961.24 | 1.065 | 0.0011524 | 12410 | -0.00038893 | -105.51 | 0.0011494 | 12385 | -0.00038628 | -84.632 | 0.0011491 | 12381 | -0.00038631 | -86.627 | 0.235 | 0.011577 | 14174 | -0.013988 | -47682 | 0.0087613 | 20060 | -0.011667 | -41528
6.2486 | -1.4871e-07 | 434.79 | 5.5388e-05 | 885.76 | -3.8572e-08 | 436.12 | 5.563e-05 | 888.16 | -1.4497e-08 | 436.11 | 5.5424e-05 | 886.28 | 1.07 | 0.0011527 | 12417 | -0.0003884 | -97.52 | 0.00115 | 12394 | -0.00038603 | -78.901 | 0.0011497 | 12390 | -0.00038605 | -80.916 | 0.23625 | 0.011599 | 14175 | -0.01403 | -47512 | 0.0087623 | 20537 | -0.011613 | -41062
6.281 | -1.53e-07 | 398 | 5.0726e-05 | 811.15 | -3.7343e-08 | 399.46 | 5.1084e-05 | 814.59 | 3.913e-08 | 399.53 | 5.0731e-05 | 811.16 | 1.075 | 0.0011531 | 12424 | -0.00038788 | -89.527 | 0.0011507 | 12404 | -0.00038578 | -73.169 | 0.0011504 | 12399 | -0.0003858 | -75.205 | 0.2375 | 0.011622 | 14153 | -0.014077 | -47356 | 0.0087657 | 21085 | -0.011514 | -40537
6.3134 | -2.04e-07 | 360.6 | 4.5958e-05 | 735.45 | -3.6115e-08 | 362.81 | 4.6539e-05 | 741.01 | 9.2744e-08 | 362.96 | 4.6039e-05 | 736.05 | 1.08 | 0.0011535 | 12431 | -0.00038735 | -81.535 | 0.0011514 | 12413 | -0.00038553 | -67.438 | 0.0011511 | 12408 | -0.00038555 | -69.493 | 0.23875 | 0.011645 | 14130 | -0.014124 | -47199 | 0.0087694 | 21628 | -0.011417 | -40016
6.3458 | -2.6204e-07 | 323.21 | 4.1147e-05 | 659.46 | -3.4889e-08 | 326.15 | 4.1993e-05 | 667.43 | 1.4635e-07 | 326.38 | 4.1346e-05 | 660.93 | 1.085 | 0.0011539 | 12438 | -0.00038683 | -73.543 | 0.0011521 | 12422 | -0.00038529 | -61.706 | 0.0011517 | 12417 | -0.00038529 | -63.782 | 0.24 | 0.011664 | 13980 | -0.014189 | -47165 | 0.0087737 | 22159 | -0.011325 | -39506
6.3782 | -3.3275e-07 | 286.59 | 3.6437e-05 | 585.17 | -2.0306e-08 | 291.18 | 3.8876e-05 | 607.03 | 4.1397e-08 | 293.75 | 3.8769e-05 | 608.23 | 1.09 | 0.0011543 | 12445 | -0.00038631 | -65.55 | 0.0011528 | 12431 | -0.00038504 | -55.975 | 0.0011524 | 12426 | -0.00038504 | -58.071 | 0.24125 | 0.011671 | 12638 | -0.014652 | -48076 | 0.0087781 | 22690 | -0.011233 | -38995
6.4106 | -4.0408e-07 | 250.31 | 3.1768e-05 | 511.56 | -2.9522e-09 | 256.56 | 3.6056e-05 | 549.37 | -9.6034e-08 | 261.92 | 3.6626e-05 | 560.12 | 1.095 | 0.0011547 | 12452 | -0.00038578 | -57.558 | 0.0011534 | 12441 | -0.00038479 | -50.243 | 0.0011531 | 12435 | -0.00038479 | -52.359 | 0.2425 | 0.011678 | 11165 | -0.015161 | -49084 | 0.0087825 | 23221 | -0.011141 | -38485
6.443 | -7.1581e-07 | 203.35 | 2.4803e-05 | 410.57 | 1.4405e-08 | 221.94 | 3.3236e-05 | 491.71 | -2.3346e-07 | 230.1 | 3.4482e-05 | 512 | 1.1 | 0.0011551 | 12458 | -0.00038526 | -49.566 | 0.0011541 | 12450 | -0.00038455 | -44.512 | 0.0011537 | 12445 | -0.00038453 | -46.648 | 0.24375 | 0.011684 | 9692.2 | -0.01567 | -50091 | 0.0087973 | 23647 | -0.011076 | -38084
6.4754 | -1.0779e-06 | 152.15 | 1.7712e-05 | 304.73 | 3.1766e-08 | 187.32 | 3.0416e-05 | 434.05 | -3.7087e-07 | 198.28 | 3.2339e-05 | 463.89 | 1.105 | 0.0011555 | 12465 | -0.00038473 | -41.573 | 0.0011548 | 12459 | -0.0003843 | -38.78 | 0.0011544 | 12454 | -0.00038428 | -40.937 | 0.245 | 0.011683 | 8342.6 | -0.016131 | -51008 | 0.0088215 | 24096 | -0.01101 | -37666
6.5078 | -1.3287e-06 | 105.09 | 1.2742e-05 | 219.34 | -3.4221e-07 | 219.58 | 3.0185e-05 | 467.47 | -4.3621e-09 | 240.96 | 3.1909e-05 | 500.11 | 1.11 | 0.0011564 | 12477 | -0.00038461 | -36.369 | 0.0011554 | 12468 | -0.00038399 | -32.571 | 0.0011551 | 12463 | -0.00038405 | -35.325 | 0.24625 | 0.011681 | 7028.7 | -0.016601 | -51910 | 0.0088473 | 24586 | -0.01093 | -37211
6.5402 | -2.0765e-06 | 26.816 | 8.2085e-06 | 110.33 | -7.2783e-07 | 253.83 | 3.0031e-05 | 503.6 | 3.7654e-07 | 285.77 | 3.1529e-05 | 538.74 | 1.115 | 0.0011577 | 12493 | -0.00038485 | -33.634 | 0.0011567 | 12483 | -0.00038419 | -29.868 | 0.0011562 | 12476 | -0.00038411 | -31.508 | 0.2475 | 0.011643 | 6167.7 | -0.017748 | -52938 | 0.0088714 | 25092 | -0.010845 | -36741
6.5726 | -3.345e-06 | -89.825 | 2.8261e-06 | -39.714 | -1.1134e-06 | 288.08 | 2.9877e-05 | 539.73 | 7.5744e-07 | 330.59 | 3.1148e-05 | 577.37 | 1.12 | 0.0011591 | 12509 | -0.00038509 | -30.9 | 0.0011577 | 12495 | -0.00038421 | -25.9 | 0.0011573 | 12490 | -0.00038415 | -27.546 | 0.24875 | 0.011588 | 5479.3 | -0.018993 | -53922 | 0.0088954 | 25597 | -0.010759 | -36270
6.605 | -4.9329e-06 | -172.72 | 4.2518e-06 | -98.141 | -1.4991e-06 | 322.34 | 2.9721e-05 | 575.85 | 1.1383e-06 | 375.4 | 3.0768e-05 | 616 | 1.125 | 0.0011605 | 12524 | -0.00038533 | -28.165 | 0.0011588 | 12508 | -0.00038423 | -21.932 | 0.0011584 | 12503 | -0.00038419 | -23.584 | 0.25 | 0.011533 | 4800.2 | -0.020226 | -54892 | 0.0089195 | 26103 | -0.010673 | -35799

## Sub 1 1.2% 10 ksi U
0.125
Group 2, Condition 3 (IFF) Sequence Step 2 - remove IFF 1.2%
PATHS ALONG Y-DIRECTION (L) | [12 empty] | PATHS ALONG X-DIRECTION (T) | [12 empty] | PATHS ALONG Z-DIRECTION (THROUGH THICKNESS)
| Midplane |  | Midplane |  | Entry |  | Entry |  | Exit |  | Exit |  |  | Midplane |  | Midplane |  | Entry |  | Entry |  | Exit |  | Exit |  |  | At bore |  | At bore |  | 0.02" away from bore |  | 0.02" away from bore
| Hoop |  | Radial |  | Hoop |  | Radial |  | Hoop |  | Radial |  |  | Hoop |  | Radial |  | Hoop |  | Radial |  | Hoop |  | Radial |  |  | Hoop |  | Radial |  | Hoop |  | Radial
Radial | Strain | Stress | Strain | Stress | Strain | Stress | Strain | Stress | Strain | Stress | Strain | Stress | Radial | Strain | Stress | Strain | Stress | Strain | Stress | Strain | Stress | Strain | Stress | Strain | Stress | z coordinate | Strain | Stress | Strain | Stress | Strain | Stress | Strain | Stress
dim, in | in/in | psi | in/in | psi | in/in | psi | in/in | psi | in/in | psi | in/in | psi | dim, in | in/in | psi | in/in | psi | in/in | psi | in/in | psi | in/in | psi | in/in | psi | in | in/in | psi | in/in | psi | in/in | psi | in/in | psi
0.125 | 0.010306 | 3447 | -0.013654 | -56839 | 0.011064 | -8308 | -0.021084 | -59994 | 0.010785 | -4369.9 | -0.019738 | -57772 | 0.125 | 0.010594 | 4329.7 | -0.013716 | -51998 | 0.010893 | 812.03 | -0.018407 | -52499 | 0.011015 | -528.77 | -0.019997 | -54158 | 0 | 0.010893 | 812.03 | -0.018407 | -52499 | 0.0081186 | 18758 | -0.010185 | -34360
0.1574 | 0.0061329 | 15201 | -0.007959 | -43006 | 0.0065056 | 21092 | -0.0081536 | -36762 | 0.0064583 | 21023 | -0.0081019 | -36788 | 0.13 | 0.0098598 | 5260.9 | -0.012815 | -50260 | 0.010279 | 9616 | -0.015868 | -44577 | 0.010272 | 10648 | -0.015888 | -43783 | 0.00125 | 0.010957 | 1549.4 | -0.017632 | -51729 | 0.0081127 | 18159 | -0.010327 | -34933
0.1898 | 0.0040542 | 25181 | -0.0046527 | -31712 | 0.004285 | 23991 | -0.0049974 | -32988 | 0.0042875 | 23987 | -0.005003 | -33043 | 0.135 | 0.0090788 | 6439.6 | -0.011835 | -48265 | 0.00958 | 14688 | -0.013555 | -39513 | 0.0095384 | 15069 | -0.013457 | -39171 | 0.0025 | 0.011022 | 2295.3 | -0.01686 | -50956 | 0.0081068 | 17560 | -0.010469 | -35506
0.2222 | 0.0029512 | 25444 | -0.0029799 | -22719 | 0.003068 | 23675 | -0.0032502 | -26529 | 0.0031463 | 23642 | -0.0033622 | -26927 | 0.14 | 0.0084655 | 7599.6 | -0.011036 | -46488 | 0.0087639 | 18245 | -0.011203 | -35529 | 0.008784 | 17928 | -0.011357 | -35844 | 0.00375 | 0.011087 | 3041.2 | -0.016089 | -50184 | 0.0081009 | 16961 | -0.010611 | -36079
0.2546 | 0.0021758 | 18509 | -0.0021052 | -16254 | 0.0022785 | 18040 | -0.0023911 | -19878 | 0.0022845 | 18008 | -0.0024084 | -20100 | 0.145 | 0.0078589 | 8778.6 | -0.010241 | -44703 | 0.0081186 | 18758 | -0.010185 | -34360 | 0.0081883 | 18603 | -0.010333 | -34598 | 0.005 | 0.011141 | 3823.8 | -0.015369 | -49422 | 0.0080939 | 16464 | -0.010723 | -36557
0.287 | 0.0017804 | 15050 | -0.0016911 | -13139 | 0.0018142 | 14501 | -0.0018721 | -15433 | 0.0017641 | 14080 | -0.0018214 | -15036 | 0.15 | 0.0073618 | 10110 | -0.009545 | -42923 | 0.0075406 | 18931 | -0.0093629 | -33619 | 0.0076174 | 18741 | -0.0095251 | -33894 | 0.00625 | 0.011116 | 4859.5 | -0.015013 | -48739 | 0.0080862 | 16032 | -0.010815 | -36974
0.3194 | 0.0014153 | 11869 | -0.0013131 | -10287 | 0.001418 | 11462 | -0.0014293 | -11659 | 0.0014463 | 11683 | -0.0014618 | -11932 | 0.155 | 0.0068647 | 11441 | -0.008849 | -41142 | 0.0070773 | 18853 | -0.0087652 | -33277 | 0.0071049 | 18755 | -0.0088333 | -33400 | 0.0075 | 0.011086 | 5999.9 | -0.014645 | -47996 | 0.0080703 | 15583 | -0.010886 | -37402
0.3518 | 0.0011972 | 10018 | -0.0011083 | -8703.5 | 0.0012184 | 9933.3 | -0.0012077 | -9767.3 | 0.0011858 | 9708.5 | -0.0011686 | -9410 | 0.16 | 0.0063675 | 12772 | -0.0081529 | -39362 | 0.0066221 | 18753 | -0.0081854 | -32968 | 0.0066562 | 18731 | -0.0082429 | -33036 | 0.00875 | 0.011052 | 7187.5 | -0.014272 | -47225 | 0.0080567 | 15097 | -0.010957 | -37873
0.3842 | 0.0009925 | 8289.2 | -0.00091592 | -7207.8 | 0.0010175 | 8395.1 | -0.00098537 | -7868.6 | 0.0010137 | 8369.1 | -0.00098095 | -7827.9 | 0.165 | 0.0059898 | 14047 | -0.0075956 | -37776 | 0.0062118 | 18855 | -0.0076262 | -32535 | 0.0062543 | 18818 | -0.0076903 | -32617 | 0.01 | 0.011021 | 8316.4 | -0.013912 | -46497 | 0.0080431 | 14612 | -0.011027 | -38344
0.4166 | 0.00087536 | 7329.5 | -0.00080603 | -6323.9 | 0.00086507 | 7205 | -0.00082135 | -6489.2 | 0.0008557 | 7132.2 | -0.00081042 | -6397.2 | 0.17 | 0.0056413 | 15305 | -0.0070728 | -36241 | 0.0058254 | 18990 | -0.0070948 | -32094 | 0.0058862 | 18952 | -0.007183 | -32187 | 0.01125 | 0.011024 | 8418.2 | -0.013896 | -46571 | 0.0080375 | 14086 | -0.011105 | -38856
0.449 | 0.00076109 | 6396.3 | -0.00069819 | -5453.5 | 0.00074935 | 6283.4 | -0.00070064 | -5491 | 0.00075405 | 6320.9 | -0.00070521 | -5528.7 | 0.175 | 0.005294 | 16563 | -0.006551 | -34706 | 0.0054496 | 19137 | -0.006577 | -31652 | 0.0055422 | 19118 | -0.0067079 | -31747 | 0.0125 | 0.011027 | 8520 | -0.01388 | -46645 | 0.0080374 | 13532 | -0.011187 | -39398
0.4814 | 0.00064994 | 5492.9 | -0.00059244 | -4595.6 | 0.00065331 | 5515.3 | -0.00060136 | -4672.9 | 0.00066316 | 5593 | -0.00061158 | -4758.2 | 0.18 | 0.0050069 | 17856 | -0.0060886 | -33115 | 0.0051485 | 19465 | -0.0061475 | -31069 | 0.0052001 | 19307 | -0.006234 | -31291 | 0.01375 | 0.01103 | 8621.7 | -0.013865 | -46720 | 0.0080342 | 13016 | -0.01126 | -39905
0.5138 | 0.0005808 | 4933.8 | -0.00052411 | -4038.4 | 0.00058933 | 4997 | -0.00053701 | -4149.2 | 0.00057354 | 4875.1 | -0.00051932 | -3999.2 | 0.185 | 0.0047198 | 19148 | -0.0056262 | -31524 | 0.0048583 | 19821 | -0.0057309 | -30465 | 0.004873 | 19630 | -0.0057714 | -30719 | 0.015 | 0.01103 | 8718 | -0.01385 | -46781 | 0.0080242 | 12685 | -0.011292 | -40246
0.5462 | 0.00052261 | 4460.5 | -0.00046691 | -3574.7 | 0.00051699 | 4415.8 | -0.00046303 | -3542.2 | 0.00051521 | 4403.3 | -0.00046073 | -3521.6 | 0.19 | 0.0044328 | 20441 | -0.0051638 | -29934 | 0.0045967 | 20116 | -0.005362 | -29957 | 0.0045904 | 20118 | -0.0053512 | -29922 | 0.01625 | 0.011021 | 8677.6 | -0.013838 | -46899 | 0.0080288 | 12400 | -0.011311 | -40548
0.5786 | 0.00046036 | 3955.1 | -0.00040563 | -3077 | 0.0004588 | 3944.8 | -0.00040438 | -3064.5 | 0.00046409 | 3985 | -0.0004102 | -3114.5 | 0.195 | 0.0041908 | 21621 | -0.0047684 | -28486 | 0.0043367 | 20408 | -0.0049957 | -29455 | 0.0043077 | 20607 | -0.004931 | -29124 | 0.0175 | 0.011009 | 8595.3 | -0.013827 | -47036 | 0.0080333 | 12115 | -0.01133 | -40850
0.611 | 0.00041632 | 3593.5 | -0.00036274 | -2732.7 | 0.0004164 | 3596.7 | -0.00036284 | -2730.9 | 0.00041381 | 3573 | -0.0003606 | -2715.4 | 0.2 | 0.0039956 | 22684 | -0.0044427 | -27186 | 0.0041152 | 20897 | -0.0046654 | -28765 | 0.0040251 | 21095 | -0.0045108 | -28327 | 0.01875 | 0.010997 | 8513 | -0.013817 | -47174 | 0.0080378 | 11830 | -0.01135 | -41152
0.6434 | 0.00037925 | 3290.8 | -0.00032624 | -2437.9 | 0.00037562 | 3261.5 | -0.00032292 | -2410.8 | 0.00037305 | 3238.4 | -0.00032059 | -2394.1 | 0.205 | 0.0038005 | 23747 | -0.0041169 | -25886 | 0.0039269 | 21555 | -0.004366 | -27914 | 0.0037944 | 21645 | -0.0041623 | -27490 | 0.02 | 0.010987 | 8426.9 | -0.013806 | -47315 | 0.0080426 | 11540 | -0.011371 | -41459
0.6758 | 0.00034218 | 2988.2 | -0.00028974 | -2143.1 | 0.00034128 | 2978.4 | -0.0002895 | -2143.8 | 0.00034149 | 2978.8 | -0.00028984 | -2147.9 | 0.21 | 0.0036054 | 24810 | -0.0037912 | -24586 | 0.0037387 | 22213 | -0.0040667 | -27063 | 0.0036217 | 22225 | -0.0039059 | -26718 | 0.02125 | 0.010975 | 8316.4 | -0.013782 | -47469 | 0.0080459 | 11243 | -0.011392 | -41771
0.7082 | 0.0003129 | 2747.6 | -0.00026127 | -1914.8 | 0.00031434 | 2755.5 | -0.00026358 | -1937.4 | 0.00031147 | 2732.8 | -0.00026049 | -1911.7 | 0.215 | 0.0034102 | 25872 | -0.0034655 | -23287 | 0.0035504 | 22871 | -0.0037673 | -26212 | 0.003449 | 22806 | -0.0036495 | -25945 | 0.0225 | 0.010939 | 8213.6 | -0.013741 | -47596 | 0.008033 | 11105 | -0.011339 | -41924
0.7406 | 0.00028789 | 2541.1 | -0.00023722 | -1723 | 0.00028696 | 2529.3 | -0.00023716 | -1726.6 | 0.00028233 | 2494.8 | -0.00023196 | -1681.5 | 0.22 | 0.0032151 | 26935 | -0.0031398 | -21987 | 0.0033672 | 23436 | -0.0034815 | -25362 | 0.003276 | 23392 | -0.003392 | -25169 | 0.02375 | 0.010904 | 8110.7 | -0.0137 | -47722 | 0.0080202 | 10968 | -0.011286 | -42077
0.773 | 0.00026289 | 2334.6 | -0.00021318 | -1531.2 | 0.00025887 | 2298.2 | -0.00020986 | -1508 | 0.00026071 | 2314.6 | -0.00021144 | -1519.4 | 0.225 | 0.0030634 | 25909 | -0.0029645 | -20880 | 0.0032088 | 23192 | -0.0032779 | -24446 | 0.0031024 | 23997 | -0.0031309 | -24381 | 0.025 | 0.010869 | 8007.8 | -0.013659 | -47849 | 0.0080073 | 10830 | -0.011233 | -42229
0.8054 | 0.0002386 | 2133.7 | -0.00018988 | -1345.7 | 0.0002395 | 2136.5 | -0.00019156 | -1363.9 | 0.00023975 | 2139.5 | -0.00019163 | -1363.4 | 0.23 | 0.0029129 | 24823 | -0.0027936 | -19779 | 0.0030612 | 22442 | -0.0031165 | -23471 | 0.0029524 | 23418 | -0.0029591 | -23458 | 0.02625 | 0.01085 | 7878.1 | -0.013637 | -48014 | 0.0079945 | 10693 | -0.01118 | -42382
0.8378 | 0.00022123 | 1986.9 | -0.00017381 | -1220.9 | 0.00022098 | 1981.8 | -0.00017406 | -1226 | 0.00022002 | 1974.5 | -0.00017307 | -1217.5 | 0.235 | 0.0027624 | 23737 | -0.0026226 | -18678 | 0.0029136 | 21692 | -0.0029551 | -22496 | 0.0028085 | 22372 | -0.0028162 | -22451 | 0.0275 | 0.010857 | 7784.2 | -0.013679 | -48158 | 0.0079816 | 10555 | -0.011128 | -42535
0.8702 | 0.00020386 | 1840.2 | -0.00015775 | -1096.2 | 0.00020247 | 1827.2 | -0.00015655 | -1088.2 | 0.00020276 | 1829.4 | -0.00015699 | -1091.8 | 0.24 | 0.002612 | 22651 | -0.0024516 | -17577 | 0.002766 | 20943 | -0.0027937 | -21522 | 0.0026647 | 21326 | -0.0026733 | -21444 | 0.02875 | 0.010849 | 7667.5 | -0.013709 | -48309 | 0.0079765 | 10409 | -0.011091 | -42702
0.9026 | 0.00018742 | 1701.2 | -0.00014262 | -978.82 | 0.00018765 | 1702.4 | -0.0001429 | -981.79 | 0.00018825 | 1707.4 | -0.0001436 | -987.4 | 0.245 | 0.0024615 | 21566 | -0.0022806 | -16475 | 0.0026184 | 20193 | -0.0026323 | -20547 | 0.0025209 | 20281 | -0.0025304 | -20436 | 0.03 | 0.01084 | 7550.8 | -0.013739 | -48460 | 0.0079677 | 10289 | -0.011073 | -42831
0.935 | 0.00017406 | 1587.9 | -0.00013048 | -885.12 | 0.00017405 | 1587.4 | -0.00013051 | -885.72 | 0.00017375 | 1585.3 | -0.00013022 | -882.97 | 0.25 | 0.002311 | 20480 | -0.0021096 | -15374 | 0.0024708 | 19443 | -0.0024708 | -19573 | 0.002377 | 19235 | -0.0023876 | -19429 | 0.03125 | 0.01084 | 7401.2 | -0.013754 | -48644 | 0.0079696 | 10198 | -0.011049 | -42947
0.9674 | 0.00016071 | 1474.6 | -0.00011835 | -791.42 | 0.00016052 | 1473 | -0.00011819 | -790.27 | 0.00016016 | 1470.2 | -0.00011781 | -786.97 | 0.255 | 0.0022181 | 19650 | -0.0020136 | -14713 | 0.0023232 | 18694 | -0.0023094 | -18598 | 0.002284 | 18508 | -0.002291 | -18642 | 0.0325 | 0.01084 | 7244.8 | -0.013767 | -48836 | 0.0079778 | 10099 | -0.011029 | -43077
0.9998 | 0.00014885 | 1373.3 | -0.00010773 | -710.2 | 0.0001488 | 1372.9 | -0.00010771 | -710.09 | 0.00014841 | 1369.4 | -0.00010736 | -707.49 | 0.26 | 0.0021532 | 19055 | -0.0019492 | -14257 | 0.002203 | 17885 | -0.0021837 | -17702 | 0.0021963 | 17815 | -0.0021994 | -17879 | 0.03375 | 0.010841 | 7088.3 | -0.013779 | -49027 | 0.007986 | 9999.5 | -0.01101 | -43208
1.0322 | 0.00013824 | 1282 | -9.8394e-05 | -639.51 | 0.00013846 | 1283.7 | -9.8644e-05 | -641.62 | 0.00013788 | 1278.6 | -9.8118e-05 | -637.73 | 0.265 | 0.0020882 | 18461 | -0.0018848 | -13801 | 0.0020981 | 17044 | -0.002078 | -16850 | 0.0021086 | 17123 | -0.0021077 | -17115 | 0.035 | 0.010841 | 6947.4 | -0.01378 | -49195 | 0.0079941 | 9900.1 | -0.01099 | -43338
1.0646 | 0.00012754 | 1189.9 | -8.897e-05 | -568.22 | 0.00012789 | 1192.7 | -8.934e-05 | -571.22 | 0.00012735 | 1187.9 | -8.8877e-05 | -567.97 | 0.27 | 0.0020233 | 17867 | -0.0018203 | -13344 | 0.0019932 | 16202 | -0.0019723 | -15997 | 0.0020231 | 16449 | -0.0020164 | -16353 | 0.03625 | 0.01083 | 6856.7 | -0.013764 | -49302 | 0.0080023 | 9800.7 | -0.01097 | -43468
1.097 | 0.00011849 | 1111.4 | -8.1155e-05 | -509.7 | 0.00011799 | 1107.2 | -8.0713e-05 | -506.31 | 0.00011812 | 1107.9 | -8.0909e-05 | -508.27 | 0.275 | 0.0019583 | 17273 | -0.0017559 | -12888 | 0.0019255 | 15667 | -0.0019021 | -15414 | 0.0019386 | 15786 | -0.0019254 | -15591 | 0.0375 | 0.010822 | 6754.3 | -0.013749 | -49425 | 0.0080094 | 9706 | -0.01095 | -43592
1.1294 | 0.00011004 | 1038 | -7.3936e-05 | -455.94 | 0.0001099 | 1036.4 | -7.3879e-05 | -455.93 | 0.00010966 | 1034.3 | -7.3687e-05 | -454.56 | 0.28 | 0.0018934 | 16679 | -0.0016915 | -12432 | 0.0018611 | 15160 | -0.0018351 | -14855 | 0.0018541 | 15123 | -0.0018344 | -14829 | 0.03875 | 0.010814 | 6651.9 | -0.013734 | -49548 | 0.0080039 | 9663.7 | -0.010923 | -43641
1.1618 | 0.00010157 | 964.38 | -6.6699e-05 | -402.03 | 0.00010183 | 965.84 | -6.7061e-05 | -405.58 | 0.00010156 | 963.59 | -6.6819e-05 | -403.71 | 0.285 | 0.0018285 | 16084 | -0.0016271 | -11975 | 0.0017967 | 14652 | -0.0017681 | -14295 | 0.0017697 | 14460 | -0.0017433 | -14067 | 0.04 | 0.010796 | 6563.4 | -0.013713 | -49645 | 0.0079984 | 9621.3 | -0.010895 | -43690
1.1942 | 9.4356e-05 | 900.61 | -6.0771e-05 | -359.07 | 9.384e-05 | 896 | -6.032e-05 | -355.82 | 9.4147e-05 | 898.56 | -6.0615e-05 | -358.16 | 0.29 | 0.0017635 | 15490 | -0.0015626 | -11519 | 0.0017323 | 14144 | -0.0017011 | -13736 | 0.0016966 | 13888 | -0.0016642 | -13403 | 0.04125 | 0.010753 | 6510.6 | -0.013676 | -49674 | 0.0079929 | 9578.9 | -0.010868 | -43740
1.2266 | 8.7556e-05 | 840.11 | -5.528e-05 | -319.76 | 8.7554e-05 | 840.32 | -5.5202e-05 | -318.9 | 8.7719e-05 | 841.67 | -5.5364e-05 | -320.21 | 0.295 | 0.0016986 | 14896 | -0.0014982 | -11063 | 0.0016679 | 13637 | -0.0016341 | -13176 | 0.001648 | 13512 | -0.001611 | -12952 | 0.0425 | 0.010711 | 6457.7 | -0.01364 | -49703 | 0.0079874 | 9536.6 | -0.010841 | -43789
1.259 | 8.1115e-05 | 782.91 | -5.0062e-05 | -282.28 | 8.1268e-05 | 784.64 | -5.0085e-05 | -281.98 | 8.129e-05 | 784.77 | -5.0113e-05 | -282.25 | 0.3 | 0.0016336 | 14302 | -0.0014338 | -10606 | 0.0016034 | 13129 | -0.0015671 | -12617 | 0.0015995 | 13137 | -0.0015578 | -12501 | 0.04375 | 0.010697 | 6382.9 | -0.013633 | -49792 | 0.0079819 | 9494.2 | -0.010814 | -43838
1.2914 | 7.5308e-05 | 731.08 | -4.5423e-05 | -249.29 | 7.4983e-05 | 728.96 | -4.4967e-05 | -245.07 | 7.4836e-05 | 727.65 | -4.4842e-05 | -244.17 | 0.305 | 0.0015687 | 13708 | -0.0013693 | -10150 | 0.001539 | 12621 | -0.0015001 | -12057 | 0.001551 | 12761 | -0.0015046 | -12051 | 0.045 | 0.01069 | 6304.7 | -0.013634 | -49888 | 0.0079765 | 9451.7 | -0.010787 | -43887
1.3238 | 6.9502e-05 | 679.26 | -4.0784e-05 | -216.3 | 6.9363e-05 | 678.68 | -4.0511e-05 | -213.53 | 6.9445e-05 | 679.26 | -4.0605e-05 | -214.38 | 0.31 | 0.0015037 | 13113 | -0.0013049 | -9693.9 | 0.0014746 | 12114 | -0.0014331 | -11498 | 0.0015024 | 12386 | -0.0014514 | -11600 | 0.04625 | 0.0107 | 6218.9 | -0.013655 | -49998 | 0.0079732 | 9412.6 | -0.010765 | -43937
1.3562 | 6.3851e-05 | 628.71 | -3.6292e-05 | -184.48 | 6.4341e-05 | 633.25 | -3.665e-05 | -186.82 | 6.4448e-05 | 634.1 | -3.6757e-05 | -187.72 | 0.315 | 0.0014388 | 12519 | -0.0012405 | -9237.5 | 0.0014174 | 11666 | -0.0013725 | -10989 | 0.0014539 | 12011 | -0.0013982 | -11149 | 0.0475 | 0.010709 | 6133 | -0.013677 | -50108 | 0.0079683 | 9374.3 | -0.010741 | -43982
1.3886 | 5.9208e-05 | 586.54 | -3.2756e-05 | -160.23 | 5.9319e-05 | 587.82 | -3.2788e-05 | -160.11 | 5.941e-05 | 588.57 | -3.2877e-05 | -160.83 | 0.32 | 0.0013739 | 11925 | -0.0011761 | -8781.3 | 0.0013689 | 11290 | -0.0013198 | -10543 | 0.0014029 | 11615 | -0.0013425 | -10678 | 0.04875 | 0.010727 | 6036.3 | -0.013705 | -50240 | 0.0079635 | 9336 | -0.010718 | -44028
1.421 | 5.5047e-05 | 548.6 | -2.9647e-05 | -139.14 | 5.4431e-05 | 543.54 | -2.9045e-05 | -134.31 | 5.4395e-05 | 543.23 | -2.9017e-05 | -134.1 | 0.325 | 0.0013403 | 11629 | -0.0011468 | -8566.9 | 0.0013205 | 10915 | -0.0012671 | -10097 | 0.0013509 | 11213 | -0.0012859 | -10199 | 0.05 | 0.010748 | 5933.2 | -0.013738 | -50384 | 0.0079586 | 9297.7 | -0.010695 | -44073
1.4534 | 5.0886e-05 | 510.65 | -2.6537e-05 | -118.06 | 5.0279e-05 | 505.57 | -2.5959e-05 | -113.51 | 5.0248e-05 | 505.26 | -2.594e-05 | -113.41 | 0.33 | 0.0013071 | 11337 | -0.001118 | -8355.1 | 0.0012855 | 10647 | -0.0012285 | -9766.9 | 0.0012989 | 10810 | -0.0012292 | -9719.5 | 0.05125 | 0.010755 | 5870 | -0.013756 | -50462 | 0.0079538 | 9259.3 | -0.010672 | -44119
1.4858 | 4.6709e-05 | 472.54 | -2.3414e-05 | -96.871 | 4.635e-05 | 469.43 | -2.3089e-05 | -94.438 | 4.6361e-05 | 469.42 | -2.312e-05 | -94.797 | 0.335 | 0.0012739 | 11045 | -0.0010891 | -8143.2 | 0.0012557 | 10421 | -0.0011953 | -9481.6 | 0.001259 | 10500 | -0.0011859 | -9353.5 | 0.0525 | 0.010735 | 5827.5 | -0.013744 | -50485 | 0.0079489 | 9221 | -0.010649 | -44164
1.5182 | 4.2636e-05 | 435.25 | -2.0398e-05 | -76.601 | 4.2509e-05 | 434.06 | -2.0294e-05 | -75.924 | 4.2475e-05 | 433.57 | -2.0301e-05 | -76.187 | 0.34 | 0.0012407 | 10752 | -0.0010602 | -7931.3 | 0.0012259 | 10195 | -0.001162 | -9196.3 | 0.0012283 | 10261 | -0.0011528 | -9074.1 | 0.05375 | 0.010715 | 5785.9 | -0.013731 | -50506 | 0.0079423 | 9195.8 | -0.010624 | -44193
1.5506 | 3.9417e-05 | 405.17 | -1.8157e-05 | -62.349 | 3.9255e-05 | 403.79 | -1.7996e-05 | -61.103 | 3.9129e-05 | 402.54 | -1.7916e-05 | -60.681 | 0.345 | 0.0012074 | 10460 | -0.0010313 | -7719.4 | 0.0011961 | 9968.2 | -0.0011288 | -8911 | 0.0011976 | 10023 | -0.0011198 | -8794.8 | 0.055 | 0.010694 | 5744.2 | -0.013718 | -50527 | 0.007932 | 9196.7 | -0.010598 | -44189
1.583 | 3.6217e-05 | 375.25 | -1.5934e-05 | -48.236 | 3.6e-05 | 373.53 | -1.5699e-05 | -46.282 | 3.5842e-05 | 372.03 | -1.5579e-05 | -45.526 | 0.35 | 0.0011742 | 10167 | -0.0010024 | -7507.6 | 0.0011664 | 9741.9 | -0.0010956 | -8625.6 | 0.0011662 | 9778.4 | -0.0010863 | -8512.5 | 0.05625 | 0.010672 | 5708.5 | -0.013699 | -50541 | 0.0079217 | 9197.7 | -0.010572 | -44185
1.6154 | 3.3017e-05 | 345.32 | -1.3711e-05 | -34.124 | 3.2797e-05 | 343.66 | -1.3457e-05 | -31.934 | 3.2884e-05 | 344.25 | -1.3559e-05 | -32.88 | 0.355 | 0.001141 | 9875.1 | -0.00097357 | -7295.7 | 0.0011366 | 9515.6 | -0.0010623 | -8340.3 | 0.0011339 | 9525.6 | -0.0010522 | -8225.6 | 0.0575 | 0.010648 | 5678.1 | -0.013675 | -50550 | 0.0079115 | 9198.6 | -0.010546 | -44181
1.6478 | 3.0185e-05 | 318.69 | -1.1786e-05 | -22.124 | 3.0267e-05 | 319.69 | -1.1786e-05 | -21.799 | 3.0256e-05 | 319.43 | -1.181e-05 | -22.165 | 0.36 | 0.0011078 | 9582.7 | -0.00094469 | -7083.8 | 0.0011068 | 9289.2 | -0.0010291 | -8055 | 0.0011015 | 9272.7 | -0.001018 | -7938.6 | 0.05875 | 0.01064 | 5609.4 | -0.013663 | -50614 | 0.0079012 | 9199.6 | -0.010519 | -44177
1.6802 | 2.7558e-05 | 293.88 | -1.0029e-05 | -11.33 | 2.7682e-05 | 295.17 | -1.0082e-05 | -11.486 | 2.7637e-05 | 294.68 | -1.0068e-05 | -11.501 | 0.365 | 0.0010745 | 9290.3 | -0.00091581 | -6872 | 0.001077 | 9062.9 | -0.00099586 | -7769.6 | 0.0010692 | 9019.9 | -0.0009839 | -7651.7 | 0.06 | 0.010649 | 5497.2 | -0.013663 | -50741 | 0.007891 | 9201.5 | -0.010493 | -44172
1.7126 | 2.5302e-05 | 272.34 | -8.5819e-06 | -2.8111 | 2.5096e-05 | 270.65 | -8.3784e-06 | -1.1721 | 2.5019e-05 | 269.93 | -8.3259e-06 | -0.83741 | 0.37 | 0.0010414 | 8998.9 | -0.000887 | -6660.4 | 0.0010473 | 8836.6 | -0.00096263 | -7484.3 | 0.0010368 | 8767 | -0.00094977 | -7364.7 | 0.06125 | 0.010659 | 5385 | -0.013662 | -50868 | 0.0078812 | 9201 | -0.010468 | -44171
1.745 | 2.3046e-05 | 250.78 | -7.1336e-06 | 5.7173 | 2.2804e-05 | 248.77 | -6.9061e-06 | 7.5115 | 2.2813e-05 | 248.81 | -6.9244e-06 | 7.328 | 0.375 | 0.0010122 | 8749 | -0.00086064 | -6459.2 | 0.0010175 | 8610.2 | -0.0009294 | -7199 | 0.0010045 | 8514.1 | -0.00091563 | -7077.8 | 0.0625 | 0.010663 | 5246.6 | -0.013656 | -51021 | 0.0078825 | 9181.9 | -0.010458 | -44199
1.7774 | 2.0815e-05 | 229.44 | -5.7107e-06 | 14.046 | 2.0795e-05 | 229.41 | -5.6605e-06 | 14.582 | 2.0819e-05 | 229.52 | -5.7019e-06 | 14.168 | 0.38 | 0.00098315 | 8497.8 | -0.00083509 | -6266.9 | 0.0009877 | 8383.9 | -0.00089616 | -6913.7 | 0.00097214 | 8261.3 | -0.0008815 | -6790.8 | 0.06375 | 0.010667 | 5163.5 | -0.013663 | -51120 | 0.00789 | 9147.8 | -0.01046 | -44244
1.8098 | 1.8944e-05 | 211.29 | -4.5813e-06 | 20.251 | 1.8855e-05 | 210.6 | -4.4836e-06 | 21.084 | 1.8824e-05 | 210.24 | -4.4794e-06 | 21.008 | 0.385 | 0.00095874 | 8287.7 | -0.00081384 | -6106.1 | 0.00095803 | 8158 | -0.00086313 | -6630.4 | 0.00095087 | 8092.1 | -0.00085935 | -6607.4 | 0.065 | 0.010674 | 5183 | -0.0137 | -51119 | 0.0078975 | 9115.2 | -0.010461 | -44287
1.8422 | 1.7181e-05 | 194.12 | -3.5303e-06 | 25.941 | 1.6914e-05 | 191.79 | -3.3067e-06 | 27.587 | 1.6928e-05 | 191.85 | -3.3306e-06 | 27.348 | 0.39 | 0.00093842 | 8117.7 | -0.00079521 | -5959.9 | 0.00092955 | 7936.7 | -0.00083228 | -6369.9 | 0.00093145 | 7936.9 | -0.00083919 | -6441.2 | 0.06625 | 0.010673 | 5191.2 | -0.013726 | -51125 | 0.007905 | 9082.8 | -0.010462 | -44331
1.8746 | 1.5417e-05 | 176.96 | -2.4792e-06 | 31.631 | 1.5356e-05 | 176.45 | -2.4199e-06 | 32.1 | 1.5347e-05 | 176.34 | -2.4187e-06 | 32.078 | 0.395 | 0.00091842 | 7948.9 | -0.00077772 | -5824.3 | 0.00090786 | 7764.7 | -0.00080963 | -6181.9 | 0.00091203 | 7781.7 | -0.00081902 | -6274.9 | 0.0675 | 0.010666 | 5186.9 | -0.013742 | -51138 | 0.0079124 | 9050.5 | -0.010463 | -44375
1.907 | 1.3908e-05 | 162.08 | -1.6237e-06 | 35.962 | 1.3884e-05 | 161.89 | -1.5981e-06 | 36.167 | 1.3788e-05 | 161.01 | -1.5267e-06 | 36.652 | 0.4 | 0.00089821 | 7778.2 | -0.0007602 | -5688.6 | 0.00089047 | 7623.9 | -0.00079217 | -6039.6 | 0.00089261 | 7626.5 | -0.00079886 | -6108.7 | 0.06875 | 0.010657 | 5150.7 | -0.013743 | -51173 | 0.0079199 | 9018.2 | -0.010465 | -44418
1.9394 | 1.2527e-05 | 148.32 | -8.793e-07 | 39.458 | 1.2412e-05 | 147.33 | -7.7639e-07 | 40.234 | 1.2303e-05 | 146.3 | -7.0413e-07 | 40.681 | 0.405 | 0.00087772 | 7604.5 | -0.00074257 | -5552.8 | 0.00087307 | 7483.1 | -0.00077471 | -5897.4 | 0.00087319 | 7471.3 | -0.0007787 | -5942.5 | 0.07 | 0.010647 | 5086.8 | -0.01373 | -51227 | 0.0079274 | 8985.8 | -0.010466 | -44462
1.9718 | 1.1133e-05 | 134.44 | -1.2376e-07 | 43.031 | 1.098e-05 | 133.11 | 8.8161e-09 | 44.02 | 1.1061e-05 | 133.87 | -5.0443e-08 | 43.642 | 0.41 | 0.00085723 | 7430.8 | -0.00072494 | -5416.9 | 0.00085568 | 7342.4 | -0.00075725 | -5755.1 | 0.00085377 | 7316.1 | -0.00075854 | -5776.3 | 0.07125 | 0.010638 | 5022.9 | -0.013718 | -51282 | 0.0079348 | 8953.5 | -0.010467 | -44505
2.0042 | 9.831e-06 | 121.4 | 5.6352e-07 | 46.149 | 9.7702e-06 | 120.96 | 6.357e-07 | 46.781 | 9.9187e-06 | 122.37 | 5.348e-07 | 46.17 | 0.415 | 0.00083674 | 7257.1 | -0.00070731 | -5281 | 0.00083828 | 7201.6 | -0.00073979 | -5612.8 | 0.00083435 | 7160.9 | -0.00073838 | -5610.1 | 0.0725 | 0.01063 | 4965 | -0.01371 | -51331 | 0.0079423 | 8921.1 | -0.010469 | -44549
2.0366 | 8.7269e-06 | 110.2 | 1.1072e-06 | 48.322 | 8.7415e-06 | 110.51 | 1.1382e-06 | 48.766 | 8.7428e-06 | 110.53 | 1.137e-06 | 48.769 | 0.42 | 0.00081625 | 7083.4 | -0.00068968 | -5145.1 | 0.00082088 | 7060.8 | -0.00072231 | -5470.4 | 0.00081493 | 7005.7 | -0.00071821 | -5443.8 | 0.07375 | 0.010633 | 4926.8 | -0.013714 | -51371 | 0.0079498 | 8888.8 | -0.01047 | -44592
2.069 | 7.6893e-06 | 99.616 | 1.6061e-06 | 50.219 | 7.7054e-06 | 99.969 | 1.6412e-06 | 50.725 | 7.5914e-06 | 98.895 | 1.7171e-06 | 51.194 | 0.425 | 0.00079576 | 6909.8 | -0.00067205 | -5009.3 | 0.0008034 | 6919.9 | -0.00070467 | -5326.1 | 0.00079536 | 6850 | -0.0006979 | -5275.6 | 0.075 | 0.010644 | 4901.5 | -0.013727 | -51406 | 0.0079572 | 8856.5 | -0.010471 | -44636
2.1014 | 6.7492e-06 | 89.983 | 2.0452e-06 | 51.785 | 6.6532e-06 | 89.236 | 2.1453e-06 | 52.631 | 6.695e-06 | 89.627 | 2.1185e-06 | 52.464 | 0.43 | 0.00077527 | 6736.1 | -0.00065442 | -4873.4 | 0.00078592 | 6779 | -0.00068702 | -5181.8 | 0.00077577 | 6694.3 | -0.00067756 | -5107.2 | 0.07625 | 0.010656 | 4876.2 | -0.01374 | -51441 | 0.0079647 | 8824.1 | -0.010472 | -44679
2.1338 | 5.8947e-06 | 81.18 | 2.4318e-06 | 53.059 | 5.8515e-06 | 80.869 | 2.4854e-06 | 53.535 | 5.8178e-06 | 80.483 | 2.4937e-06 | 53.49 | 0.435 | 0.00075514 | 6565.6 | -0.00063705 | -4739.4 | 0.00076845 | 6638.1 | -0.00066938 | -5037.5 | 0.00075618 | 6538.6 | -0.00065723 | -4938.7 | 0.0775 | 0.010664 | 4851.6 | -0.013748 | -51473 | 0.0079665 | 8809.4 | -0.010467 | -44702
2.1662 | 5.0573e-06 | 72.473 | 2.7922e-06 | 54.08 | 5.0776e-06 | 72.724 | 2.7964e-06 | 54.2 | 4.9481e-06 | 71.413 | 2.8646e-06 | 54.494 | 0.44 | 0.00074222 | 6459.2 | -0.00062492 | -4642.4 | 0.00075097 | 6497.2 | -0.00065174 | -4893.2 | 0.0007366 | 6382.8 | -0.00063689 | -4770.3 | 0.07875 | 0.010658 | 4840.1 | -0.013739 | -51480 | 0.0079528 | 8821.9 | -0.010445 | -44681
2.1986 | 4.3794e-06 | 65.281 | 3.049e-06 | 54.477 | 4.3037e-06 | 64.579 | 3.1075e-06 | 54.865 | 4.2978e-06 | 64.523 | 3.1119e-06 | 54.893 | 0.445 | 0.0007293 | 6352.8 | -0.0006128 | -4545.4 | 0.00073349 | 6356.3 | -0.00063409 | -4748.9 | 0.00071856 | 6239.1 | -0.00061821 | -4615.8 | 0.08 | 0.010636 | 4836.7 | -0.013711 | -51469 | 0.0079416 | 8833.6 | -0.010426 | -44662
2.231 | 3.7483e-06 | 58.539 | 3.2767e-06 | 54.71 | 3.5839e-06 | 56.966 | 3.3868e-06 | 55.365 | 3.6443e-06 | 57.594 | 3.3589e-06 | 55.276 | 0.45 | 0.00071637 | 6246.4 | -0.00060067 | -4448.4 | 0.00071602 | 6215.5 | -0.00061645 | -4604.6 | 0.00070669 | 6143.3 | -0.00060612 | -4517.1 | 0.08125 | 0.010612 | 4833 | -0.013681 | -51458 | 0.0079304 | 8845.3 | -0.010407 | -44643
2.2634 | 3.1027e-06 | 51.623 | 3.5051e-06 | 54.891 | 3.0393e-06 | 51.08 | 3.5631e-06 | 55.333 | 2.9755e-06 | 50.477 | 3.6042e-06 | 55.583 | 0.455 | 0.00070345 | 6140 | -0.00058855 | -4351.4 | 0.00069854 | 6074.6 | -0.00059881 | -4460.3 | 0.00069481 | 6047.5 | -0.00059403 | -4418.3 | 0.0825 | 0.010588 | 4829.3 | -0.013651 | -51446 | 0.0079191 | 8857 | -0.010388 | -44624
2.2958 | 2.5227e-06 | 45.363 | 3.6984e-06 | 54.91 | 2.4947e-06 | 45.194 | 3.7394e-06 | 55.301 | 2.4877e-06 | 45.127 | 3.7452e-06 | 55.337 | 0.46 | 0.00069053 | 6033.6 | -0.00057642 | -4254.4 | 0.00068107 | 5933.7 | -0.00058116 | -4316 | 0.00068294 | 5951.7 | -0.00058194 | -4319.6 | 0.08375 | 0.010575 | 4819.8 | -0.013634 | -51449 | 0.0079079 | 8868.7 | -0.010369 | -44606
2.3282 | 2.0627e-06 | 40.266 | 3.8154e-06 | 54.498 | 1.9597e-06 | 39.376 | 3.9047e-06 | 55.17 | 2.0002e-06 | 39.778 | 3.886e-06 | 55.091 | 0.465 | 0.00067761 | 5927.2 | -0.0005643 | -4157.4 | 0.00066359 | 5792.8 | -0.00056352 | -4171.7 | 0.00067107 | 5855.8 | -0.00056985 | -4220.8 | 0.085 | 0.010582 | 4802 | -0.013642 | -51476 | 0.0078967 | 8880.5 | -0.01035 | -44587
2.3606 | 1.6028e-06 | 35.168 | 3.9324e-06 | 54.085 | 1.5488e-06 | 34.749 | 3.9947e-06 | 54.61 | 1.5031e-06 | 34.294 | 4.0208e-06 | 54.738 | 0.47 | 0.00066469 | 5820.8 | -0.00055217 | -4060.4 | 0.00064611 | 5651.9 | -0.00054587 | -4027.4 | 0.0006592 | 5760 | -0.00055776 | -4122.1 | 0.08625 | 0.010589 | 4780.8 | -0.013652 | -51507 | 0.0078854 | 8892.2 | -0.01033 | -44568
2.393 | 1.1484e-06 | 30.121 | 4.0451e-06 | 53.643 | 1.1379e-06 | 30.122 | 4.0847e-06 | 54.05 | 1.1449e-06 | 30.203 | 4.0834e-06 | 54.064 | 0.475 | 0.00065177 | 5714.4 | -0.00054004 | -3963.4 | 0.00062864 | 5511 | -0.00052823 | -3883.1 | 0.00064732 | 5664.2 | -0.00054567 | -4023.3 | 0.0875 | 0.010601 | 4746.4 | -0.013671 | -51553 | 0.0078742 | 8903.9 | -0.010311 | -44549
2.4254 | 8.2035e-07 | 26.296 | 4.0848e-06 | 52.804 | 7.3882e-07 | 25.608 | 4.1674e-06 | 53.449 | 7.7393e-07 | 25.939 | 4.1408e-06 | 53.279 | 0.48 | 0.00063884 | 5608 | -0.00052792 | -3866.4 | 0.00061899 | 5433.3 | -0.00051844 | -3803 | 0.00063545 | 5568.4 | -0.00053358 | -3924.5 | 0.08875 | 0.010612 | 4712 | -0.01369 | -51598 | 0.0078629 | 8915.6 | -0.010292 | -44530
2.4578 | 4.8957e-07 | 22.433 | 4.1233e-06 | 51.94 | 4.3979e-07 | 22.073 | 4.188e-06 | 52.51 | 4.0293e-07 | 21.676 | 4.1982e-06 | 52.494 | 0.485 | 0.00062592 | 5501.6 | -0.00051579 | -3769.5 | 0.00061019 | 5362.3 | -0.00050949 | -3729.8 | 0.00062358 | 5472.5 | -0.00052149 | -3825.8 | 0.09 | 0.010603 | 4692.7 | -0.013688 | -51607 | 0.0078517 | 8927.3 | -0.010273 | -44512
2.4902 | 1.674e-07 | 18.661 | 4.1585e-06 | 51.07 | 1.3546e-07 | 18.467 | 4.207e-06 | 51.529 | 1.346e-07 | 18.478 | 4.2118e-06 | 51.586 | 0.49 | 0.000613 | 5395.2 | -0.00050367 | -3672.5 | 0.00060138 | 5291.3 | -0.00050054 | -3656.6 | 0.000611 | 5370.7 | -0.00050882 | -3722.6 | 0.09125 | 0.010579 | 4684.7 | -0.013671 | -51589 | 0.0078405 | 8939 | -0.010254 | -44493
2.5226 | -7.6715e-08 | 15.718 | 4.1628e-06 | 50.144 | -1.4114e-07 | 15.157 | 4.2162e-06 | 50.54 | -1.2355e-07 | 15.366 | 4.2156e-06 | 50.602 | 0.495 | 0.00060008 | 5288.8 | -0.00049154 | -3575.5 | 0.00059257 | 5220.3 | -0.00049159 | -3583.4 | 0.00059839 | 5268.6 | -0.00049613 | -3619.2 | 0.0925 | 0.010554 | 4676.7 | -0.013653 | -51571 | 0.0078438 | 8940.3 | -0.010251 | -44496
2.555 | -3.2826e-07 | 12.672 | 4.1637e-06 | 49.149 | -3.5024e-07 | 12.568 | 4.2017e-06 | 49.53 | -3.694e-07 | 12.359 | 4.2083e-06 | 49.531 | 0.5 | 0.00058716 | 5182.4 | -0.00047942 | -3478.5 | 0.00058377 | 5149.3 | -0.00048264 | -3510.2 | 0.00058578 | 5166.6 | -0.00048344 | -3515.8 | 0.09375 | 0.01053 | 4668.7 | -0.013635 | -51553 | 0.0078573 | 8934.3 | -0.01026 | -44515
2.5874 | -5.1001e-07 | 10.351 | 4.1334e-06 | 48.057 | -5.5999e-07 | 9.9637 | 4.1857e-06 | 48.501 | -5.5281e-07 | 10.01 | 4.1783e-06 | 48.428 | 0.505 | 0.00057416 | 5075.4 | -0.00046721 | -3380.8 | 0.00057496 | 5078.4 | -0.00047369 | -3437 | 0.00057317 | 5064.5 | -0.00047074 | -3412.4 | 0.095 | 0.010515 | 4652.3 | -0.013625 | -51554 | 0.0078459 | 8932.7 | -0.010245 | -44508
2.6198 | -6.7749e-07 | 8.143 | 4.0888e-06 | 46.847 | -7.3831e-07 | 7.6471 | 4.147e-06 | 47.318 | -7.3622e-07 | 7.6606 | 4.1483e-06 | 47.324 | 0.51 | 0.00056197 | 4975.1 | -0.00045562 | -3288 | 0.00056616 | 5007.4 | -0.00046474 | -3363.8 | 0.00056057 | 4962.5 | -0.00045805 | -3309 | 0.09625 | 0.010518 | 4615.9 | -0.013628 | -51599 | 0.007835 | 8928.3 | -0.010232 | -44505
2.6522 | -8.4497e-07 | 5.9353 | 4.0443e-06 | 45.637 | -8.7658e-07 | 5.7492 | 4.0931e-06 | 46.104 | -8.9887e-07 | 5.5146 | 4.106e-06 | 46.156 | 0.515 | 0.00055069 | 4882.3 | -0.00044484 | -3201.7 | 0.00055735 | 4936.4 | -0.00045579 | -3290.6 | 0.00054796 | 4860.4 | -0.00044536 | -3205.6 | 0.0975 | 0.010525 | 4574.8 | -0.013635 | -51652 | 0.0078407 | 8908.4 | -0.010238 | -44532
2.6846 | -9.8477e-07 | 4.0337 | 3.9924e-06 | 44.449 | -1.0148e-06 | 3.8513 | 4.0391e-06 | 44.891 | -1.0127e-06 | 3.8871 | 4.043e-06 | 44.941 | 0.52 | 0.00054299 | 4819.9 | -0.00043726 | -3140 | 0.00054855 | 4865.4 | -0.00044684 | -3217.4 | 0.00053535 | 4758.3 | -0.00043266 | -3102.2 | 0.09875 | 0.010532 | 4533.6 | -0.013641 | -51705 | 0.0078463 | 8888.5 | -0.010243 | -44559
2.717 | -1.0947e-06 | 2.4357 | 3.9262e-06 | 43.207 | -1.14e-06 | 2.0933 | 3.98e-06 | 43.669 | -1.1265e-06 | 2.2596 | 3.98e-06 | 43.727 | 0.525 | 0.0005353 | 4757.6 | -0.00042968 | -3078.3 | 0.00053974 | 4794.4 | -0.00043789 | -3144.2 | 0.00052564 | 4679.5 | -0.00042289 | -3022.8 | 0.1 | 0.010539 | 4492.4 | -0.013648 | -51759 | 0.007852 | 8868.6 | -0.010249 | -44586
2.7494 | -1.2093e-06 | 0.76144 | 3.8558e-06 | 41.892 | -1.2191e-06 | 0.83852 | 3.9049e-06 | 42.446 | -1.2433e-06 | 0.58649 | 3.9145e-06 | 42.469 | 0.53 | 0.0005276 | 4695.3 | -0.0004221 | -3016.6 | 0.00053093 | 4723.5 | -0.00042894 | -3071 | 0.00051745 | 4613 | -0.00041465 | -2955.9 | 0.10125 | 0.010527 | 4512.7 | -0.013642 | -51726 | 0.0078576 | 8848.7 | -0.010255 | -44613
2.7818 | -1.2752e-06 | -0.33493 | 3.7812e-06 | 40.725 | -1.3008e-06 | -0.46261 | 3.8263e-06 | 41.171 | -1.3047e-06 | -0.49473 | 3.8302e-06 | 41.203 | 0.535 | 0.0005199 | 4632.9 | -0.00041452 | -2954.8 | 0.00052152 | 4647.3 | -0.00041938 | -2993 | 0.00050927 | 4546.6 | -0.00040642 | -2889.1 | 0.1025 | 0.01053 | 4517.2 | -0.013652 | -51726 | 0.0078633 | 8828.8 | -0.010261 | -44640
2.8142 | -1.3411e-06 | -1.4313 | 3.7066e-06 | 39.558 | -1.3808e-06 | -1.7444 | 3.7471e-06 | 39.896 | -1.3638e-06 | -1.5513 | 3.7448e-06 | 39.932 | 0.54 | 0.0005122 | 4570.6 | -0.00040694 | -2893.1 | 0.0005121 | 4571.2 | -0.00040982 | -2915.1 | 0.00050228 | 4490.1 | -0.00039935 | -2831.4 | 0.10375 | 0.010554 | 4492.8 | -0.013683 | -51780 | 0.0078689 | 8808.9 | -0.010266 | -44667
2.8466 | -1.3989e-06 | -2.4411 | 3.6288e-06 | 38.385 | -1.4194e-06 | -2.5743 | 3.6568e-06 | 38.646 | -1.4229e-06 | -2.6079 | 3.6594e-06 | 38.662 | 0.545 | 0.00050451 | 4508.3 | -0.00039936 | -2831.4 | 0.00050268 | 4495.1 | -0.00040027 | -2837.1 | 0.00049559 | 4436.1 | -0.00039258 | -2776.1 | 0.105 | 0.010577 | 4468.4 | -0.013714 | -51833 | 0.0078746 | 8789 | -0.010272 | -44694
2.879 | -1.4337e-06 | -3.2191 | 3.5397e-06 | 37.166 | -1.4527e-06 | -3.3487 | 3.5642e-06 | 37.39 | -1.4651e-06 | -3.4772 | 3.5701e-06 | 37.411 | 0.55 | 0.00049681 | 4445.9 | -0.00039178 | -2769.7 | 0.00049327 | 4419 | -0.00039071 | -2759.1 | 0.00048891 | 4382.2 | -0.00038581 | -2720.8 | 0.10625 | 0.010597 | 4440.7 | -0.013739 | -51885 | 0.0078802 | 8769.1 | -0.010278 | -44721
2.9114 | -1.4554e-06 | -3.8562 | 3.4462e-06 | 35.947 | -1.4861e-06 | -4.1231 | 3.4716e-06 | 36.134 | -1.4811e-06 | -4.0599 | 3.4732e-06 | 36.171 | 0.555 | 0.00048911 | 4383.6 | -0.0003842 | -2708 | 0.00048385 | 4342.9 | -0.00038115 | -2681.2 | 0.00048222 | 4328.2 | -0.00037904 | -2665.5 | 0.1075 | 0.01061 | 4406.3 | -0.01375 | -51934 | 0.0078859 | 8749.2 | -0.010284 | -44748
2.9438 | -1.4772e-06 | -4.4933 | 3.3528e-06 | 34.727 | -1.5014e-06 | -4.6911 | 3.3762e-06 | 34.917 | -1.4972e-06 | -4.6426 | 3.3763e-06 | 34.932 | 0.56 | 0.00048141 | 4321.3 | -0.00037662 | -2646.2 | 0.00047443 | 4266.8 | -0.00037159 | -2603.2 | 0.00047554 | 4274.3 | -0.00037228 | -2610.2 | 0.10875 | 0.010606 | 4390.3 | -0.013737 | -51947 | 0.0078922 | 8729.2 | -0.01029 | -44775
2.9762 | -1.4808e-06 | -4.9271 | 3.2552e-06 | 33.531 | -1.5002e-06 | -5.0713 | 3.2775e-06 | 33.725 | -1.5132e-06 | -5.2253 | 3.2794e-06 | 33.693 | 0.565 | 0.00047371 | 4258.9 | -0.00036905 | -2584.5 | 0.00046502 | 4190.7 | -0.00036203 | -2525.2 | 0.00046885 | 4220.4 | -0.00036551 | -2554.9 | 0.11 | 0.01059 | 4387.3 | -0.013706 | -51937 | 0.0078887 | 8735.5 | -0.010284 | -44767
3.0086 | -1.4768e-06 | -5.2858 | 3.1534e-06 | 32.313 | -1.4997e-06 | -5.474 | 3.1756e-06 | 32.491 | -1.5036e-06 | -5.4911 | 3.1829e-06 | 32.565 | 0.57 | 0.00046602 | 4196.7 | -0.00036147 | -2522.8 | 0.0004556 | 4114.5 | -0.00035248 | -2447.3 | 0.00046217 | 4166.4 | -0.00035874 | -2499.6 | 0.11125 | 0.010574 | 4382.3 | -0.013676 | -51928 | 0.007879 | 8756.8 | -0.01027 | -44739
3.041 | -1.4729e-06 | -5.6446 | 3.0515e-06 | 31.095 | -1.4969e-06 | -5.8457 | 3.0742e-06 | 31.273 | -1.4882e-06 | -5.7171 | 3.0796e-06 | 31.375 | 0.575 | 0.00045833 | 4134.4 | -0.0003539 | -2461.2 | 0.00044618 | 4038.4 | -0.00034292 | -2369.3 | 0.00045548 | 4112.5 | -0.00035197 | -2444.2 | 0.1125 | 0.010562 | 4370.1 | -0.013653 | -51928 | 0.0078693 | 8778.1 | -0.010256 | -44710
3.0734 | -1.4511e-06 | -5.775 | 2.953e-06 | 29.988 | -1.473e-06 | -5.9561 | 2.9742e-06 | 30.156 | -1.4728e-06 | -5.9431 | 2.9764e-06 | 30.185 | 0.58 | 0.00045065 | 4072.2 | -0.00034633 | -2399.5 | 0.00043799 | 3972.3 | -0.00033458 | -2301.2 | 0.00044879 | 4058.6 | -0.0003452 | -2388.9 | 0.11375 | 0.010562 | 4359 | -0.013661 | -51941 | 0.0078597 | 8799.3 | -0.010242 | -44682
3.1058 | -1.4264e-06 | -5.8683 | 2.8548e-06 | 28.896 | -1.4456e-06 | -6.0391 | 2.871e-06 | 29.013 | -1.4467e-06 | -6.0277 | 2.8761e-06 | 29.074 | 0.585 | 0.00044296 | 4009.9 | -0.00033876 | -2337.8 | 0.00043269 | 3929.8 | -0.00032912 | -2256.3 | 0.00044211 | 4004.6 | -0.00033843 | -2333.6 | 0.115 | 0.010581 | 4347.8 | -0.013718 | -51974 | 0.00785 | 8820.6 | -0.010227 | -44654
3.1382 | -1.3975e-06 | -5.9259 | 2.7528e-06 | 27.776 | -1.4183e-06 | -6.1221 | 2.7678e-06 | 27.87 | -1.4149e-06 | -6.0372 | 2.7773e-06 | 28.005 | 0.59 | 0.00043527 | 3947.7 | -0.00033119 | -2276.2 | 0.00042738 | 3887.2 | -0.00032365 | -2211.4 | 0.00043542 | 3950.7 | -0.00033167 | -2278.3 | 0.11625 | 0.0106 | 4336.6 | -0.013774 | -52007 | 0.0078403 | 8841.9 | -0.010213 | -44626
3.1706 | -1.3589e-06 | -5.8426 | 2.6571e-06 | 26.768 | -1.3797e-06 | -6.0516 | 2.6679e-06 | 26.816 | -1.3817e-06 | -6.0342 | 2.6773e-06 | 26.926 | 0.595 | 0.00042758 | 3885.4 | -0.00032362 | -2214.5 | 0.00042208 | 3844.7 | -0.00031819 | -2166.5 | 0.00042874 | 3896.7 | -0.0003249 | -2223 | 0.1175 | 0.010616 | 4332 | -0.013825 | -52031 | 0.0078338 | 8855.3 | -0.010204 | -44607
3.203 | -1.3201e-06 | -5.7604 | 2.5603e-06 | 25.749 | -1.3378e-06 | -5.9427 | 2.5679e-06 | 25.772 | -1.3383e-06 | -5.9097 | 2.577e-06 | 25.884 | 0.6 | 0.00041989 | 3823.2 | -0.00031604 | -2152.9 | 0.00041677 | 3802.1 | -0.00031272 | -2121.6 | 0.00042205 | 3842.8 | -0.00031813 | -2167.7 | 0.11875 | 0.01062 | 4338 | -0.013848 | -52030 | 0.0078378 | 8842.3 | -0.01021 | -44623
3.2354 | -1.2749e-06 | -5.617 | 2.46e-06 | 24.712 | -1.2922e-06 | -5.7984 | 2.4656e-06 | 24.716 | -1.2876e-06 | -5.6912 | 2.4781e-06 | 24.887 | 0.605 | 0.0004122 | 3760.9 | -0.00030847 | -2091.2 | 0.00041147 | 3759.6 | -0.00030726 | -2076.7 | 0.00041537 | 3788.9 | -0.00031136 | -2112.4 | 0.12 | 0.010607 | 4357.6 | -0.013825 | -51993 | 0.0078419 | 8829.2 | -0.010216 | -44639
3.2678 | -1.2188e-06 | -5.3483 | 2.3578e-06 | 23.694 | -1.2366e-06 | -5.5216 | 2.3666e-06 | 23.738 | -1.2364e-06 | -5.4856 | 2.3746e-06 | 23.837 | 0.61 | 0.00040451 | 3698.7 | -0.0003009 | -2029.5 | 0.00040616 | 3717 | -0.0003018 | -2031.8 | 0.00040868 | 3734.9 | -0.00030459 | -2057.1 | 0.12125 | 0.010591 | 4380.7 | -0.013796 | -51951 | 0.0078459 | 8816.1 | -0.010222 | -44655
3.3002 | -1.1627e-06 | -5.0825 | 2.2554e-06 | 22.674 | -1.1785e-06 | -5.2104 | 2.2686e-06 | 22.78 | -1.1793e-06 | -5.1918 | 2.2753e-06 | 22.861 | 0.615 | 0.00039798 | 3646 | -0.00029436 | -1976 | 0.00040106 | 3675.8 | -0.00029661 | -1989.5 | 0.000402 | 3681 | -0.00029782 | -2001.8 | 0.1225 | 0.010575 | 4403.9 | -0.013767 | -51909 | 0.00785 | 8803 | -0.010228 | -44671
3.3326 | -1.1029e-06 | -4.7569 | 2.157e-06 | 21.715 | -1.1209e-06 | -4.913 | 2.1686e-06 | 21.799 | -1.1173e-06 | -4.8451 | 2.1737e-06 | 21.879 | 0.62 | 0.00039365 | 3611.7 | -0.00028984 | -1938.5 | 0.00039601 | 3634.9 | -0.00029148 | -1947.7 | 0.00039531 | 3627.1 | -0.00029106 | -1946.4 | 0.12375 | 0.010572 | 4394.9 | -0.013739 | -51913 | 0.007854 | 8789.9 | -0.010234 | -44687
3.365 | -1.04e-06 | -4.3843 | 2.0619e-06 | 20.804 | -1.0552e-06 | -4.5199 | 2.0678e-06 | 20.839 | -1.0547e-06 | -4.4984 | 2.0706e-06 | 20.881 | 0.625 | 0.00038924 | 3576.4 | -0.0002853 | -1901.1 | 0.00039096 | 3594 | -0.00028635 | -1905.9 | 0.00038862 | 3573.1 | -0.00028429 | -1891.1 | 0.125 | 0.010594 | 4329.7 | -0.013716 | -51998 | 0.0078589 | 8778.6 | -0.010241 | -44703
3.3974 | -9.6863e-07 | -3.8929 | 1.9719e-06 | 19.985 | -9.8457e-07 | -4.0814 | 1.9631e-06 | 19.855 | -9.8145e-07 | -4.0165 | 1.9703e-06 | 19.952 | 0.63 | 0.00038483 | 3541.1 | -0.00028076 | -1863.7 | 0.0003859 | 3553.1 | -0.00028123 | -1864.2 | 0.00038194 | 3519.2 | -0.00027752 | -1835.8 | 0.12625 | 0.010616 | 4264.5 | -0.013692 | -52083 | 0.0078525 | 8791.4 | -0.010233 | -44685
3.4298 | -8.9526e-07 | -3.3941 | 1.8786e-06 | 19.131 | -9.1376e-07 | -3.6433 | 1.8578e-06 | 18.863 | -9.0816e-07 | -3.5345 | 1.8699e-06 | 19.024 | 0.635 | 0.00038042 | 3505.8 | -0.00027623 | -1826.3 | 0.00038085 | 3512.2 | -0.0002761 | -1822.4 | 0.0003771 | 3480.5 | -0.00027252 | -1794.6 | 0.1275 | 0.010637 | 4199.2 | -0.013668 | -52168 | 0.0078477 | 8809.1 | -0.010225 | -44665
3.4622 | -8.1992e-07 | -2.8703 | 1.7838e-06 | 18.273 | -8.3148e-07 | -3.1409 | 1.7518e-06 | 17.836 | -8.2663e-07 | -2.9977 | 1.7625e-06 | 18.027 | 0.64 | 0.00037601 | 3470.6 | -0.00027169 | -1788.9 | 0.00037579 | 3471.3 | -0.00027097 | -1780.6 | 0.00037309 | 3448.8 | -0.00026831 | -1759.6 | 0.12875 | 0.010647 | 4174.8 | -0.013665 | -52201 | 0.0078429 | 8826.8 | -0.010218 | -44645
3.4946 | -7.3354e-07 | -2.1335 | 1.6857e-06 | 17.512 | -7.434e-07 | -2.6068 | 1.6449e-06 | 16.787 | -7.4216e-07 | -2.4447 | 1.6509e-06 | 16.988 | 0.645 | 0.0003716 | 3435.3 | -0.00026715 | -1751.6 | 0.00037074 | 3430.4 | -0.00026584 | -1738.8 | 0.00036909 | 3417.1 | -0.0002641 | -1724.6 | 0.13 | 0.010652 | 4210.3 | -0.013711 | -52167 | 0.0078381 | 8844.5 | -0.010211 | -44624
3.527 | -6.4716e-07 | -1.3967 | 1.5876e-06 | 16.751 | -6.5737e-07 | -2.0921 | 1.5321e-06 | 15.687 | -6.4794e-07 | -1.7905 | 1.5424e-06 | 15.996 | 0.65 | 0.00036718 | 3400 | -0.00026262 | -1714.2 | 0.00036568 | 3389.6 | -0.00026072 | -1697 | 0.00036508 | 3385.5 | -0.0002599 | -1689.5 | 0.13125 | 0.010658 | 4245.8 | -0.013757 | -52133 | 0.0078333 | 8862.2 | -0.010204 | -44604
3.5594 | -5.6102e-07 | -0.6477 | 1.4916e-06 | 16.021 | -5.6023e-07 | -1.418 | 1.4258e-06 | 14.709 | -5.3782e-07 | -0.97112 | 1.4389e-06 | 15.08 | 0.655 | 0.00036277 | 3364.7 | -0.00025808 | -1676.8 | 0.00036063 | 3348.7 | -0.00025559 | -1655.2 | 0.00036107 | 3353.8 | -0.00025569 | -1654.5 | 0.1325 | 0.010664 | 4281.3 | -0.013803 | -52099 | 0.0078285 | 8879.9 | -0.010197 | -44584
3.5918 | -4.7266e-07 | 0.27297 | 1.3498e-06 | 15.072 | -4.3518e-07 | 0.073764 | 1.2966e-06 | 14.136 | -4.2748e-07 | -0.15128 | 1.3353e-06 | 14.163 | 0.66 | 0.00035836 | 3329.4 | -0.00025354 | -1639.4 | 0.00035557 | 3307.8 | -0.00025046 | -1613.4 | 0.00035707 | 3322.1 | -0.00025149 | -1619.5 | 0.13375 | 0.010658 | 4338.8 | -0.013831 | -52033 | 0.0078274 | 8885.6 | -0.010195 | -44576
3.6242 | -3.8287e-07 | 1.2585 | 1.1763e-06 | 13.919 | -2.9984e-07 | 2.0245 | 1.1442e-06 | 13.751 | -2.8357e-07 | 2.3209 | 1.1577e-06 | 14.025 | 0.665 | 0.00035395 | 3294.2 | -0.00024901 | -1602 | 0.00035052 | 3266.9 | -0.00024534 | -1571.7 | 0.00035306 | 3290.5 | -0.00024728 | -1584.5 | 0.135 | 0.010652 | 4381.3 | -0.013837 | -51986 | 0.0078281 | 8885.1 | -0.010197 | -44574
3.6566 | -3.0194e-07 | 2.1715 | 1.0123e-06 | 12.843 | -1.5498e-07 | 4.4164 | 9.8174e-07 | 13.647 | -1.3755e-07 | 4.9075 | 9.7266e-07 | 13.923 | 0.67 | 0.00034954 | 3258.9 | -0.00024447 | -1564.7 | 0.00034547 | 3226 | -0.00024021 | -1529.9 | 0.00034906 | 3258.8 | -0.00024307 | -1549.4 | 0.13625 | 0.010652 | 4403.8 | -0.013841 | -51967 | 0.0078288 | 8884.6 | -0.010199 | -44572
3.689 | -2.3214e-07 | 2.9514 | 8.7362e-07 | 11.93 | -6.3793e-08 | 5.8943 | 8.6694e-07 | 13.452 | -5.5039e-08 | 6.0809 | 8.566e-07 | 13.484 | 0.675 | 0.00034513 | 3223.6 | -0.00023993 | -1527.3 | 0.00034041 | 3185.1 | -0.00023508 | -1488.1 | 0.00034505 | 3227.1 | -0.00023887 | -1514.4 | 0.1375 | 0.010653 | 4426.3 | -0.013846 | -51949 | 0.0078296 | 8884.1 | -0.010201 | -44571
3.7214 | -1.6278e-07 | 3.7013 | 7.4109e-07 | 11.041 | -4.6565e-08 | 5.6185 | 8.207e-07 | 12.661 | -4.0096e-08 | 5.7511 | 8.1394e-07 | 12.686 | 0.68 | 0.00034072 | 3188.3 | -0.00023539 | -1489.9 | 0.00033536 | 3144.2 | -0.00022995 | -1446.3 | 0.00034104 | 3195.5 | -0.00023466 | -1479.4 | 0.13875 | 0.010654 | 4444.5 | -0.013849 | -51936 | 0.0078333 | 8884.6 | -0.010206 | -44572
3.7538 | -1.3177e-07 | 3.9101 | 6.8468e-07 | 10.54 | -2.9338e-08 | 5.3427 | 7.7447e-07 | 11.87 | -2.5151e-08 | 5.4213 | 7.7127e-07 | 11.888 | 0.685 | 0.00033631 | 3153 | -0.00023086 | -1452.5 | 0.0003303 | 3103.3 | -0.00022483 | -1404.5 | 0.00033704 | 3163.8 | -0.00023045 | -1444.4 | 0.14 | 0.010652 | 4437.7 | -0.01383 | -51951 | 0.0078485 | 8888.8 | -0.010222 | -44582
3.7862 | -1.1271e-07 | 3.9515 | 6.7187e-07 | 10.322 | -1.211e-08 | 5.0669 | 7.2823e-07 | 11.079 | -1.0204e-08 | 5.0915 | 7.286e-07 | 11.091 | 0.69 | 0.0003319 | 3117.8 | -0.00022632 | -1415.1 | 0.0003273 | 3080 | -0.00022153 | -1376.6 | 0.00033303 | 3132.1 | -0.00022625 | -1409.4 | 0.14125 | 0.010649 | 4432.1 | -0.01381 | -51964 | 0.0078448 | 8881.9 | -0.010221 | -44585
3.8186 | -9.2339e-08 | 4.0277 | 6.5595e-07 | 10.104 | -5.8649e-09 | 4.8661 | 6.9223e-07 | 10.535 | -4.9727e-09 | 4.8693 | 6.9356e-07 | 10.542 | 0.695 | 0.00032748 | 3082.5 | -0.00022178 | -1377.7 | 0.00032439 | 3057.6 | -0.00021832 | -1349.4 | 0.00032902 | 3100.5 | -0.00022204 | -1374.3 | 0.1425 | 0.010645 | 4426.5 | -0.013789 | -51977 | 0.0078397 | 8873.5 | -0.010219 | -44588
3.851 | -7.3576e-08 | 4.07 | 6.4047e-07 | 9.8683 | -6.1604e-09 | 4.7099 | 6.6233e-07 | 10.138 | -5.5473e-09 | 4.7112 | 6.6307e-07 | 10.141 | 0.7 | 0.00032307 | 3047.2 | -0.00021725 | -1340.4 | 0.00032147 | 3035.1 | -0.00021511 | -1322.1 | 0.00032502 | 3068.8 | -0.00021783 | -1339.3 | 0.14375 | 0.010638 | 4422.1 | -0.013766 | -51979 | 0.0078418 | 8877.6 | -0.010223 | -44587
3.8834 | -6.5305e-08 | 3.9993 | 6.2066e-07 | 9.5695 | -6.4558e-09 | 4.5538 | 6.3243e-07 | 9.7417 | -6.1219e-09 | 4.5531 | 6.3258e-07 | 9.7396 | 0.705 | 0.00031933 | 3017.8 | -0.00021325 | -1306.9 | 0.00031856 | 3012.7 | -0.0002119 | -1294.8 | 0.00032101 | 3037.1 | -0.00021363 | -1304.3 | 0.145 | 0.010661 | 4416 | -0.013779 | -52004 | 0.0078442 | 8882.6 | -0.010228 | -44585
3.9158 | -6.0379e-08 | 3.8972 | 5.9962e-07 | 9.2566 | -6.7513e-09 | 4.3976 | 6.0252e-07 | 9.3451 | -6.6967e-09 | 4.3951 | 6.021e-07 | 9.3387 | 0.71 | 0.00031604 | 2992.3 | -0.00020967 | -1276.6 | 0.00031565 | 2990.2 | -0.00020869 | -1267.6 | 0.000317 | 3005.5 | -0.00020942 | -1269.3 | 0.14625 | 0.010682 | 4409.5 | -0.013791 | -52029 | 0.0078467 | 8887.7 | -0.010232 | -44583
3.9482 | -5.5562e-08 | 3.7943 | 5.791e-07 | 8.9479 | -6.634e-09 | 4.2564 | 5.8043e-07 | 9.0236 | -6.6436e-09 | 4.2539 | 5.7991e-07 | 9.0168 | 0.715 | 0.00031276 | 2966.8 | -0.00020608 | -1246.3 | 0.00031274 | 2967.7 | -0.00020547 | -1240.3 | 0.000313 | 2973.8 | -0.00020521 | -1234.2 | 0.1475 | 0.010689 | 4402.8 | -0.013788 | -52042 | 0.0078492 | 8892.7 | -0.010236 | -44581
3.9806 | -5.0502e-08 | 3.6919 | 5.5877e-07 | 8.6394 | -6.3925e-09 | 4.1198 | 5.6069e-07 | 8.7247 | -6.4001e-09 | 4.1178 | 5.6023e-07 | 8.719 | 0.72 | 0.00030948 | 2941.4 | -0.00020249 | -1216 | 0.00030982 | 2945.3 | -0.00020226 | -1213 | 0.00030899 | 2942.1 | -0.00020101 | -1199.2 | 0.14875 | 0.010695 | 4402.6 | -0.013788 | -52045 | 0.0078517 | 8897.7 | -0.01024 | -44579
4.013 | -4.8089e-08 | 3.5854 | 5.4069e-07 | 8.3665 | -6.1509e-09 | 3.9831 | 5.4095e-07 | 8.4257 | -6.1566e-09 | 3.9817 | 5.4056e-07 | 8.4212 | 0.725 | 0.00030619 | 2915.9 | -0.00019891 | -1185.7 | 0.00030691 | 2922.8 | -0.00019905 | -1185.8 | 0.00030499 | 2910.5 | -0.0001968 | -1164.2 | 0.15 | 0.010697 | 4431.8 | -0.013805 | -52004 | 0.0078497 | 8902.5 | -0.010241 | -44569
4.0454 | -4.5936e-08 | 3.4761 | 5.2296e-07 | 8.0958 | -5.9094e-09 | 3.8464 | 5.2121e-07 | 8.1268 | -5.9131e-09 | 3.8457 | 5.2088e-07 | 8.1234 | 0.73 | 0.00030291 | 2890.4 | -0.00019532 | -1155.4 | 0.000304 | 2900.4 | -0.00019584 | -1158.5 | 0.00030156 | 2883.8 | -0.00019311 | -1133.1 | 0.15125 | 0.010699 | 4461.1 | -0.013821 | -51963 | 0.0078466 | 8907.2 | -0.01024 | -44556
4.0778 | -4.3793e-08 | 3.367 | 5.0533e-07 | 7.826 | -5.7134e-09 | 3.725 | 5.0441e-07 | 7.8673 | -5.7165e-09 | 3.7243 | 5.0412e-07 | 7.8644 | 0.735 | 0.00029963 | 2864.9 | -0.00019174 | -1125.1 | 0.00030109 | 2877.9 | -0.00019263 | -1131.2 | 0.00029886 | 2863.3 | -0.00019007 | -1107 | 0.1525 | 0.010701 | 4490.4 | -0.013837 | -51922 | 0.0078435 | 8911.9 | -0.01024 | -44542
4.1102 | -4.1246e-08 | 3.2581 | 4.877e-07 | 7.5533 | -5.5218e-09 | 3.605 | 4.8789e-07 | 7.6117 | -5.5246e-09 | 3.6045 | 4.8765e-07 | 7.6093 | 0.74 | 0.00029634 | 2839.5 | -0.00018815 | -1094.8 | 0.00029818 | 2855.4 | -0.00018942 | -1103.9 | 0.00029656 | 2846 | -0.00018741 | -1084.1 | 0.15375 | 0.010698 | 4522.4 | -0.013849 | -51875 | 0.0078404 | 8916.6 | -0.01024 | -44529
4.1426 | -3.9793e-08 | 3.1569 | 4.7221e-07 | 7.3145 | -5.3302e-09 | 3.4851 | 4.7138e-07 | 7.3561 | -5.3327e-09 | 3.4847 | 4.7119e-07 | 7.3542 | 0.745 | 0.00029306 | 2814 | -0.00018456 | -1064.5 | 0.00029526 | 2833 | -0.00018621 | -1076.7 | 0.00029427 | 2828.7 | -0.00018476 | -1061.1 | 0.155 | 0.010691 | 4521.3 | -0.013841 | -51868 | 0.007837 | 8922.1 | -0.010239 | -44516
4.175 | -3.8626e-08 | 3.0577 | 4.5689e-07 | 7.0814 | -5.1394e-09 | 3.3659 | 4.5498e-07 | 7.1022 | -5.1415e-09 | 3.3656 | 4.5483e-07 | 7.1007 | 0.75 | 0.00028978 | 2788.5 | -0.00018098 | -1034.2 | 0.00029235 | 2810.5 | -0.00018299 | -1049.4 | 0.00029197 | 2811.4 | -0.0001821 | -1038.2 | 0.15625 | 0.010684 | 4519.4 | -0.013832 | -51861 | 0.0078313 | 8930.2 | -0.010237 | -44501
4.2074 | -3.7179e-08 | 2.9575 | 4.4158e-07 | 6.8452 | -4.9616e-09 | 3.2605 | 4.406e-07 | 6.8786 | -4.9641e-09 | 3.2603 | 4.4049e-07 | 6.8775 | 0.755 | 0.00028702 | 2767.4 | -0.0001779 | -1007.9 | 0.00028944 | 2788.1 | -0.00017978 | -1022.1 | 0.00028967 | 2794.1 | -0.00017945 | -1015.3 | 0.1575 | 0.010677 | 4517.5 | -0.013824 | -51854 | 0.00783 | 8936.7 | -0.010239 | -44490
4.2398 | -3.5423e-08 | 2.8586 | 4.2647e-07 | 6.6093 | -4.7838e-09 | 3.155 | 4.2622e-07 | 6.6549 | -4.7867e-09 | 3.1549 | 4.2615e-07 | 6.6542 | 0.76 | 0.00028504 | 2753 | -0.00017551 | -986.84 | 0.00028653 | 2765.6 | -0.00017657 | -994.87 | 0.00028738 | 2776.8 | -0.00017679 | -992.34 | 0.15875 | 0.01067 | 4515.6 | -0.013815 | -51847 | 0.007829 | 8941.8 | -0.010242 | -44479
4.2722 | -3.4202e-08 | 2.7695 | 4.1297e-07 | 6.4007 | -4.6059e-09 | 3.0496 | 4.1184e-07 | 6.4313 | -4.6093e-09 | 3.0496 | 4.1181e-07 | 6.431 | 0.765 | 0.00028318 | 2739.6 | -0.00017321 | -966.38 | 0.00028361 | 2743.1 | -0.00017336 | -967.61 | 0.00028508 | 2759.5 | -0.00017413 | -969.41 | 0.16 | 0.010662 | 4538.5 | -0.013793 | -51821 | 0.0078279 | 8947 | -0.010245 | -44468
4.3046 | -3.3223e-08 | 2.6817 | 3.9954e-07 | 6.1959 | -4.432e-09 | 2.9466 | 3.9781e-07 | 6.2129 | -4.4351e-09 | 2.9466 | 3.978e-07 | 6.2128 | 0.77 | 0.00028132 | 2726.3 | -0.0001709 | -945.92 | 0.0002807 | 2720.7 | -0.00017015 | -940.34 | 0.00028278 | 2742.2 | -0.00017148 | -946.48 | 0.16125 | 0.010653 | 4573 | -0.013769 | -51786 | 0.0078266 | 8952.5 | -0.010247 | -44458
4.337 | -3.2007e-08 | 2.5926 | 3.8606e-07 | 5.9874 | -4.2742e-09 | 2.8539 | 3.852e-07 | 6.0165 | -4.2744e-09 | 2.8539 | 3.852e-07 | 6.0165 | 0.775 | 0.00027946 | 2712.9 | -0.0001686 | -925.46 | 0.00027805 | 2700.4 | -0.00016718 | -914.94 | 0.00028048 | 2724.9 | -0.00016882 | -923.55 | 0.1625 | 0.010644 | 4607.6 | -0.013745 | -51750 | 0.0078254 | 8958 | -0.01025 | -44448
4.3694 | -3.0528e-08 | 2.5063 | 3.7297e-07 | 5.7829 | -4.1164e-09 | 2.7611 | 3.7259e-07 | 5.8201 | -4.1138e-09 | 2.7611 | 3.726e-07 | 5.8201 | 0.78 | 0.0002776 | 2699.6 | -0.0001663 | -905 | 0.00027544 | 2680.6 | -0.00016426 | -889.92 | 0.00027819 | 2707.7 | -0.00016617 | -900.62 | 0.16375 | 0.010636 | 4641.6 | -0.013722 | -51714 | 0.0078241 | 8963.7 | -0.010253 | -44437
4.4018 | -2.9449e-08 | 2.428 | 3.6109e-07 | 5.5993 | -3.9587e-09 | 2.6683 | 3.5998e-07 | 5.6236 | -3.9532e-09 | 2.6684 | 3.6e-07 | 5.6238 | 0.785 | 0.00027574 | 2686.2 | -0.000164 | -884.55 | 0.00027284 | 2660.8 | -0.00016134 | -864.9 | 0.00027589 | 2690.4 | -0.00016351 | -877.69 | 0.165 | 0.010634 | 4669.5 | -0.013712 | -51675 | 0.007827 | 8968.5 | -0.01026 | -44434
4.4342 | -2.8633e-08 | 2.3501 | 3.493e-07 | 5.4191 | -3.809e-09 | 2.5792 | 3.4788e-07 | 5.4351 | -3.8006e-09 | 2.5793 | 3.479e-07 | 5.4352 | 0.79 | 0.00027388 | 2672.9 | -0.0001617 | -864.09 | 0.00027024 | 2641 | -0.00015842 | -839.87 | 0.00027359 | 2673.1 | -0.00016085 | -854.77 | 0.16625 | 0.010631 | 4704.1 | -0.013701 | -51634 | 0.0078409 | 8950.4 | -0.010284 | -44462
4.4666 | -2.7556e-08 | 2.2718 | 3.3743e-07 | 5.2355 | -3.6754e-09 | 2.4974 | 3.3679e-07 | 5.2621 | -3.664e-09 | 2.4975 | 3.368e-07 | 5.2622 | 0.795 | 0.00027202 | 2659.5 | -0.00015939 | -843.63 | 0.00026764 | 2621.1 | -0.0001555 | -814.85 | 0.0002713 | 2655.8 | -0.0001582 | -831.84 | 0.1675 | 0.010626 | 4740 | -0.013691 | -51592 | 0.0078547 | 8932.3 | -0.010308 | -44490
4.499 | -2.6274e-08 | 2.1972 | 3.2612e-07 | 5.0588 | -3.5418e-09 | 2.4156 | 3.2571e-07 | 5.0892 | -3.5274e-09 | 2.4157 | 3.257e-07 | 5.0891 | 0.8 | 0.00027016 | 2646.2 | -0.00015709 | -823.17 | 0.00026503 | 2601.3 | -0.00015258 | -789.83 | 0.000269 | 2638.5 | -0.00015554 | -808.91 | 0.16875 | 0.010624 | 4773.5 | -0.013682 | -51554 | 0.0078686 | 8914.2 | -0.010332 | -44519
4.5314 | -2.5412e-08 | 2.1272 | 3.1568e-07 | 4.897 | -3.4082e-09 | 2.3338 | 3.1462e-07 | 4.9163 | -3.3907e-09 | 2.3339 | 3.146e-07 | 4.9161 | 0.805 | 0.00026829 | 2632.9 | -0.00015479 | -802.71 | 0.00026318 | 2588 | -0.00015029 | -769.52 | 0.0002667 | 2621.2 | -0.00015289 | -785.98 | 0.17 | 0.010641 | 4772.8 | -0.013699 | -51567 | 0.0078825 | 8897.4 | -0.010356 | -44546
4.5638 | -2.4735e-08 | 2.058 | 3.0528e-07 | 4.7378 | -3.279e-09 | 2.2566 | 3.0415e-07 | 4.753 | -3.2627e-09 | 2.2566 | 3.0411e-07 | 4.7526 | 0.81 | 0.00026643 | 2619.5 | -0.00015249 | -782.25 | 0.00026182 | 2579 | -0.00014842 | -752.27 | 0.0002644 | 2603.9 | -0.00015023 | -763.05 | 0.17125 | 0.010657 | 4772.2 | -0.013716 | -51580 | 0.0078964 | 8881.1 | -0.010379 | -44573
4.5962 | -2.3822e-08 | 1.9884 | 2.9482e-07 | 4.5758 | -3.1549e-09 | 2.1844 | 2.9435e-07 | 4.6003 | -3.1444e-09 | 2.1844 | 2.9432e-07 | 4.5999 | 0.815 | 0.00026457 | 2606.2 | -0.00015019 | -761.79 | 0.00026045 | 2569.9 | -0.00014654 | -735.01 | 0.00026211 | 2586.6 | -0.00014758 | -740.12 | 0.1725 | 0.010669 | 4794.5 | -0.013733 | -51566 | 0.0079103 | 8864.7 | -0.010403 | -44601
4.6286 | -2.2704e-08 | 1.9239 | 2.8502e-07 | 4.4228 | -3.0307e-09 | 2.1123 | 2.8455e-07 | 4.4475 | -3.0261e-09 | 2.1122 | 2.8452e-07 | 4.4472 | 0.82 | 0.00026271 | 2592.8 | -0.00014788 | -741.33 | 0.00025909 | 2560.9 | -0.00014467 | -717.75 | 0.00025981 | 2569.3 | -0.00014492 | -717.19 | 0.17375 | 0.010677 | 4830.9 | -0.013749 | -51536 | 0.0079165 | 8864.1 | -0.010418 | -44604
4.661 | -2.1891e-08 | 1.8625 | 2.7578e-07 | 4.2796 | -2.9066e-09 | 2.0401 | 2.7475e-07 | 4.2948 | -2.9077e-09 | 2.04 | 2.7473e-07 | 4.2945 | 0.825 | 0.00026085 | 2579.5 | -0.00014558 | -720.87 | 0.00025772 | 2551.8 | -0.00014279 | -700.5 | 0.00025751 | 2552 | -0.00014226 | -694.27 | 0.175 | 0.010662 | 4894 | -0.013737 | -51455 | 0.0079273 | 8856.6 | -0.010439 | -44619
4.6934 | -2.1294e-08 | 1.8011 | 2.6658e-07 | 4.1387 | -2.7945e-09 | 1.973 | 2.6566e-07 | 4.1529 | -2.7982e-09 | 1.9728 | 2.6563e-07 | 4.1526 | 0.83 | 0.00025899 | 2566.1 | -0.00014328 | -700.41 | 0.00025636 | 2542.8 | -0.00014092 | -683.24 | 0.00025555 | 2537.6 | -0.00013989 | -673.45 | 0.17625 | 0.010632 | 4975.1 | -0.013707 | -51339 | 0.007938 | 8849 | -0.01046 | -44633
4.7258 | -2.0468e-08 | 1.7397 | 2.5734e-07 | 3.9955 | -2.6898e-09 | 1.909 | 2.5698e-07 | 4.0176 | -2.6941e-09 | 1.9089 | 2.5698e-07 | 4.0176 | 0.835 | 0.00025713 | 2552.8 | -0.00014098 | -679.96 | 0.00025499 | 2533.7 | -0.00013904 | -665.99 | 0.00025403 | 2527.2 | -0.00013792 | -655.53 | 0.1775 | 0.010601 | 5056.2 | -0.013677 | -51223 | 0.0079488 | 8841.5 | -0.01048 | -44647
4.7582 | -1.9554e-08 | 1.6833 | 2.4881e-07 | 3.8625 | -2.5851e-09 | 1.8449 | 2.4831e-07 | 3.8823 | -2.5899e-09 | 1.845 | 2.4833e-07 | 3.8825 | 0.84 | 0.00025527 | 2539.5 | -0.00013868 | -659.5 | 0.00025363 | 2524.6 | -0.00013717 | -648.73 | 0.00025252 | 2516.8 | -0.00013594 | -637.61 | 0.17875 | 0.010573 | 5132.4 | -0.013649 | -51116 | 0.0079595 | 8833.9 | -0.010501 | -44662
4.7906 | -1.8925e-08 | 1.629 | 2.4064e-07 | 3.7367 | -2.4802e-09 | 1.7809 | 2.3964e-07 | 3.747 | -2.4855e-09 | 1.7811 | 2.3967e-07 | 3.7475 | 0.845 | 0.00025341 | 2526.1 | -0.00013637 | -639.04 | 0.00025226 | 2515.6 | -0.00013529 | -631.48 | 0.00025101 | 2506.4 | -0.00013396 | -619.69 | 0.18 | 0.010562 | 5187.2 | -0.013632 | -51049 | 0.0079703 | 8826.3 | -0.010522 | -44676
4.823 | -1.8319e-08 | 1.5746 | 2.3254e-07 | 3.6116 | -2.383e-09 | 1.7229 | 2.3178e-07 | 3.6243 | -2.3941e-09 | 1.7226 | 2.3176e-07 | 3.6241 | 0.85 | 0.00025155 | 2512.8 | -0.00013407 | -618.58 | 0.0002509 | 2506.5 | -0.00013342 | -614.22 | 0.0002498 | 2498.7 | -0.00013223 | -603.51 | 0.18125 | 0.010585 | 5211.7 | -0.013649 | -51046 | 0.0079734 | 8838 | -0.010534 | -44663
4.8554 | -1.7547e-08 | 1.5202 | 2.2444e-07 | 3.4851 | -2.2871e-09 | 1.666 | 2.2407e-07 | 3.5041 | -2.3067e-09 | 1.6658 | 2.2409e-07 | 3.5042 | 0.855 | 0.00024969 | 2499.4 | -0.00013177 | -598.12 | 0.00024953 | 2497.5 | -0.00013154 | -596.96 | 0.00024867 | 2491.6 | -0.00013055 | -587.72 | 0.1825 | 0.010612 | 5232.9 | -0.01367 | -51050 | 0.0079639 | 8881.9 | -0.010532 | -44602
4.8878 | -1.6837e-08 | 1.4712 | 2.1702e-07 | 3.3702 | -2.1912e-09 | 1.6091 | 2.1637e-07 | 3.3839 | -2.2193e-09 | 1.6091 | 2.1641e-07 | 3.3844 | 0.86 | 0.00024783 | 2486.1 | -0.00012947 | -577.66 | 0.00024817 | 2488.4 | -0.00012967 | -579.71 | 0.00024753 | 2484.5 | -0.00012887 | -571.92 | 0.18375 | 0.010638 | 5254.1 | -0.01369 | -51054 | 0.0079544 | 8925.8 | -0.01053 | -44542
4.9202 | -1.6326e-08 | 1.4223 | 2.0972e-07 | 3.2579 | -2.095e-09 | 1.5529 | 2.0877e-07 | 3.2652 | -2.1319e-09 | 1.5523 | 2.0874e-07 | 3.2646 | 0.865 | 0.00024595 | 2472.6 | -0.00012715 | -557.11 | 0.0002468 | 2479.4 | -0.00012779 | -562.45 | 0.00024639 | 2477.5 | -0.00012719 | -556.13 | 0.185 | 0.010665 | 5275.3 | -0.013711 | -51058 | 0.0079449 | 8969.8 | -0.010528 | -44482
4.9526 | -1.5719e-08 | 1.3733 | 2.0237e-07 | 3.1442 | -1.9964e-09 | 1.5021 | 2.0184e-07 | 3.1572 | -2.0279e-09 | 1.5014 | 2.0181e-07 | 3.1567 | 0.87 | 0.00024393 | 2457.8 | -0.00012473 | -535.82 | 0.00024544 | 2470.3 | -0.00012592 | -545.2 | 0.00024526 | 2470.4 | -0.00012551 | -540.33 | 0.18625 | 0.010676 | 5310.8 | -0.01371 | -51028 | 0.0079354 | 9013.7 | -0.010526 | -44421
4.985 | -1.4951e-08 | 1.3261 | 1.9516e-07 | 3.0323 | -1.8978e-09 | 1.4512 | 1.9491e-07 | 3.0493 | -1.9224e-09 | 1.4511 | 1.9495e-07 | 3.0498 | 0.875 | 0.00024263 | 2449.3 | -0.00012292 | -519.03 | 0.00024406 | 2461.1 | -0.00012404 | -527.94 | 0.00024412 | 2463.3 | -0.00012383 | -524.54 | 0.1875 | 0.010676 | 5348 | -0.013696 | -50980 | 0.0079259 | 9057.6 | -0.010524 | -44361
5.0174 | -1.4417e-08 | 1.2822 | 1.8862e-07 | 2.9309 | -1.7992e-09 | 1.4003 | 1.8798e-07 | 2.9413 | -1.8168e-09 | 1.4008 | 1.8809e-07 | 2.9429 | 0.88 | 0.00024177 | 2444.6 | -0.00012149 | -505.22 | 0.00024263 | 2451.4 | -0.00012214 | -510.65 | 0.00024298 | 2456.2 | -0.00012215 | -508.74 | 0.18875 | 0.010674 | 5385.3 | -0.01368 | -50930 | 0.0079241 | 9091.9 | -0.01053 | -44317
5.0498 | -1.3786e-08 | 1.2391 | 1.8207e-07 | 2.8295 | -1.7104e-09 | 1.3522 | 1.8146e-07 | 2.8396 | -1.7167e-09 | 1.3513 | 1.8135e-07 | 2.8379 | 0.885 | 0.00024087 | 2439.5 | -0.00012005 | -491.37 | 0.00024121 | 2441.7 | -0.00012024 | -493.36 | 0.00024184 | 2449.2 | -0.00012047 | -492.95 | 0.19 | 0.010672 | 5422.5 | -0.013663 | -50879 | 0.0079283 | 9104.1 | -0.010549 | -44302
5.0822 | -1.3115e-08 | 1.196 | 1.7547e-07 | 2.7273 | -1.6281e-09 | 1.306 | 1.7522e-07 | 2.7421 | -1.6406e-09 | 1.3056 | 1.7517e-07 | 2.7413 | 0.89 | 0.00023998 | 2434.3 | -0.00011861 | -477.51 | 0.00023978 | 2432 | -0.00011834 | -476.07 | 0.00024071 | 2442.1 | -0.00011879 | -477.15 | 0.19125 | 0.01067 | 5459.7 | -0.013647 | -50829 | 0.0079373 | 9116.6 | -0.010571 | -44292
5.1146 | -1.2626e-08 | 1.1546 | 1.6934e-07 | 2.6322 | -1.5457e-09 | 1.2598 | 1.6899e-07 | 2.6446 | -1.5645e-09 | 1.2598 | 1.6898e-07 | 2.6447 | 0.895 | 0.00023908 | 2429.2 | -0.00011717 | -463.65 | 0.00023835 | 2422.3 | -0.00011645 | -458.79 | 0.00023957 | 2435 | -0.00011711 | -461.36 | 0.1925 | 0.010666 | 5500.1 | -0.013637 | -50767 | 0.0079463 | 9129 | -0.010594 | -44282
5.147 | -1.2188e-08 | 1.114 | 1.6336e-07 | 2.5395 | -1.487e-09 | 1.2151 | 1.6297e-07 | 2.5505 | -1.4968e-09 | 1.2147 | 1.629e-07 | 2.5497 | 0.9 | 0.00023818 | 2424.1 | -0.00011573 | -449.8 | 0.00023692 | 2412.5 | -0.00011455 | -441.5 | 0.00023843 | 2427.9 | -0.00011543 | -445.56 | 0.19375 | 0.010666 | 5565.2 | -0.013638 | -50688 | 0.0079554 | 9141.4 | -0.010617 | -44273
5.1794 | -1.1791e-08 | 1.0738 | 1.5752e-07 | 2.4487 | -1.4602e-09 | 1.1724 | 1.5724e-07 | 2.4611 | -1.464e-09 | 1.1723 | 1.5722e-07 | 2.4609 | 0.905 | 0.00023729 | 2419 | -0.00011429 | -435.94 | 0.00023549 | 2402.8 | -0.00011265 | -424.21 | 0.0002373 | 2420.8 | -0.00011375 | -429.77 | 0.195 | 0.010673 | 5664.5 | -0.013652 | -50584 | 0.0079644 | 9153.9 | -0.010639 | -44263
5.2118 | -1.1422e-08 | 1.0355 | 1.5197e-07 | 2.3623 | -1.4333e-09 | 1.1296 | 1.5152e-07 | 2.3716 | -1.4312e-09 | 1.13 | 1.5155e-07 | 2.3722 | 0.91 | 0.00023639 | 2413.9 | -0.00011285 | -422.08 | 0.00023406 | 2393.1 | -0.00011076 | -406.93 | 0.00023616 | 2413.8 | -0.00011207 | -413.97 | 0.19625 | 0.01068 | 5763.8 | -0.013667 | -50481 | 0.0079735 | 9166.3 | -0.010662 | -44253
5.2442 | -1.1064e-08 | 0.99795 | 1.4652e-07 | 2.2775 | -1.4044e-09 | 1.088 | 1.4595e-07 | 2.2846 | -1.3984e-09 | 1.0876 | 1.4588e-07 | 2.2835 | 0.915 | 0.0002355 | 2408.8 | -0.00011141 | -408.23 | 0.00023345 | 2390.7 | -0.0001095 | -394.09 | 0.00023502 | 2406.7 | -0.00011039 | -398.17 | 0.1975 | 0.010687 | 5863.3 | -0.013681 | -50377 | 0.0079734 | 9202.6 | -0.010676 | -44208
5.2766 | -1.0604e-08 | 0.96155 | 1.4108e-07 | 2.1933 | -1.3707e-09 | 1.049 | 1.4076e-07 | 2.2032 | -1.3608e-09 | 1.0488 | 1.407e-07 | 2.2024 | 0.92 | 0.0002346 | 2403.7 | -0.00010997 | -394.37 | 0.00023309 | 2390.6 | -0.00010844 | -382.66 | 0.00023388 | 2399.6 | -0.00010871 | -382.38 | 0.19875 | 0.010694 | 5965.7 | -0.013698 | -50268 | 0.0079655 | 9259.3 | -0.010683 | -44133
5.309 | -1.0252e-08 | 0.92568 | 1.358e-07 | 2.1117 | -1.337e-09 | 1.0101 | 1.3556e-07 | 2.1217 | -1.323e-09 | 1.0102 | 1.3555e-07 | 2.1216 | 0.925 | 0.0002337 | 2398.5 | -0.00010853 | -380.51 | 0.00023273 | 2390.5 | -0.00010738 | -371.23 | 0.00023275 | 2392.5 | -0.00010703 | -366.58 | 0.2 | 0.010691 | 6056.3 | -0.013698 | -50161 | 0.0079576 | 9316 | -0.010689 | -44057
5.3414 | -9.8437e-09 | 0.89222 | 1.3085e-07 | 2.0347 | -1.3033e-09 | 0.97111 | 1.3037e-07 | 2.0403 | -1.2851e-09 | 0.97155 | 1.304e-07 | 2.0408 | 0.93 | 0.00023281 | 2393.4 | -0.00010709 | -366.66 | 0.00023233 | 2390 | -0.0001063 | -359.76 | 0.00023161 | 2385.5 | -0.00010536 | -350.79 | 0.20125 | 0.01067 | 6127.3 | -0.013668 | -50054 | 0.0079497 | 9372.7 | -0.010696 | -43981
5.3738 | -9.3525e-09 | 0.85913 | 1.259e-07 | 1.9574 | -1.2631e-09 | 0.9345 | 1.2546e-07 | 1.9636 | -1.2472e-09 | 0.93455 | 1.2545e-07 | 1.9634 | 0.935 | 0.00023191 | 2388.3 | -0.00010565 | -352.8 | 0.00023189 | 2389.1 | -0.00010521 | -348.23 | 0.0002305 | 2378.6 | -0.0001037 | -335.16 | 0.2025 | 0.010649 | 6198.3 | -0.013638 | -49946 | 0.0079418 | 9429.4 | -0.010702 | -43905
5.4062 | -9.0221e-09 | 0.82508 | 1.2097e-07 | 1.8806 | -1.219e-09 | 0.89938 | 1.2075e-07 | 1.8898 | -1.2093e-09 | 0.89945 | 1.2074e-07 | 1.8897 | 0.94 | 0.00023102 | 2383.2 | -0.00010421 | -338.94 | 0.00023145 | 2388.1 | -0.00010411 | -336.7 | 0.00023013 | 2378.3 | -0.00010267 | -324.21 | 0.20375 | 0.010628 | 6269.3 | -0.013609 | -49839 | 0.0079339 | 9486.1 | -0.010708 | -43830
5.4386 | -8.7443e-09 | 0.79325 | 1.1631e-07 | 1.8087 | -1.1748e-09 | 0.86426 | 1.1603e-07 | 1.816 | -1.1713e-09 | 0.86435 | 1.1603e-07 | 1.8161 | 0.945 | 0.00023012 | 2378.1 | -0.00010277 | -325.09 | 0.000231 | 2387.2 | -0.00010302 | -325.17 | 0.00022979 | 2378 | -0.00010168 | -313.56 | 0.205 | 0.010609 | 6338.7 | -0.01358 | -49735 | 0.0079315 | 9536.8 | -0.010722 | -43764
5.471 | -8.4001e-09 | 0.7623 | 1.1175e-07 | 1.7379 | -1.1306e-09 | 0.82914 | 1.1131e-07 | 1.7422 | -1.1333e-09 | 0.82924 | 1.1132e-07 | 1.7424 | 0.95 | 0.00022978 | 2378 | -0.00010173 | -313.88 | 0.00023056 | 2386.2 | -0.00010192 | -313.64 | 0.00022944 | 2377.8 | -0.00010069 | -302.92 | 0.20625 | 0.01064 | 6413.5 | -0.013608 | -49680 | 0.0079415 | 9571 | -0.010756 | -43726
5.5034 | -7.9985e-09 | 0.73159 | 1.0723e-07 | 1.6673 | -1.0913e-09 | 0.7966 | 1.0695e-07 | 1.6739 | -1.0949e-09 | 0.79651 | 1.0693e-07 | 1.6737 | 0.955 | 0.0002296 | 2379.5 | -0.0001008 | -303.46 | 0.00023012 | 2385.3 | -0.00010083 | -302.12 | 0.00022909 | 2377.6 | -9.9696e-05 | -292.27 | 0.2075 | 0.010677 | 6485.7 | -0.013641 | -49633 | 0.0079521 | 9604.9 | -0.010791 | -43689
5.5358 | -7.6581e-09 | 0.70091 | 1.0272e-07 | 1.5972 | -1.053e-09 | 0.76461 | 1.0266e-07 | 1.6068 | -1.0562e-09 | 0.76457 | 1.0265e-07 | 1.6067 | 0.96 | 0.00022942 | 2380.9 | -9.9878e-05 | -293.04 | 0.00022968 | 2384.3 | -9.9733e-05 | -290.59 | 0.00022874 | 2377.4 | -9.8704e-05 | -281.62 | 0.20875 | 0.010713 | 6557.9 | -0.013673 | -49586 | 0.0079628 | 9638.7 | -0.010825 | -43652
5.5682 | -7.3741e-09 | 0.67291 | 9.8562e-08 | 1.5331 | -1.0147e-09 | 0.73262 | 9.8365e-08 | 1.5396 | -1.0176e-09 | 0.73263 | 9.8365e-08 | 1.5396 | 0.965 | 0.00022924 | 2382.4 | -9.8953e-05 | -282.63 | 0.00022923 | 2383.4 | -9.8639e-05 | -279.06 | 0.0002284 | 2377.1 | -9.7711e-05 | -270.97 | 0.21 | 0.01075 | 6630.1 | -0.013706 | -49539 | 0.0079734 | 9672.6 | -0.01086 | -43615
5.6006 | -7.0544e-09 | 0.64494 | 9.4439e-08 | 1.4691 | -9.7641e-10 | 0.70063 | 9.4074e-08 | 1.4725 | -9.7902e-10 | 0.70069 | 9.408e-08 | 1.4726 | 0.97 | 0.00022906 | 2383.9 | -9.8027e-05 | -272.21 | 0.00022879 | 2382.4 | -9.7544e-05 | -267.53 | 0.00022805 | 2376.9 | -9.6719e-05 | -260.32 | 0.21125 | 0.010776 | 6715.9 | -0.013717 | -49458 | 0.007984 | 9706.4 | -0.010895 | -43578
5.633 | -6.6972e-09 | 0.6169 | 9.0337e-08 | 1.4048 | -9.4052e-10 | 0.67127 | 9.0136e-08 | 1.4108 | -9.4366e-10 | 0.67126 | 9.0136e-08 | 1.4109 | 0.975 | 0.00022888 | 2385.3 | -9.7102e-05 | -261.79 | 0.00022835 | 2381.5 | -9.645e-05 | -256 | 0.0002277 | 2376.7 | -9.5726e-05 | -249.67 | 0.2125 | 0.010798 | 6806.5 | -0.01372 | -49365 | 0.0079946 | 9740.3 | -0.01093 | -43541
5.6654 | -6.3929e-09 | 0.58897 | 8.6235e-08 | 1.3411 | -9.0469e-10 | 0.64197 | 8.6208e-08 | 1.3494 | -9.0849e-10 | 0.64197 | 8.6212e-08 | 1.3494 | 0.98 | 0.0002287 | 2386.8 | -9.6177e-05 | -251.37 | 0.00022791 | 2380.5 | -9.5355e-05 | -244.47 | 0.00022736 | 2376.5 | -9.4734e-05 | -239.02 | 0.21375 | 0.01082 | 6897 | -0.013723 | -49272 | 0.007998 | 9813.2 | -0.010965 | -43449
5.6978 | -6.1353e-09 | 0.56334 | 8.2445e-08 | 1.2826 | -8.6887e-10 | 0.61268 | 8.228e-08 | 1.2879 | -8.7332e-10 | 0.61268 | 8.2287e-08 | 1.288 | 0.985 | 0.00022853 | 2388.2 | -9.525e-05 | -240.94 | 0.00022746 | 2379.6 | -9.4261e-05 | -232.95 | 0.00022701 | 2376.2 | -9.3741e-05 | -228.37 | 0.215 | 0.010843 | 6986.6 | -0.013726 | -49181 | 0.0080008 | 9889.4 | -0.011 | -43353
5.7302 | -5.8346e-09 | 0.53749 | 7.8653e-08 | 1.2236 | -8.3341e-10 | 0.58364 | 7.8387e-08 | 1.2269 | -8.3835e-10 | 0.58365 | 7.8399e-08 | 1.2271 | 0.99 | 0.00022835 | 2389.7 | -9.4323e-05 | -230.51 | 0.00022702 | 2378.6 | -9.3166e-05 | -221.42 | 0.00022666 | 2376 | -9.2749e-05 | -217.72 | 0.21625 | 0.010854 | 7089.6 | -0.013721 | -49055 | 0.0080036 | 9965.5 | -0.011035 | -43257
5.7626 | -5.5174e-09 | 0.51172 | 7.488e-08 | 1.1646 | -8.0063e-10 | 0.55657 | 7.4762e-08 | 1.1702 | -8.0483e-10 | 0.55659 | 7.4773e-08 | 1.1703 | 0.995 | 0.00022817 | 2391.1 | -9.3396e-05 | -220.07 | 0.00022658 | 2377.6 | -9.2072e-05 | -209.89 | 0.00022632 | 2375.8 | -9.1756e-05 | -207.08 | 0.2175 | 0.010858 | 7212.1 | -0.013711 | -48892 | 0.0080064 | 10042 | -0.011069 | -43160
5.795 | -5.2598e-09 | 0.48631 | 7.1156e-08 | 1.1068 | -7.6786e-10 | 0.52951 | 7.1137e-08 | 1.1134 | -7.7131e-10 | 0.52952 | 7.1146e-08 | 1.1135 | 1 | 0.00022799 | 2392.6 | -9.2469e-05 | -209.64 | 0.00022614 | 2376.7 | -9.0977e-05 | -198.36 | 0.00022597 | 2375.5 | -9.0764e-05 | -196.43 | 0.21875 | 0.010863 | 7334.7 | -0.013702 | -48729 | 0.0080092 | 10118 | -0.011104 | -43064
5.8274 | -5.006e-09 | 0.46246 | 6.7635e-08 | 1.0523 | -7.351e-10 | 0.50244 | 6.7512e-08 | 1.0566 | -7.378e-10 | 0.50245 | 6.752e-08 | 1.0567 | 1.005 | 0.00022781 | 2394 | -9.1542e-05 | -199.2 | 0.00022569 | 2375.7 | -8.9883e-05 | -186.83 | 0.00022562 | 2375.3 | -8.9771e-05 | -185.78 | 0.22 | 0.010867 | 7457.2 | -0.013692 | -48566 | 0.008012 | 10194 | -0.011139 | -42968
5.8598 | -4.7369e-09 | 0.43851 | 6.4115e-08 | 0.99761 | -7.0319e-10 | 0.47584 | 6.395e-08 | 1.0008 | -7.0519e-10 | 0.47586 | 6.3958e-08 | 1.0009 | 1.01 | 0.00022763 | 2395.5 | -9.0615e-05 | -188.77 | 0.00022525 | 2374.8 | -8.8788e-05 | -175.3 | 0.00022528 | 2375.1 | -8.8779e-05 | -175.13 | 0.22125 | 0.010873 | 7597 | -0.01371 | -48387 | 0.0080147 | 10308 | -0.011163 | -42837
5.8922 | -4.4788e-09 | 0.41451 | 6.0612e-08 | 0.94306 | -6.7377e-10 | 0.45059 | 6.0574e-08 | 0.94794 | -6.7515e-10 | 0.45061 | 6.0578e-08 | 0.948 | 1.015 | 0.00022745 | 2396.9 | -8.9688e-05 | -178.33 | 0.00022481 | 2373.8 | -8.7694e-05 | -163.78 | 0.00022493 | 2374.9 | -8.7787e-05 | -164.48 | 0.2225 | 0.01088 | 7742.5 | -0.013736 | -48202 | 0.008021 | 10434 | -0.011201 | -42693
5.9246 | -4.2066e-09 | 0.39124 | 5.719e-08 | 0.8898 | -6.4435e-10 | 0.42534 | 5.7197e-08 | 0.89503 | -6.4511e-10 | 0.42535 | 5.7198e-08 | 0.89505 | 1.02 | 0.00022737 | 2399.3 | -8.8844e-05 | -168.49 | 0.0002253 | 2381.5 | -8.7271e-05 | -156.68 | 0.00022498 | 2378.4 | -8.7071e-05 | -155.6 | 0.22375 | 0.010873 | 7869.9 | -0.013751 | -48032 | 0.0080274 | 10561 | -0.011239 | -42550
5.957 | -3.9788e-09 | 0.36865 | 5.3904e-08 | 0.83867 | -6.1493e-10 | 0.4001 | 5.3821e-08 | 0.84213 | -6.1507e-10 | 0.4001 | 5.3817e-08 | 0.84211 | 1.025 | 0.00022777 | 2406.1 | -8.8355e-05 | -160.95 | 0.00022581 | 2389.3 | -8.6862e-05 | -149.66 | 0.0002255 | 2386.2 | -8.6677e-05 | -148.77 | 0.225 | 0.010863 | 7994.5 | -0.013763 | -47865 | 0.0080338 | 10687 | -0.011276 | -42407
5.9894 | -3.7466e-09 | 0.34605 | 5.0616e-08 | 0.78749 | -5.8656e-10 | 0.37543 | 5.0524e-08 | 0.79046 | -5.8638e-10 | 0.37543 | 5.0519e-08 | 0.79042 | 1.03 | 0.00022817 | 2412.9 | -8.7864e-05 | -153.38 | 0.00022632 | 2397.1 | -8.6452e-05 | -142.64 | 0.00022602 | 2394 | -8.6282e-05 | -141.95 | 0.22625 | 0.010878 | 8116.7 | -0.013776 | -47722 | 0.0080401 | 10813 | -0.011314 | -42263
6.0218 | -3.5109e-09 | 0.32348 | 4.7326e-08 | 0.73629 | -5.5975e-10 | 0.35162 | 4.7347e-08 | 0.74063 | -5.5971e-10 | 0.35162 | 4.7342e-08 | 0.74059 | 1.035 | 0.00022857 | 2419.8 | -8.7374e-05 | -145.82 | 0.00022683 | 2405 | -8.6042e-05 | -135.62 | 0.00022654 | 2401.9 | -8.5888e-05 | -135.12 | 0.2275 | 0.010907 | 8238.5 | -0.013789 | -47591 | 0.0080465 | 10939 | -0.011352 | -42120
6.0542 | -3.2713e-09 | 0.30166 | 4.4136e-08 | 0.68662 | -5.3293e-10 | 0.32781 | 4.4169e-08 | 0.6908 | -5.3304e-10 | 0.32781 | 4.4165e-08 | 0.69077 | 1.04 | 0.00022897 | 2426.6 | -8.6883e-05 | -138.26 | 0.00022733 | 2412.8 | -8.5632e-05 | -128.61 | 0.00022705 | 2409.7 | -8.5493e-05 | -128.29 | 0.22875 | 0.010936 | 8358 | -0.013801 | -47460 | 0.0080532 | 11081 | -0.011383 | -41961
6.0866 | -3.0656e-09 | 0.28009 | 4.1026e-08 | 0.63812 | -5.0612e-10 | 0.304 | 4.0992e-08 | 0.64098 | -5.0637e-10 | 0.304 | 4.0987e-08 | 0.64094 | 1.045 | 0.00022937 | 2433.4 | -8.6392e-05 | -130.69 | 0.00022784 | 2420.6 | -8.5222e-05 | -121.59 | 0.00022757 | 2417.5 | -8.5099e-05 | -121.46 | 0.23 | 0.010958 | 8453.6 | -0.013792 | -47326 | 0.0080504 | 11382 | -0.011377 | -41638
6.119 | -2.8604e-09 | 0.25851 | 3.7916e-08 | 0.58963 | -4.7975e-10 | 0.28078 | 3.7909e-08 | 0.5925 | -4.7994e-10 | 0.28078 | 3.7902e-08 | 0.59245 | 1.05 | 0.00022982 | 2440.7 | -8.5927e-05 | -123.25 | 0.00022835 | 2428.4 | -8.4812e-05 | -114.57 | 0.00022809 | 2425.3 | -8.4704e-05 | -114.63 | 0.23125 | 0.010976 | 8501.4 | -0.013775 | -47202 | 0.0080415 | 11696 | -0.011363 | -41296
6.1514 | -2.6555e-09 | 0.23693 | 3.4806e-08 | 0.54113 | -4.5377e-10 | 0.25806 | 3.4903e-08 | 0.54517 | -4.5371e-10 | 0.25805 | 3.4893e-08 | 0.54508 | 1.055 | 0.00023038 | 2449.2 | -8.5535e-05 | -116.12 | 0.00022886 | 2436.2 | -8.4402e-05 | -107.55 | 0.0002286 | 2433.2 | -8.4309e-05 | -107.8 | 0.2325 | 0.010992 | 8532.4 | -0.013756 | -47080 | 0.0080336 | 12010 | -0.011349 | -40956
6.1838 | -2.4861e-09 | 0.21568 | 3.1805e-08 | 0.49413 | -4.2778e-10 | 0.23534 | 3.1898e-08 | 0.49783 | -4.2748e-10 | 0.23532 | 3.1885e-08 | 0.49771 | 1.06 | 0.00023094 | 2457.7 | -8.5142e-05 | -109 | 0.00022937 | 2444.1 | -8.3992e-05 | -100.53 | 0.00022912 | 2441 | -8.3915e-05 | -100.97 | 0.23375 | 0.011009 | 8563.5 | -0.013738 | -46959 | 0.0080306 | 12322 | -0.011336 | -40621
6.2162 | -2.369e-09 | 0.19417 | 2.8855e-08 | 0.44771 | -4.0179e-10 | 0.21262 | 2.8893e-08 | 0.4505 | -4.0125e-10 | 0.21259 | 2.8876e-08 | 0.45033 | 1.065 | 0.00023145 | 2465.6 | -8.4733e-05 | -101.93 | 0.00022988 | 2451.9 | -8.3582e-05 | -93.517 | 0.00022964 | 2448.8 | -8.352e-05 | -94.142 | 0.235 | 0.011028 | 8613.6 | -0.013744 | -46806 | 0.008035 | 12638 | -0.011327 | -40289
6.2486 | -2.2524e-09 | 0.17265 | 2.5904e-08 | 0.40129 | -3.7322e-10 | 0.1904 | 2.6036e-08 | 0.40486 | -3.693e-10 | 0.19043 | 2.6016e-08 | 0.40468 | 1.07 | 0.00023194 | 2473.2 | -8.4318e-05 | -94.871 | 0.00023039 | 2459.7 | -8.3172e-05 | -86.499 | 0.00023016 | 2456.6 | -8.3126e-05 | -87.313 | 0.23625 | 0.011053 | 8628.2 | -0.013787 | -46649 | 0.008035 | 13103 | -0.011272 | -39823
6.281 | -2.1371e-09 | 0.15108 | 2.2966e-08 | 0.35492 | -3.4345e-10 | 0.16843 | 2.3247e-08 | 0.35999 | -3.3476e-10 | 0.16851 | 2.3224e-08 | 0.35982 | 1.075 | 0.00023243 | 2480.9 | -8.3904e-05 | -87.814 | 0.0002309 | 2467.5 | -8.2762e-05 | -79.482 | 0.00023067 | 2464.5 | -8.2731e-05 | -80.484 | 0.2375 | 0.011078 | 8620.4 | -0.013835 | -46507 | 0.0080375 | 13638 | -0.011173 | -39300
6.3134 | -2.2914e-09 | 0.12749 | 2.0176e-08 | 0.30993 | -3.1369e-10 | 0.14645 | 2.0458e-08 | 0.31512 | -3.0022e-10 | 0.1466 | 2.0433e-08 | 0.31495 | 1.08 | 0.00023291 | 2488.5 | -8.3489e-05 | -80.757 | 0.0002314 | 2475.3 | -8.2353e-05 | -72.464 | 0.00023119 | 2472.3 | -8.2337e-05 | -73.655 | 0.23875 | 0.011104 | 8612.5 | -0.013883 | -46365 | 0.0080403 | 14170 | -0.011075 | -38781
6.3458 | -2.5642e-09 | 0.10266 | 1.7447e-08 | 0.26516 | -2.8393e-10 | 0.12447 | 1.767e-08 | 0.27025 | -2.6568e-10 | 0.12468 | 1.7641e-08 | 0.27009 | 1.085 | 0.0002334 | 2496.2 | -8.3074e-05 | -73.701 | 0.00023191 | 2483.2 | -8.1943e-05 | -65.446 | 0.00023171 | 2480.1 | -8.1942e-05 | -66.826 | 0.24 | 0.011124 | 8474.1 | -0.01395 | -46345 | 0.0080438 | 14689 | -0.010983 | -38272
6.3782 | -2.859e-09 | 0.077691 | 1.4753e-08 | 0.22071 | -2.3907e-10 | 0.10287 | 1.5376e-08 | 0.22966 | -2.3578e-10 | 0.10282 | 1.5246e-08 | 0.22854 | 1.09 | 0.00023389 | 2503.8 | -8.2659e-05 | -66.644 | 0.00023242 | 2491 | -8.1533e-05 | -58.429 | 0.00023223 | 2487.9 | -8.1548e-05 | -59.997 | 0.24125 | 0.011134 | 7146.5 | -0.014414 | -47267 | 0.0080473 | 15209 | -0.010891 | -37764
6.4106 | -3.178e-09 | 0.052422 | 1.211e-08 | 0.17657 | -1.9108e-10 | 0.081349 | 1.3184e-08 | 0.18996 | -2.0683e-10 | 0.080966 | 1.2933e-08 | 0.18766 | 1.095 | 0.00023438 | 2511.5 | -8.2245e-05 | -59.588 | 0.00023293 | 2498.8 | -8.1123e-05 | -51.411 | 0.00023274 | 2495.8 | -8.1153e-05 | -53.168 | 0.2425 | 0.011142 | 5690.1 | -0.014924 | -48286 | 0.0080508 | 15729 | -0.010799 | -37255
6.443 | -5.3902e-09 | 0.0091752 | 1.0359e-08 | 0.13706 | -1.431e-10 | 0.05983 | 1.0993e-08 | 0.15025 | -1.7787e-10 | 0.059113 | 1.062e-08 | 0.14679 | 1.1 | 0.00023487 | 2519.1 | -8.183e-05 | -52.531 | 0.00023344 | 2506.6 | -8.0713e-05 | -44.393 | 0.00023326 | 2503.6 | -8.0759e-05 | -46.339 | 0.24375 | 0.011151 | 4233.6 | -0.015434 | -49305 | 0.0080652 | 16149 | -0.010734 | -36854
6.4754 | -8.1548e-09 | -0.040313 | 8.9153e-09 | 0.098302 | -9.5121e-11 | 0.038311 | 8.8011e-09 | 0.11055 | -1.489e-10 | 0.03726 | 8.3065e-09 | 0.10592 | 1.105 | 0.00023536 | 2526.8 | -8.1415e-05 | -45.474 | 0.00023395 | 2514.4 | -8.0303e-05 | -37.376 | 0.00023378 | 2511.4 | -8.0364e-05 | -39.511 | 0.245 | 0.011151 | 2895.4 | -0.015896 | -50232 | 0.0080897 | 16599 | -0.010668 | -36440
6.5078 | -1.0059e-08 | -0.082014 | 7.578e-09 | 0.061204 | -1.7069e-09 | 0.00059441 | 8.5254e-09 | 0.083684 | -1.7542e-09 | 0.0019822 | 8.3054e-09 | 0.08367 | 1.11 | 0.00023631 | 2538.7 | -8.135e-05 | -40.774 | 0.00023457 | 2523.2 | -8.0014e-05 | -31.35 | 0.00023436 | 2519.8 | -8.0021e-05 | -33.056 | 0.24625 | 0.011151 | 1592.9 | -0.016367 | -51147 | 0.0081157 | 17090 | -0.010589 | -35991
6.5402 | -1.4771e-08 | -0.15205 | 7.5099e-09 | 0.028874 | -3.3681e-09 | -0.037605 | 8.3067e-09 | 0.057198 | -3.4063e-09 | -0.033679 | 8.3704e-09 | 0.061951 | 1.115 | 0.00023767 | 2554.4 | -8.1595e-05 | -38.16 | 0.00023587 | 2538 | -8.0251e-05 | -29.008 | 0.00023563 | 2534.4 | -8.0245e-05 | -30.624 | 0.2475 | 0.011118 | 766.88 | -0.017516 | -52186 | 0.0081399 | 17594 | -0.010503 | -35527
6.5726 | -2.3231e-08 | -0.26042 | 8.9837e-09 | 0.0011738 | -5.0293e-09 | -0.075804 | 8.088e-09 | 0.030711 | -5.0583e-09 | -0.06934 | 8.4353e-09 | 0.040232 | 1.12 | 0.00023903 | 2570 | -8.1841e-05 | -35.546 | 0.0002371 | 2552 | -8.0454e-05 | -26.565 | 0.0002369 | 2548.9 | -8.0466e-05 | -28.178 | 0.24875 | 0.011066 | 114.7 | -0.018763 | -53179 | 0.0081641 | 18099 | -0.010418 | -35062
6.605 | -3.0397e-08 | -0.35479 | 1.1023e-08 | -0.018449 | -6.6904e-09 | -0.114 | 7.8691e-09 | 0.0042237 | -6.7102e-09 | -0.105 | 8.5002e-09 | 0.018513 | 1.125 | 0.00024039 | 2585.7 | -8.2086e-05 | -32.933 | 0.00023832 | 2566.1 | -8.0657e-05 | -24.122 | 0.00023816 | 2563.4 | -8.0686e-05 | -25.733 | 0.25 | 0.011015 | -528.77 | -0.019997 | -54158 | 0.0081883 | 18603 | -0.010333 | -34598

## Sub 1 1.2% 10 ksi R
0.125
Group 2, Condition 3 (IFF) Sequence Step 2 - remove IFF 1.2%
PATHS ALONG Y-DIRECTION (L) | [12 empty] | PATHS ALONG X-DIRECTION (T) | [12 empty] | PATHS ALONG Z-DIRECTION (THROUGH THICKNESS)
| Midplane |  | Midplane |  | Entry |  | Entry |  | Exit |  | Exit |  |  | Midplane |  | Midplane |  | Entry |  | Entry |  | Exit |  | Exit |  |  | At bore |  | At bore |  | 0.02" away from bore |  | 0.02" away from bore
| Hoop |  | Radial |  | Hoop |  | Radial |  | Hoop |  | Radial |  |  | Hoop |  | Radial |  | Hoop |  | Radial |  | Hoop |  | Radial |  |  | Hoop |  | Radial |  | Hoop |  | Radial
Radial | Strain | Stress | Strain | Stress | Strain | Stress | Strain | Stress | Strain | Stress | Strain | Stress | Radial | Strain | Stress | Strain | Stress | Strain | Stress | Strain | Stress | Strain | Stress | Strain | Stress | z coordinate | Strain | Stress | Strain | Stress | Strain | Stress | Strain | Stress
dim, in | in/in | psi | in/in | psi | in/in | psi | in/in | psi | in/in | psi | in/in | psi | dim, in | in/in | psi | in/in | psi | in/in | psi | in/in | psi | in/in | psi | in/in | psi | in | in/in | psi | in/in | psi | in/in | psi | in/in | psi
0.125 | 0.0032089 | -52393 | -0.0069093 | -282.84 | 0.0046428 | -54204 | -0.014477 | -96.244 | 0.0043956 | -51614 | -0.013219 | -192.72 | 0.125 | 0.0037383 | -50671 | -0.0074381 | -352.8 | 0.0048478 | -44737 | -0.012445 | -545.61 | 0.0049658 | -46250 | -0.013847 | -819.07 | 0 | 0.0048478 | -44737 | -0.012445 | -545.61 | 0.003532 | -21597 | -0.006379 | -6565.3
0.1574 | 0.0016086 | -20255 | -0.0036146 | -6446.3 | 0.0022976 | -15611 | -0.0045751 | -10236 | 0.0022799 | -15367 | -0.0045378 | -10306 | 0.13 | 0.0034507 | -46055 | -0.0069445 | -1862.7 | 0.0045712 | -37294 | -0.010553 | -1973 | 0.0045875 | -36676 | -0.010618 | -2141.8 | 0.00125 | 0.0048745 | -44072 | -0.011792 | -528.36 | 0.0035054 | -22129 | -0.0064501 | -6325.9
0.1898 | 0.00091913 | 423.21 | -0.0015547 | -5854.6 | 0.0013082 | -1713.2 | -0.0024009 | -13434 | 0.0013146 | -1694.7 | -0.0024138 | -13558 | 0.135 | 0.0031552 | -40883 | -0.0064029 | -3375.3 | 0.0042479 | -30986 | -0.008836 | -3569.8 | 0.0042198 | -30654 | -0.0087697 | -3639.9 | 0.0025 | 0.0049019 | -43401 | -0.011142 | -513.81 | 0.0034787 | -22661 | -0.0065212 | -6086.6
0.2222 | 0.00063206 | 6868.9 | -0.00064261 | -3481.7 | 0.00084861 | 4653.7 | -0.0012802 | -11532 | 0.0008763 | 4165 | -0.0013508 | -11637 | 0.14 | 0.0029244 | -36608 | -0.0059443 | -4356.4 | 0.0038427 | -24901 | -0.0070805 | -5234.1 | 0.003843 | -25313 | -0.007193 | -5146.4 | 0.00375 | 0.0049293 | -42730 | -0.010491 | -499.26 | 0.003452 | -23193 | -0.0065923 | -5847.2
0.2546 | 0.00045912 | 4569.4 | -0.00036265 | -2103.6 | 0.00059027 | 3667.8 | -0.00086631 | -8160.1 | 0.00059498 | 3599.4 | -0.00089164 | -8472.4 | 0.145 | 0.0026967 | -32347 | -0.0054865 | -5302.1 | 0.003532 | -21597 | -0.006379 | -6565.3 | 0.0035549 | -22121 | -0.0064739 | -6362.1 | 0.005 | 0.0049466 | -42081 | -0.0098836 | -482.03 | 0.003428 | -23629 | -0.0066441 | -5640.1
0.287 | 0.00038373 | 3609.5 | -0.00028851 | -1849.2 | 0.00045232 | 2975 | -0.00062519 | -5774.7 | 0.00043625 | 2857.2 | -0.00060534 | -5600.8 | 0.15 | 0.0025152 | -28486 | -0.0050643 | -5777.9 | 0.0032447 | -18905 | -0.0058061 | -7687.8 | 0.003274 | -19446 | -0.0059106 | -7459.4 | 0.00625 | 0.0048936 | -41576 | -0.0095697 | -446.21 | 0.0034058 | -24003 | -0.0066837 | -5453.5
0.3194 | 0.00031386 | 2742.5 | -0.00022448 | -1629 | 0.00034083 | 2400.9 | -0.00043196 | -3874.4 | 0.00035004 | 2450.4 | -0.00044961 | -4042.9 | 0.155 | 0.0023338 | -24625 | -0.0046421 | -6253.7 | 0.0030165 | -16868 | -0.0053914 | -8626.3 | 0.0030205 | -17127 | -0.0054269 | -8454.3 | 0.0075 | 0.0048399 | -40991 | -0.0092456 | -424.24 | 0.0033791 | -24355 | -0.0067119 | -5351.7
0.3518 | 0.00027102 | 2305.1 | -0.00020744 | -1580.2 | 0.00029094 | 2136.3 | -0.00034732 | -3046.6 | 0.00028259 | 2117.4 | -0.00033028 | -2859.4 | 0.16 | 0.0021522 | -20763 | -0.0042198 | -6729.8 | 0.0027913 | -14893 | -0.0049885 | -9546.4 | 0.0028006 | -15102 | -0.0050166 | -9361.3 | 0.00875 | 0.0047859 | -40370 | -0.0089169 | -408.52 | 0.0033519 | -24759 | -0.006742 | -5299.6
0.3842 | 0.00023014 | 1900.8 | -0.00018952 | -1506.9 | 0.00024142 | 1871.1 | -0.00026429 | -2235.4 | 0.00024075 | 1870.9 | -0.00026404 | -2228.2 | 0.165 | 0.0020123 | -17603 | -0.0038657 | -6839.2 | 0.0025939 | -12902 | -0.0046011 | -10349 | 0.0026105 | -13155 | -0.0046407 | -10238 | 0.01 | 0.0047329 | -39786 | -0.0085986 | -394.74 | 0.0033247 | -25162 | -0.006772 | -5247.4
0.4166 | 0.00020459 | 1688.9 | -0.0001748 | -1391.9 | 0.00020479 | 1649.8 | -0.00020935 | -1713.2 | 0.00020263 | 1637 | -0.00020582 | -1679.7 | 0.17 | 0.0018827 | -14614 | -0.0035289 | -6860.8 | 0.0024074 | -10986 | -0.0042301 | -11052 | 0.0024361 | -11311 | -0.0042929 | -10965 | 0.01125 | 0.004707 | -39981 | -0.0085621 | -361.35 | 0.0033015 | -25613 | -0.0068073 | -5200.9
0.449 | 0.00017957 | 1482.9 | -0.0001595 | -1270.4 | 0.00017802 | 1459.7 | -0.00017625 | -1417 | 0.00017899 | 1465 | -0.00017738 | -1428.8 | 0.175 | 0.0017535 | -11631 | -0.0031925 | -6877.5 | 0.0022256 | -9107.2 | -0.003867 | -11710 | 0.0022729 | -9539.7 | -0.003965 | -11585 | 0.0125 | 0.0046811 | -40176 | -0.0085256 | -327.96 | 0.0032812 | -26096 | -0.0068463 | -5158.5
0.4814 | 0.00015511 | 1283.3 | -0.00014356 | -1142 | 0.00015585 | 1295.6 | -0.00015028 | -1190.2 | 0.00015805 | 1308.3 | -0.00015273 | -1215.3 | 0.18 | 0.0016457 | -8947.9 | -0.0028862 | -6619.7 | 0.0020776 | -7413 | -0.0035606 | -12004 | 0.0021093 | -7764.2 | -0.0036359 | -12166 | 0.01375 | 0.0046552 | -40371 | -0.008489 | -294.57 | 0.0032598 | -26547 | -0.00688 | -5131
0.5138 | 0.00013906 | 1158 | -0.00012816 | -1012 | 0.00014097 | 1177.3 | -0.00013436 | -1058.4 | 0.00013741 | 1153.6 | -0.00012848 | -1005.5 | 0.185 | 0.0015379 | -6265.2 | -0.0025798 | -6361.8 | 0.0019346 | -5745.9 | -0.0032624 | -12245 | 0.0019463 | -5969.4 | -0.0033024 | -12504 | 0.015 | 0.0046292 | -40553 | -0.0084545 | -265.75 | 0.0032385 | -26850 | -0.0068877 | -5157.6
0.5462 | 0.0001255 | 1050.9 | -0.0001152 | -903.76 | 0.00012427 | 1047.5 | -0.00011552 | -899.76 | 0.00012379 | 1045.1 | -0.00011426 | -887.93 | 0.19 | 0.0014301 | -3582.4 | -0.0022735 | -6103.9 | 0.0018095 | -4235.8 | -0.0030031 | -12521 | 0.0018048 | -4210.6 | -0.0029924 | -12476 | 0.01625 | 0.0046003 | -40783 | -0.0084222 | -250.85 | 0.0032271 | -27142 | -0.0068861 | -5167
0.5786 | 0.00011108 | 937.45 | -0.0001015 | -788.75 | 0.00011073 | 940.31 | -0.00010086 | -777.86 | 0.00011185 | 948.32 | -0.00010217 | -789.59 | 0.195 | 0.0013363 | -1256.4 | -0.002009 | -5776.6 | 0.0016855 | -2734.7 | -0.0027459 | -12801 | 0.0016632 | -2451.8 | -0.0026823 | -12448 | 0.0175 | 0.0045707 | -41030 | -0.008391 | -239.44 | 0.0032157 | -27433 | -0.0068846 | -5176.4
0.611 | 0.00010068 | 854.12 | -9.1247e-05 | -704.39 | 0.00010071 | 858.49 | -9.0843e-05 | -697.01 | 0.0001001 | 852.88 | -9.0325e-05 | -693.47 | 0.2 | 0.0012571 | 698.14 | -0.001788 | -5377.1 | 0.0015757 | -1245.4 | -0.0025036 | -12732 | 0.0015217 | -693.02 | -0.0023723 | -12420 | 0.01875 | 0.0045411 | -41278 | -0.0083598 | -228.03 | 0.0032043 | -27725 | -0.0068831 | -5185.8
0.6434 | 9.1906e-05 | 784.1 | -8.2332e-05 | -630.77 | 9.1093e-05 | 779.82 | -8.1204e-05 | -619.28 | 9.0521e-05 | 774.81 | -8.0698e-05 | -615.55 | 0.205 | 0.0011778 | 2652.7 | -0.001567 | -4977.5 | 0.0014782 | 233.89 | -0.0022741 | -12364 | 0.0014075 | 900.36 | -0.0021165 | -12240 | 0.02 | 0.0045126 | -41529 | -0.0083284 | -214.28 | 0.003193 | -28021 | -0.0068828 | -5193.4
0.6758 | 8.313e-05 | 714.07 | -7.3418e-05 | -557.15 | 8.2973e-05 | 713.35 | -7.3097e-05 | -553.98 | 8.3027e-05 | 713.5 | -7.3209e-05 | -555.18 | 0.21 | 0.0010986 | 4607.3 | -0.0013461 | -4577.9 | 0.0013807 | 1713.2 | -0.0020446 | -11995 | 0.0013213 | 2245.3 | -0.0019307 | -11978 | 0.02125 | 0.0044864 | -41732 | -0.0082883 | -216.49 | 0.0031804 | -28318 | -0.0068812 | -5195.7
0.7082 | 7.6166e-05 | 657.97 | -6.6401e-05 | -499.72 | 7.6549e-05 | 660.78 | -6.6764e-05 | -502.96 | 7.5886e-05 | 655.52 | -6.6055e-05 | -497.08 | 0.215 | 0.0010194 | 6561.9 | -0.0011251 | -4178.3 | 0.0012832 | 3192.4 | -0.001815 | -11627 | 0.001235 | 3590.3 | -0.0017449 | -11717 | 0.0225 | 0.0044505 | -41837 | -0.0082381 | -267.43 | 0.0031594 | -28433 | -0.0068214 | -5203.5
0.7406 | 7.0197e-05 | 609.52 | -6.0429e-05 | -451.2 | 7.0023e-05 | 607.46 | -6.0311e-05 | -450.89 | 6.8951e-05 | 599.49 | -5.9099e-05 | -440.31 | 0.22 | 0.00094018 | 8516.5 | -0.00090412 | -3778.8 | 0.0011892 | 4562.8 | -0.0015987 | -11260 | 0.0011484 | 4940.6 | -0.0015575 | -11447 | 0.02375 | 0.0044145 | -41943 | -0.0081879 | -318.36 | 0.0031383 | -28549 | -0.0067616 | -5211.3
0.773 | 6.4229e-05 | 561.07 | -5.4456e-05 | -402.69 | 6.3339e-05 | 553.09 | -5.3653e-05 | -396.92 | 6.3778e-05 | 557.02 | -5.4029e-05 | -399.61 | 0.225 | 0.00088099 | 8211.3 | -0.00081697 | -3416.9 | 0.0011125 | 5043.7 | -0.0014615 | -10821 | 0.0010603 | 6306.9 | -0.0013655 | -11154 | 0.025 | 0.0043786 | -42048 | -0.0081377 | -369.3 | 0.0031172 | -28665 | -0.0067019 | -5219.1
0.8054 | 5.8429e-05 | 513.92 | -4.8668e-05 | -355.74 | 5.8694e-05 | 514.92 | -4.9113e-05 | -360.51 | 5.8761e-05 | 515.75 | -4.9127e-05 | -360.34 | 0.23 | 0.00082236 | 7842.3 | -0.00073359 | -3056.1 | 0.0010432 | 4986.4 | -0.0013646 | -10314 | 0.00098887 | 6421.2 | -0.0012582 | -10699 | 0.02625 | 0.0043507 | -42245 | -0.0080992 | -396.95 | 0.0030962 | -28780 | -0.0066421 | -5226.9
0.8378 | 5.4267e-05 | 479.32 | -4.467e-05 | -324.08 | 5.4256e-05 | 478.46 | -4.4762e-05 | -325.59 | 5.4035e-05 | 476.81 | -4.4526e-05 | -323.54 | 0.235 | 0.00076373 | 7473.4 | -0.00065022 | -2695.3 | 0.00097397 | 4929.1 | -0.0012678 | -9807.5 | 0.00092035 | 6042.4 | -0.001177 | -10137 | 0.0275 | 0.0043365 | -42578 | -0.0081111 | -352.42 | 0.0030751 | -28896 | -0.0065823 | -5234.7
0.8702 | 5.0105e-05 | 444.73 | -4.0673e-05 | -292.42 | 4.9817e-05 | 442.01 | -4.0411e-05 | -290.67 | 4.9887e-05 | 442.52 | -4.0522e-05 | -291.63 | 0.24 | 0.0007051 | 7104.4 | -0.00056685 | -2334.5 | 0.00090472 | 4871.9 | -0.0011709 | -9301 | 0.00085182 | 5663.5 | -0.0010958 | -9575.1 | 0.02875 | 0.0043112 | -42901 | -0.0081108 | -329.94 | 0.0030591 | -29036 | -0.0065355 | -5227.1
0.9026 | 4.6162e-05 | 411.93 | -3.6899e-05 | -262.55 | 4.6253e-05 | 412.5 | -3.7e-05 | -263.54 | 4.6396e-05 | 413.66 | -3.7172e-05 | -264.94 | 0.245 | 0.00064647 | 6735.5 | -0.00048348 | -1973.7 | 0.00083548 | 4814.6 | -0.001074 | -8794.4 | 0.0007833 | 5284.7 | -0.0010145 | -9012.9 | 0.03 | 0.0042858 | -43224 | -0.0081106 | -307.46 | 0.0030451 | -29141 | -0.00651 | -5232.3
0.935 | 4.2947e-05 | 385.14 | -3.3859e-05 | -238.55 | 4.2977e-05 | 385.27 | -3.3897e-05 | -238.98 | 4.2905e-05 | 384.81 | -3.3822e-05 | -238.24 | 0.25 | 0.00058784 | 6366.5 | -0.00040011 | -1612.9 | 0.00076623 | 4757.3 | -0.00097716 | -8287.8 | 0.00071478 | 4905.8 | -0.0009333 | -8450.6 | 0.03125 | 0.0042692 | -43504 | -0.0081018 | -297.78 | 0.0030349 | -29278 | -0.0064761 | -5219.4
0.9674 | 3.9732e-05 | 358.34 | -3.0819e-05 | -214.55 | 3.9717e-05 | 358.17 | -3.0811e-05 | -214.54 | 3.9632e-05 | 357.57 | -3.0713e-05 | -213.65 | 0.255 | 0.00055806 | 6029.3 | -0.00036799 | -1490.4 | 0.00069699 | 4700 | -0.00088028 | -7781.3 | 0.00067722 | 4669.8 | -0.00088215 | -7992.8 | 0.0325 | 0.0042544 | -43776 | -0.0080912 | -290.73 | 0.0030271 | -29451 | -0.0064446 | -5197.8
0.9998 | 3.6872e-05 | 334.34 | -2.8154e-05 | -193.7 | 3.6888e-05 | 334.44 | -2.8178e-05 | -193.92 | 3.6796e-05 | 333.66 | -2.8086e-05 | -193.2 | 0.26 | 0.00054029 | 5806.3 | -0.00035279 | -1445.7 | 0.00064463 | 4490.4 | -0.00081026 | -7290 | 0.00064294 | 4448.8 | -0.00083418 | -7545.9 | 0.03375 | 0.0042395 | -44048 | -0.0080807 | -283.68 | 0.0030194 | -29623 | -0.0064131 | -5176.3
1.0322 | 3.4313e-05 | 312.67 | -2.5807e-05 | -175.52 | 3.4389e-05 | 313.26 | -2.5893e-05 | -176.25 | 3.4252e-05 | 312.11 | -2.5758e-05 | -175.19 | 0.265 | 0.00052251 | 5583.3 | -0.00033759 | -1401 | 0.00060177 | 4195.3 | -0.00075532 | -6807.2 | 0.00060867 | 4227.9 | -0.00078622 | -7099.1 | 0.035 | 0.004225 | -44299 | -0.0080614 | -277.76 | 0.0030117 | -29796 | -0.0063816 | -5154.7
1.0646 | 3.173e-05 | 290.82 | -2.3436e-05 | -157.14 | 3.1834e-05 | 291.66 | -2.3547e-05 | -158.05 | 3.1709e-05 | 290.55 | -2.3431e-05 | -157.19 | 0.27 | 0.00050474 | 5360.3 | -0.0003224 | -1356.3 | 0.00055891 | 3900.1 | -0.00070039 | -6324.5 | 0.00057585 | 4021.2 | -0.00073841 | -6651.1 | 0.03625 | 0.0042055 | -44480 | -0.0080304 | -280.92 | 0.003004 | -29969 | -0.0063501 | -5133.1
1.097 | 2.954e-05 | 272.17 | -2.1463e-05 | -141.98 | 2.9442e-05 | 271.35 | -2.1371e-05 | -141.26 | 2.9476e-05 | 271.55 | -2.1419e-05 | -141.73 | 0.275 | 0.00048697 | 5137.3 | -0.0003072 | -1311.6 | 0.00053516 | 3748.3 | -0.00066798 | -6021.6 | 0.0005438 | 3822 | -0.00069069 | -6202.4 | 0.0375 | 0.0041862 | -44683 | -0.007999 | -281.7 | 0.0029959 | -30133 | -0.0063186 | -5112.5
1.1294 | 2.7494e-05 | 254.71 | -1.9634e-05 | -127.99 | 2.748e-05 | 254.47 | -1.9642e-05 | -128.17 | 2.7426e-05 | 254.02 | -1.9592e-05 | -127.77 | 0.28 | 0.0004692 | 4914.3 | -0.000292 | -1266.9 | 0.00051309 | 3609 | -0.00063754 | -5734.5 | 0.00051175 | 3622.9 | -0.00064296 | -5753.7 | 0.03875 | 0.0041668 | -44885 | -0.0079675 | -282.48 | 0.0029847 | -30200 | -0.0062869 | -5103.6
1.1618 | 2.5444e-05 | 237.2 | -1.7801e-05 | -113.96 | 2.5523e-05 | 237.67 | -1.7915e-05 | -115.06 | 2.5463e-05 | 237.19 | -1.7851e-05 | -114.53 | 0.285 | 0.00045143 | 4691.3 | -0.00027681 | -1222.1 | 0.00049102 | 3469.7 | -0.00060711 | -5447.5 | 0.0004797 | 3423.7 | -0.00059523 | -5305.1 | 0.04 | 0.0041437 | -45040 | -0.007934 | -302.21 | 0.0029735 | -30267 | -0.0062552 | -5094.6
1.1942 | 2.3695e-05 | 222 | -1.6301e-05 | -102.78 | 2.3586e-05 | 221.03 | -1.6206e-05 | -102.09 | 2.3663e-05 | 221.68 | -1.6278e-05 | -102.65 | 0.29 | 0.00043366 | 4468.3 | -0.00026161 | -1177.4 | 0.00046896 | 3330.4 | -0.00057668 | -5160.4 | 0.00045286 | 3259.6 | -0.00055466 | -4921.9 | 0.04125 | 0.0041111 | -45068 | -0.0078953 | -370.97 | 0.0029622 | -30334 | -0.0062235 | -5085.7
1.2266 | 2.2047e-05 | 207.57 | -1.4911e-05 | -92.541 | 2.2057e-05 | 207.71 | -1.4903e-05 | -92.416 | 2.2099e-05 | 208.07 | -1.4942e-05 | -92.721 | 0.295 | 0.00041589 | 4245.3 | -0.00024641 | -1132.7 | 0.00044689 | 3191.1 | -0.00054624 | -4873.4 | 0.00043731 | 3171.1 | -0.00052959 | -4680.4 | 0.0425 | 0.0040784 | -45096 | -0.0078567 | -439.73 | 0.002951 | -30402 | -0.0061918 | -5076.7
1.259 | 2.048e-05 | 193.9 | -1.3583e-05 | -82.708 | 2.0528e-05 | 194.4 | -1.3601e-05 | -82.737 | 2.0535e-05 | 194.46 | -1.3607e-05 | -82.789 | 0.3 | 0.00039811 | 4022.3 | -0.00023122 | -1088 | 0.00042482 | 3051.9 | -0.00051581 | -4586.3 | 0.00042176 | 3082.6 | -0.00050451 | -4439 | 0.04375 | 0.0040602 | -45248 | -0.0078364 | -461.98 | 0.0029398 | -30469 | -0.0061601 | -5067.8
1.2914 | 1.9064e-05 | 181.48 | -1.2396e-05 | -73.986 | 1.8998e-05 | 181.08 | -1.2298e-05 | -73.058 | 1.8965e-05 | 180.79 | -1.2266e-05 | -72.815 | 0.305 | 0.00038034 | 3799.3 | -0.00021602 | -1043.3 | 0.00040275 | 2912.6 | -0.00048538 | -4299.3 | 0.0004062 | 2994.1 | -0.00047944 | -4197.6 | 0.045 | 0.0040459 | -45423 | -0.0078217 | -468.61 | 0.0029286 | -30536 | -0.0061285 | -5058.7
1.3238 | 1.7648e-05 | 169.06 | -1.1209e-05 | -65.263 | 1.7627e-05 | 169.02 | -1.1158e-05 | -64.727 | 1.7648e-05 | 169.17 | -1.1181e-05 | -64.933 | 0.31 | 0.00036257 | 3576.3 | -0.00020082 | -998.57 | 0.00038068 | 2773.3 | -0.00045494 | -4012.2 | 0.00039065 | 2905.6 | -0.00045436 | -3956.2 | 0.04625 | 0.0040411 | -45654 | -0.0078218 | -433.69 | 0.0029202 | -30595 | -0.0061027 | -5057.2
1.3562 | 1.6268e-05 | 156.94 | -1.0059e-05 | -56.848 | 1.6398e-05 | 158.09 | -1.0165e-05 | -57.608 | 1.6425e-05 | 158.31 | -1.0192e-05 | -57.831 | 0.315 | 0.0003448 | 3353.3 | -0.00018563 | -953.86 | 0.00036174 | 2656.6 | -0.0004277 | -3753.9 | 0.0003751 | 2817.1 | -0.00042928 | -3714.7 | 0.0475 | 0.0040364 | -45885 | -0.0078219 | -398.77 | 0.0029113 | -30652 | -0.0060763 | -5061.8
1.3886 | 1.5131e-05 | 146.78 | -9.1512e-06 | -50.402 | 1.5168e-05 | 147.16 | -9.1719e-06 | -50.489 | 1.5192e-05 | 147.36 | -9.1939e-06 | -50.662 | 0.32 | 0.00032703 | 3130.4 | -0.00017043 | -909.14 | 0.00034664 | 2567.4 | -0.00040436 | -3530.9 | 0.00035889 | 2724 | -0.00040354 | -3467.1 | 0.04875 | 0.0040345 | -46162 | -0.0078255 | -350.06 | 0.0029024 | -30708 | -0.0060499 | -5066.4
1.421 | 1.411e-05 | 137.62 | -8.349e-06 | -44.755 | 1.3971e-05 | 136.5 | -8.2088e-06 | -43.607 | 1.3965e-05 | 136.45 | -8.2009e-06 | -43.535 | 0.325 | 0.00031936 | 3044.1 | -0.00016882 | -920.09 | 0.00033154 | 2478.3 | -0.00038102 | -3307.9 | 0.00034241 | 2629.1 | -0.00037754 | -3217.1 | 0.05 | 0.0040342 | -46463 | -0.0078312 | -293.69 | 0.0028935 | -30764 | -0.0060235 | -5071
1.4534 | 1.3088e-05 | 128.46 | -7.5468e-06 | -39.107 | 1.2951e-05 | 127.32 | -7.4118e-06 | -38.028 | 1.2945e-05 | 127.28 | -7.4067e-06 | -37.989 | 0.33 | 0.0003118 | 2959.3 | -0.00016736 | -931.6 | 0.00032148 | 2422 | -0.00036485 | -3151.2 | 0.00032594 | 2534.2 | -0.00035153 | -2967.1 | 0.05125 | 0.004028 | -46674 | -0.00783 | -266.13 | 0.0028846 | -30821 | -0.0059972 | -5075.6
1.4858 | 1.2063e-05 | 119.26 | -6.741e-06 | -33.433 | 1.1983e-05 | 118.58 | -6.6669e-06 | -32.869 | 1.1988e-05 | 118.6 | -6.674e-06 | -32.943 | 0.335 | 0.00030424 | 2874.4 | -0.00016589 | -943.1 | 0.00031337 | 2378.4 | -0.00035145 | -3020.1 | 0.00031396 | 2463.4 | -0.00033312 | -2791.1 | 0.0525 | 0.0040098 | -46772 | -0.0078106 | -289.22 | 0.0028757 | -30877 | -0.0059708 | -5080.2
1.5182 | 1.1062e-05 | 110.25 | -5.9605e-06 | -27.974 | 1.1037e-05 | 110.01 | -5.9408e-06 | -27.854 | 1.1031e-05 | 109.92 | -5.9414e-06 | -27.898 | 0.34 | 0.00029667 | 2789.6 | -0.00016442 | -954.61 | 0.00030526 | 2334.8 | -0.00033805 | -2889.1 | 0.0003054 | 2411 | -0.00032052 | -2671.7 | 0.05375 | 0.003991 | -46863 | -0.0077902 | -315.05 | 0.0028664 | -30915 | -0.0059448 | -5086.6
1.5506 | 1.0265e-05 | 102.93 | -5.373e-06 | -24.05 | 1.0231e-05 | 102.65 | -5.3402e-06 | -23.799 | 1.0203e-05 | 102.38 | -5.319e-06 | -23.67 | 0.345 | 0.00028911 | 2704.7 | -0.00016295 | -966.12 | 0.00029715 | 2291.2 | -0.00032466 | -2758 | 0.00029685 | 2358.6 | -0.00030792 | -2552.3 | 0.055 | 0.0039721 | -46955 | -0.0077699 | -340.89 | 0.0028566 | -30918 | -0.0059194 | -5096.6
1.583 | 9.4724e-06 | 95.654 | -4.7899e-06 | -20.16 | 9.4257e-06 | 95.282 | -4.7395e-06 | -19.744 | 9.3899e-06 | 94.952 | -4.7089e-06 | -19.534 | 0.35 | 0.00028154 | 2619.9 | -0.00016148 | -977.63 | 0.00028904 | 2247.6 | -0.00031126 | -2627 | 0.00028822 | 2304.7 | -0.00029557 | -2435.8 | 0.05625 | 0.0039536 | -47014 | -0.0077468 | -375.73 | 0.0028467 | -30921 | -0.005894 | -5106.5
1.6154 | 8.68e-06 | 88.375 | -4.2068e-06 | -16.27 | 8.6325e-06 | 88.012 | -4.1523e-06 | -15.804 | 8.6549e-06 | 88.174 | -4.1772e-06 | -16.027 | 0.355 | 0.00027398 | 2535 | -0.00016001 | -989.14 | 0.00028093 | 2204 | -0.00029786 | -2495.9 | 0.00027948 | 2248.5 | -0.00028361 | -2323.9 | 0.0575 | 0.0039355 | -47045 | -0.0077214 | -418.49 | 0.0028369 | -30923 | -0.0058687 | -5116.5
1.6478 | 7.976e-06 | 81.87 | -3.6996e-06 | -12.939 | 8.001e-06 | 82.134 | -3.709e-06 | -12.955 | 7.9997e-06 | 82.092 | -3.7137e-06 | -13.024 | 0.36 | 0.00026642 | 2450.2 | -0.00015855 | -1000.6 | 0.00027282 | 2160.4 | -0.00028446 | -2364.8 | 0.00027074 | 2192.3 | -0.00027165 | -2212.1 | 0.05875 | 0.0039243 | -47161 | -0.0077003 | -435.29 | 0.002827 | -30926 | -0.0058433 | -5126.5
1.6802 | 7.3212e-06 | 75.794 | -3.2349e-06 | -9.9244 | 7.3559e-06 | 76.127 | -3.2564e-06 | -10.047 | 7.3466e-06 | 76.029 | -3.252e-06 | -10.035 | 0.365 | 0.00025885 | 2365.3 | -0.00015708 | -1012.2 | 0.00026471 | 2116.8 | -0.00027106 | -2233.8 | 0.000262 | 2136.1 | -0.00025968 | -2100.2 | 0.06 | 0.0039209 | -47372 | -0.0076837 | -423.04 | 0.0028171 | -30928 | -0.0058178 | -5135.8
1.7126 | 6.7562e-06 | 70.491 | -2.8485e-06 | -7.5019 | 6.7108e-06 | 70.121 | -2.8037e-06 | -7.14 | 6.6935e-06 | 69.965 | -2.7903e-06 | -7.0459 | 0.37 | 0.0002513 | 2280.9 | -0.00015556 | -1023 | 0.0002566 | 2073.2 | -0.00025766 | -2102.7 | 0.00025326 | 2079.8 | -0.00024772 | -1988.3 | 0.06125 | 0.0039175 | -47583 | -0.0076671 | -410.8 | 0.0028075 | -30933 | -0.005793 | -5145.3
1.745 | 6.1909e-06 | 65.186 | -2.4619e-06 | -5.0772 | 6.1366e-06 | 64.738 | -2.41e-06 | -4.6632 | 6.1398e-06 | 64.758 | -2.4146e-06 | -4.7061 | 0.375 | 0.00024427 | 2211.4 | -0.00015218 | -1007.9 | 0.00024849 | 2029.6 | -0.00024426 | -1971.7 | 0.00024452 | 2023.6 | -0.00023576 | -1876.5 | 0.0625 | 0.0039108 | -47787 | -0.007644 | -409.07 | 0.0028037 | -30990 | -0.0057797 | -5141.2
1.7774 | 5.6317e-06 | 59.932 | -2.0815e-06 | -2.7013 | 5.6306e-06 | 59.952 | -2.0737e-06 | -2.6095 | 5.637e-06 | 59.989 | -2.0834e-06 | -2.7024 | 0.38 | 0.00023727 | 2140.7 | -0.00014957 | -1000.5 | 0.00024038 | 1986 | -0.00023087 | -1840.6 | 0.00023579 | 1967.4 | -0.0002238 | -1764.6 | 0.06375 | 0.0039048 | -47972 | -0.0076351 | -392.08 | 0.0028028 | -31098 | -0.0057745 | -5134.9
1.8098 | 5.1593e-06 | 55.434 | -1.7745e-06 | -0.87021 | 5.1409e-06 | 55.296 | -1.7541e-06 | -0.69341 | 5.1341e-06 | 55.22 | -1.7521e-06 | -0.69874 | 0.385 | 0.00023137 | 2083 | -0.00014752 | -993.76 | 0.0002323 | 1942.1 | -0.00021762 | -1711.4 | 0.0002303 | 1929.9 | -0.00021664 | -1699.4 | 0.065 | 0.0039016 | -48134 | -0.0076531 | -344.31 | 0.0028019 | -31203 | -0.0057689 | -5127.5
1.8422 | 4.7128e-06 | 51.173 | -1.4872e-06 | 0.82713 | 4.6513e-06 | 50.64 | -1.4344e-06 | 1.2227 | 4.6552e-06 | 50.664 | -1.4398e-06 | 1.1707 | 0.39 | 0.00022644 | 2039.2 | -0.00014476 | -975.11 | 0.00022457 | 1894.6 | -0.00020606 | -1602.3 | 0.00022535 | 1895.6 | -0.00021028 | -1641.9 | 0.06625 | 0.0038943 | -48272 | -0.0076638 | -309.72 | 0.002801 | -31308 | -0.0057633 | -5119.9
1.8746 | 4.2663e-06 | 46.912 | -1.1999e-06 | 2.5245 | 4.2547e-06 | 46.813 | -1.1891e-06 | 2.608 | 4.2531e-06 | 46.796 | -1.1885e-06 | 2.6087 | 0.395 | 0.00022167 | 1994.9 | -0.00014327 | -968.6 | 0.00021893 | 1856.5 | -0.00019859 | -1533.8 | 0.00022041 | 1861.2 | -0.00020391 | -1584.4 | 0.0675 | 0.0038826 | -48383 | -0.0076662 | -289.96 | 0.0028001 | -31413 | -0.0057577 | -5112.4
1.907 | 3.8816e-06 | 43.197 | -9.6284e-07 | 3.8594 | 3.879e-06 | 43.172 | -9.6051e-07 | 3.8743 | 3.8562e-06 | 42.971 | -9.4198e-07 | 4.0082 | 0.4 | 0.00021687 | 1950.2 | -0.00014187 | -962.9 | 0.0002146 | 1824.5 | -0.00019372 | -1491.1 | 0.00021547 | 1826.9 | -0.00019755 | -1526.9 | 0.06875 | 0.0038735 | -48464 | -0.007659 | -303.24 | 0.0027992 | -31518 | -0.0057521 | -5104.8
1.9394 | 3.5281e-06 | 39.749 | -7.5352e-07 | 4.9812 | 3.5032e-06 | 39.531 | -7.3193e-07 | 5.1405 | 3.477e-06 | 39.293 | -7.1247e-07 | 5.2735 | 0.405 | 0.00021201 | 1904.6 | -0.00014056 | -958.31 | 0.00021028 | 1792.5 | -0.00018884 | -1448.4 | 0.00021052 | 1792.6 | -0.00019119 | -1469.4 | 0.07 | 0.0038667 | -48519 | -0.0076435 | -345.14 | 0.0027983 | -31623 | -0.0057464 | -5097.3
1.9718 | 3.1714e-06 | 36.272 | -5.4147e-07 | 6.1225 | 3.1371e-06 | 35.972 | -5.1221e-07 | 6.3382 | 3.1576e-06 | 36.165 | -5.2697e-07 | 6.2453 | 0.41 | 0.00020715 | 1859.1 | -0.00013924 | -953.72 | 0.00020595 | 1760.5 | -0.00018396 | -1405.7 | 0.00020558 | 1758.2 | -0.00018483 | -1411.9 | 0.07125 | 0.0038599 | -48574 | -0.0076279 | -387.03 | 0.0027974 | -31728 | -0.0057408 | -5089.7
2.0042 | 2.8372e-06 | 32.999 | -3.4706e-07 | 7.1415 | 2.8254e-06 | 32.91 | -3.3336e-07 | 7.2597 | 2.8624e-06 | 33.26 | -3.5932e-07 | 7.0981 | 0.415 | 0.00020229 | 1813.6 | -0.00013793 | -949.12 | 0.00020163 | 1728.6 | -0.00017908 | -1363 | 0.00020063 | 1723.9 | -0.00017846 | -1354.5 | 0.0725 | 0.0038526 | -48647 | -0.0076151 | -421.19 | 0.0027965 | -31834 | -0.0057352 | -5082.2
2.0366 | 2.5516e-06 | 30.167 | -1.8971e-07 | 7.9064 | 2.5582e-06 | 30.259 | -1.8697e-07 | 7.9672 | 2.559e-06 | 30.273 | -1.8679e-07 | 7.9761 | 0.42 | 0.00019743 | 1768.1 | -0.00013661 | -944.53 | 0.00019731 | 1696.7 | -0.00017419 | -1320.1 | 0.00019569 | 1689.6 | -0.0001721 | -1297 | 0.07375 | 0.0038506 | -48757 | -0.00761 | -415.91 | 0.0027956 | -31939 | -0.0057296 | -5074.6
2.069 | 2.2824e-06 | 27.486 | -4.4103e-08 | 8.5944 | 2.2891e-06 | 27.586 | -4.0145e-08 | 8.6721 | 2.2615e-06 | 27.335 | -1.9714e-08 | 8.8109 | 0.425 | 0.00019258 | 1722.5 | -0.0001353 | -939.94 | 0.00019305 | 1665.7 | -0.0001692 | -1275.8 | 0.00019086 | 1656.6 | -0.00016582 | -1239.7 | 0.075 | 0.0038532 | -48891 | -0.0076101 | -381.78 | 0.0027947 | -32044 | -0.005724 | -5067.1
2.1014 | 2.0373e-06 | 25.035 | 8.5545e-08 | 9.186 | 2.0157e-06 | 24.866 | 1.0763e-07 | 9.3713 | 2.0268e-06 | 24.969 | 1.0056e-07 | 9.3278 | 0.43 | 0.00018772 | 1677 | -0.00013399 | -935.35 | 0.00018878 | 1634.7 | -0.0001642 | -1231.6 | 0.00018605 | 1623.8 | -0.00015954 | -1182.5 | 0.07625 | 0.0038558 | -49025 | -0.0076102 | -347.64 | 0.0027938 | -32149 | -0.0057184 | -5059.5
2.1338 | 1.8132e-06 | 22.783 | 2.0118e-07 | 9.693 | 1.8046e-06 | 22.72 | 2.1167e-07 | 9.785 | 1.7966e-06 | 22.633 | 2.1476e-07 | 9.7881 | 0.435 | 0.00018294 | 1632.4 | -0.00013263 | -930.18 | 0.00018451 | 1603.8 | -0.00015921 | -1187.3 | 0.00018123 | 1590.9 | -0.00015327 | -1125.3 | 0.0775 | 0.0038558 | -49147 | -0.0076071 | -319.42 | 0.002791 | -32202 | -0.0057097 | -5056.4
2.1662 | 1.5932e-06 | 20.555 | 3.1082e-07 | 10.142 | 1.6001e-06 | 20.628 | 3.0878e-07 | 10.142 | 1.5683e-06 | 20.315 | 3.278e-07 | 10.242 | 0.44 | 0.0001798 | 1605.7 | -0.00013044 | -913.62 | 0.00018024 | 1572.8 | -0.00015421 | -1143.1 | 0.00017642 | 1558.1 | -0.00014699 | -1068.1 | 0.07875 | 0.0038493 | -49192 | -0.0075941 | -322.44 | 0.0027831 | -32152 | -0.0056924 | -5079.6
2.1986 | 1.4129e-06 | 18.697 | 3.929e-07 | 10.415 | 1.3957e-06 | 18.536 | 4.059e-07 | 10.499 | 1.3949e-06 | 18.531 | 4.0707e-07 | 10.509 | 0.445 | 0.00017666 | 1578.9 | -0.00012825 | -897.06 | 0.00017598 | 1541.8 | -0.00014921 | -1098.8 | 0.000172 | 1527.3 | -0.00014137 | -1017.3 | 0.08 | 0.0038338 | -49163 | -0.0075684 | -360.23 | 0.0027762 | -32115 | -0.0056764 | -5096.7
2.231 | 1.2444e-06 | 16.951 | 4.671e-07 | 10.639 | 1.2048e-06 | 16.575 | 4.9442e-07 | 10.807 | 1.2206e-06 | 16.737 | 4.8639e-07 | 10.775 | 0.45 | 0.00017352 | 1552.2 | -0.00012607 | -880.5 | 0.00017171 | 1510.9 | -0.00014422 | -1054.6 | 0.00016914 | 1504.5 | -0.00013832 | -992.2 | 0.08125 | 0.0038175 | -49132 | -0.0075417 | -400.07 | 0.0027693 | -32079 | -0.0056604 | -5113.9
2.2634 | 1.0721e-06 | 15.161 | 5.4202e-07 | 10.857 | 1.0578e-06 | 15.039 | 5.5503e-07 | 10.956 | 1.0423e-06 | 14.896 | 5.6595e-07 | 11.028 | 0.455 | 0.00017038 | 1525.5 | -0.00012388 | -863.94 | 0.00016744 | 1479.9 | -0.00013922 | -1010.3 | 0.00016629 | 1481.7 | -0.00013528 | -967.06 | 0.0825 | 0.0038011 | -49100 | -0.007515 | -439.9 | 0.0027624 | -32042 | -0.0056444 | -5131
2.2958 | 9.1642e-07 | 13.534 | 6.0711e-07 | 11.022 | 9.1087e-07 | 13.502 | 6.1564e-07 | 11.105 | 9.0962e-07 | 13.491 | 6.1683e-07 | 11.113 | 0.46 | 0.00016724 | 1498.8 | -0.00012169 | -847.39 | 0.00016317 | 1448.9 | -0.00013423 | -966.06 | 0.00016343 | 1458.9 | -0.00013223 | -941.93 | 0.08375 | 0.0037906 | -49116 | -0.0074973 | -458.2 | 0.0027555 | -32005 | -0.0056285 | -5148.1
2.3282 | 7.9073e-07 | 12.193 | 6.5205e-07 | 11.067 | 7.6624e-07 | 11.982 | 6.7355e-07 | 11.23 | 7.7704e-07 | 12.086 | 6.6768e-07 | 11.198 | 0.465 | 0.0001641 | 1472.1 | -0.0001195 | -830.83 | 0.00015891 | 1418 | -0.00012923 | -921.81 | 0.00016058 | 1436.2 | -0.00012918 | -916.8 | 0.085 | 0.0037905 | -49218 | -0.0074955 | -437.24 | 0.0027486 | -31968 | -0.0056125 | -5165.3
2.3606 | 6.6504e-07 | 10.851 | 6.9699e-07 | 11.111 | 6.5296e-07 | 10.757 | 7.1085e-07 | 11.227 | 6.4182e-07 | 10.648 | 7.1766e-07 | 11.264 | 0.47 | 0.00016096 | 1445.4 | -0.00011731 | -814.27 | 0.00015464 | 1387 | -0.00012424 | -877.55 | 0.00015773 | 1413.4 | -0.00012614 | -891.67 | 0.08625 | 0.0037907 | -49332 | -0.0074951 | -414.73 | 0.0027417 | -31931 | -0.0055965 | -5182.4
2.393 | 5.4074e-07 | 9.5224 | 7.4084e-07 | 11.147 | 5.3968e-07 | 9.5317 | 7.4814e-07 | 11.224 | 5.4191e-07 | 9.556 | 7.474e-07 | 11.225 | 0.475 | 0.00015782 | 1418.6 | -0.00011512 | -797.71 | 0.00015037 | 1356 | -0.00011924 | -833.3 | 0.00015487 | 1390.6 | -0.00012309 | -866.54 | 0.0875 | 0.0037917 | -49491 | -0.0075 | -386.27 | 0.0027349 | -31894 | -0.0055805 | -5199.5
2.4254 | 4.4849e-07 | 8.4971 | 7.6448e-07 | 11.063 | 4.2937e-07 | 8.3346 | 7.835e-07 | 11.21 | 4.3852e-07 | 8.4202 | 7.7654e-07 | 11.165 | 0.48 | 0.00015467 | 1391.9 | -0.00011294 | -781.15 | 0.00014807 | 1337.4 | -0.00011686 | -813.95 | 0.00015202 | 1367.8 | -0.00012005 | -841.41 | 0.08875 | 0.0037927 | -49649 | -0.0075049 | -357.82 | 0.002728 | -31857 | -0.0055645 | -5216.7
2.4578 | 3.5548e-07 | 7.462 | 7.8803e-07 | 10.974 | 3.4446e-07 | 7.3818 | 8.0221e-07 | 11.099 | 3.3514e-07 | 7.2845 | 8.0567e-07 | 11.105 | 0.485 | 0.00015153 | 1365.2 | -0.00011075 | -764.59 | 0.00014598 | 1320.1 | -0.00011477 | -797.27 | 0.00014916 | 1345 | -0.000117 | -816.28 | 0.09 | 0.0037857 | -49686 | -0.0074999 | -376.65 | 0.0027211 | -31821 | -0.0055486 | -5233.8
2.4902 | 2.6471e-07 | 6.4499 | 8.1052e-07 | 10.882 | 2.5808e-07 | 6.4107 | 8.2078e-07 | 10.98 | 2.5816e-07 | 6.4156 | 8.217e-07 | 10.992 | 0.49 | 0.00014839 | 1338.5 | -0.00010856 | -748.03 | 0.00014389 | 1302.8 | -0.00011268 | -780.59 | 0.00014619 | 1321 | -0.00011391 | -791.06 | 0.09125 | 0.0037727 | -49632 | -0.0074874 | -430.64 | 0.0027142 | -31784 | -0.0055326 | -5250.9
2.5226 | 1.9412e-07 | 5.6461 | 8.2352e-07 | 10.757 | 1.7893e-07 | 5.5143 | 8.3622e-07 | 10.852 | 1.8371e-07 | 5.568 | 8.3528e-07 | 10.859 | 0.495 | 0.00014525 | 1311.8 | -0.00010637 | -731.47 | 0.00014179 | 1285.5 | -0.00011058 | -763.9 | 0.00014321 | 1296.9 | -0.00011082 | -765.84 | 0.0925 | 0.0037597 | -49578 | -0.0074749 | -484.63 | 0.0027138 | -31821 | -0.0055272 | -5239.6
2.555 | 1.2148e-07 | 4.8158 | 8.361e-07 | 10.619 | 1.1734e-07 | 4.7997 | 8.4404e-07 | 10.701 | 1.1239e-07 | 4.747 | 8.4601e-07 | 10.704 | 0.5 | 0.00014211 | 1285.1 | -0.00010418 | -714.91 | 0.0001397 | 1268.1 | -0.00010849 | -747.22 | 0.00014023 | 1272.8 | -0.00010772 | -740.62 | 0.09375 | 0.0037467 | -49524 | -0.0074624 | -538.61 | 0.0027178 | -31910 | -0.0055293 | -5208.2
2.5874 | 6.7021e-08 | 4.1695 | 8.3941e-07 | 10.442 | 5.554e-08 | 4.0814 | 8.5159e-07 | 10.546 | 5.75e-08 | 4.094 | 8.4945e-07 | 10.525 | 0.505 | 0.00013896 | 1258.2 | -0.00010197 | -698.13 | 0.00013761 | 1250.8 | -0.00010639 | -730.54 | 0.00013725 | 1248.8 | -0.00010463 | -715.4 | 0.095 | 0.0037377 | -49513 | -0.007453 | -570.76 | 0.0027121 | -31869 | -0.0055196 | -5246.9
2.6198 | 1.6135e-08 | 3.5521 | 8.3919e-07 | 10.236 | 1.7614e-09 | 3.4356 | 8.5312e-07 | 10.349 | 2.6056e-09 | 3.441 | 8.5289e-07 | 10.345 | 0.51 | 0.00013599 | 1233.4 | -9.9641e-05 | -680.03 | 0.00013552 | 1233.5 | -0.0001043 | -713.86 | 0.00013427 | 1224.7 | -0.00010154 | -690.17 | 0.09625 | 0.0037364 | -49598 | -0.0074487 | -558.36 | 0.0027065 | -31834 | -0.0055107 | -5285.4
2.6522 | -3.475e-08 | 2.9346 | 8.3897e-07 | 10.03 | -4.1503e-08 | 2.8967 | 8.4987e-07 | 10.135 | -4.6988e-08 | 2.8389 | 8.5295e-07 | 10.147 | 0.515 | 0.00013324 | 1210.4 | -9.7418e-05 | -662.63 | 0.00013343 | 1216.2 | -0.0001022 | -697.18 | 0.0001313 | 1200.6 | -9.8443e-05 | -664.95 | 0.0975 | 0.0037361 | -49701 | -0.0074457 | -539.82 | 0.0027073 | -31899 | -0.005512 | -5282.1
2.6846 | -7.8249e-08 | 2.3959 | 8.3606e-07 | 9.8203 | -8.4767e-08 | 2.3579 | 8.4661e-07 | 9.9209 | -8.383e-08 | 2.3686 | 8.4678e-07 | 9.9255 | 0.52 | 0.00013139 | 1194.9 | -9.5855e-05 | -650.37 | 0.00013133 | 1198.9 | -0.00010011 | -680.49 | 0.00012832 | 1176.5 | -9.535e-05 | -639.73 | 0.09875 | 0.0037357 | -49804 | -0.0074427 | -521.29 | 0.0027081 | -31964 | -0.0055134 | -5278.8
2.717 | -1.1394e-07 | 1.9344 | 8.2894e-07 | 9.5909 | -1.2456e-07 | 1.8549 | 8.4172e-07 | 9.7014 | -1.2067e-07 | 1.8984 | 8.4062e-07 | 9.7044 | 0.525 | 0.00012954 | 1179.4 | -9.4292e-05 | -638.1 | 0.00012924 | 1181.6 | -9.8014e-05 | -663.81 | 0.000126 | 1157.3 | -9.3066e-05 | -621.54 | 0.1 | 0.0037354 | -49907 | -0.0074397 | -502.75 | 0.0027089 | -32029 | -0.0055147 | -5275.5
2.7494 | -1.5106e-07 | 1.4526 | 8.2117e-07 | 9.3474 | -1.521e-07 | 1.4814 | 8.3157e-07 | 9.4691 | -1.5837e-07 | 1.4161 | 8.3404e-07 | 9.4747 | 0.53 | 0.00012768 | 1164 | -9.2729e-05 | -625.83 | 0.00012715 | 1164.3 | -9.5919e-05 | -647.13 | 0.00012403 | 1140.8 | -9.121e-05 | -607.06 | 0.10125 | 0.0037293 | -49881 | -0.0074359 | -519.55 | 0.0027097 | -32094 | -0.005516 | -5272.2
2.7818 | -1.749e-07 | 1.1211 | 8.1051e-07 | 9.123 | -1.8046e-07 | 1.0955 | 8.208e-07 | 9.2261 | -1.8129e-07 | 1.0873 | 8.2122e-07 | 9.228 | 0.535 | 0.00012583 | 1148.5 | -9.1166e-05 | -613.57 | 0.00012494 | 1145.9 | -9.3678e-05 | -629.33 | 0.00012207 | 1124.2 | -8.9355e-05 | -592.59 | 0.1025 | 0.003729 | -49935 | -0.00744 | -505.77 | 0.0027105 | -32159 | -0.0055174 | -5268.9
2.8142 | -1.9874e-07 | 0.78962 | 7.9985e-07 | 8.8985 | -2.0833e-07 | 0.71469 | 8.0984e-07 | 8.9826 | -2.0357e-07 | 0.76485 | 8.0807e-07 | 8.9796 | 0.54 | 0.00012398 | 1133 | -8.9602e-05 | -601.3 | 0.00012273 | 1127.6 | -9.1436e-05 | -611.53 | 0.00012041 | 1110.2 | -8.7809e-05 | -580.6 | 0.10375 | 0.0037368 | -50108 | -0.0074545 | -447.74 | 0.0027113 | -32224 | -0.0055187 | -5265.6
2.8466 | -2.2048e-07 | 0.48007 | 7.8822e-07 | 8.671 | -2.2509e-07 | 0.45161 | 7.9483e-07 | 8.7337 | -2.2585e-07 | 0.44244 | 7.9491e-07 | 8.7313 | 0.545 | 0.00012213 | 1117.6 | -8.8039e-05 | -589.04 | 0.00012052 | 1109.2 | -8.9195e-05 | -593.73 | 0.00011883 | 1096.8 | -8.6344e-05 | -569.24 | 0.105 | 0.0037447 | -50281 | -0.007469 | -389.7 | 0.0027121 | -32289 | -0.0055201 | -5262.3
2.879 | -2.3613e-07 | 0.2308 | 7.7326e-07 | 8.4274 | -2.4041e-07 | 0.20305 | 7.7911e-07 | 8.4819 | -2.4356e-07 | 0.16898 | 7.8023e-07 | 8.4824 | 0.55 | 0.00012027 | 1102.1 | -8.6476e-05 | -576.77 | 0.00011831 | 1090.9 | -8.6953e-05 | -575.93 | 0.00011725 | 1083.5 | -8.4878e-05 | -557.88 | 0.10625 | 0.0037513 | -50433 | -0.0074795 | -340.83 | 0.0027129 | -32354 | -0.0055214 | -5259
2.9114 | -2.4821e-07 | 0.018726 | 7.5682e-07 | 8.1799 | -2.5573e-07 | -0.045509 | 7.6339e-07 | 8.23 | -2.5418e-07 | -0.02965 | 7.6282e-07 | 8.2287 | 0.555 | 0.00011842 | 1086.6 | -8.4913e-05 | -564.51 | 0.0001161 | 1072.5 | -8.4711e-05 | -558.13 | 0.00011567 | 1070.1 | -8.3412e-05 | -546.52 | 0.1075 | 0.0037554 | -50540 | -0.0074817 | -311.18 | 0.0027136 | -32419 | -0.0055227 | -5255.7
2.9438 | -2.6028e-07 | -0.19334 | 7.4038e-07 | 7.9323 | -2.6609e-07 | -0.23948 | 7.4629e-07 | 7.9813 | -2.6481e-07 | -0.22828 | 7.454e-07 | 7.975 | 0.56 | 0.00011657 | 1071.2 | -8.335e-05 | -552.24 | 0.00011389 | 1054.2 | -8.2469e-05 | -540.33 | 0.00011409 | 1056.7 | -8.1946e-05 | -535.17 | 0.10875 | 0.0037525 | -50536 | -0.0074693 | -323.75 | 0.0027147 | -32487 | -0.0055245 | -5250.4
2.9762 | -2.6739e-07 | -0.35184 | 7.2228e-07 | 7.6846 | -2.719e-07 | -0.38397 | 7.2779e-07 | 7.7339 | -2.7544e-07 | -0.42692 | 7.2799e-07 | 7.7212 | 0.565 | 0.00011472 | 1055.7 | -8.1787e-05 | -539.98 | 0.00011168 | 1035.8 | -8.0228e-05 | -522.54 | 0.00011252 | 1043.4 | -8.048e-05 | -523.81 | 0.11 | 0.0037446 | -50453 | -0.0074466 | -366.34 | 0.0027129 | -32470 | -0.0055197 | -5256.5
3.0086 | -2.7252e-07 | -0.49118 | 7.0296e-07 | 7.43 | -2.78e-07 | -0.53467 | 7.0865e-07 | 7.4772 | -2.7888e-07 | -0.54147 | 7.0957e-07 | 7.485 | 0.57 | 0.00011287 | 1040.3 | -8.0224e-05 | -527.7 | 0.00010947 | 1017.5 | -7.7986e-05 | -504.74 | 0.00011094 | 1030 | -7.9014e-05 | -512.45 | 0.11125 | 0.0037371 | -50379 | -0.0074249 | -407 | 0.0027088 | -32407 | -0.0055102 | -5269.7
3.041 | -2.7766e-07 | -0.63052 | 6.8364e-07 | 7.1755 | -2.8342e-07 | -0.67709 | 6.8952e-07 | 7.2234 | -2.8087e-07 | -0.64589 | 6.895e-07 | 7.2338 | 0.575 | 0.00011102 | 1024.8 | -7.866e-05 | -515.42 | 0.00010726 | 999.11 | -7.5744e-05 | -486.94 | 0.00010936 | 1016.6 | -7.7548e-05 | -501.1 | 0.1125 | 0.0037307 | -50336 | -0.0074065 | -440.61 | 0.0027047 | -32344 | -0.0055007 | -5282.9
3.0734 | -2.7768e-07 | -0.70836 | 6.6426e-07 | 6.9404 | -2.8289e-07 | -0.74977 | 6.6977e-07 | 6.9862 | -2.8286e-07 | -0.75032 | 6.6942e-07 | 6.9825 | 0.58 | 0.00010916 | 1009.3 | -7.7096e-05 | -503.14 | 0.00010533 | 983.06 | -7.3814e-05 | -471.65 | 0.00010778 | 1003.3 | -7.6082e-05 | -489.74 | 0.11375 | 0.0037296 | -50379 | -0.007411 | -440.05 | 0.0027006 | -32281 | -0.0054912 | -5296.1
3.1058 | -2.7686e-07 | -0.77621 | 6.4482e-07 | 6.7081 | -2.815e-07 | -0.81539 | 6.492e-07 | 6.7421 | -2.8174e-07 | -0.81634 | 6.4947e-07 | 6.7454 | 0.585 | 0.00010731 | 993.9 | -7.5532e-05 | -490.85 | 0.00010406 | 972.39 | -7.2616e-05 | -462.29 | 0.0001062 | 989.9 | -7.4617e-05 | -478.38 | 0.115 | 0.003736 | -50552 | -0.0074495 | -389.65 | 0.0026966 | -32219 | -0.0054817 | -5309.2
3.1382 | -2.7496e-07 | -0.8348 | 6.2438e-07 | 6.4681 | -2.801e-07 | -0.881 | 6.2862e-07 | 6.4981 | -2.7896e-07 | -0.86199 | 6.296e-07 | 6.5157 | 0.59 | 0.00010546 | 978.44 | -7.3968e-05 | -478.57 | 0.00010279 | 961.72 | -7.1418e-05 | -452.92 | 0.00010462 | 976.54 | -7.3151e-05 | -467.03 | 0.11625 | 0.0037425 | -50725 | -0.0074879 | -339.24 | 0.0026925 | -32156 | -0.0054722 | -5322.4
3.1706 | -2.7016e-07 | -0.85507 | 6.0488e-07 | 6.2505 | -2.754e-07 | -0.90518 | 6.0828e-07 | 6.2706 | -2.7579e-07 | -0.9044 | 6.0938e-07 | 6.2835 | 0.595 | 0.00010361 | 962.99 | -7.2404e-05 | -466.29 | 0.00010152 | 951.05 | -7.022e-05 | -443.56 | 0.00010304 | 963.17 | -7.1685e-05 | -455.67 | 0.1175 | 0.0037476 | -50876 | -0.007523 | -295.44 | 0.0026896 | -32116 | -0.0054656 | -5331.7
3.203 | -2.6532e-07 | -0.8757 | 5.8515e-07 | 6.0304 | -2.698e-07 | -0.91906 | 5.8776e-07 | 6.0446 | -2.698e-07 | -0.91445 | 5.8871e-07 | 6.0569 | 0.6 | 0.00010176 | 947.54 | -7.0841e-05 | -454.01 | 0.00010025 | 940.39 | -6.9022e-05 | -434.19 | 0.00010146 | 949.8 | -7.0219e-05 | -444.31 | 0.11875 | 0.0037484 | -50939 | -0.0075398 | -277.29 | 0.0026907 | -32154 | -0.0054691 | -5327.5
3.2354 | -2.5882e-07 | -0.88037 | 5.6441e-07 | 5.8045 | -2.632e-07 | -0.92355 | 5.6658e-07 | 5.8145 | -2.6173e-07 | -0.89943 | 5.6807e-07 | 5.8388 | 0.605 | 9.9906e-05 | 932.09 | -6.9277e-05 | -441.73 | 9.8986e-05 | 929.72 | -6.7824e-05 | -424.83 | 9.9885e-05 | 936.44 | -6.8753e-05 | -432.95 | 0.12 | 0.0037422 | -50857 | -0.0075246 | -302.35 | 0.0026919 | -32192 | -0.0054725 | -5323.3
3.2678 | -2.4926e-07 | -0.85158 | 5.4284e-07 | 5.5805 | -2.5373e-07 | -0.89237 | 5.4575e-07 | 5.5996 | -2.5364e-07 | -0.88821 | 5.4642e-07 | 5.6085 | 0.61 | 9.8054e-05 | 916.64 | -6.7713e-05 | -429.44 | 9.7717e-05 | 919.05 | -6.6626e-05 | -415.46 | 9.8306e-05 | 923.07 | -6.7287e-05 | -421.6 | 0.12125 | 0.003735 | -50755 | -0.0075053 | -334.1 | 0.002693 | -32230 | -0.005476 | -5319
3.3002 | -2.3976e-07 | -0.82361 | 5.2124e-07 | 5.356 | -2.4352e-07 | -0.85194 | 5.25e-07 | 5.3887 | -2.4379e-07 | -0.85301 | 5.2539e-07 | 5.393 | 0.615 | 9.6477e-05 | 903.52 | -6.6316e-05 | -418.4 | 9.6507e-05 | 908.74 | -6.5518e-05 | -406.96 | 9.6728e-05 | 909.71 | -6.5821e-05 | -410.24 | 0.1225 | 0.0037277 | -50653 | -0.0074859 | -365.85 | 0.0026941 | -32268 | -0.0054794 | -5314.8
3.3326 | -2.2915e-07 | -0.78008 | 5.0042e-07 | 5.1442 | -2.335e-07 | -0.81527 | 5.0386e-07 | 5.1723 | -2.3258e-07 | -0.80381 | 5.0367e-07 | 5.1747 | 0.62 | 9.5424e-05 | 894.87 | -6.5304e-05 | -410.29 | 9.531e-05 | 898.5 | -6.4431e-05 | -398.65 | 9.5149e-05 | 896.34 | -6.4355e-05 | -398.88 | 0.12375 | 0.0037271 | -50610 | -0.0074641 | -377.16 | 0.0026953 | -32306 | -0.0054829 | -5310.6
3.365 | -2.1768e-07 | -0.72428 | 4.8019e-07 | 4.9427 | -2.2123e-07 | -0.75313 | 4.8217e-07 | 4.9586 | -2.2127e-07 | -0.75475 | 4.8161e-07 | 4.9528 | 0.625 | 9.4355e-05 | 885.97 | -6.4301e-05 | -402.36 | 9.4114e-05 | 888.26 | -6.3343e-05 | -390.34 | 9.357e-05 | 882.97 | -6.289e-05 | -387.53 | 0.125 | 0.0037383 | -50671 | -0.0074381 | -352.8 | 0.0026967 | -32347 | -0.0054865 | -5302.1
3.3974 | -2.0382e-07 | -0.63675 | 4.6094e-07 | 4.7613 | -2.0763e-07 | -0.679 | 4.5942e-07 | 4.7377 | -2.0693e-07 | -0.66965 | 4.5973e-07 | 4.7439 | 0.63 | 9.3285e-05 | 877.07 | -6.3298e-05 | -394.43 | 9.2917e-05 | 878.02 | -6.2255e-05 | -382.02 | 9.1991e-05 | 869.61 | -6.1424e-05 | -376.17 | 0.12625 | 0.0037494 | -50732 | -0.0074121 | -328.45 | 0.0026942 | -32301 | -0.0054817 | -5311.9
3.4298 | -1.8948e-07 | -0.54741 | 4.4095e-07 | 4.5719 | -1.9399e-07 | -0.605 | 4.3651e-07 | 4.5148 | -1.926e-07 | -0.58454 | 4.3786e-07 | 4.535 | 0.635 | 9.2215e-05 | 868.17 | -6.2295e-05 | -386.5 | 9.172e-05 | 867.78 | -6.1168e-05 | -373.71 | 9.0842e-05 | 859.95 | -6.0337e-05 | -367.67 | 0.1275 | 0.0037605 | -50793 | -0.0073861 | -304.09 | 0.0026927 | -32256 | -0.0054773 | -5314.5
3.4622 | -1.7464e-07 | -0.4517 | 4.2055e-07 | 4.3814 | -1.7733e-07 | -0.51434 | 4.1314e-07 | 4.2805 | -1.7615e-07 | -0.48556 | 4.1412e-07 | 4.3076 | 0.64 | 9.1145e-05 | 859.27 | -6.1293e-05 | -378.57 | 9.0523e-05 | 857.55 | -6.008e-05 | -365.4 | 8.989e-05 | 852 | -5.944e-05 | -360.6 | 0.12875 | 0.0037647 | -50832 | -0.0073802 | -292.21 | 0.0026912 | -32211 | -0.005473 | -5317.1
3.4946 | -1.5681e-07 | -0.30162 | 3.9908e-07 | 4.2124 | -1.5916e-07 | -0.41544 | 3.894e-07 | 4.039 | -1.5894e-07 | -0.38239 | 3.8928e-07 | 4.0693 | 0.645 | 9.0076e-05 | 850.37 | -6.029e-05 | -370.64 | 8.9326e-05 | 847.31 | -5.8992e-05 | -357.08 | 8.8938e-05 | 844.05 | -5.8543e-05 | -353.54 | 0.13 | 0.0037689 | -50881 | -0.0074192 | -273.16 | 0.0026898 | -32166 | -0.0054686 | -5319.7
3.527 | -1.3898e-07 | -0.15155 | 3.7761e-07 | 4.0433 | -1.4153e-07 | -0.32134 | 3.6432e-07 | 3.7863 | -1.394e-07 | -0.25549 | 3.652e-07 | 3.8421 | 0.65 | 8.9006e-05 | 841.47 | -5.9287e-05 | -362.71 | 8.8129e-05 | 837.07 | -5.7905e-05 | -348.77 | 8.7986e-05 | 836.1 | -5.7645e-05 | -346.47 | 0.13125 | 0.003773 | -50930 | -0.0074583 | -254.11 | 0.0026883 | -32121 | -0.0054643 | -5322.3
3.5594 | -1.2114e-07 | 0.0019147 | 3.5659e-07 | 3.8812 | -1.2127e-07 | -0.18933 | 3.4082e-07 | 3.563 | -1.1609e-07 | -0.08985 | 3.4237e-07 | 3.6329 | 0.655 | 8.7936e-05 | 832.57 | -5.8284e-05 | -354.78 | 8.6932e-05 | 826.83 | -5.6817e-05 | -340.46 | 8.7034e-05 | 828.15 | -5.6748e-05 | -339.4 | 0.1325 | 0.0037772 | -50979 | -0.0074973 | -235.07 | 0.0026868 | -32076 | -0.0054599 | -5324.9
3.5918 | -1.0248e-07 | 0.20077 | 3.2397e-07 | 3.6636 | -9.4495e-08 | 0.14234 | 3.1163e-07 | 3.4402 | -9.2719e-08 | 0.075856 | 3.1952e-07 | 3.4233 | 0.66 | 8.6867e-05 | 823.67 | -5.7281e-05 | -346.85 | 8.5735e-05 | 816.6 | -5.5729e-05 | -332.14 | 8.6082e-05 | 820.2 | -5.585e-05 | -332.33 | 0.13375 | 0.0037769 | -50942 | -0.0075263 | -241.08 | 0.0026869 | -32058 | -0.0054601 | -5325.4
3.6242 | -8.339e-08 | 0.41646 | 2.8335e-07 | 3.3945 | -6.5346e-08 | 0.58705 | 2.7669e-07 | 3.3645 | -6.1658e-08 | 0.64762 | 2.783e-07 | 3.4082 | 0.665 | 8.5797e-05 | 814.77 | -5.6278e-05 | -338.92 | 8.4539e-05 | 806.36 | -5.4642e-05 | -323.83 | 8.5131e-05 | 812.26 | -5.4953e-05 | -325.27 | 0.135 | 0.0037777 | -50863 | -0.0075374 | -258.1 | 0.0026878 | -32053 | -0.0054625 | -5325
3.6566 | -6.6165e-08 | 0.61706 | 2.4477e-07 | 3.142 | -3.4024e-08 | 1.1407 | 2.3918e-07 | 3.3592 | -3.0114e-08 | 1.2475 | 2.3523e-07 | 3.4022 | 0.67 | 8.4727e-05 | 805.87 | -5.5275e-05 | -330.99 | 8.3342e-05 | 796.12 | -5.3554e-05 | -315.52 | 8.4179e-05 | 804.31 | -5.4056e-05 | -318.2 | 0.13625 | 0.0037816 | -50811 | -0.0075455 | -266.25 | 0.0026887 | -32049 | -0.005465 | -5324.5
3.689 | -5.1218e-08 | 0.78889 | 2.121e-07 | 2.9271 | -1.4178e-08 | 1.4832 | 2.1238e-07 | 3.3229 | -1.226e-08 | 1.5157 | 2.0828e-07 | 3.3065 | 0.675 | 8.3657e-05 | 796.97 | -5.4272e-05 | -323.06 | 8.2145e-05 | 785.88 | -5.2466e-05 | -307.2 | 8.3227e-05 | 796.36 | -5.3158e-05 | -311.13 | 0.1375 | 0.0037856 | -50759 | -0.0075536 | -274.4 | 0.0026896 | -32045 | -0.0054674 | -5324.1
3.7214 | -3.6333e-08 | 0.9539 | 1.8095e-07 | 2.7183 | -1.0386e-08 | 1.4085 | 2.0151e-07 | 3.1291 | -8.9673e-09 | 1.431 | 1.9848e-07 | 3.1155 | 0.68 | 8.2588e-05 | 788.07 | -5.327e-05 | -315.13 | 8.0948e-05 | 775.64 | -5.1379e-05 | -298.89 | 8.2275e-05 | 788.41 | -5.2261e-05 | -304.06 | 0.13875 | 0.0037895 | -50715 | -0.0075598 | -279.42 | 0.0026918 | -32054 | -0.0054713 | -5313.8
3.7538 | -2.966e-08 | 0.99714 | 1.6781e-07 | 2.6006 | -6.5938e-09 | 1.3337 | 1.9063e-07 | 2.9352 | -5.6741e-09 | 1.3463 | 1.8868e-07 | 2.9245 | 0.685 | 8.1518e-05 | 779.17 | -5.2267e-05 | -307.2 | 7.9751e-05 | 765.41 | -5.0291e-05 | -290.58 | 8.1323e-05 | 780.46 | -5.1364e-05 | -297 | 0.14 | 0.0037875 | -50677 | -0.0075449 | -282.1 | 0.0026992 | -32113 | -0.0054807 | -5266.3
3.7862 | -2.5521e-08 | 1.0022 | 1.6506e-07 | 2.5498 | -2.8018e-09 | 1.2589 | 1.7976e-07 | 2.7414 | -2.3806e-09 | 1.2616 | 1.7887e-07 | 2.7334 | 0.69 | 8.0448e-05 | 770.27 | -5.1264e-05 | -299.27 | 7.9035e-05 | 759.56 | -4.9578e-05 | -284.82 | 8.0371e-05 | 772.51 | -5.0466e-05 | -289.93 | 0.14125 | 0.0037845 | -50636 | -0.0075288 | -286.57 | 0.0026979 | -32096 | -0.0054815 | -5280.5
3.8186 | -2.1132e-08 | 1.0151 | 1.6161e-07 | 2.499 | -1.429e-09 | 1.2071 | 1.7115e-07 | 2.6084 | -1.2297e-09 | 1.206 | 1.7066e-07 | 2.6018 | 0.695 | 7.9378e-05 | 761.38 | -5.0261e-05 | -291.34 | 7.8339e-05 | 753.91 | -4.8882e-05 | -279.17 | 7.9419e-05 | 764.56 | -4.9569e-05 | -282.86 | 0.1425 | 0.0037816 | -50594 | -0.0075127 | -291.04 | 0.0026963 | -32070 | -0.0054828 | -5301.9
3.851 | -1.708e-08 | 1.0205 | 1.5822e-07 | 2.444 | -1.4966e-09 | 1.1689 | 1.6388e-07 | 2.5118 | -1.3593e-09 | 1.1678 | 1.634e-07 | 2.5057 | 0.7 | 7.8309e-05 | 752.48 | -4.9258e-05 | -283.41 | 7.7644e-05 | 748.26 | -4.8186e-05 | -273.52 | 7.8468e-05 | 756.61 | -4.8672e-05 | -275.8 | 0.14375 | 0.0037774 | -50530 | -0.0074955 | -305.04 | 0.0026985 | -32058 | -0.0054868 | -5295.5
3.8834 | -1.5277e-08 | 1.0013 | 1.5353e-07 | 2.372 | -1.5642e-09 | 1.1308 | 1.5661e-07 | 2.4152 | -1.4889e-09 | 1.1296 | 1.5614e-07 | 2.4097 | 0.705 | 7.7401e-05 | 745.05 | -4.8367e-05 | -276.22 | 7.6949e-05 | 742.61 | -4.749e-05 | -267.88 | 7.7516e-05 | 748.66 | -4.7774e-05 | -268.73 | 0.145 | 0.0037905 | -50588 | -0.0075046 | -271.32 | 0.002701 | -32047 | -0.005491 | -5287.5
3.9158 | -1.419e-08 | 0.97529 | 1.4847e-07 | 2.2962 | -1.6318e-09 | 1.0926 | 1.4934e-07 | 2.3185 | -1.6185e-09 | 1.0914 | 1.4888e-07 | 2.3136 | 0.71 | 7.6607e-05 | 738.64 | -4.7562e-05 | -269.65 | 7.6254e-05 | 736.96 | -4.6794e-05 | -262.23 | 7.6564e-05 | 740.71 | -4.6877e-05 | -261.66 | 0.14625 | 0.0038028 | -50645 | -0.0075129 | -239.04 | 0.0027035 | -32035 | -0.0054952 | -5279.5
3.9482 | -1.3127e-08 | 0.94903 | 1.4351e-07 | 2.221 | -1.6023e-09 | 1.0581 | 1.4395e-07 | 2.24 | -1.6036e-09 | 1.057 | 1.4355e-07 | 2.2358 | 0.715 | 7.5814e-05 | 732.23 | -4.6757e-05 | -263.08 | 7.5559e-05 | 731.31 | -4.6098e-05 | -256.58 | 7.5612e-05 | 732.77 | -4.598e-05 | -254.59 | 0.1475 | 0.0038061 | -50651 | -0.0075106 | -230.7 | 0.0027059 | -32024 | -0.0054993 | -5271.4
3.9806 | -1.2006e-08 | 0.9229 | 1.3858e-07 | 2.1457 | -1.5437e-09 | 1.0246 | 1.3914e-07 | 2.1669 | -1.5448e-09 | 1.0238 | 1.3881e-07 | 2.1635 | 0.72 | 7.502e-05 | 725.81 | -4.5952e-05 | -256.51 | 7.4864e-05 | 725.66 | -4.5402e-05 | -250.94 | 7.466e-05 | 724.82 | -4.5082e-05 | -247.53 | 0.14875 | 0.0038098 | -50648 | -0.0075123 | -223.49 | 0.0027084 | -32013 | -0.0055035 | -5263.4
4.013 | -1.1463e-08 | 0.89637 | 1.3418e-07 | 2.0791 | -1.4851e-09 | 0.99111 | 1.3432e-07 | 2.0939 | -1.486e-09 | 0.99058 | 1.3407e-07 | 2.0913 | 0.725 | 7.4226e-05 | 719.4 | -4.5146e-05 | -249.94 | 7.4169e-05 | 720.01 | -4.4706e-05 | -245.29 | 7.3708e-05 | 716.87 | -4.4185e-05 | -240.46 | 0.15 | 0.0038152 | -50604 | -0.0075319 | -221.48 | 0.002709 | -31980 | -0.0055067 | -5266.3
4.0454 | -1.0972e-08 | 0.86929 | 1.2987e-07 | 2.013 | -1.4264e-09 | 0.95763 | 1.295e-07 | 2.0208 | -1.4272e-09 | 0.95734 | 1.2932e-07 | 2.0191 | 0.73 | 7.3432e-05 | 712.99 | -4.4341e-05 | -243.37 | 7.3474e-05 | 714.36 | -4.401e-05 | -239.64 | 7.2891e-05 | 710.16 | -4.3388e-05 | -234.06 | 0.15125 | 0.0038207 | -50560 | -0.0075516 | -219.47 | 0.0027091 | -31942 | -0.0055097 | -5271.9
4.0778 | -1.0484e-08 | 0.8422 | 1.2557e-07 | 1.947 | -1.38e-09 | 0.92783 | 1.2539e-07 | 1.9572 | -1.3807e-09 | 0.92761 | 1.2524e-07 | 1.9558 | 0.735 | 7.2639e-05 | 706.57 | -4.3536e-05 | -236.8 | 7.2779e-05 | 708.7 | -4.3314e-05 | -234 | 7.2242e-05 | 704.97 | -4.2722e-05 | -228.58 | 0.1525 | 0.0038261 | -50516 | -0.0075713 | -217.46 | 0.0027092 | -31903 | -0.0055128 | -5277.6
4.1102 | -9.9013e-09 | 0.81518 | 1.2127e-07 | 1.8803 | -1.3347e-09 | 0.8984 | 1.2135e-07 | 1.8946 | -1.3353e-09 | 0.89822 | 1.2123e-07 | 1.8935 | 0.74 | 7.1845e-05 | 700.16 | -4.2731e-05 | -230.23 | 7.2083e-05 | 703.05 | -4.2617e-05 | -228.35 | 7.1692e-05 | 700.58 | -4.2149e-05 | -223.84 | 0.15375 | 0.0038282 | -50454 | -0.0075876 | -222.31 | 0.0027093 | -31865 | -0.0055158 | -5283.3
4.1426 | -9.564e-09 | 0.79014 | 1.1748e-07 | 1.8218 | -1.2895e-09 | 0.86896 | 1.173e-07 | 1.832 | -1.29e-09 | 0.86883 | 1.1721e-07 | 1.8311 | 0.745 | 7.1051e-05 | 693.75 | -4.1926e-05 | -223.66 | 7.1388e-05 | 697.4 | -4.1921e-05 | -222.71 | 7.1143e-05 | 696.2 | -4.1576e-05 | -219.11 | 0.155 | 0.0038252 | -50390 | -0.0075858 | -230.97 | 0.0027092 | -31825 | -0.0055185 | -5288.6
4.175 | -9.2934e-09 | 0.76561 | 1.1372e-07 | 1.7645 | -1.2444e-09 | 0.83971 | 1.1329e-07 | 1.7697 | -1.2448e-09 | 0.83962 | 1.1323e-07 | 1.7692 | 0.75 | 7.0257e-05 | 687.33 | -4.1121e-05 | -217.09 | 7.0693e-05 | 691.75 | -4.1225e-05 | -217.06 | 7.0593e-05 | 691.82 | -4.1003e-05 | -214.38 | 0.15625 | 0.003822 | -50325 | -0.0075837 | -240.15 | 0.0027081 | -31772 | -0.0055197 | -5299.7
4.2074 | -8.9567e-09 | 0.74084 | 1.0998e-07 | 1.7066 | -1.2022e-09 | 0.81377 | 1.0976e-07 | 1.7148 | -1.2028e-09 | 0.81371 | 1.0971e-07 | 1.7144 | 0.755 | 6.9596e-05 | 682.02 | -4.0442e-05 | -211.52 | 6.9998e-05 | 686.1 | -4.0529e-05 | -211.41 | 7.0044e-05 | 687.43 | -4.0429e-05 | -209.64 | 0.1575 | 0.0038189 | -50260 | -0.0075816 | -249.32 | 0.0027096 | -31735 | -0.0055244 | -5298.1
4.2398 | -8.5465e-09 | 0.71636 | 1.0628e-07 | 1.6488 | -1.1601e-09 | 0.78783 | 1.0623e-07 | 1.6599 | -1.1608e-09 | 0.78779 | 1.062e-07 | 1.6596 | 0.76 | 6.9117e-05 | 678.33 | -3.9915e-05 | -207.05 | 6.9303e-05 | 680.45 | -3.9833e-05 | -205.77 | 6.9494e-05 | 683.05 | -3.9856e-05 | -204.91 | 0.15875 | 0.0038157 | -50195 | -0.0075795 | -258.5 | 0.0027112 | -31700 | -0.0055296 | -5297.1
4.2722 | -8.2592e-09 | 0.6943 | 1.0296e-07 | 1.5974 | -1.1179e-09 | 0.76189 | 1.027e-07 | 1.6049 | -1.1187e-09 | 0.76187 | 1.0268e-07 | 1.6048 | 0.765 | 6.8665e-05 | 674.87 | -3.9405e-05 | -202.68 | 6.8608e-05 | 674.8 | -3.9137e-05 | -200.12 | 6.8944e-05 | 678.66 | -3.9283e-05 | -200.17 | 0.16 | 0.0038128 | -50088 | -0.0075671 | -272.44 | 0.0027127 | -31664 | -0.0055347 | -5296.2
4.3046 | -8.0294e-09 | 0.67253 | 9.9661e-08 | 1.547 | -1.0766e-09 | 0.73654 | 9.9253e-08 | 1.5512 | -1.0774e-09 | 0.73652 | 9.9244e-08 | 1.5512 | 0.77 | 6.8212e-05 | 671.42 | -3.8895e-05 | -198.32 | 6.7913e-05 | 669.15 | -3.8441e-05 | -194.47 | 6.8395e-05 | 674.28 | -3.871e-05 | -195.44 | 0.16125 | 0.0038088 | -49976 | -0.0075535 | -283.82 | 0.0027141 | -31629 | -0.0055397 | -5295.9
4.337 | -7.7435e-09 | 0.65046 | 9.6349e-08 | 1.4957 | -1.0391e-09 | 0.71364 | 9.6149e-08 | 1.5028 | -1.0392e-09 | 0.71364 | 9.6144e-08 | 1.5028 | 0.775 | 6.776e-05 | 667.97 | -3.8385e-05 | -193.95 | 6.7277e-05 | 664.03 | -3.7797e-05 | -189.21 | 6.7845e-05 | 669.9 | -3.8137e-05 | -190.71 | 0.1625 | 0.0038049 | -49864 | -0.0075399 | -295.21 | 0.0027155 | -31594 | -0.0055447 | -5295.6
4.3694 | -7.3944e-09 | 0.62908 | 9.3132e-08 | 1.4454 | -1.0016e-09 | 0.69075 | 9.3046e-08 | 1.4544 | -1.001e-09 | 0.69076 | 9.3044e-08 | 1.4544 | 0.78 | 6.7307e-05 | 664.52 | -3.7875e-05 | -189.59 | 6.6654e-05 | 659.02 | -3.7164e-05 | -184.02 | 6.7296e-05 | 665.51 | -3.7563e-05 | -185.97 | 0.16375 | 0.0038017 | -49751 | -0.0075276 | -307.03 | 0.0027168 | -31558 | -0.0055497 | -5295.2
4.4018 | -7.139e-09 | 0.60963 | 9.0205e-08 | 1.4001 | -9.6407e-10 | 0.66786 | 8.9942e-08 | 1.406 | -9.628e-10 | 0.66788 | 8.9944e-08 | 1.4061 | 0.785 | 6.6855e-05 | 661.07 | -3.7365e-05 | -185.23 | 6.6031e-05 | 654 | -3.6531e-05 | -178.83 | 6.6746e-05 | 661.13 | -3.699e-05 | -181.24 | 0.165 | 0.0038059 | -49636 | -0.0075287 | -323.22 | 0.00272 | -31542 | -0.0055574 | -5283.9
4.4342 | -6.9463e-09 | 0.59031 | 8.7299e-08 | 1.3556 | -9.2843e-10 | 0.64585 | 8.6961e-08 | 1.3595 | -9.2646e-10 | 0.64588 | 8.6964e-08 | 1.3596 | 0.79 | 6.6402e-05 | 657.61 | -3.6854e-05 | -180.86 | 6.5408e-05 | 648.99 | -3.5898e-05 | -173.65 | 6.6197e-05 | 656.75 | -3.6417e-05 | -176.51 | 0.16625 | 0.0038081 | -49525 | -0.0075288 | -340.86 | 0.002728 | -31597 | -0.0055765 | -5261.8
4.4666 | -6.6913e-09 | 0.57085 | 8.4374e-08 | 1.3103 | -8.9655e-10 | 0.62561 | 8.4225e-08 | 1.3168 | -8.9384e-10 | 0.62563 | 8.4225e-08 | 1.3168 | 0.795 | 6.595e-05 | 654.16 | -3.6344e-05 | -176.5 | 6.4785e-05 | 643.98 | -3.5265e-05 | -168.46 | 6.5647e-05 | 652.36 | -3.5844e-05 | -171.77 | 0.1675 | 0.0038098 | -49416 | -0.0075287 | -358.78 | 0.0027359 | -31651 | -0.0055956 | -5239.8
4.499 | -6.3869e-09 | 0.55232 | 8.1585e-08 | 1.2667 | -8.6466e-10 | 0.60538 | 8.1488e-08 | 1.2741 | -8.6121e-10 | 0.60539 | 8.1485e-08 | 1.2741 | 0.8 | 6.5497e-05 | 650.71 | -3.5834e-05 | -172.13 | 6.4161e-05 | 638.96 | -3.4632e-05 | -163.27 | 6.5097e-05 | 647.98 | -3.5271e-05 | -167.04 | 0.16875 | 0.0038122 | -49315 | -0.00753 | -373.55 | 0.0027439 | -31706 | -0.0056146 | -5217.8
4.5314 | -6.1821e-09 | 0.53489 | 7.9005e-08 | 1.2266 | -8.3276e-10 | 0.58514 | 7.8751e-08 | 1.2314 | -8.2857e-10 | 0.58515 | 7.8745e-08 | 1.2313 | 0.805 | 6.5045e-05 | 647.26 | -3.5324e-05 | -167.77 | 6.3715e-05 | 635.54 | -3.4136e-05 | -159.04 | 6.4548e-05 | 643.6 | -3.4697e-05 | -162.3 | 0.17 | 0.0038231 | -49330 | -0.0075465 | -348.75 | 0.0027519 | -31760 | -0.0056335 | -5194.5
4.5638 | -6.0216e-09 | 0.51767 | 7.6433e-08 | 1.1872 | -8.0187e-10 | 0.56601 | 7.6163e-08 | 1.191 | -7.9793e-10 | 0.566 | 7.6154e-08 | 1.1909 | 0.81 | 6.4592e-05 | 643.81 | -3.4814e-05 | -163.4 | 6.3383e-05 | 633.14 | -3.3728e-05 | -155.42 | 6.3998e-05 | 639.21 | -3.4124e-05 | -157.57 | 0.17125 | 0.003834 | -49345 | -0.0075631 | -323.94 | 0.0027599 | -31813 | -0.0056522 | -5170.9
4.5962 | -5.8046e-09 | 0.50036 | 7.3848e-08 | 1.1472 | -7.7209e-10 | 0.5481 | 7.3738e-08 | 1.1531 | -7.6956e-10 | 0.54809 | 7.373e-08 | 1.153 | 0.815 | 6.414e-05 | 640.35 | -3.4304e-05 | -159.04 | 6.3051e-05 | 630.75 | -3.332e-05 | -151.81 | 6.3449e-05 | 634.83 | -3.3551e-05 | -152.84 | 0.1725 | 0.0038435 | -49316 | -0.0075819 | -305.33 | 0.0027679 | -31867 | -0.0056709 | -5147.2
4.6286 | -5.5375e-09 | 0.48429 | 7.1425e-08 | 1.1092 | -7.423e-10 | 0.53019 | 7.1313e-08 | 1.1153 | -7.4119e-10 | 0.53017 | 7.1306e-08 | 1.1152 | 0.82 | 6.3687e-05 | 636.9 | -3.3794e-05 | -154.68 | 6.2719e-05 | 628.35 | -3.2912e-05 | -148.2 | 6.2899e-05 | 630.44 | -3.2978e-05 | -148.1 | 0.17375 | 0.0038522 | -49260 | -0.0076022 | -290.53 | 0.0027733 | -31867 | -0.0056851 | -5135.6
4.661 | -5.3433e-09 | 0.46896 | 6.9134e-08 | 1.0737 | -7.1251e-10 | 0.51228 | 6.8888e-08 | 1.0775 | -7.128e-10 | 0.51226 | 6.8882e-08 | 1.0774 | 0.825 | 6.3235e-05 | 633.45 | -3.3284e-05 | -150.31 | 6.2387e-05 | 625.95 | -3.2504e-05 | -144.58 | 6.235e-05 | 626.06 | -3.2404e-05 | -143.37 | 0.175 | 0.0038512 | -49064 | -0.0076071 | -323.49 | 0.002781 | -31888 | -0.0057033 | -5119.3
4.6934 | -5.201e-09 | 0.45366 | 6.6854e-08 | 1.0388 | -6.8556e-10 | 0.4956 | 6.6633e-08 | 1.0423 | -6.8647e-10 | 0.49558 | 6.6628e-08 | 1.0422 | 0.83 | 6.2782e-05 | 630 | -3.2774e-05 | -145.95 | 6.2054e-05 | 623.56 | -3.2096e-05 | -140.97 | 6.1877e-05 | 622.38 | -3.189e-05 | -139.03 | 0.17625 | 0.0038437 | -48774 | -0.0076015 | -388.63 | 0.0027887 | -31910 | -0.0057215 | -5103
4.7258 | -5.0036e-09 | 0.43833 | 6.4564e-08 | 1.0032 | -6.6034e-10 | 0.47969 | 6.4481e-08 | 1.0086 | -6.6141e-10 | 0.47968 | 6.448e-08 | 1.0086 | 0.835 | 6.233e-05 | 626.55 | -3.2264e-05 | -141.58 | 6.1722e-05 | 621.16 | -3.1688e-05 | -137.36 | 6.1509e-05 | 619.65 | -3.1456e-05 | -135.25 | 0.1775 | 0.0038362 | -48484 | -0.007596 | -453.77 | 0.0027964 | -31931 | -0.0057398 | -5086.8
4.7582 | -4.7842e-09 | 0.42424 | 6.2448e-08 | 0.97018 | -6.3509e-10 | 0.46377 | 6.2328e-08 | 0.97505 | -6.3629e-10 | 0.46378 | 6.2332e-08 | 0.9751 | 0.84 | 6.1877e-05 | 623.1 | -3.1754e-05 | -137.22 | 6.139e-05 | 618.77 | -3.128e-05 | -133.74 | 6.1141e-05 | 616.93 | -3.1022e-05 | -131.46 | 0.17875 | 0.0038301 | -48211 | -0.0075912 | -512.91 | 0.0028041 | -31952 | -0.005758 | -5070.5
4.7906 | -4.6335e-09 | 0.41066 | 6.0417e-08 | 0.93889 | -6.0984e-10 | 0.44785 | 6.0176e-08 | 0.94145 | -6.1114e-10 | 0.44788 | 6.0185e-08 | 0.94156 | 0.845 | 6.1425e-05 | 619.64 | -3.1244e-05 | -132.86 | 6.1058e-05 | 616.37 | -3.0872e-05 | -130.13 | 6.0773e-05 | 614.21 | -3.0588e-05 | -127.67 | 0.18 | 0.0038307 | -48022 | -0.007591 | -543.18 | 0.0028118 | -31974 | -0.0057762 | -5054.2
4.823 | -4.4882e-09 | 0.39706 | 5.8406e-08 | 0.90778 | -5.8632e-10 | 0.43338 | 5.8222e-08 | 0.91092 | -5.8908e-10 | 0.43332 | 5.8219e-08 | 0.91085 | 0.85 | 6.0972e-05 | 616.19 | -3.0734e-05 | -128.49 | 6.0726e-05 | 613.97 | -3.0464e-05 | -126.52 | 6.0478e-05 | 612.13 | -3.0212e-05 | -124.29 | 0.18125 | 0.0038462 | -48014 | -0.0076086 | -500.87 | 0.002817 | -31939 | -0.0057901 | -5047.8
4.8554 | -4.3029e-09 | 0.38346 | 5.6392e-08 | 0.87632 | -5.6313e-10 | 0.4192 | 5.6305e-08 | 0.88099 | -5.6797e-10 | 0.41916 | 5.6309e-08 | 0.88102 | 0.855 | 6.052e-05 | 612.74 | -3.0224e-05 | -124.13 | 6.0394e-05 | 611.58 | -3.0056e-05 | -122.9 | 6.0198e-05 | 610.2 | -2.9848e-05 | -121.01 | 0.1825 | 0.0038634 | -48024 | -0.0076281 | -450.33 | 0.0028179 | -31812 | -0.0057966 | -5057.7
4.8878 | -4.1316e-09 | 0.37119 | 5.4547e-08 | 0.84768 | -5.3993e-10 | 0.40501 | 5.4389e-08 | 0.85105 | -5.4686e-10 | 0.40501 | 5.44e-08 | 0.85119 | 0.86 | 6.0067e-05 | 609.29 | -2.9714e-05 | -119.76 | 6.0062e-05 | 609.18 | -2.9648e-05 | -119.29 | 5.9919e-05 | 608.26 | -2.9485e-05 | -117.72 | 0.18375 | 0.0038806 | -48035 | -0.0076475 | -399.78 | 0.0028187 | -31684 | -0.0058032 | -5067.6
4.9202 | -4.0086e-09 | 0.35896 | 5.2728e-08 | 0.81968 | -5.1662e-10 | 0.39101 | 5.2497e-08 | 0.8215 | -5.2573e-10 | 0.39085 | 5.2491e-08 | 0.82136 | 0.865 | 5.9611e-05 | 605.8 | -2.9202e-05 | -115.38 | 5.973e-05 | 606.78 | -2.924e-05 | -115.68 | 5.964e-05 | 606.33 | -2.9122e-05 | -114.44 | 0.185 | 0.0038977 | -48046 | -0.007667 | -349.24 | 0.0028196 | -31557 | -0.0058097 | -5077.5
4.9526 | -3.8625e-09 | 0.34668 | 5.0897e-08 | 0.79135 | -4.9264e-10 | 0.3783 | 5.0769e-08 | 0.79456 | -5.0042e-10 | 0.37815 | 5.0764e-08 | 0.79443 | 0.87 | 5.9121e-05 | 601.99 | -2.8667e-05 | -110.87 | 5.9398e-05 | 604.39 | -2.8832e-05 | -112.06 | 5.9361e-05 | 604.4 | -2.8758e-05 | -111.16 | 0.18625 | 0.0039082 | -47966 | -0.0076731 | -329.49 | 0.0028205 | -31429 | -0.0058162 | -5087.4
4.985 | -3.677e-09 | 0.33485 | 4.9102e-08 | 0.76344 | -4.6866e-10 | 0.36559 | 4.9042e-08 | 0.76763 | -4.7473e-10 | 0.36558 | 4.9053e-08 | 0.76775 | 0.875 | 5.8798e-05 | 599.68 | -2.8267e-05 | -107.32 | 5.9063e-05 | 601.96 | -2.8423e-05 | -108.45 | 5.9082e-05 | 602.47 | -2.8395e-05 | -107.87 | 0.1875 | 0.0039155 | -47817 | -0.0076734 | -339.59 | 0.0028213 | -31302 | -0.0058228 | -5097.4
5.0174 | -3.5477e-09 | 0.32382 | 4.7471e-08 | 0.73811 | -4.4467e-10 | 0.35288 | 4.7314e-08 | 0.74069 | -4.4904e-10 | 0.353 | 4.7342e-08 | 0.74108 | 0.88 | 5.8579e-05 | 598.27 | -2.7955e-05 | -104.42 | 5.8715e-05 | 599.39 | -2.8012e-05 | -104.86 | 5.8802e-05 | 600.53 | -2.8032e-05 | -104.59 | 0.18875 | 0.0039221 | -47651 | -0.0076726 | -357.12 | 0.0028252 | -31222 | -0.0058337 | -5092.8
5.0498 | -3.3948e-09 | 0.31301 | 4.5835e-08 | 0.71277 | -4.2301e-10 | 0.34085 | 4.5687e-08 | 0.71528 | -4.2464e-10 | 0.34063 | 4.5661e-08 | 0.71487 | 0.885 | 5.8351e-05 | 596.75 | -2.7641e-05 | -101.53 | 5.8367e-05 | 596.82 | -2.7601e-05 | -101.27 | 5.8523e-05 | 598.6 | -2.7668e-05 | -101.3 | 0.19 | 0.0039287 | -47485 | -0.0076718 | -374.64 | 0.0028322 | -31189 | -0.0058544 | -5095.7
5.0822 | -3.232e-09 | 0.30218 | 4.4187e-08 | 0.68724 | -4.0289e-10 | 0.32929 | 4.4129e-08 | 0.69091 | -4.0603e-10 | 0.32918 | 4.4116e-08 | 0.69071 | 0.89 | 5.8123e-05 | 595.24 | -2.7327e-05 | -98.639 | 5.8019e-05 | 594.25 | -2.7191e-05 | -97.68 | 5.8244e-05 | 596.67 | -2.7305e-05 | -98.017 | 0.19125 | 0.0039353 | -47319 | -0.007671 | -392.17 | 0.0028415 | -31173 | -0.0058774 | -5086.8
5.1146 | -3.1134e-09 | 0.29181 | 4.2656e-08 | 0.66347 | -3.8274e-10 | 0.31773 | 4.2571e-08 | 0.66653 | -3.8742e-10 | 0.31773 | 4.2571e-08 | 0.66656 | 0.895 | 5.7895e-05 | 593.73 | -2.7013e-05 | -95.749 | 5.7671e-05 | 591.68 | -2.678e-05 | -94.09 | 5.7965e-05 | 594.73 | -2.6942e-05 | -94.733 | 0.1925 | 0.0039415 | -47153 | -0.0076761 | -411.12 | 0.0028508 | -31157 | -0.0059005 | -5077.9
5.147 | -3.0072e-09 | 0.2816 | 4.116e-08 | 0.64026 | -3.6845e-10 | 0.30654 | 4.1067e-08 | 0.64301 | -3.7089e-10 | 0.30644 | 4.105e-08 | 0.64279 | 0.9 | 5.7667e-05 | 592.22 | -2.6699e-05 | -92.858 | 5.7323e-05 | 589.1 | -2.6369e-05 | -90.499 | 5.7686e-05 | 592.8 | -2.6578e-05 | -91.448 | 0.19375 | 0.0039505 | -46994 | -0.0076904 | -418.06 | 0.0028601 | -31141 | -0.0059235 | -5069
5.1794 | -2.911e-09 | 0.2715 | 3.9702e-08 | 0.61753 | -3.6198e-10 | 0.29582 | 3.9635e-08 | 0.6206 | -3.6295e-10 | 0.29582 | 3.963e-08 | 0.62057 | 0.905 | 5.7439e-05 | 590.71 | -2.6384e-05 | -89.968 | 5.6975e-05 | 586.53 | -2.5958e-05 | -86.908 | 5.7406e-05 | 590.87 | -2.6215e-05 | -88.164 | 0.195 | 0.0039633 | -46841 | -0.0077172 | -409.42 | 0.0028694 | -31125 | -0.0059465 | -5060
5.2118 | -2.8216e-09 | 0.26187 | 3.831e-08 | 0.59587 | -3.5549e-10 | 0.28511 | 3.8202e-08 | 0.5982 | -3.5501e-10 | 0.28519 | 3.821e-08 | 0.59835 | 0.91 | 5.7211e-05 | 589.19 | -2.607e-05 | -87.077 | 5.6627e-05 | 583.96 | -2.5547e-05 | -83.317 | 5.7127e-05 | 588.94 | -2.5852e-05 | -84.879 | 0.19625 | 0.0039761 | -46689 | -0.007744 | -400.79 | 0.0028787 | -31109 | -0.0059695 | -5051.1
5.2442 | -2.7348e-09 | 0.25243 | 3.6945e-08 | 0.57464 | -3.4849e-10 | 0.27467 | 3.6808e-08 | 0.5764 | -3.4707e-10 | 0.27457 | 3.6789e-08 | 0.57613 | 0.915 | 5.6983e-05 | 587.68 | -2.5756e-05 | -84.186 | 5.6466e-05 | 583.11 | -2.5274e-05 | -80.647 | 5.6848e-05 | 587 | -2.5489e-05 | -81.594 | 0.1975 | 0.0039891 | -46536 | -0.0077709 | -392.56 | 0.0028849 | -31029 | -0.0059884 | -5053.5
5.2766 | -2.6226e-09 | 0.24326 | 3.5584e-08 | 0.55351 | -3.4031e-10 | 0.26489 | 3.5506e-08 | 0.55597 | -3.379e-10 | 0.26483 | 3.5492e-08 | 0.55577 | 0.92 | 5.6755e-05 | 586.17 | -2.5442e-05 | -81.296 | 5.6364e-05 | 582.79 | -2.5044e-05 | -78.268 | 5.6569e-05 | 585.07 | -2.5125e-05 | -78.31 | 0.19875 | 0.0040041 | -46366 | -0.0078008 | -390.93 | 0.0028885 | -30895 | -0.0060036 | -5065.5
5.309 | -2.5368e-09 | 0.23424 | 3.4262e-08 | 0.53305 | -3.3212e-10 | 0.25511 | 3.4204e-08 | 0.53555 | -3.2867e-10 | 0.25513 | 3.42e-08 | 0.53551 | 0.925 | 5.6527e-05 | 584.66 | -2.5128e-05 | -78.405 | 5.6262e-05 | 582.48 | -2.4815e-05 | -75.888 | 5.629e-05 | 583.14 | -2.4762e-05 | -75.025 | 0.2 | 0.0040137 | -46159 | -0.0078183 | -409.31 | 0.0028921 | -30762 | -0.0060188 | -5077.6
5.3414 | -2.437e-09 | 0.22581 | 3.302e-08 | 0.51372 | -3.2394e-10 | 0.24533 | 3.2901e-08 | 0.51512 | -3.1945e-10 | 0.24544 | 3.2908e-08 | 0.51525 | 0.93 | 5.6299e-05 | 583.15 | -2.4813e-05 | -75.515 | 5.6151e-05 | 582.07 | -2.4582e-05 | -73.506 | 5.601e-05 | 581.2 | -2.4399e-05 | -71.741 | 0.20125 | 0.0040135 | -45881 | -0.0078134 | -465.88 | 0.0028958 | -30628 | -0.0060341 | -5089.6
5.3738 | -2.3169e-09 | 0.21746 | 3.1777e-08 | 0.49431 | -3.1413e-10 | 0.23613 | 3.1671e-08 | 0.49585 | -3.1019e-10 | 0.23614 | 3.1667e-08 | 0.4958 | 0.935 | 5.6071e-05 | 581.63 | -2.4499e-05 | -72.624 | 5.6029e-05 | 581.54 | -2.4345e-05 | -71.119 | 5.5738e-05 | 579.33 | -2.404e-05 | -68.491 | 0.2025 | 0.0040134 | -45602 | -0.0078085 | -522.45 | 0.0028994 | -30494 | -0.0060493 | -5101.6
5.4062 | -2.2363e-09 | 0.20889 | 3.0539e-08 | 0.47503 | -3.033e-10 | 0.22729 | 3.0486e-08 | 0.47731 | -3.0089e-10 | 0.22731 | 3.0484e-08 | 0.4773 | 0.94 | 5.5843e-05 | 580.12 | -2.4185e-05 | -69.733 | 5.5906e-05 | 581.01 | -2.4109e-05 | -68.733 | 5.5631e-05 | 578.93 | -2.3818e-05 | -66.218 | 0.20375 | 0.0040133 | -45324 | -0.0078037 | -579.02 | 0.002903 | -30360 | -0.0060645 | -5113.7
5.4386 | -2.1683e-09 | 0.20086 | 2.9368e-08 | 0.45694 | -2.9247e-10 | 0.21846 | 2.9301e-08 | 0.45877 | -2.916e-10 | 0.21848 | 2.9302e-08 | 0.45879 | 0.945 | 5.5615e-05 | 578.61 | -2.3871e-05 | -66.843 | 5.5784e-05 | 580.48 | -2.3872e-05 | -66.346 | 5.5529e-05 | 578.56 | -2.3602e-05 | -64.01 | 0.205 | 0.004014 | -45053 | -0.0077996 | -632.71 | 0.0029088 | -30265 | -0.0060839 | -5121.4
5.471 | -2.084e-09 | 0.19305 | 2.8223e-08 | 0.43915 | -2.8164e-10 | 0.20963 | 2.8117e-08 | 0.44023 | -2.8231e-10 | 0.20965 | 2.8119e-08 | 0.44028 | 0.95 | 5.5514e-05 | 578.27 | -2.3644e-05 | -64.513 | 5.5661e-05 | 579.95 | -2.3635e-05 | -63.959 | 5.5427e-05 | 578.19 | -2.3386e-05 | -61.803 | 0.20625 | 0.004039 | -44989 | -0.0078318 | -576.51 | 0.002922 | -30226 | -0.0061202 | -5119.9
5.5034 | -1.9856e-09 | 0.1853 | 2.7088e-08 | 0.42139 | -2.7196e-10 | 0.20143 | 2.7018e-08 | 0.42304 | -2.7285e-10 | 0.20141 | 2.7015e-08 | 0.423 | 0.955 | 5.5451e-05 | 578.29 | -2.3443e-05 | -62.351 | 5.5538e-05 | 579.42 | -2.3399e-05 | -61.572 | 5.5325e-05 | 577.81 | -2.3171e-05 | -59.596 | 0.2075 | 0.0040666 | -44949 | -0.0078673 | -510.28 | 0.0029354 | -30188 | -0.0061569 | -5116.8
5.5358 | -1.9021e-09 | 0.17756 | 2.5954e-08 | 0.40377 | -2.6254e-10 | 0.19338 | 2.5939e-08 | 0.40614 | -2.6335e-10 | 0.19337 | 2.5937e-08 | 0.40612 | 0.96 | 5.5387e-05 | 578.31 | -2.3242e-05 | -60.189 | 5.5416e-05 | 578.89 | -2.3162e-05 | -59.186 | 5.5223e-05 | 577.44 | -2.2955e-05 | -57.389 | 0.20875 | 0.0040941 | -44908 | -0.0079028 | -444.05 | 0.0029489 | -30150 | -0.0061935 | -5113.7
5.5682 | -1.8321e-09 | 0.17049 | 2.4907e-08 | 0.38762 | -2.5312e-10 | 0.18532 | 2.4859e-08 | 0.38924 | -2.5385e-10 | 0.18532 | 2.4859e-08 | 0.38925 | 0.965 | 5.5324e-05 | 578.32 | -2.3041e-05 | -58.028 | 5.5293e-05 | 578.36 | -2.2925e-05 | -56.799 | 5.5121e-05 | 577.07 | -2.2739e-05 | -55.181 | 0.21 | 0.0041217 | -44867 | -0.0079383 | -377.82 | 0.0029624 | -30112 | -0.0062302 | -5110.7
5.6006 | -1.7534e-09 | 0.16343 | 2.3869e-08 | 0.37149 | -2.437e-10 | 0.17726 | 2.378e-08 | 0.37234 | -2.4435e-10 | 0.17727 | 2.3781e-08 | 0.37237 | 0.97 | 5.526e-05 | 578.34 | -2.2841e-05 | -55.866 | 5.5171e-05 | 577.83 | -2.2688e-05 | -54.412 | 5.5019e-05 | 576.69 | -2.2523e-05 | -52.974 | 0.21125 | 0.0041488 | -44720 | -0.0079614 | -345.27 | 0.0029758 | -30075 | -0.0062669 | -5107.6
5.633 | -1.6655e-09 | 0.15634 | 2.2837e-08 | 0.3553 | -2.3484e-10 | 0.16985 | 2.2788e-08 | 0.3568 | -2.3562e-10 | 0.16985 | 2.2788e-08 | 0.35681 | 0.975 | 5.5197e-05 | 578.35 | -2.264e-05 | -53.704 | 5.5048e-05 | 577.3 | -2.2452e-05 | -52.026 | 5.4917e-05 | 576.32 | -2.2308e-05 | -50.767 | 0.2125 | 0.0041758 | -44535 | -0.0079802 | -324.63 | 0.0029893 | -30037 | -0.0063036 | -5104.6
5.6654 | -1.5906e-09 | 0.14928 | 2.1804e-08 | 0.33925 | -2.2599e-10 | 0.16246 | 2.1798e-08 | 0.3413 | -2.2694e-10 | 0.16246 | 2.1799e-08 | 0.34132 | 0.98 | 5.5133e-05 | 578.37 | -2.2439e-05 | -51.541 | 5.4925e-05 | 576.76 | -2.2215e-05 | -49.639 | 5.4815e-05 | 575.95 | -2.2092e-05 | -48.56 | 0.21375 | 0.0042028 | -44350 | -0.0079989 | -303.99 | 0.0030016 | -29940 | -0.006345 | -5114.7
5.6978 | -1.5269e-09 | 0.1428 | 2.0848e-08 | 0.32449 | -2.1715e-10 | 0.15507 | 2.0808e-08 | 0.3258 | -2.1825e-10 | 0.15507 | 2.081e-08 | 0.32583 | 0.985 | 5.507e-05 | 578.39 | -2.2238e-05 | -49.375 | 5.4803e-05 | 576.23 | -2.1978e-05 | -47.252 | 5.4713e-05 | 575.57 | -2.1876e-05 | -46.352 | 0.215 | 0.0042296 | -44167 | -0.0080177 | -283.42 | 0.0030137 | -29838 | -0.0063868 | -5125.9
5.7302 | -1.4526e-09 | 0.13626 | 1.9892e-08 | 0.30959 | -2.084e-10 | 0.14775 | 1.9827e-08 | 0.31044 | -2.0962e-10 | 0.14775 | 1.983e-08 | 0.31048 | 0.99 | 5.5006e-05 | 578.4 | -2.2037e-05 | -47.21 | 5.468e-05 | 575.7 | -2.1742e-05 | -44.866 | 5.461e-05 | 575.2 | -2.1661e-05 | -44.145 | 0.21625 | 0.0042496 | -43968 | -0.0080313 | -278.3 | 0.0030259 | -29737 | -0.0064286 | -5137.2
5.7626 | -1.3743e-09 | 0.12974 | 1.8941e-08 | 0.29471 | -2.0028e-10 | 0.14091 | 1.8912e-08 | 0.29611 | -2.0132e-10 | 0.14091 | 1.8915e-08 | 0.29614 | 0.995 | 5.4943e-05 | 578.42 | -2.1835e-05 | -45.044 | 5.4558e-05 | 575.17 | -2.1505e-05 | -42.479 | 5.4508e-05 | 574.83 | -2.1445e-05 | -41.938 | 0.2175 | 0.0042652 | -43748 | -0.0080431 | -284.81 | 0.0030381 | -29635 | -0.0064704 | -5148.4
5.795 | -1.3106e-09 | 0.12332 | 1.8002e-08 | 0.28014 | -1.9216e-10 | 0.13407 | 1.7998e-08 | 0.28178 | -1.9301e-10 | 0.13407 | 1.8e-08 | 0.28181 | 1 | 5.4879e-05 | 578.43 | -2.1634e-05 | -42.878 | 5.4435e-05 | 574.64 | -2.1268e-05 | -40.092 | 5.4406e-05 | 574.45 | -2.1229e-05 | -39.731 | 0.21875 | 0.0042808 | -43527 | -0.0080549 | -291.32 | 0.0030503 | -29533 | -0.0065122 | -5159.6
5.8274 | -1.2476e-09 | 0.11728 | 1.7113e-08 | 0.26637 | -1.8405e-10 | 0.12723 | 1.7083e-08 | 0.26745 | -1.8471e-10 | 0.12724 | 1.7085e-08 | 0.26747 | 1.005 | 5.4816e-05 | 578.45 | -2.1433e-05 | -40.712 | 5.4312e-05 | 574.11 | -2.1032e-05 | -37.705 | 5.4304e-05 | 574.08 | -2.1014e-05 | -37.523 | 0.22 | 0.0042964 | -43307 | -0.0080667 | -297.83 | 0.0030625 | -29432 | -0.006554 | -5170.9
5.8598 | -1.1809e-09 | 0.11121 | 1.6224e-08 | 0.25255 | -1.7614e-10 | 0.12051 | 1.6184e-08 | 0.25336 | -1.7663e-10 | 0.12052 | 1.6186e-08 | 0.25339 | 1.01 | 5.4752e-05 | 578.46 | -2.1232e-05 | -38.546 | 5.419e-05 | 573.58 | -2.0795e-05 | -35.319 | 5.4202e-05 | 573.71 | -2.0798e-05 | -35.316 | 0.22125 | 0.0043178 | -43069 | -0.008104 | -299.34 | 0.0030748 | -29305 | -0.0065874 | -5179.2
5.8922 | -1.1169e-09 | 0.10514 | 1.534e-08 | 0.23877 | -1.6883e-10 | 0.11413 | 1.5331e-08 | 0.23999 | -1.6917e-10 | 0.11413 | 1.5332e-08 | 0.24001 | 1.015 | 5.4688e-05 | 578.48 | -2.1031e-05 | -36.38 | 5.4067e-05 | 573.05 | -2.0558e-05 | -32.932 | 5.41e-05 | 573.33 | -2.0582e-05 | -33.109 | 0.2225 | 0.004341 | -42825 | -0.0081495 | -299.22 | 0.0030915 | -29170 | -0.0066335 | -5179.3
5.9246 | -1.0494e-09 | 0.099243 | 1.4475e-08 | 0.22531 | -1.6152e-10 | 0.10774 | 1.4478e-08 | 0.22662 | -1.6171e-10 | 0.10775 | 1.4478e-08 | 0.22663 | 1.02 | 5.4647e-05 | 578.7 | -2.0847e-05 | -34.338 | 5.4152e-05 | 574.44 | -2.0468e-05 | -31.492 | 5.4087e-05 | 573.8 | -2.0427e-05 | -31.283 | 0.22375 | 0.0043545 | -42557 | -0.0081833 | -320.33 | 0.0031083 | -29034 | -0.0066796 | -5179.5
5.957 | -9.9282e-10 | 0.093518 | 1.3645e-08 | 0.21238 | -1.5421e-10 | 0.10136 | 1.3625e-08 | 0.21325 | -1.5424e-10 | 0.10136 | 1.3624e-08 | 0.21324 | 1.025 | 5.471e-05 | 579.89 | -2.074e-05 | -32.788 | 5.4241e-05 | 575.87 | -2.038e-05 | -30.07 | 5.4177e-05 | 575.23 | -2.0343e-05 | -29.9 | 0.225 | 0.0043665 | -42286 | -0.0082154 | -344.7 | 0.0031251 | -28899 | -0.0067257 | -5179.6
5.9894 | -9.3512e-10 | 0.087792 | 1.2814e-08 | 0.19944 | -1.4716e-10 | 0.095119 | 1.2792e-08 | 0.20019 | -1.4711e-10 | 0.09512 | 1.279e-08 | 0.20018 | 1.03 | 5.4772e-05 | 581.07 | -2.0633e-05 | -31.232 | 5.433e-05 | 577.3 | -2.0292e-05 | -28.648 | 5.4268e-05 | 576.65 | -2.0258e-05 | -28.516 | 0.22625 | 0.0043929 | -42065 | -0.0082461 | -333.97 | 0.0031418 | -28763 | -0.0067718 | -5179.7
6.0218 | -8.7657e-10 | 0.082074 | 1.1982e-08 | 0.18649 | -1.4048e-10 | 0.089093 | 1.1988e-08 | 0.18758 | -1.4047e-10 | 0.089093 | 1.1987e-08 | 0.18757 | 1.035 | 5.4834e-05 | 582.26 | -2.0525e-05 | -29.677 | 5.4418e-05 | 578.73 | -2.0204e-05 | -27.226 | 5.4358e-05 | 578.08 | -2.0173e-05 | -27.132 | 0.2275 | 0.004427 | -41869 | -0.0082758 | -304.93 | 0.0031586 | -28628 | -0.0068178 | -5179.9
6.0542 | -8.1703e-10 | 0.07654 | 1.1176e-08 | 0.17392 | -1.338e-10 | 0.083066 | 1.1185e-08 | 0.17497 | -1.3383e-10 | 0.083066 | 1.1183e-08 | 0.17497 | 1.04 | 5.4897e-05 | 583.45 | -2.0418e-05 | -28.121 | 5.4507e-05 | 580.16 | -2.0117e-05 | -25.804 | 5.4448e-05 | 579.51 | -2.0088e-05 | -25.748 | 0.22875 | 0.0044611 | -41668 | -0.0083042 | -277.65 | 0.0031753 | -28485 | -0.0068589 | -5178.3
6.0866 | -7.6587e-10 | 0.071071 | 1.0389e-08 | 0.16165 | -1.2713e-10 | 0.077039 | 1.0381e-08 | 0.16237 | -1.2719e-10 | 0.07704 | 1.038e-08 | 0.16236 | 1.045 | 5.4959e-05 | 584.64 | -2.031e-05 | -26.565 | 5.4596e-05 | 581.59 | -2.0029e-05 | -24.382 | 5.4539e-05 | 580.94 | -2.0004e-05 | -24.364 | 0.23 | 0.0044962 | -41412 | -0.0083181 | -269.31 | 0.0031893 | -28191 | -0.0068742 | -5170.9
6.119 | -7.1483e-10 | 0.065601 | 9.6018e-09 | 0.14937 | -1.2055e-10 | 0.07116 | 9.6009e-09 | 0.1501 | -1.2059e-10 | 0.07116 | 9.5992e-09 | 0.15009 | 1.05 | 5.5031e-05 | 585.93 | -2.0208e-05 | -25.035 | 5.4684e-05 | 583.02 | -1.9941e-05 | -22.96 | 5.4629e-05 | 582.37 | -1.9919e-05 | -22.98 | 0.23125 | 0.004531 | -41156 | -0.0083271 | -279.59 | 0.0032001 | -27864 | -0.0068837 | -5171.5
6.1514 | -6.6388e-10 | 0.060129 | 8.8152e-09 | 0.1371 | -1.1406e-10 | 0.065405 | 8.8402e-09 | 0.13812 | -1.1404e-10 | 0.065403 | 8.8377e-09 | 0.13809 | 1.055 | 5.5128e-05 | 587.47 | -2.0122e-05 | -23.574 | 5.4773e-05 | 584.45 | -1.9853e-05 | -21.538 | 5.4719e-05 | 583.8 | -1.9834e-05 | -21.596 | 0.2325 | 0.0045657 | -40900 | -0.0083343 | -296.43 | 0.0032115 | -27540 | -0.0068934 | -5170
6.1838 | -6.2192e-10 | 0.054736 | 8.0555e-09 | 0.1252 | -1.0757e-10 | 0.05965 | 8.0796e-09 | 0.12613 | -1.0749e-10 | 0.059646 | 8.0761e-09 | 0.1261 | 1.06 | 5.5225e-05 | 589.02 | -2.0035e-05 | -22.113 | 5.4862e-05 | 585.88 | -1.9766e-05 | -20.116 | 5.481e-05 | 585.23 | -1.975e-05 | -20.212 | 0.23375 | 0.0046004 | -40645 | -0.0083416 | -313.27 | 0.0032254 | -27232 | -0.0069031 | -5158.5
6.2162 | -5.9311e-10 | 0.049279 | 7.3086e-09 | 0.11344 | -1.0108e-10 | 0.053894 | 7.319e-09 | 0.11415 | -1.0094e-10 | 0.053889 | 7.3146e-09 | 0.11411 | 1.065 | 5.531e-05 | 590.43 | -1.9945e-05 | -20.66 | 5.4951e-05 | 587.31 | -1.9678e-05 | -18.694 | 5.49e-05 | 586.66 | -1.9665e-05 | -18.828 | 0.235 | 0.0046384 | -40407 | -0.0083707 | -304.57 | 0.0032438 | -26942 | -0.0069153 | -5139.3
6.2486 | -5.6441e-10 | 0.04382 | 6.5617e-09 | 0.10169 | -9.3922e-11 | 0.048266 | 6.5956e-09 | 0.10259 | -9.2918e-11 | 0.048271 | 6.5905e-09 | 0.10254 | 1.07 | 5.5391e-05 | 591.79 | -1.9853e-05 | -19.209 | 5.5039e-05 | 588.74 | -1.959e-05 | -17.272 | 5.499e-05 | 588.09 | -1.958e-05 | -17.444 | 0.23625 | 0.0046818 | -40217 | -0.0084293 | -251.22 | 0.0032637 | -26516 | -0.0068964 | -5168.2
6.281 | -5.361e-10 | 0.038346 | 5.8178e-09 | 0.089942 | -8.6455e-11 | 0.042696 | 5.8894e-09 | 0.091221 | -8.423e-11 | 0.042717 | 5.8835e-09 | 0.091177 | 1.075 | 5.5472e-05 | 593.16 | -1.9761e-05 | -17.758 | 5.5128e-05 | 590.17 | -1.9502e-05 | -15.85 | 5.5081e-05 | 589.52 | -1.9496e-05 | -16.06 | 0.2375 | 0.0047258 | -40041 | -0.0084911 | -191.17 | 0.0032848 | -26036 | -0.0068441 | -5230.4
6.3134 | -5.762e-10 | 0.032358 | 5.1113e-09 | 0.078542 | -7.8988e-11 | 0.037125 | 5.1832e-09 | 0.079855 | -7.5542e-11 | 0.037163 | 5.1765e-09 | 0.079811 | 1.08 | 5.5552e-05 | 594.52 | -1.967e-05 | -16.307 | 5.5217e-05 | 591.6 | -1.9415e-05 | -14.428 | 5.5171e-05 | 590.95 | -1.9411e-05 | -14.676 | 0.23875 | 0.0047699 | -39865 | -0.008553 | -131.13 | 0.003306 | -25560 | -0.0067929 | -5291.3
6.3458 | -6.4648e-10 | 0.026054 | 4.4205e-09 | 0.0672 | -7.1521e-11 | 0.031555 | 4.4769e-09 | 0.068489 | -6.6855e-11 | 0.031609 | 4.4695e-09 | 0.068446 | 1.085 | 5.5633e-05 | 595.88 | -1.9578e-05 | -14.855 | 5.5306e-05 | 593.03 | -1.9327e-05 | -13.006 | 5.5261e-05 | 592.38 | -1.9326e-05 | -13.292 | 0.24 | 0.0048105 | -39768 | -0.0086284 | -105.32 | 0.0033275 | -25095 | -0.0067456 | -5348.4
6.3782 | -7.2197e-10 | 0.01972 | 3.7383e-09 | 0.055939 | -6.0256e-11 | 0.026078 | 3.8958e-09 | 0.058203 | -5.9871e-11 | 0.026061 | 3.863e-09 | 0.057916 | 1.09 | 5.5714e-05 | 597.24 | -1.9486e-05 | -13.404 | 5.5394e-05 | 594.46 | -1.9239e-05 | -11.584 | 5.5352e-05 | 593.81 | -1.9242e-05 | -11.908 | 0.24125 | 0.0048501 | -40493 | -0.0090295 | -161.23 | 0.0033491 | -24630 | -0.0066982 | -5405.6
6.4106 | -8.0363e-10 | 0.013308 | 3.069e-09 | 0.044755 | -4.8203e-11 | 0.020622 | 3.3406e-09 | 0.04814 | -5.3235e-11 | 0.020514 | 3.2772e-09 | 0.047559 | 1.095 | 5.5795e-05 | 598.6 | -1.9394e-05 | -11.953 | 5.5483e-05 | 595.89 | -1.9151e-05 | -10.162 | 5.5442e-05 | 595.24 | -1.9157e-05 | -10.524 | 0.2425 | 0.0048905 | -41308 | -0.0094688 | -220.7 | 0.0033706 | -24165 | -0.0066508 | -5462.7
6.443 | -1.3648e-09 | 0.0023405 | 2.6255e-09 | 0.034743 | -3.6151e-11 | 0.015165 | 2.7854e-09 | 0.038077 | -4.6595e-11 | 0.014968 | 2.6914e-09 | 0.037201 | 1.1 | 5.5875e-05 | 599.96 | -1.9303e-05 | -10.502 | 5.5572e-05 | 597.32 | -1.9064e-05 | -8.7404 | 5.5532e-05 | 596.67 | -1.9072e-05 | -9.1402 | 0.24375 | 0.0049308 | -42122 | -0.0099082 | -280.17 | 0.0033955 | -23830 | -0.0066245 | -5546.4
6.4754 | -2.0662e-09 | -0.01021 | 2.2594e-09 | 0.024916 | -2.4099e-11 | 0.0097082 | 2.2303e-09 | 0.028014 | -3.9954e-11 | 0.009421 | 2.1056e-09 | 0.026843 | 1.105 | 5.5956e-05 | 601.33 | -1.9211e-05 | -9.0512 | 5.566e-05 | 598.75 | -1.8976e-05 | -7.3184 | 5.5623e-05 | 598.1 | -1.8988e-05 | -7.7563 | 0.245 | 0.0049643 | -42845 | -0.010308 | -356.2 | 0.0034257 | -23523 | -0.0066002 | -5661.1
6.5078 | -2.5501e-09 | -0.020792 | 1.9201e-09 | 0.015507 | -4.3253e-10 | 0.0001482 | 2.161e-09 | 0.021208 | -4.4627e-10 | 0.00049155 | 2.1065e-09 | 0.021221 | 1.11 | 5.6134e-05 | 603.58 | -1.9192e-05 | -8.0931 | 5.5772e-05 | 600.37 | -1.8912e-05 | -6.0912 | 5.5726e-05 | 599.64 | -1.8913e-05 | -6.4479 | 0.24625 | 0.0049972 | -43556 | -0.010715 | -427.95 | 0.0034584 | -23188 | -0.0065716 | -5831.2
6.5402 | -3.7441e-09 | -0.038545 | 1.9027e-09 | 0.0073096 | -8.5348e-10 | -0.009534 | 2.1061e-09 | 0.014499 | -8.6438e-10 | -0.0085344 | 2.1242e-09 | 0.015733 | 1.115 | 5.6399e-05 | 606.63 | -1.9239e-05 | -7.5718 | 5.6024e-05 | 603.24 | -1.8957e-05 | -5.6252 | 5.5972e-05 | 602.47 | -1.8955e-05 | -5.9556 | 0.2475 | 0.0049969 | -44473 | -0.011705 | -529.14 | 0.0034906 | -22833 | -0.006539 | -6008.2
6.5726 | -5.8878e-09 | -0.066009 | 2.2766e-09 | 0.00028886 | -1.2744e-09 | -0.019216 | 2.0512e-09 | 0.0077891 | -1.2825e-09 | -0.01756 | 2.1418e-09 | 0.010246 | 1.12 | 5.6663e-05 | 609.67 | -1.9285e-05 | -7.0505 | 5.6259e-05 | 605.95 | -1.8994e-05 | -5.1297 | 5.6216e-05 | 605.28 | -1.8995e-05 | -5.4596 | 0.24875 | 0.004981 | -45368 | -0.012781 | -676.53 | 0.0035227 | -22477 | -0.0065064 | -6185.1
6.605 | -7.7064e-09 | -0.08995 | 2.7953e-09 | -0.0046739 | -1.6954e-09 | -0.028899 | 1.9963e-09 | 0.0010792 | -1.7006e-09 | -0.026586 | 2.1595e-09 | 0.0047589 | 1.125 | 5.6927e-05 | 612.72 | -1.9332e-05 | -6.5291 | 5.6495e-05 | 608.65 | -1.9031e-05 | -4.6343 | 5.646e-05 | 608.08 | -1.9036e-05 | -4.9637 | 0.25 | 0.0049658 | -46250 | -0.013847 | -819.07 | 0.0035549 | -22121 | -0.0064739 | -6362.1

## Sub 2 1.2% 10 ksi I
0.125
Group 2, Condition 3 (IFF) Sequence Step 1 - IFF 1.2%
PATHS ALONG Y-DIRECTION (L) | [12 empty] | PATHS ALONG X-DIRECTION (T) | [12 empty] | PATHS ALONG Z-DIRECTION (THROUGH THICKNESS)
| Midplane |  | Midplane |  | Entry |  | Entry |  | Exit |  | Exit |  |  | Midplane |  | Midplane |  | Entry |  | Entry |  | Exit |  | Exit |  |  | At bore |  | At bore |  | 0.02" away from bore |  | 0.02" away from bore
| Hoop |  | Radial |  | Hoop |  | Radial |  | Hoop |  | Radial |  |  | Hoop |  | Radial |  | Hoop |  | Radial |  | Hoop |  | Radial |  |  | Hoop |  | Radial |  | Hoop |  | Radial
Radial | Strain | Stress | Strain | Stress | Strain | Stress | Strain | Stress | Strain | Stress | Strain | Stress | Radial | Strain | Stress | Strain | Stress | Strain | Stress | Strain | Stress | Strain | Stress | Strain | Stress | z coordinate | Strain | Stress | Strain | Stress | Strain | Stress | Strain | Stress
dim, in | in/in | psi | in/in | psi | in/in | psi | in/in | psi | in/in | psi | in/in | psi | dim, in | in/in | psi | in/in | psi | in/in | psi | in/in | psi | in/in | psi | in/in | psi | in | in/in | psi | in/in | psi | in/in | psi | in/in | psi
0.125 | 0.01079258 | 2214.853 | -0.01459555 | -60314.04 | 0.01090038 | 24242.52 | -0.01281272 | -37750.51 | 0.01104946 | 23373.14 | -0.01325418 | -38989.41 | 0.125 | 0.01029611 | 2379.572 | -0.0140254 | -59951.89 | 0.01046818 | 23102.94 | -0.01258613 | -38964.13 | 0.01048543 | 23664.53 | -0.01243487 | -38326.19 | 0 | 0.01048543 | 23664.53 | -0.01243487 | -38326.19 | 0.007538159 | 21924.37 | -0.009332273 | -39421.11
0.132499993 | 0.00944843 | 5303.716 | -0.01288822 | -56653.01 | 0.00974493 | 23486.82 | -0.01165993 | -38563.8 | 0.009760384 | 23465.86 | -0.01163959 | -38628.04 | 0.129999995 | 0.00940445 | 4441.73 | -0.01289158 | -57501.53 | 0.009673912 | 23503.38 | -0.01150892 | -38477.7 | 0.009631526 | 23216.01 | -0.01152032 | -38705.48 | 0.003676474 | 0.01047548 | 17732.53 | -0.01364531 | -43861.45 | 0.007454903 | 21041.71 | -0.009366295 | -40084.88
0.14 | 0.008235557 | 8310.014 | -0.0113111 | -53145.96 | 0.00858875 | 23367.51 | -0.0103244 | -38377.63 | 0.008584421 | 22601.27 | -0.01041473 | -39162.41 | 0.13500001 | 0.008567696 | 6464.979 | -0.01181591 | -55119.36 | 0.00887874 | 22561.06 | -0.01076666 | -39255.63 | 0.008842296 | 23047.36 | -0.01063981 | -38765.8 | 0.007352941 | 0.01046416 | 12724.52 | -0.01464382 | -48598.32 | 0.007389254 | 20154.15 | -0.00944032 | -40755.07
0.14749999 | 0.007354493 | 11489.94 | -0.0100377 | -49638.96 | 0.007721215 | 22213.53 | -0.009475669 | -39238.05 | 0.007706569 | 22034.75 | -0.009480087 | -39402.79 | 0.14000002 | 0.007888728 | 8680.684 | -0.01087395 | -52647.53 | 0.008183069 | 22271.51 | -0.01001295 | -39309.53 | 0.008190583 | 22187.48 | -0.01001659 | -39398.8 | 0.01102941 | 0.01047753 | 11822.59 | -0.01469106 | -49471.65 | 0.00733991 | 19132.13 | -0.00961492 | -41420.91
0.155 | 0.006500921 | 14337.35 | -0.008820103 | -46484.9 | 0.006841989 | 21988.93 | -0.00846643 | -39156.52 | 0.006901816 | 21876.09 | -0.008546705 | -39294.98 | 0.14500001 | 0.007204971 | 10578.5 | -0.009957822 | -50486.04 | 0.007526389 | 21810.53 | -0.009314942 | -39545.63 | 0.007538159 | 21924.37 | -0.009332273 | -39421.11 | 0.01470588 | 0.01044133 | 9768.062 | -0.01495376 | -51328.07 | 0.007279808 | 17732.38 | -0.009778862 | -42510.14
0.16249999 | 0.005852045 | 17427.48 | -0.007779547 | -43226.95 | 0.00618969 | 22066.49 | -0.00767613 | -38894.85 | 0.006203313 | 22065.15 | -0.007687667 | -38904.58 | 0.15239584 | 0.006469624 | 13748.51 | -0.008827125 | -47068.1 | 0.006796503 | 21448.96 | -0.008489479 | -39642.91 | 0.006792116 | 21620.38 | -0.008461426 | -39480.31 | 0.01838236 | 0.01045311 | 8653.308 | -0.01500775 | -52468.18 | 0.00725428 | 16823.54 | -0.009892016 | -43256.68
0.17 | 0.005229126 | 20319.46 | -0.006785001 | -40179.6 | 0.005574467 | 22580.82 | -0.006869097 | -38230.04 | 0.005530886 | 22564.76 | -0.006830165 | -38216.07 | 0.15979168 | 0.005745144 | 16469.16 | -0.007756617 | -44087.1 | 0.006075207 | 21691.1 | -0.007599472 | -39155.38 | 0.006071281 | 21794.68 | -0.00757788 | -39058.41 | 0.02205882 | 0.01042947 | 7430.948 | -0.01507842 | -53643.4 | 0.007225737 | 15739.07 | -0.01001453 | -44178.93
0.17749999 | 0.004787361 | 23464.81 | -0.005957811 | -36953.38 | 0.005055173 | 22842.79 | -0.006209494 | -37815.07 | 0.00509565 | 23241.32 | -0.00621787 | -37441.99 | 0.16718751 | 0.005208573 | 19570.98 | -0.006839114 | -40867.63 | 0.00550044 | 22084.8 | -0.006875156 | -38603.55 | 0.005518594 | 22151.8 | -0.006887237 | -38548.25 | 0.0257353 | 0.01042129 | 6707.116 | -0.01505022 | -54425.14 | 0.007218716 | 15083.78 | -0.01008878 | -44793.93
0.185 | 0.004320742 | 26084.62 | -0.005156815 | -34222.05 | 0.00459992 | 24030.84 | -0.005528441 | -36525.82 | 0.004627194 | 24098.16 | -0.00554388 | -36484.07 | 0.17458335 | 0.004680472 | 22231.71 | -0.00597468 | -38078.68 | 0.004976927 | 22711.46 | -0.006165538 | -37870.32 | 0.00499155 | 22772.82 | -0.006167513 | -37830.38 | 0.02941176 | 0.0104025 | 5843.657 | -0.01504875 | -55315.11 | 0.007205253 | 14140.48 | -0.01018956 | -45691.68
0.1925 | 0.00400146 | 28942.61 | -0.004503971 | -31285.4 | 0.004263957 | 25140.12 | -0.004988085 | -35336.59 | 0.004260735 | 25027.43 | -0.004995278 | -35447.55 | 0.18197918 | 0.004263617 | 24994.87 | -0.00521774 | -35198.52 | 0.004562801 | 23466.61 | -0.005569308 | -37014.27 | 0.004567852 | 23460.64 | -0.005574868 | -37025.49 | 0.03308824 | 0.01040319 | 5352.206 | -0.01499125 | -55897.24 | 0.007210637 | 13634.6 | -0.01022665 | -46250.83
0.2 | 0.003645557 | 31437.92 | -0.003844788 | -28680.09 | 0.003890177 | 26742.11 | -0.004340115 | -33647.96 | 0.003870454 | 27000.58 | -0.004290303 | -33385.6 | 0.18937501 | 0.003899478 | 27786.07 | -0.004511917 | -32330.54 | 0.004154034 | 24558.13 | -0.004949623 | -35828.88 | 0.004168584 | 24524.2 | -0.004968709 | -35870.92 | 0.0367647 | 0.01040056 | 4865.946 | -0.01495738 | -56446.21 | 0.007194296 | 13050.46 | -0.01025053 | -46860.32
0.2075 | 0.003374797 | 29489.94 | -0.003502553 | -26356.21 | 0.003612048 | 26618.33 | -0.003919808 | -31488.91 | 0.003585756 | 26626.29 | -0.003897698 | -31656.17 | 0.19677085 | 0.003644116 | 29014.71 | -0.003987144 | -28756.91 | 0.003855866 | 25864.08 | -0.004432464 | -34453.61 | 0.003855323 | 25724.86 | -0.004445014 | -34594.52 | 0.04044118 | 0.01039341 | 4458.405 | -0.01489046 | -56942.54 | 0.007197923 | 12745.83 | -0.01025009 | -47250.64
0.215 | 0.003147386 | 27526.38 | -0.003209072 | -24089.98 | 0.003331078 | 26133.37 | -0.003551286 | -29753.49 | 0.003327584 | 26058.68 | -0.003574769 | -29990.51 | 0.20416668 | 0.003367439 | 29311.47 | -0.003550557 | -26864.73 | 0.003557094 | 27517.51 | -0.003881471 | -32701.07 | 0.003546516 | 27381.61 | -0.003882631 | -32766.17 | 0.04411764 | 0.01037659 | 4143.002 | -0.01482065 | -57323.8 | 0.007183576 | 12264.21 | -0.01025816 | -47789.93
0.2225 | 0.002934276 | 25584.04 | -0.002953527 | -22226.7 | 0.003096903 | 24234.86 | -0.003314687 | -27829.18 | 0.003095786 | 24307.07 | -0.003316607 | -27763.49 | 0.21156251 | 0.00313957 | 27148.88 | -0.003285463 | -25024.33 | 0.003320715 | 25675.1 | -0.00362416 | -30620.66 | 0.003318761 | 25715.29 | -0.00361827 | -30579.69 | 0.04779412 | 0.01036899 | 3835.681 | -0.01475507 | -57712 | 0.007183084 | 12012.91 | -0.01024214 | -48130.93
0.23 | 0.002739032 | 23828.71 | -0.002713347 | -20446.25 | 0.002880073 | 22586.16 | -0.003077197 | -25788.66 | 0.002882083 | 22596.68 | -0.0030825 | -25837.53 | 0.21895835 | 0.00291556 | 25116.07 | -0.003013196 | -23027.21 | 0.003083949 | 23918.35 | -0.003357861 | -28391.08 | 0.003084562 | 23955.99 | -0.003352802 | -28317.34 | 0.05147059 | 0.01036005 | 3619.95 | -0.01469138 | -57999.38 | 0.007188631 | 11783.43 | -0.01023763 | -48445.54
0.2375 | 0.002581151 | 22464.3 | -0.002518443 | -18945.94 | 0.002704065 | 21278.61 | -0.002874881 | -24024.12 | 0.002708652 | 21338.52 | -0.002874906 | -24001.65 | 0.2263542 | 0.002734151 | 23545.57 | -0.00278354 | -21259.74 | 0.002892311 | 22508.34 | -0.003135976 | -26443.16 | 0.002885225 | 22439.5 | -0.003130636 | -26411.1 | 0.05514706 | 0.01036076 | 3412.735 | -0.01463502 | -58286.15 | 0.007187227 | 11554.8 | -0.0102204 | -48761.11
0.245 | 0.002417628 | 20942 | -0.002331941 | -17625.93 | 0.002523853 | 19886.8 | -0.002675268 | -22331.63 | 0.002529171 | 19923.99 | -0.002682136 | -22393.39 | 0.23375 | 0.002559496 | 21964.62 | -0.002572732 | -19710.61 | 0.002695762 | 20991.88 | -0.002918877 | -24600.67 | 0.002689873 | 20932.83 | -0.002918029 | -24605.02 | 0.05882353 | 0.01036836 | 3271.66 | -0.0145834 | -58505.27 | 0.007188829 | 11397.74 | -0.01019898 | -49004.84
0.2525 | 0.00228274 | 19753.61 | -0.002173511 | -16432.49 | 0.002378184 | 18802.09 | -0.002507206 | -20868.75 | 0.002381728 | 18838.9 | -0.002508639 | -20872.36 | 0.2411458 | 0.002414774 | 20707.87 | -0.002393532 | -18337.01 | 0.002534242 | 19790.52 | -0.002732817 | -22979.58 | 0.002534466 | 19797.78 | -0.002734054 | -22984.18 | 0.0625 | 0.01036284 | 3145.249 | -0.01452231 | -58697.59 | 0.007193075 | 11227.46 | -0.01017849 | -49259.32
0.26 | 0.002147676 | 18502.22 | -0.002024702 | -15378.74 | 0.002232644 | 17681.06 | -0.002344707 | -19488.41 | 0.002233761 | 17696 | -0.002344568 | -19481.4 | 0.2485417 | 0.002268322 | 19376.99 | -0.002224263 | -17104.15 | 0.002373831 | 18561.86 | -0.002552663 | -21442.75 | 0.002376519 | 18580.02 | -0.002558083 | -21490.43 | 0.06617647 | 0.01035494 | 3045.811 | -0.01446432 | -58856.3 | 0.007189675 | 11132.48 | -0.0101553 | -49416.91
0.2675 | 0.002036069 | 17517 | -0.001900928 | -14452.6 | 0.00211087 | 16789.96 | -0.00220117 | -18225.11 | 0.002111554 | 16794.63 | -0.00220178 | -18230.94 | 0.2559375 | 0.002148511 | 18341.64 | -0.002082608 | -16016.32 | 0.002241331 | 17587.92 | -0.002395354 | -20063.35 | 0.002244141 | 17627.55 | -0.002397488 | -20063.88 | 0.06985294 | 0.01035084 | 2930.018 | -0.01441226 | -59031.51 | 0.007178271 | 10962.85 | -0.01013478 | -49635.41
0.275 | 0.001924363 | 16498.34 | -0.001782692 | -13604.06 | 0.001988991 | 15853.02 | -0.002064007 | -17058.55 | 0.001989073 | 15849.13 | -0.002064627 | -17068.13 | 0.2633334 | 0.002025655 | 17231.37 | -0.001945218 | -15013.32 | 0.00210936 | 16590.44 | -0.002243577 | -18756.71 | 0.002110109 | 16598.9 | -0.002244973 | -18765.68 | 0.07352941 | 0.01034307 | 2867.503 | -0.01435063 | -59151.82 | 0.007180469 | 10857.22 | -0.01011549 | -49805.65
0.2825 | 0.001830042 | 15670.72 | -0.001683157 | -12857.51 | 0.0018862 | 15095.65 | -0.001943387 | -16001.75 | 0.001885138 | 15075.61 | -0.001944007 | -16018.2 | 0.2707292 | 0.001921352 | 16321.89 | -0.001830207 | -14141.9 | 0.001995105 | 15746.57 | -0.002110205 | -17589.78 | 0.001996599 | 15765.33 | -0.00211004 | -17581.81 | 0.07720588 | 0.01032407 | 2839.218 | -0.01428824 | -59218.59 | 0.007205475 | 10925.23 | -0.0101009 | -49818.88
0.29 | 0.001737172 | 14832.15 | -0.001587932 | -12168.7 | 0.001784797 | 14320.41 | -0.001828896 | -15023.87 | 0.001783857 | 14310.35 | -0.001827764 | -15017.1 | 0.278125 | 0.001821299 | 15426.7 | -0.001720999 | -13337.83 | 0.001887384 | 14944.12 | -0.001984855 | -16499.62 | 0.001884785 | 14918.07 | -0.001981121 | -16474.25 | 0.08088236 | 0.01030567 | 2724.95 | -0.01423828 | -59368.13 | 0.007212591 | 10910.02 | -0.01007754 | -49895.28
0.2975 | 0.001656284 | 14122.28 | -0.001506373 | -11559.44 | 0.001695819 | 13659.91 | -0.001725197 | -14119.77 | 0.001697799 | 13676.01 | -0.001726055 | -14126.72 | 0.2855209 | 0.001735055 | 14681.44 | -0.001627985 | -12627.46 | 0.00178813 | 14192.5 | -0.001869733 | -15510.46 | 0.001791008 | 14233.87 | -0.001869118 | -15487.46 | 0.08455882 | 0.01031725 | 2705.375 | -0.01421072 | -59435.55 | 0.007214742 | 10899.91 | -0.0100576 | -49954.38
0.305 | 0.001576896 | 13415.74 | -0.001428338 | -10987.66 | 0.001610545 | 13012.28 | -0.001627889 | -13284.78 | 0.001612623 | 13030.63 | -0.001628391 | -13287.39 | 0.2929167 | 0.001648466 | 13916.18 | -0.00153788 | -11957.91 | 0.001697885 | 13537.86 | -0.001760773 | -14547.48 | 0.001696839 | 13521.17 | -0.001761205 | -14559.18 | 0.08823529 | 0.01032092 | 2603.629 | -0.01418967 | -59576.74 | 0.007201856 | 10700.79 | -0.01004643 | -50177.22
0.3125 | 0.001507692 | 12820.92 | -0.001360006 | -10465.66 | 0.001536353 | 12465.51 | -0.001540812 | -12522 | 0.001538334 | 12490.65 | -0.001540708 | -12512.1 | 0.3003125 | 0.001573765 | 13279.51 | -0.001460144 | -11356.74 | 0.001621155 | 12993.87 | -0.001666209 | -13700.52 | 0.001616187 | 12938.02 | -0.001663797 | -13696.44 | 0.09191176 | 0.01032078 | 2563.223 | -0.01416363 | -59647.28 | 0.007234553 | 10863.46 | -0.01004612 | -50070.36
0.32 | 0.001438944 | 12209.64 | -0.001294819 | -9989.334 | 0.001462369 | 11897.82 | -0.001456881 | -11807.37 | 0.001463806 | 11912.72 | -0.001457981 | -11813.07 | 0.3077084 | 0.001498725 | 12620.58 | -0.001385443 | -10799.74 | 0.001539067 | 12363.83 | -0.001572703 | -12904.67 | 0.001535293 | 12326.28 | -0.001570762 | -12895.83 | 0.09558824 | 0.01032398 | 2525.201 | -0.01414049 | -59716.89 | 0.007244086 | 10690.49 | -0.01005485 | -50278.77
0.3275 | 0.001380116 | 11716.11 | -0.001238185 | -9545.291 | 0.001399081 | 11425.81 | -0.001383355 | -11168.4 | 0.001400904 | 11451.93 | -0.001383572 | -11158.85 | 0.3151042 | 0.001433621 | 12066.51 | -0.001320491 | -10297.71 | 0.001467368 | 11834.23 | -0.001487497 | -12160.17 | 0.001466009 | 11822.83 | -0.001487925 | -12164 | 0.0992647 | 0.01033216 | 2528.177 | -0.01411919 | -59745.93 | 0.007232263 | 10722.84 | -0.01002057 | -50270.01
0.335 | 0.00131937 | 11177.43 | -0.001183697 | -9148.22 | 0.001334531 | 10930.27 | -0.001310888 | -10551.33 | 0.001336049 | 10945.31 | -0.001312843 | -10564.49 | 0.3225 | 0.001369717 | 11516.46 | -0.001257532 | -9817.596 | 0.001397153 | 11313.64 | -0.001405417 | -11444.06 | 0.001397402 | 11302.02 | -0.001409148 | -11488.02 | 0.1029412 | 0.01032907 | 2511.508 | -0.01410018 | -59779.39 | 0.007211162 | 10629.03 | -0.00999522 | -50375.08
0.3425 | 0.00126685 | 10732.88 | -0.001134605 | -8767.659 | 0.001278919 | 10517.71 | -0.001247493 | -9997.518 | 0.001280649 | 10533.49 | -0.001248665 | -10005.3 | 0.3298958 | 0.001313271 | 11043.19 | -0.001201761 | -9379.631 | 0.001337665 | 10879.86 | -0.001334411 | -10818.2 | 0.001337641 | 10869.06 | -0.001337396 | -10853.04 | 0.1066176 | 0.01032614 | 2499.5 | -0.01407702 | -59810.71 | 0.007207187 | 10582.85 | -0.009986794 | -50436.58
0.35 | 0.00121319 | 10265.4 | -0.001086094 | -8405.479 | 0.001224152 | 10089.79 | -0.001187401 | -9492.753 | 0.001224492 | 10096.87 | -0.001186213 | -9478.782 | 0.3372917 | 0.001256361 | 10553.83 | -0.001147442 | -8965.774 | 0.001272582 | 10371.55 | -0.001262691 | -10215.62 | 0.00127755 | 10410.43 | -0.001268991 | -10268.25 | 0.1102941 | 0.01031472 | 2452.333 | -0.01405918 | -59864.59 | 0.007204636 | 10554.19 | -0.009974346 | -50483.3
0.3575 | 0.001163784 | 9834.858 | -0.001042058 | -8077.243 | 0.001176517 | 9734.134 | -0.001132516 | -9015.912 | 0.001173271 | 9699.208 | -0.001130302 | -9006.492 | 0.3446875 | 0.001207037 | 10145.01 | -0.001099749 | -8586.781 | 0.001216326 | 9926.77 | -0.001201832 | -9709.395 | 0.001225154 | 10026.24 | -0.001207209 | -9725.282 | 0.1139706 | 0.01031067 | 2422.822 | -0.01405028 | -59901.09 | 0.00722793 | 10595.04 | -0.009979528 | -50476.81
0.365 | 0.001120166 | 9477.082 | -0.001000413 | -7742.652 | 0.001127908 | 9354.973 | -0.00107931 | -8568.309 | 0.00112733 | 9353.867 | -0.001078152 | -8555.313 | 0.3520833 | 0.001157214 | 9721.989 | -0.00105282 | -8224.156 | 0.001172321 | 9623.226 | -0.001147217 | -9212.117 | 0.001172052 | 9616.496 | -0.001147214 | -9216.64 | 0.1176471 | 0.01031593 | 2438.583 | -0.01404284 | -59897.96 | 0.007228849 | 10566.05 | -0.009983342 | -50509.65
0.3725 | 0.001079533 | 9137.957 | -0.0009631735 | -7449.433 | 0.001084479 | 9021.563 | -0.001031199 | -8158.376 | 0.001085525 | 9036.599 | -0.001031218 | -8151.986 | 0.3594792 | 0.001113094 | 9359.877 | -0.001010476 | -7884.15 | 0.001128915 | 9302.705 | -0.001096084 | -8764.963 | 0.001125889 | 9271.865 | -0.001093944 | -8753.851 | 0.1213235 | 0.01030755 | 2373.607 | -0.01403688 | -59963.43 | 0.007215092 | 10508.75 | -0.009982258 | -50550.86
0.38 | 0.001037869 | 8780.043 | -0.0009263896 | -7170.326 | 0.001042408 | 8694.732 | -0.000985433 | -7771.947 | 0.001042798 | 8696.477 | -0.0009857258 | -7775.75 | 0.366875 | 0.001069377 | 8992.373 | -0.000969355 | -7562.745 | 0.00108551 | 8973.258 | -0.001046026 | -8335.454 | 0.001080199 | 8920.919 | -0.001042788 | -8318.376 | 0.125 | 0.01029611 | 2379.572 | -0.0140254 | -59951.89 | 0.007204971 | 10578.5 | -0.009957822 | -50486.04
0.3875 | 0.0009998577 | 8459.72 | -0.0008924468 | -6906.361 | 0.001003847 | 8393.34 | -0.000943803 | -7422.16 | 0.001003944 | 8391.984 | -0.0009436876 | -7423.368 | 0.3742708 | 0.001030703 | 8676.367 | -0.0009322787 | -7263.632 | 0.001044701 | 8664.486 | -0.001000156 | -7940.365 | 0.001039723 | 8618.814 | -0.0009964795 | -7915.759 | 0.1286765 | 0.01029416 | 2356.978 | -0.01402626 | -59971.93 | 0.007207529 | 10715.86 | -0.00994304 | -50357.02
0.395 | 0.0009637961 | 8165.933 | -0.0008590243 | -6635.918 | 0.0009666461 | 8101.97 | -0.0009035743 | -7084.782 | 0.0009668305 | 8108.444 | -0.0009027169 | -7072.843 | 0.3816667 | 0.0009915478 | 8349.979 | -0.0008957256 | -6975.249 | 0.001002187 | 8329.798 | -0.0009545532 | -7559.517 | 0.0009990011 | 8303.526 | -0.0009514069 | -7534.374 | 0.1323529 | 0.01030062 | 2385.939 | -0.01403371 | -59941.71 | 0.007213527 | 10673 | -0.009955933 | -50397.79
0.4025 | 0.000931482 | 7900.931 | -0.0008292263 | -6396.549 | 0.000933433 | 7847.619 | -0.0008670035 | -6772.467 | 0.000932897 | 7844.499 | -0.0008664348 | -6766.616 | 0.3890625 | 0.0009568963 | 8069.96 | -0.0008623839 | -6703.143 | 0.0009652256 | 8042.729 | -0.0009138686 | -7216.082 | 0.0009630643 | 8032.469 | -0.0009106562 | -7182.705 | 0.1360294 | 0.01030007 | 2499.915 | -0.01402567 | -59824.16 | 0.007219369 | 10638.23 | -0.009975055 | -50420.09
0.41 | 0.000897118 | 7606.279 | -0.0007990789 | -6167.351 | 0.0008993486 | 7575.366 | -0.0008313595 | -6478.503 | 0.0008973677 | 7556.046 | -0.0008301074 | -6471.571 | 0.3964583 | 0.0009226648 | 7787.699 | -0.000829952 | -6444.076 | 0.0009299822 | 7775.07 | -0.0008745042 | -6877.902 | 0.00092752 | 7756.848 | -0.0008715321 | -6851.997 | 0.1397059 | 0.01027995 | 2425.634 | -0.01402761 | -59874.36 | 0.00721844 | 10584.18 | -0.009991335 | -50454.99
0.4175 | 0.0008664853 | 7346.195 | -0.0007720154 | -5958.923 | 0.0008691258 | 7339.361 | -0.0007990551 | -6206.77 | 0.0008668474 | 7310.147 | -0.0007983945 | -6212.118 | 0.4038542 | 0.0008916956 | 7537.75 | -0.0008000135 | -6199.437 | 0.0008966508 | 7523.339 | -0.0008372168 | -6556.188 | 0.0008958384 | 7516.851 | -0.0008357619 | -6544.265 | 0.1433824 | 0.01028283 | 2561.313 | -0.01403068 | -59726.15 | 0.007220795 | 10594.51 | -0.009997911 | -50434.34
0.425 | 0.0008396 | 7136.324 | -0.0007461933 | -5740.793 | 0.0008386542 | 7094.614 | -0.0007675868 | -5948.546 | 0.0008398893 | 7106.746 | -0.0007685109 | -5953.948 | 0.41125 | 0.0008605804 | 7282.914 | -0.0007705587 | -5962.426 | 0.0008633194 | 7261.139 | -0.0008014017 | -6256.897 | 0.000864021 | 7267.705 | -0.0008014646 | -6256.54 | 0.1470588 | 0.01028243 | 2454.644 | -0.0140622 | -59811.6 | 0.00722271 | 10631.96 | -0.01000639 | -50379.99
0.4325 | 0.0008128531 | 6917.73 | -0.0007214983 | -5541.665 | 0.0008108651 | 6872.902 | -0.0007390456 | -5712.839 | 0.0008127825 | 6891.819 | -0.0007402984 | -5719.664 | 0.4186458 | 0.0008325443 | 7059.102 | -0.0007432147 | -5736.536 | 0.0008328668 | 7022.138 | -0.0007688553 | -5984.327 | 0.0008354726 | 7048.604 | -0.0007698124 | -5986.794 | 0.1507353 | 0.0102923 | 2605.243 | -0.01407206 | -59651.34 | 0.007228286 | 10657.79 | -0.01002189 | -50334.57
0.44 | 0.0007861062 | 6696.689 | -0.0006970016 | -5346.591 | 0.0007841873 | 6659.616 | -0.0007116267 | -5486.844 | 0.0007856757 | 6673.1 | -0.0007125647 | -5493.062 | 0.4260417 | 0.0008040836 | 6825.583 | -0.0007161158 | -5518.895 | 0.000802017 | 6771.886 | -0.000737146 | -5726.58 | 0.0008066416 | 6820.588 | -0.0007389779 | -5730.307 | 0.1544118 | 0.01029718 | 2497.177 | -0.01411697 | -59731.84 | 0.007228667 | 10713.07 | -0.01003145 | -50254.34
0.4475 | 0.0007595203 | 6466.999 | -0.0006735545 | -5170 | 0.0007590993 | 6457.993 | -0.000685816 | -5275.154 | 0.0007587692 | 6448.491 | -0.000686201 | -5285.101 | 0.4334375 | 0.0007784538 | 6619.807 | -0.0006912893 | -5314.949 | 0.0007757139 | 6566.911 | -0.0007086688 | -5486.724 | 0.0007804824 | 6617.384 | -0.0007106832 | -5491.329 | 0.1580882 | 0.01030159 | 2703.473 | -0.01412987 | -59499.77 | 0.007231486 | 10889.81 | -0.01003551 | -50049.01
0.455 | 0.000734933 | 6266.186 | -0.0006505694 | -4984.511 | 0.0007343827 | 6257.402 | -0.0006608333 | -5072.171 | 0.0007348395 | 6260.234 | -0.0006611501 | -5075.621 | 0.4408333 | 0.0007532384 | 6415.22 | -0.0006671146 | -5118.472 | 0.000749669 | 6363.689 | -0.0006806586 | -5251.001 | 0.0007548156 | 6415.852 | -0.0006832178 | -5261.412 | 0.1617647 | 0.0102825 | 2548.706 | -0.01415755 | -59611.31 | 0.007223479 | 10752.81 | -0.01006442 | -50138.43
0.4625 | 0.000712742 | 6089.357 | -0.0006293525 | -4808.854 | 0.000712584 | 6085.188 | -0.0006383216 | -4884.573 | 0.0007136222 | 6095.846 | -0.000638667 | -4885.148 | 0.4482292 | 0.0007300962 | 6231.013 | -0.0006444779 | -4930.941 | 0.0007265436 | 6184.354 | -0.0006558921 | -5041.439 | 0.0007312541 | 6234.148 | -0.000657824 | -5045.583 | 0.1654412 | 0.01030125 | 2773.242 | -0.01418874 | -59360.85 | 0.0072294 | 10816.48 | -0.01008541 | -50039.7
0.47 | 0.0006896476 | 5896.835 | -0.0006082395 | -4642.397 | 0.0006905731 | 5905.997 | -0.0006162989 | -4706.197 | 0.0006910589 | 5912.243 | -0.0006162229 | -4703.278 | 0.455625 | 0.0007069578 | 6043.672 | -0.0006221395 | -4748.998 | 0.0007034182 | 5999.799 | -0.0006318677 | -4843.123 | 0.0007076967 | 6045.218 | -0.0006332495 | -4843.668 | 0.1691176 | 0.0102917 | 2648.896 | -0.01423309 | -59436.96 | 0.007229641 | 10843.58 | -0.01010603 | -49967.91
0.4775 | 0.0006703191 | 5737.506 | -0.0005904549 | -4500.359 | 0.0006698539 | 5733.4 | -0.0005961553 | -4546.975 | 0.0006713571 | 5751.853 | -0.0005966328 | -4544.607 | 0.4630208 | 0.0006858382 | 5874.656 | -0.0006013024 | -4577.313 | 0.0006815755 | 5817.712 | -0.0006097715 | -4668.413 | 0.0006861745 | 5874.924 | -0.0006104673 | -4654.196 | 0.1727941 | 0.0103004 | 2794.924 | -0.01426696 | -59252.33 | 0.007224459 | 10873.61 | -0.01012861 | -49877.42
0.485 | 0.0006509906 | 5577.739 | -0.0005727824 | -4359.666 | 0.0006503353 | 5576.09 | -0.0005764908 | -4386.107 | 0.0006516555 | 5588.51 | -0.0005775606 | -4393.093 | 0.4704167 | 0.0006650717 | 5709.055 | -0.0005807962 | -4407.766 | 0.0006635545 | 5685.92 | -0.0005886791 | -4482.592 | 0.0006649843 | 5706.66 | -0.0005884394 | -4471.517 | 0.1764706 | 0.01030294 | 2782.292 | -0.01432286 | -59211.29 | 0.007221426 | 10959.94 | -0.01014468 | -49737.45
0.4925 | 0.0006312596 | 5402.823 | -0.0005565214 | -4242.314 | 0.0006318501 | 5418.198 | -0.0005596593 | -4257.217 | 0.0006314818 | 5410.805 | -0.0005598116 | -4262.855 | 0.4778125 | 0.0006458227 | 5558.282 | -0.0005614879 | -4245.443 | 0.0006473012 | 5564.139 | -0.0005706117 | -4325.68 | 0.0006455864 | 5555.514 | -0.0005677992 | -4297.542 | 0.1801471 | 0.01031557 | 2885.729 | -0.01437978 | -59059.27 | 0.007218296 | 11102.3 | -0.01015497 | -49533.66
0.5 | 0.000613427 | 5272.985 | -0.0005375826 | -4073.559 | 0.0006133412 | 5278.074 | -0.0005398525 | -4086.206 | 0.0006132955 | 5276.711 | -0.0005398237 | -4086.963 | 0.4852083 | 0.0006264629 | 5402.322 | -0.0005427059 | -4091.68 | 0.0006292678 | 5416.357 | -0.0005525485 | -4180.347 | 0.0006260883 | 5398.987 | -0.0005475315 | -4131.158 | 0.1838235 | 0.01032316 | 2942.388 | -0.01444241 | -58943.67 | 0.007206797 | 11144.43 | -0.01017657 | -49409.08
0.55 | 0.0005178901 | 4504.165 | -0.0004437876 | -3304.947 | 0.0005183594 | 4507.663 | -0.000444605 | -3311.897 | 0.0005178843 | 4506.305 | -0.000443595 | -3301.196 | 0.4926042 | 0.0006078122 | 5249.57 | -0.0005247593 | -3947.251 | 0.0006128958 | 5285.881 | -0.0005356746 | -4040.856 | 0.0006075157 | 5246.105 | -0.0005289915 | -3982.674 | 0.1875 | 0.01032799 | 3146.519 | -0.01448857 | -58678.45 | 0.007210906 | 11350.54 | -0.01019489 | -49139.47
0.6 | 0.0004311195 | 3776.687 | -0.0003625855 | -2668.437 | 0.0004314975 | 3781.401 | -0.0003629752 | -2669.957 | 0.0004307963 | 3779.059 | -0.000361797 | -2657.037 | 0.5 | 0.0005926225 | 5144.652 | -0.0005072927 | -3786.99 | 0.0005956959 | 5161.113 | -0.0005154294 | -3861.559 | 0.0005924891 | 5140.021 | -0.0005101056 | -3813.379 | 0.1911765 | 0.01031875 | 3201.113 | -0.01454183 | -58548.39 | 0.007197775 | 11396.62 | -0.01021045 | -49010.67
0.65 | 0.000375146 | 3325.934 | -0.0003074804 | -2217.198 | 0.0003746451 | 3320.53 | -0.0003063533 | -2209.382 | 0.0003750803 | 3324.469 | -0.0003071271 | -2215.26 | 0.55 | 0.0005009801 | 4399.864 | -0.000416639 | -3051.479 | 0.0005036299 | 4446.136 | -0.0004157498 | -3019.504 | 0.000500811 | 4395.073 | -0.0004166915 | -3055.323 | 0.1948529 | 0.01035124 | 3473.091 | -0.01461384 | -58227.45 | 0.007187349 | 11586.28 | -0.01021813 | -48732.89
0.7 | 0.0003192708 | 2843.069 | -0.0002568836 | -1835.478 | 0.0003186374 | 2836.322 | -0.0002563208 | -1832.511 | 0.0003188836 | 2841.322 | -0.0002565631 | -1831.479 | 0.6 | 0.0004251673 | 3811.94 | -0.0003356233 | -2365.908 | 0.0004227932 | 3799.085 | -0.0003319187 | -2329.402 | 0.000425568 | 3819.573 | -0.0003342381 | -2350.28 | 0.1985294 | 0.01035313 | 3624.816 | -0.01468285 | -57993.54 | 0.00718852 | 11802.08 | -0.01023345 | -48435.93
0.75 | 0.0002813984 | 2539.719 | -0.0002198045 | -1530.199 | 0.0002809166 | 2532.728 | -0.0002195006 | -1530.81 | 0.0002807982 | 2529.625 | -0.0002196447 | -1534.122 | 0.65 | 0.000375763 | 3444.296 | -0.0002786743 | -1869.931 | 0.0003735708 | 3410.256 | -0.0002785742 | -1885.358 | 0.0003755086 | 3445.342 | -0.0002777949 | -1859.679 | 0.2022059 | 0.01036185 | 3873.59 | -0.01474803 | -57668.73 | 0.007197897 | 12165.4 | -0.0102365 | -48004.03
0.8 | 0.0002433067 | 2203.957 | -0.000186402 | -1285.407 | 0.0002431846 | 2204.095 | -0.0001862488 | -1283.033 | 0.0002432843 | 2203.06 | -0.0001865829 | -1287.591 | 0.7 | 0.0003288947 | 3063.641 | -0.0002303371 | -1477.489 | 0.0003295441 | 3072.142 | -0.000230351 | -1474.375 | 0.0003282293 | 3062.72 | -0.0002292672 | -1464.319 | 0.2058824 | 0.01037498 | 4141.438 | -0.01482413 | -57321.32 | 0.007181038 | 12298.7 | -0.01025295 | -47756.85
0.85 | 0.0002162529 | 1980.433 | -0.0001611825 | -1084.455 | 0.0002173604 | 1991.756 | -0.0001613642 | -1083.602 | 0.0002163328 | 1982.909 | -0.0001605507 | -1077.499 | 0.75 | 0.0003011013 | 2873.398 | -0.000195773 | -1161.371 | 0.0003003774 | 2868.53 | -0.000194579 | -1150.665 | 0.0003004506 | 2868.031 | -0.0001941428 | -1148.217 | 0.2095588 | 0.01038068 | 4495.614 | -0.0148754 | -56895.33 | 0.007179219 | 12619.76 | -0.01025281 | -47354.74
0.9 | 0.0001894629 | 1746.246 | -0.0001378035 | -911.2556 | 0.0001896555 | 1747.36 | -0.0001379531 | -912.9202 | 0.0001891592 | 1744.415 | -0.0001372731 | -906.3127 | 0.8 | 0.0002730107 | 2655.611 | -0.0001640034 | -893.0745 | 0.0002712916 | 2646.572 | -0.0001610185 | -863.9158 | 0.0002735844 | 2658.748 | -0.0001642042 | -896.2269 | 0.2132353 | 0.01036844 | 4824.386 | -0.01492503 | -56471.19 | 0.00718408 | 13035.77 | -0.01024317 | -46874.82
0.95 | 0.0001686292 | 1572.874 | -0.0001187811 | -760.9843 | 0.0001692072 | 1578.623 | -0.0001190341 | -761.9829 | 0.0001690955 | 1575.818 | -0.0001193169 | -766.1776 | 0.85 | 0.0002580777 | 2567.074 | -0.0001413569 | -676.4545 | 0.0002533232 | 2503.975 | -0.0001404156 | -693.3028 | 0.0002584432 | 2576.612 | -0.0001407492 | -664.95 | 0.2169118 | 0.01038749 | 5349.809 | -0.01498001 | -55884.89 | 0.007195784 | 13591.28 | -0.01021588 | -46287.34
1 | 0.0001478226 | 1386.057 | -0.0001015202 | -638.6815 | 0.0001480734 | 1387.912 | -0.0001017393 | -640.6418 | 0.0001480784 | 1387.608 | -0.0001018203 | -641.6448 | 0.9 | 0.0002430862 | 2461.501 | -0.0001210334 | -495.2599 | 0.0002431984 | 2460.182 | -0.0001216935 | -502.8496 | 0.000243255 | 2462.348 | -0.0001213556 | -498.3996 | 0.2205882 | 0.01040213 | 5949.824 | -0.01502961 | -55216.5 | 0.007213166 | 14120.82 | -0.01019307 | -45733.75
1.05 | 0.0001317707 | 1245.903 | -8.790706e-05 | -537.9469 | 0.0001313902 | 1241.581 | -8.75994e-05 | -536.6799 | 0.0001314815 | 1242.536 | -8.768719e-05 | -537.1802 | 0.9499999 | 0.0002392871 | 2470.068 | -0.0001077088 | -347.6427 | 0.0002385696 | 2457.296 | -0.0001086733 | -362.4208 | 0.0002396783 | 2472.712 | -0.0001088201 | -357.1987 | 0.2242647 | 0.0104111 | 6626.175 | -0.0150439 | -54501.06 | 0.007235346 | 14967.89 | -0.01011774 | -44936.7
1.1 | 0.0001166883 | 1114.762 | -7.514739e-05 | -443.0016 | 0.0001167732 | 1115.124 | -7.513737e-05 | -443.2471 | 0.0001167572 | 1115.033 | -7.513684e-05 | -443.2047 | 0.9999999 | 0.0002335313 | 2448.416 | -9.409874e-05 | -212.0384 | 0.0002341107 | 2448.387 | -9.679306e-05 | -238.6514 | 0.0002342241 | 2451.093 | -9.656006e-05 | -234.9737 | 0.2279412 | 0.01042452 | 7469.486 | -0.01505319 | -53619.52 | 0.007239369 | 15683.52 | -0.01003448 | -44264.13
1.15 | 0.0001038142 | 999.3997 | -6.4862e-05 | -370.3021 | 0.0001041646 | 1004.683 | -6.468373e-05 | -366.4158 | 0.0001040602 | 1003.708 | -6.462882e-05 | -366.0979 | 1.05 | 0.0002351501 | 2502.375 | -8.657729e-05 | -110.1489 | 0.0002381285 | 2500.609 | -9.595418e-05 | -212.243 | 0.0002381208 | 2501.628 | -9.575283e-05 | -209.5259 | 0.2316176 | 0.0104405 | 8677.141 | -0.01500248 | -52425.3 | 0.007260161 | 16721.63 | -0.00990884 | -43375.32
1.2 | 9.169602e-05 | 890.4999 | -5.514163e-05 | -301.8661 | 9.176633e-05 | 891.5961 | -5.512445e-05 | -301.2011 | 9.179647e-05 | 892.2928 | -5.508929e-05 | -300.4638 | 1.0999999 | 0.0002384848 | 2593.323 | -7.761362e-05 | 26.50841 | 0.0002492298 | 2567.999 | -0.000105425 | -311.9045 | 0.0002489684 | 2565.085 | -0.0001050824 | -309.9135 | 0.2352941 | 0.01043819 | 9807.041 | -0.01493816 | -51290.46 | 0.007292954 | 17729.4 | -0.00977389 | -42576.93
1.25 | 8.227087e-05 | 810.0104 | -4.730468e-05 | -242.1821 | 8.204322e-05 | 806.6598 | -4.721063e-05 | -242.9203 | 8.222519e-05 | 808.69 | -4.733502e-05 | -243.3778 | 1.15 | 0.0002468786 | 2759.227 | -8.990491e-05 | 24.44315 | 0.0002707869 | 2852.871 | -0.0001228716 | -343.7551 | 0.0002705853 | 2850.109 | -0.0001227534 | -343.9189 | 0.2389706 | 0.01047162 | 11524.23 | -0.01469282 | -49794.94 | 0.007340677 | 18890.97 | -0.009623002 | -41695.12
1.3 | 7.194497e-05 | 713.5504 | -3.968502e-05 | -192.9188 | 7.165358e-05 | 710.6338 | -3.94315e-05 | -191.4105 | 7.198192e-05 | 713.5195 | -3.972786e-05 | -193.5976 | 1.2 | 0.0002566704 | 3034.428 | -0.0001086723 | 67.73526 | 0.0002750437 | 3184.233 | -0.0001419814 | -202.136 | 0.0002751388 | 3185.33 | -0.0001420889 | -202.6839 | 0.2426471 | 0.01048365 | 13215.17 | -0.01460574 | -48158.88 | 0.007362712 | 19848.17 | -0.009500191 | -40966.29
1.35 | 6.371774e-05 | 638.7194 | -3.349184e-05 | -150.6517 | 6.35627e-05 | 636.9355 | -3.33754e-05 | -150.231 | 6.36036e-05 | 637.3197 | -3.33891e-05 | -150.2902 | [13 empty] | 0.2463235 | 0.01046674 | 17514.31 | -0.01373958 | -44171.41 | 0.007436451 | 20740.78 | -0.009406031 | -40344.75
1.4 | 5.598723e-05 | 567.9457 | -2.779515e-05 | -112.3924 | 5.60281e-05 | 568.4064 | -2.775248e-05 | -111.917 | 5.603558e-05 | 568.3224 | -2.775399e-05 | -112.0742 | [13 empty] | 0.25 | 0.01046818 | 23102.94 | -0.01258613 | -38964.13 | 0.007526389 | 21810.53 | -0.009314942 | -39545.63
1.45 | 4.937335e-05 | 506.1963 | -2.313476e-05 | -82.59133 | 4.943962e-05 | 507.7651 | -2.295886e-05 | -80.13232 | 4.930375e-05 | 505.8502 | -2.297184e-05 | -81.04929
1.5 | 4.303276e-05 | 446.8151 | -1.869877e-05 | -54.4634 | 4.309502e-05 | 447.602 | -1.865921e-05 | -53.86094 | 4.296274e-05 | 446.0921 | -1.862517e-05 | -54.02023
1.55 | 3.809887e-05 | 401.973 | -1.520512e-05 | -30.87143 | 3.802507e-05 | 400.7134 | -1.516698e-05 | -31.2221 | 3.810875e-05 | 402.1524 | -1.514396e-05 | -30.27561
1.6 | 3.264627e-05 | 348.7287 | -1.173166e-05 | -11.63337 | 3.274827e-05 | 350.1635 | -1.171221e-05 | -10.86895 | 3.272194e-05 | 349.898 | -1.168887e-05 | -10.73105
1.65 | 2.844942e-05 | 308.7554 | -9.062438e-06 | 4.147807 | 2.847524e-05 | 309.7994 | -8.902753e-06 | 6.278855 | 2.842443e-05 | 308.8861 | -8.914502e-06 | 5.682736
1.7 | 2.453147e-05 | 271.2664 | -6.587747e-06 | 18.56897 | 2.448221e-05 | 271.0443 | -6.465581e-06 | 19.73889 | 2.451331e-05 | 271.3218 | -6.459678e-06 | 19.81182
1.75 | 2.113802e-05 | 238.2317 | -4.543984e-06 | 29.68603 | 2.099945e-05 | 236.9475 | -4.405759e-06 | 30.64952 | 2.104474e-05 | 237.4779 | -4.393864e-06 | 30.90878
1.8 | 1.789248e-05 | 206.2179 | -2.666501e-06 | 39.27285 | 1.770237e-05 | 204.5651 | -2.492455e-06 | 40.5771 | 1.779175e-05 | 205.3745 | -2.535746e-06 | 40.3091
1.85 | 1.537726e-05 | 181.8342 | -1.25141e-06 | 46.80439 | 1.526686e-05 | 180.8873 | -1.122251e-06 | 47.80281 | 1.533757e-05 | 181.509 | -1.156476e-06 | 47.57231
1.9 | 1.269943e-05 | 154.5404 | 1.619336e-07 | 52.73212 | 1.264808e-05 | 154.2853 | 2.442397e-07 | 53.56233 | 1.264547e-05 | 154.2956 | 2.610505e-07 | 53.73037
1.95 | 1.065746e-05 | 133.8826 | 1.177648e-06 | 56.90364 | 1.063753e-05 | 134.2218 | 1.277882e-06 | 58.21865 | 1.05522e-05 | 133.2582 | 1.309542e-06 | 58.20504
2 | 8.722377e-06 | 114.1601 | 2.10426e-06 | 60.419 | 8.61145e-06 | 113.2446 | 2.215306e-06 | 61.30594 | 8.604192e-06 | 113.2441 | 2.209307e-06 | 61.31569
2.05 | 7.107886e-06 | 97.38136 | 2.821281e-06 | 62.57284 | 6.982424e-06 | 96.27615 | 2.921456e-06 | 63.29988 | 6.956085e-06 | 96.10683 | 2.925775e-06 | 63.3795
2.1 | 5.600018e-06 | 81.6246 | 3.457229e-06 | 64.22451 | 5.501517e-06 | 80.89197 | 3.516804e-06 | 64.77551 | 5.390822e-06 | 79.70114 | 3.587739e-06 | 65.05957
2.15 | 4.449362e-06 | 69.44576 | 3.863855e-06 | 64.69127 | 4.278337e-06 | 67.85055 | 3.978309e-06 | 65.41423 | 4.291385e-06 | 68.01512 | 3.9657e-06 | 65.37045
2.2 | 3.240642e-06 | 56.36031 | 4.279007e-06 | 64.79214 | 3.104052e-06 | 55.16216 | 4.375918e-06 | 65.49009 | 3.096769e-06 | 55.10635 | 4.381237e-06 | 65.53661
2.25 | 2.385892e-06 | 46.96177 | 4.505619e-06 | 64.1746 | 2.265182e-06 | 45.87051 | 4.585459e-06 | 64.71186 | 2.260598e-06 | 45.8556 | 4.584129e-06 | 64.72337
2.3 | 1.483342e-06 | 36.8912 | 4.737337e-06 | 63.31462 | 1.374233e-06 | 35.94835 | 4.828574e-06 | 63.99865 | 1.363353e-06 | 35.80105 | 4.814611e-06 | 63.82631
2.35 | 8.317825e-07 | 29.35598 | 4.828871e-06 | 61.81354 | 7.479097e-07 | 28.63191 | 4.892353e-06 | 62.28603 | 7.107209e-07 | 28.24122 | 4.902344e-06 | 62.27846
2.4 | 2.582801e-07 | 22.57909 | 4.867518e-06 | 60.00748 | 1.569737e-07 | 21.69205 | 4.934282e-06 | 60.48523 | 1.531624e-07 | 21.64667 | 4.935451e-06 | 60.48029
2.45 | -2.368695e-07 | 16.66067 | 4.887909e-06 | 58.27541 | -3.462584e-07 | 15.65075 | 4.95794e-06 | 58.72244 | -3.223303e-07 | 15.88408 | 4.949175e-06 | 58.69029
2.5 | -6.927303e-07 | 11.09948 | 4.879062e-06 | 56.34411 | -7.758994e-07 | 10.37955 | 4.949502e-06 | 56.87152 | -7.687274e-07 | 10.46631 | 4.949044e-06 | 56.89633
2.55 | -9.919817e-07 | 7.163046 | 4.78446e-06 | 54.06949 | -1.048442e-06 | 6.673172 | 4.838698e-06 | 54.47852 | -1.057221e-06 | 6.56054 | 4.842509e-06 | 54.46812
2.6 | -1.302761e-06 | 3.06417 | 4.711539e-06 | 51.9021 | -1.347054e-06 | 2.721356 | 4.762947e-06 | 52.3364 | -1.345761e-06 | 2.729558 | 4.765562e-06 | 52.35534
2.65 | -1.495577e-06 | 0.1819434 | 4.57416e-06 | 49.47003 | -1.53487e-06 | -0.1144778 | 4.621268e-06 | 49.87521 | -1.527538e-06 | -0.07289582 | 4.621376e-06 | 49.85814
2.7 | -1.691648e-06 | -2.663687 | 4.462844e-06 | 47.31264 | -1.724281e-06 | -2.935056 | 4.491874e-06 | 47.542 | -1.725504e-06 | -2.945138 | 4.49319e-06 | 47.55253
2.75 | -1.795054e-06 | -4.601745 | 4.294579e-06 | 44.8479 | -1.832125e-06 | -4.891698 | 4.325118e-06 | 45.10697 | -1.843841e-06 | -5.013467 | 4.329861e-06 | 45.11885
2.8 | -1.880306e-06 | -6.312094 | 4.122302e-06 | 42.4309 | -1.92321e-06 | -6.676547 | 4.157339e-06 | 42.69934 | -1.921666e-06 | -6.66862 | 4.151132e-06 | 42.64432
2.85 | -1.947507e-06 | -7.762715 | 3.964142e-06 | 40.24165 | -1.980525e-06 | -8.047716 | 3.994685e-06 | 40.47278 | -1.981418e-06 | -8.05875 | 3.990418e-06 | 40.43435
2.9 | -2.00625e-06 | -9.102721 | 3.803726e-06 | 38.07603 | -2.027966e-06 | -9.267563 | 3.830843e-06 | 38.30772 | -2.031207e-06 | -9.301192 | 3.831932e-06 | 38.30926
2.95 | -2.007114e-06 | -9.863079 | 3.615543e-06 | 35.79459 | -2.028822e-06 | -10.04275 | 3.647326e-06 | 36.04928 | -2.032225e-06 | -10.06401 | 3.650278e-06 | 36.07962
3 | -2.015837e-06 | -10.63118 | 3.449121e-06 | 33.74592 | -2.035228e-06 | -10.76929 | 3.479237e-06 | 34.00982 | -2.037692e-06 | -10.79478 | 3.479617e-06 | 34.00742
3.05 | -1.986646e-06 | -10.97831 | 3.273015e-06 | 31.73172 | -2.006499e-06 | -11.1652 | 3.294947e-06 | 31.88415 | -2.012348e-06 | -11.20178 | 3.29575e-06 | 31.90157
3.1 | -1.949958e-06 | -11.2664 | 3.093502e-06 | 29.68801 | -1.979988e-06 | -11.49964 | 3.126891e-06 | 29.96975 | -1.973945e-06 | -11.46554 | 3.112676e-06 | 29.83935
3.15 | -1.914996e-06 | -11.47209 | 2.93681e-06 | 27.92603 | -1.935861e-06 | -11.63742 | 2.955132e-06 | 28.07892 | -1.935638e-06 | -11.66347 | 2.952723e-06 | 28.03149
3.2 | -1.875187e-06 | -11.61378 | 2.779403e-06 | 26.1829 | -1.882047e-06 | -11.67511 | 2.782595e-06 | 26.20318 | -1.89201e-06 | -11.74569 | 2.798144e-06 | 26.33977
3.25 | -1.817538e-06 | -11.57336 | 2.618728e-06 | 24.45046 | -1.830697e-06 | -11.65993 | 2.632721e-06 | 24.58436 | -1.83626e-06 | -11.72989 | 2.634552e-06 | 24.57445
3.3 | -1.761386e-06 | -11.46488 | 2.47253e-06 | 22.9158 | -1.775562e-06 | -11.59131 | 2.482126e-06 | 22.9824 | -1.775552e-06 | -11.58478 | 2.484558e-06 | 23.0086
3.35 | -1.697098e-06 | -11.31068 | 2.32154e-06 | 21.32187 | -1.710606e-06 | -11.40014 | 2.334107e-06 | 21.44415 | -1.711656e-06 | -11.42151 | 2.338004e-06 | 21.46294
3.4 | -1.633043e-06 | -11.06313 | 2.183426e-06 | 19.92774 | -1.643992e-06 | -11.14792 | 2.194361e-06 | 20.02067 | -1.645845e-06 | -11.16412 | 2.19811e-06 | 20.04995
3.45 | -1.564732e-06 | -10.77419 | 2.04896e-06 | 18.57008 | -1.574469e-06 | -10.85767 | 2.059171e-06 | 18.64858 | -1.576801e-06 | -10.87019 | 2.059758e-06 | 18.65976
3.5 | -1.49583e-06 | -10.46447 | 1.917609e-06 | 17.25367 | -1.505596e-06 | -10.53877 | 1.928929e-06 | 17.3506 | -1.506811e-06 | -10.55696 | 1.926003e-06 | 17.31853
3.55 | -1.432869e-06 | -10.16026 | 1.802811e-06 | 16.11443 | -1.442083e-06 | -10.24455 | 1.812638e-06 | 16.18476 | -1.443505e-06 | -10.26339 | 1.810051e-06 | 16.15647
3.6 | -1.371234e-06 | -9.860259 | 1.689901e-06 | 14.99708 | -1.378733e-06 | -9.918575 | 1.699706e-06 | 15.07928 | -1.37925e-06 | -9.921994 | 1.699369e-06 | 15.07732
3.65 | -1.309107e-06 | -9.553833 | 1.581177e-06 | 13.91614 | -1.315422e-06 | -9.602271 | 1.590432e-06 | 13.99414 | -1.316828e-06 | -9.610821 | 1.589725e-06 | 13.99126
3.7 | -1.244509e-06 | -9.159889 | 1.48143e-06 | 12.97555 | -1.250476e-06 | -9.208422 | 1.487854e-06 | 13.02764 | -1.250766e-06 | -9.209411 | 1.487643e-06 | 13.02729
3.75 | -1.184471e-06 | -8.828032 | 1.38498e-06 | 12.03669 | -1.189295e-06 | -8.876049 | 1.386751e-06 | 12.04222 | -1.191313e-06 | -8.885748 | 1.39027e-06 | 12.07748
3.8 | -1.123267e-06 | -8.441931 | 1.294042e-06 | 11.18735 | -1.126919e-06 | -8.469096 | 1.297078e-06 | 11.21449 | -1.127858e-06 | -8.479009 | 1.297732e-06 | 11.21751
3.85 | -1.064903e-06 | -8.084344 | 1.207128e-06 | 10.36523 | -1.069245e-06 | -8.118151 | 1.211894e-06 | 10.40539 | -1.069047e-06 | -8.109953 | 1.212709e-06 | 10.41859
3.9 | -1.008792e-06 | -7.72998 | 1.124729e-06 | 9.594851 | -1.012975e-06 | -7.760079 | 1.130267e-06 | 9.643691 | -1.013146e-06 | -7.765029 | 1.129915e-06 | 9.637274
3.95 | -9.585015e-07 | -7.404113 | 1.053343e-06 | 8.93267 | -9.61859e-07 | -7.436652 | 1.057657e-06 | 8.962425 | -9.632089e-07 | -7.451015 | 1.057009e-06 | 8.953765
4 | -9.080829e-07 | -7.074389 | 9.830439e-07 | 8.282129 | -9.116065e-07 | -7.101966 | 9.876183e-07 | 8.32031 | -9.120226e-07 | -7.105272 | 9.874472e-07 | 8.318995
4.05 | -8.62221e-07 | -6.788514 | 9.175131e-07 | 7.663463 | -8.649167e-07 | -6.808038 | 9.215753e-07 | 7.698815 | -8.657117e-07 | -6.812762 | 9.21466e-07 | 7.699659
4.1 | -8.139764e-07 | -6.442482 | 8.561831e-07 | 7.119715 | -8.166517e-07 | -6.463856 | 8.590176e-07 | 7.143082 | -8.160128e-07 | -6.458407 | 8.580056e-07 | 7.135126
4.15 | -7.697211e-07 | -6.139741 | 7.983038e-07 | 6.593092 | -7.731797e-07 | -6.185646 | 7.983257e-07 | 6.575451 | -7.714522e-07 | -6.150841 | 8.004835e-07 | 6.613749
4.2 | -7.267304e-07 | -5.84035 | 7.42418e-07 | 6.089576 | -7.29668e-07 | -5.858317 | 7.459941e-07 | 6.124504 | -7.289422e-07 | -5.859767 | 7.446321e-07 | 6.106099
4.25 | -6.88128e-07 | -5.570301 | 6.9306e-07 | 5.64536 | -6.90473e-07 | -5.588188 | 6.960834e-07 | 5.671066 | -6.908912e-07 | -5.595016 | 6.95434e-07 | 5.662361
4.3 | -6.500021e-07 | -5.294778 | 6.458854e-07 | 5.228219 | -6.517271e-07 | -5.311307 | 6.478861e-07 | 5.241942 | -6.52483e-07 | -5.314643 | 6.485657e-07 | 5.250264
4.35 | -6.162148e-07 | -5.065117 | 6.022871e-07 | 4.829484 | -6.170436e-07 | -5.067145 | 6.043716e-07 | 4.851113 | -6.181199e-07 | -5.07788 | 6.045084e-07 | 4.85023
4.4 | -5.804571e-07 | -4.792614 | 5.609093e-07 | 4.475624 | -5.822521e-07 | -4.803561 | 5.635067e-07 | 4.500345 | -5.814555e-07 | -4.799539 | 5.620178e-07 | 4.485808
4.45 | -5.484403e-07 | -4.561531 | 5.225468e-07 | 4.135206 | -5.501627e-07 | -4.581441 | 5.229302e-07 | 4.132396 | -5.489734e-07 | -4.560936 | 5.237384e-07 | 4.149807
4.5 | -5.167266e-07 | -4.321757 | 4.856675e-07 | 3.817984 | -5.177765e-07 | -4.329809 | 4.86575e-07 | 3.825827 | -5.178626e-07 | -4.332276 | 4.86679e-07 | 3.824903
4.55 | -4.884161e-07 | -4.110445 | 4.52657e-07 | 3.531352 | -4.890222e-07 | -4.11427 | 4.534195e-07 | 3.53864 | -4.897719e-07 | -4.124471 | 4.535442e-07 | 3.535539
4.6 | -4.604468e-07 | -3.896263 | 4.211521e-07 | 3.262586 | -4.606051e-07 | -3.899551 | 4.20819e-07 | 3.257878 | -4.617929e-07 | -3.90872 | 4.223331e-07 | 3.270649
4.65 | -4.355159e-07 | -3.716573 | 3.915538e-07 | 2.999481 | -4.350359e-07 | -3.701065 | 3.928687e-07 | 3.021769 | -4.367459e-07 | -3.724213 | 3.934866e-07 | 3.017524
4.7 | -4.095475e-07 | -3.507832 | 3.640383e-07 | 2.773917 | -4.102928e-07 | -3.511403 | 3.653371e-07 | 2.786945 | -4.10467e-07 | -3.514716 | 3.652866e-07 | 2.784636
4.75 | -3.864473e-07 | -3.330698 | 3.387775e-07 | 2.558346 | -3.873609e-07 | -3.341666 | 3.389624e-07 | 2.556298 | -3.866494e-07 | -3.329908 | 3.391227e-07 | 2.563579
4.8 | -3.635047e-07 | -3.14987 | 3.142382e-07 | 2.353606 | -3.639555e-07 | -3.153012 | 3.146364e-07 | 2.357359 | -3.639796e-07 | -3.15486 | 3.142474e-07 | 2.352548
4.85 | -3.427576e-07 | -2.987416 | 2.920992e-07 | 2.167812 | -3.434634e-07 | -2.994818 | 2.924226e-07 | 2.168768 | -3.433738e-07 | -2.99343 | 2.924051e-07 | 2.169286
4.9 | -3.225535e-07 | -2.826151 | 2.709579e-07 | 1.99334 | -3.225622e-07 | -2.825336 | 2.70987e-07 | 1.994463 | -3.234098e-07 | -2.832752 | 2.719158e-07 | 2.00147
4.95 | -3.044446e-07 | -2.686738 | 2.513999e-07 | 1.826886 | -3.038156e-07 | -2.674829 | 2.518556e-07 | 1.837389 | -3.05044e-07 | -2.689087 | 2.523187e-07 | 1.836865
5 | -2.855774e-07 | -2.529474 | 2.328727e-07 | 1.680496 | -2.855093e-07 | -2.529547 | 2.328962e-07 | 1.680061 | -2.860237e-07 | -2.533825 | 2.333464e-07 | 1.683616
5.05 | -2.689951e-07 | -2.399613 | 2.157259e-07 | 1.536466 | -2.687832e-07 | -2.393455 | 2.16168e-07 | 1.544494 | -2.693978e-07 | -2.401966 | 2.161879e-07 | 1.541136
5.1 | -2.52193e-07 | -2.258621 | 1.995758e-07 | 1.409877 | -2.524336e-07 | -2.260327 | 1.999173e-07 | 1.412898 | -2.526547e-07 | -2.262383 | 1.999777e-07 | 1.413128
5.15 | -2.369218e-07 | -2.133066 | 1.847938e-07 | 1.291392 | -2.37712e-07 | -2.142961 | 1.849439e-07 | 1.289132 | -2.372855e-07 | -2.135755 | 1.850673e-07 | 1.293878
5.2 | -2.223398e-07 | -2.014516 | 1.704733e-07 | 1.175245 | -2.226151e-07 | -2.015368 | 1.707487e-07 | 1.178864 | -2.226302e-07 | -2.016046 | 1.70735e-07 | 1.178199
5.25 | -2.088773e-07 | -1.901672 | 1.576666e-07 | 1.074774 | -2.089785e-07 | -1.901799 | 1.577887e-07 | 1.076461 | -2.092272e-07 | -1.904461 | 1.579304e-07 | 1.076969
5.3 | -1.957771e-07 | -1.79163 | 1.452753e-07 | 0.9778179 | -1.957266e-07 | -1.791775 | 1.45247e-07 | 0.9770332 | -1.960093e-07 | -1.793839 | 1.455001e-07 | 0.9793205
5.35 | -1.840019e-07 | -1.69602 | 1.339621e-07 | 0.8859437 | -1.835906e-07 | -1.688953 | 1.340784e-07 | 0.8906153 | -1.842065e-07 | -1.697087 | 1.341745e-07 | 0.8882622
5.4 | -1.71858e-07 | -1.590429 | 1.231391e-07 | 0.8050365 | -1.719065e-07 | -1.59069 | 1.232735e-07 | 0.8062602 | -1.721232e-07 | -1.59293 | 1.233363e-07 | 0.8062904
5.45 | -1.60981e-07 | -1.498226 | 1.13347e-07 | 0.7293996 | -1.613846e-07 | -1.502928 | 1.134276e-07 | 0.7286297 | -1.612123e-07 | -1.500227 | 1.134585e-07 | 0.7301826
5.5 | -1.504897e-07 | -1.409618 | 1.038629e-07 | 0.6558011 | -1.506215e-07 | -1.40981 | 1.039933e-07 | 0.6577388 | -1.506859e-07 | -1.410909 | 1.039734e-07 | 0.657001
5.55 | -1.40829e-07 | -1.325747 | 9.538418e-08 | 0.592375 | -1.411449e-07 | -1.330175 | 9.538414e-08 | 0.5905119 | -1.410218e-07 | -1.327344 | 9.547978e-08 | 0.5931197
5.6 | -1.315664e-07 | -1.245963 | 8.722638e-08 | 0.5307 | -1.315126e-07 | -1.245272 | 8.717398e-08 | 0.5305281 | -1.316822e-07 | -1.246923 | 8.728609e-08 | 0.5311649
5.65 | -1.232398e-07 | -1.175143 | 7.984436e-08 | 0.4739615 | -1.228689e-07 | -1.169935 | 7.977719e-08 | 0.4756125 | -1.233274e-07 | -1.17568 | 7.989664e-08 | 0.4745604
5.7 | -1.147625e-07 | -1.099975 | 7.27146e-08 | 0.422396 | -1.146201e-07 | -1.098922 | 7.264348e-08 | 0.4217144 | -1.148041e-07 | -1.100595 | 7.275062e-08 | 0.4224057
5.75 | -1.073614e-07 | -1.03698 | 6.630322e-08 | 0.3732294 | -1.070501e-07 | -1.032435 | 6.627299e-08 | 0.3750008 | -1.074071e-07 | -1.037095 | 6.633882e-08 | 0.3737741
5.8 | -9.979099e-08 | -0.9689826 | 6.015452e-08 | 0.329823 | -9.971698e-08 | -0.9681726 | 6.013527e-08 | 0.3298758 | -9.987708e-08 | -0.96984 | 6.018434e-08 | 0.329907
5.85 | -9.311628e-08 | -0.9100491 | 5.468048e-08 | 0.2901051 | -9.329822e-08 | -0.9128817 | 5.464342e-08 | 0.2884489 | -9.317984e-08 | -0.9107426 | 5.46631e-08 | 0.2897865
5.9 | -8.677403e-08 | -0.8546554 | 4.942837e-08 | 0.2513491 | -8.663285e-08 | -0.852807 | 4.931056e-08 | 0.2510944 | -8.680178e-08 | -0.8547029 | 4.940306e-08 | 0.2513213
5.95 | -8.094891e-08 | -0.8023577 | 4.471972e-08 | 0.2181094 | -8.083455e-08 | -0.8011577 | 4.462621e-08 | 0.2176214 | -8.094084e-08 | -0.8021904 | 4.468554e-08 | 0.2179336
6 | -7.540758e-08 | -0.7530707 | 4.023025e-08 | 0.1859434 | -7.530154e-08 | -0.7523262 | 4.013985e-08 | 0.1850926 | -7.535567e-08 | -0.7526262 | 4.017173e-08 | 0.185491
6.05 | -7.058578e-08 | -0.7107214 | 3.629734e-08 | 0.1572017 | -7.027853e-08 | -0.7071838 | 3.614391e-08 | 0.1569984 | -7.053987e-08 | -0.7101949 | 3.624498e-08 | 0.1569301
6.1 | -6.572343e-08 | -0.6666699 | 3.248881e-08 | 0.1308431 | -6.551552e-08 | -0.6647109 | 3.23413e-08 | 0.129916 | -6.566313e-08 | -0.6662443 | 3.241789e-08 | 0.1302031
6.15 | -6.166505e-08 | -0.6308582 | 2.922136e-08 | 0.1071668 | -6.156882e-08 | -0.6302562 | 2.910653e-08 | 0.106055 | -6.160055e-08 | -0.6303043 | 2.912702e-08 | 0.1064307
6.2 | -5.763667e-08 | -0.5942646 | 2.610326e-08 | 0.08572885 | -5.742989e-08 | -0.5924351 | 2.59208e-08 | 0.08439756 | -5.756117e-08 | -0.5936999 | 2.599944e-08 | 0.0848373
6.25 | -5.440507e-08 | -0.5657806 | 2.348949e-08 | 0.06674673 | -5.420291e-08 | -0.5636511 | 2.333256e-08 | 0.06596027 | -5.42963e-08 | -0.5647819 | 2.336013e-08 | 0.06581171
6.3 | -5.121741e-08 | -0.5367438 | 2.102124e-08 | 0.04985572 | -5.094975e-08 | -0.5342715 | 2.079715e-08 | 0.04833476 | -5.109085e-08 | -0.5357718 | 2.087882e-08 | 0.04864347
6.35 | -4.886423e-08 | -0.5162092 | 1.908346e-08 | 0.0355465 | -4.84929e-08 | -0.5121606 | 1.885078e-08 | 0.03469039 | -4.871899e-08 | -0.5149613 | 1.892596e-08 | 0.03433606
6.4 | -4.657031e-08 | -0.4954051 | 1.728287e-08 | 0.02310188 | -4.638462e-08 | -0.4938541 | 1.713216e-08 | 0.02192125 | -4.640027e-08 | -0.4940839 | 1.709637e-08 | 0.02152793
6.45 | -4.51617e-08 | -0.4832111 | 1.608148e-08 | 0.01410193 | -4.471539e-08 | -0.4781457 | 1.586318e-08 | 0.01377055 | -4.506914e-08 | -0.4828969 | 1.591979e-08 | 0.01235154
6.5 | -4.388287e-08 | -0.4721695 | 1.495735e-08 | 0.005630813 | -4.352829e-08 | -0.4684419 | 1.473969e-08 | 0.004711659 | -4.37018e-08 | -0.4703955 | 1.481015e-08 | 0.004739108
6.55 | -4.357953e-08 | -0.4699503 | 1.457829e-08 | 0.00230873 | -4.326679e-08 | -0.4664548 | 1.443201e-08 | 0.002076872 | -4.339022e-08 | -0.4678065 | 1.446202e-08 | 0.001971014
6.6 | -4.3693e-08 | -0.4723481 | 1.448305e-08 | 5.893163e-05 | -4.337529e-08 | -0.4685007 | 1.432434e-08 | 3.767248e-05 | -4.35029e-08 | -0.4698892 | 1.436461e-08 | 1.245069e-05

## Sub 2 1.2% 10 ksi L
0.125
Group 2, Condition 3 (IFF) Sequence Step 1 - IFF 1.2%
PATHS ALONG Y-DIRECTION (L) | [12 empty] | PATHS ALONG X-DIRECTION (T) | [12 empty] | PATHS ALONG Z-DIRECTION (THROUGH THICKNESS)
| Midplane |  | Midplane |  | Entry |  | Entry |  | Exit |  | Exit |  |  | Midplane |  | Midplane |  | Entry |  | Entry |  | Exit |  | Exit |  |  | At bore |  | At bore |  | 0.02" away from bore |  | 0.02" away from bore
| Hoop |  | Radial |  | Hoop |  | Radial |  | Hoop |  | Radial |  |  | Hoop |  | Radial |  | Hoop |  | Radial |  | Hoop |  | Radial |  |  | Hoop |  | Radial |  | Hoop |  | Radial
Radial | Strain | Stress | Strain | Stress | Strain | Stress | Strain | Stress | Strain | Stress | Strain | Stress | Radial | Strain | Stress | Strain | Stress | Strain | Stress | Strain | Stress | Strain | Stress | Strain | Stress | z coordinate | Strain | Stress | Strain | Stress | Strain | Stress | Strain | Stress
dim, in | in/in | psi | in/in | psi | in/in | psi | in/in | psi | in/in | psi | in/in | psi | dim, in | in/in | psi | in/in | psi | in/in | psi | in/in | psi | in/in | psi | in/in | psi | in | in/in | psi | in/in | psi | in/in | psi | in/in | psi
0.125 | 0.008162989 | -10608.73 | -0.0112212 | -40374.69 | 0.005325993 | -3601.51 | -0.006737545 | -21514.1 | 0.005116113 | -5411.577 | -0.00667854 | -22296.24 | 0.125 | 0.01093216 | -2171.673 | -0.01423259 | -55694.55 | 0.005324232 | -9991.327 | -0.006999502 | -34432.46 | 0.006401001 | -4423.661 | -0.00793846 | -33967.18 | 0 | 0.01386501 | 32336.29 | -0.01504245 | -33967.18 | 0.01025919 | 30020.37 | -0.01139608 | -33022.27
0.132499993 | 0.008118175 | -2717.932 | -0.01096108 | -38223.7 | 0.008403478 | 14430.99 | -0.00985344 | -22057.36 | 0.008415989 | 14387.53 | -0.009834187 | -22129.09 | 0.129999995 | 0.0123648 | 10680.35 | -0.01554376 | -53200.95 | 0.01292921 | 32140.86 | -0.01399588 | -31766.95 | 0.0128572 | 31723.66 | -0.01400073 | -32158.37 | 0.003676474 | 0.01380789 | 26288.48 | -0.01652925 | -38133.64 | 0.01014052 | 28950.13 | -0.01145132 | -33919.73
0.14 | 0.007047768 | 1343.316 | -0.009534669 | -36042.34 | 0.007388914 | 15506.79 | -0.008645204 | -22859.77 | 0.007380073 | 14741.45 | -0.008728523 | -23550.08 | 0.13500001 | 0.01140388 | 12734.43 | -0.01433492 | -50784.84 | 0.01196885 | 30998.72 | -0.01315477 | -32627.03 | 0.01193674 | 31481.62 | -0.01301122 | -32103.48 | 0.007352941 | 0.01373897 | 21104 | -0.0177411 | -42782.93 | 0.01004209 | 27917.73 | -0.01155469 | -34798.78
0.14749999 | 0.006266844 | 5233.213 | -0.00837021 | -33523.13 | 0.006615639 | 15164.44 | -0.00788606 | -24401.42 | 0.00660322 | 15012.64 | -0.007890648 | -24558.65 | 0.14000002 | 0.01057155 | 14943.73 | -0.01322164 | -48254.85 | 0.01107771 | 30588.84 | -0.01221938 | -32734.65 | 0.01109876 | 30490.21 | -0.01223262 | -32837.86 | 0.01102941 | 0.01373435 | 20048.23 | -0.01778149 | -44073.05 | 0.00996125 | 26843.87 | -0.01177811 | -35646.7
0.155 | 0.005509811 | 8802.896 | -0.007252621 | -31242.83 | 0.005834748 | 15788.17 | -0.006964662 | -24983.38 | 0.005895581 | 15681.31 | -0.007046803 | -25139.19 | 0.14500001 | 0.009736829 | 16705.36 | -0.01215055 | -46171.77 | 0.0102363 | 29851.84 | -0.01136503 | -33184.23 | 0.01025919 | 30020.37 | -0.01139608 | -33022.27 | 0.01470588 | 0.01367509 | 17868.52 | -0.01809893 | -46056.98 | 0.009881016 | 25277.93 | -0.01199842 | -37018.66
0.16249999 | 0.004932521 | 12399.6 | -0.006290024 | -28692.63 | 0.005255335 | 16461.44 | -0.00624504 | -25291.78 | 0.005268733 | 16457.04 | -0.00625643 | -25301.54 | 0.15239584 | 0.008812325 | 19718.09 | -0.01080533 | -42809.72 | 0.009262065 | 29066.01 | -0.01032856 | -33627.05 | 0.00925962 | 29251.75 | -0.01029807 | -33440.67 | 0.01838236 | 0.01366684 | 16576.98 | -0.01814418 | -47395.02 | 0.009847913 | 24308.5 | -0.01214455 | -37909.13
0.17 | 0.00437793 | 15804.85 | -0.005366174 | -26260.92 | 0.004711194 | 17584.05 | -0.005503027 | -25123.88 | 0.004666647 | 17561.32 | -0.00546254 | -25096.1 | 0.15979168 | 0.007886029 | 22142.19 | -0.009524534 | -40033.48 | 0.008290626 | 28907.37 | -0.009209892 | -33435.79 | 0.00829441 | 29011.29 | -0.009194327 | -33332.41 | 0.02205882 | 0.01362313 | 15219.92 | -0.01821651 | -48680.47 | 0.009805501 | 23131.57 | -0.01229689 | -39005.05
0.17749999 | 0.003988535 | 19313.3 | -0.004597395 | -23571.19 | 0.004247771 | 18317.7 | -0.004895026 | -25109.93 | 0.004283935 | 18660.97 | -0.004902526 | -24749.99 | 0.16718751 | 0.007179881 | 24922.75 | -0.00841815 | -36963.75 | 0.007507738 | 28762.95 | -0.008310572 | -33270.7 | 0.007530059 | 28814.75 | -0.00832912 | -33226.3 | 0.0257353 | 0.01360613 | 14404.62 | -0.01816946 | -49477.77 | 0.009783113 | 22398.61 | -0.01237862 | -39731.99
0.185 | 0.003575404 | 22352.81 | -0.003849028 | -21281.88 | 0.0038449 | 19942.71 | -0.004262538 | -24203.44 | 0.003870019 | 19994.9 | -0.004275673 | -24140.62 | 0.17458335 | 0.006488893 | 27190.46 | -0.007382585 | -34412.55 | 0.006804304 | 28897.97 | -0.007441227 | -32853.85 | 0.006807243 | 28895.83 | -0.00743245 | -32858.18 | 0.02941176 | 0.0135816 | 13377.29 | -0.01816897 | -50550.34 | 0.009768486 | 21399.82 | -0.01250259 | -40740.41
0.1925 | 0.003296597 | 25493.67 | -0.003240901 | -18754.14 | 0.003549032 | 21379.58 | -0.003760552 | -23323.79 | 0.003545631 | 21261.67 | -0.003768475 | -23444.44 | 0.18197918 | 0.005932958 | 29645.25 | -0.006472427 | -31724.95 | 0.006242264 | 29161.13 | -0.006717635 | -32365.62 | 0.006226878 | 29077.85 | -0.006708712 | -32444.67 | 0.03308824 | 0.01356458 | 12772.42 | -0.0180765 | -51102.91 | 0.009767736 | 20830.71 | -0.01253734 | -41356.27
0.2 | 0.002983174 | 28329.76 | -0.002623026 | -16488.43 | 0.003217746 | 23356.1 | -0.003149086 | -21902.12 | 0.00319913 | 23622.8 | -0.003100388 | -21649.56 | 0.18937501 | 0.005443387 | 32060.44 | -0.005628843 | -29110.55 | 0.005683865 | 29814.1 | -0.0059672 | -31485.79 | 0.005691741 | 29739.9 | -0.005982178 | -31563.84 | 0.0367647 | 0.01354526 | 12169.47 | -0.01801809 | -51790.68 | 0.009738054 | 20145.42 | -0.01255862 | -42064.96
0.2075 | 0.002745485 | 26631.93 | -0.00231491 | -14460 | 0.002973564 | 23509.43 | -0.002761474 | -20007.11 | 0.002949208 | 23542.93 | -0.002739411 | -20164.93 | 0.19677085 | 0.005086355 | 34419.56 | -0.004957872 | -26519.27 | 0.005275187 | 30519.96 | -0.005378777 | -30556.94 | 0.005285293 | 30339.1 | -0.00540351 | -30745.72 | 0.04044118 | 0.0135299 | 11637.4 | -0.0179269 | -52278.49 | 0.009746001 | 19760.32 | -0.01256225 | -42512.39
0.215 | 0.002548804 | 24901.4 | -0.00205303 | -12466.88 | 0.002726258 | 23320.39 | -0.002422007 | -18485.08 | 0.002722889 | 23244.02 | -0.002445739 | -18726.79 | 0.20416668 | 0.004713064 | 36384.16 | -0.004305938 | -24323 | 0.004868709 | 31312.39 | -0.004771749 | -29536.66 | 0.004866428 | 31211.91 | -0.004781275 | -29639.39 | 0.04411764 | 0.01350267 | 11243.65 | -0.01783361 | -52773.45 | 0.009738178 | 19214.91 | -0.01257884 | -43111.59
0.2225 | 0.0023625 | 23173.39 | -0.001824208 | -10823.94 | 0.002519766 | 21659.57 | -0.002209637 | -16744.61 | 0.002518556 | 21730.21 | -0.002211519 | -16679.42 | 0.21156251 | 0.004392503 | 38210.38 | -0.003727711 | -21582.43 | 0.004540245 | 32280.7 | -0.00427804 | -28314.01 | 0.004539892 | 32255.86 | -0.0042801 | -28341.2 | 0.04779412 | 0.01348831 | 10824.1 | -0.0177469 | -53139.66 | 0.009737301 | 18883.3 | -0.01255694 | -43498.76
0.23 | 0.002192038 | 21614.11 | -0.0016089 | -9250.658 | 0.002329457 | 20242.12 | -0.001994649 | -14870.92 | 0.002331088 | 20248.38 | -0.001999936 | -14920.84 | 0.21895835 | 0.004066959 | 39417.59 | -0.00321089 | -19680.73 | 0.004210572 | 33886.58 | -0.003724684 | -26413.6 | 0.004191328 | 34031.43 | -0.003689279 | -26242.18 | 0.05147059 | 0.013473 | 10545.85 | -0.01766148 | -53517.96 | 0.009741658 | 18591.38 | -0.01254676 | -43847.38
0.2375 | 0.002054265 | 20401.14 | -0.00143503 | -7932.993 | 0.002174777 | 19116.47 | -0.001811215 | -13250.99 | 0.002178603 | 19166.19 | -0.001811403 | -13233.86 | 0.2263542 | 0.003828916 | 37036.1 | -0.002955431 | -18054.84 | 0.003963568 | 33394.73 | -0.003395388 | -24395.8 | 0.003934901 | 33350.04 | -0.00336973 | -24428.12 | 0.05514706 | 0.01347089 | 10250.06 | -0.01758765 | -53770.27 | 0.009736422 | 18287.26 | -0.01251949 | -44205.91
0.245 | 0.001911465 | 19051.96 | -0.001267977 | -6766.069 | 0.00201645 | 17918.2 | -0.001629905 | -11691.3 | 0.002021169 | 17949.62 | -0.001636395 | -11750.9 | 0.23375 | 0.003604296 | 34825.66 | -0.002710882 | -16455.49 | 0.003702112 | 32439.11 | -0.00310088 | -22803.23 | 0.00369402 | 32316.28 | -0.003115704 | -22980.72 | 0.05882353 | 0.01347691 | 10028 | -0.01752124 | -54087.3 | 0.009732281 | 18047.92 | -0.01248675 | -44493.73
0.2525 | 0.001793638 | 17998 | -0.001126788 | -5716.737 | 0.001888106 | 16981.88 | -0.001476786 | -10342.06 | 0.001891263 | 17014.48 | -0.001478221 | -10346.75 | 0.2411458 | 0.003426407 | 33117.82 | -0.002512378 | -15106.9 | 0.003503886 | 30856.7 | -0.002903034 | -21169.42 | 0.003504843 | 30870.69 | -0.002908859 | -21210.51 | 0.0625 | 0.01346831 | 9824.355 | -0.01744367 | -54246.6 | 0.009732675 | 17783.39 | -0.01245598 | -44802.33
0.26 | 0.00167556 | 16891.21 | -0.0009937806 | -4784.632 | 0.001759861 | 16016.45 | -0.001328248 | -9059.915 | 0.001761054 | 16030.85 | -0.001328412 | -9056.544 | 0.2485417 | 0.003245104 | 31320.51 | -0.002323301 | -13896.61 | 0.003310949 | 29310.75 | -0.002705192 | -19542.12 | 0.003313907 | 29319.41 | -0.00271438 | -19632.1 | 0.06617647 | 0.01345742 | 9676.919 | -0.01736868 | -54471.67 | 0.009726847 | 17656.76 | -0.01242302 | -44964.12
0.2675 | 0.001577781 | 16017.96 | -0.0008833092 | -3966.837 | 0.001652511 | 15250.35 | -0.001196977 | -7888.345 | 0.001653282 | 15255.75 | -0.001197596 | -7894.231 | 0.2559375 | 0.003106676 | 29989.74 | -0.002176018 | -12907.32 | 0.00316054 | 28151.5 | -0.002540988 | -18146.63 | 0.003163234 | 28186.39 | -0.002542786 | -18148.2 | 0.06985294 | 0.01345101 | 9492.795 | -0.01730214 | -54621.46 | 0.009713086 | 17431.95 | -0.01239628 | -45215.83
0.275 | 0.001479928 | 15117.98 | -0.0007775912 | -3213.759 | 0.001544985 | 14442.75 | -0.001071272 | -6802.045 | 0.001545226 | 14440.99 | -0.00107174 | -6809.562 | 0.2633334 | 0.002965212 | 28589.31 | -0.00203248 | -11993.45 | 0.003010641 | 26961.22 | -0.002382558 | -16833.17 | 0.003012227 | 26977.65 | -0.002382998 | -16833.21 | 0.07352941 | 0.01344052 | 9374.231 | -0.01722478 | -54807.56 | 0.009714513 | 17273.42 | -0.0123691 | -45408.99
0.2825 | 0.001396994 | 14385.2 | -0.0006886752 | -2551.061 | 0.001453977 | 13790.57 | -0.0009599441 | -5811.189 | 0.001453164 | 13773.11 | -0.0009605827 | -5827.239 | 0.2707292 | 0.002849106 | 27471.82 | -0.001917646 | -11235.64 | 0.002885992 | 26004.98 | -0.002245792 | -15666.65 | 0.002888128 | 26028.63 | -0.002245605 | -15658.82 | 0.07720588 | 0.0134169 | 9285.043 | -0.0171489 | -54875.45 | 0.009736924 | 17271.99 | -0.01234303 | -45450.93
0.29 | 0.00131529 | 13643.7 | -0.0006033591 | -1936.31 | 0.001364211 | 13120.55 | -0.0008543883 | -4895.141 | 0.001363471 | 13112.6 | -0.000853307 | -4888.297 | 0.278125 | 0.002737932 | 26378.42 | -0.001808536 | -10540.27 | 0.002769249 | 25094.88 | -0.002119764 | -14605.37 | 0.0027658 | 25064.45 | -0.002113977 | -14560.81 | 0.08088236 | 0.01339599 | 9113.87 | -0.01708895 | -55071.07 | 0.009742581 | 17215.54 | -0.0123092 | -45535.88
0.2975 | 0.001243861 | 13014.94 | -0.0005302794 | -1391.613 | 0.001285149 | 12549.79 | -0.0007582951 | -4043.59 | 0.001286996 | 12564.01 | -0.0007590884 | -4050.816 | 0.2855209 | 0.002644736 | 25487.59 | -0.001719551 | -9951.736 | 0.002663112 | 24258.21 | -0.002004028 | -13640.37 | 0.002666672 | 24310.61 | -0.00200284 | -13607.24 | 0.08455882 | 0.01340789 | 9046.846 | -0.01705221 | -55117.77 | 0.009748207 | 17173.7 | -0.01228652 | -45605.27
0.305 | 0.001173732 | 12390.22 | -0.0004601511 | -877.404 | 0.001209342 | 11988.28 | -0.0006680781 | -3256.937 | 0.001211235 | 12005.31 | -0.0006684672 | -3258.442 | 0.2929167 | 0.002551484 | 24585.29 | -0.001633061 | -9394.479 | 0.002567876 | 23541.69 | -0.001895715 | -12704.01 | 0.002566919 | 23530.6 | -0.001895142 | -12702.68 | 0.08823529 | 0.01341001 | 8921.87 | -0.01701987 | -55289.67 | 0.009741024 | 16962.03 | -0.01227681 | -45833.42
0.3125 | 0.001112344 | 11862.79 | -0.0003986318 | -406.7903 | 0.001143161 | 11514.12 | -0.0005870186 | -2535.461 | 0.001144928 | 11536.68 | -0.0005869335 | -2526.549 | 0.3003125 | 0.002473157 | 23849.06 | -0.001561758 | -8915.658 | 0.002487535 | 22947.79 | -0.00180253 | -11888.83 | 0.002484214 | 22911.58 | -0.001800877 | -11884.65 | 0.09191176 | 0.01340645 | 8830.846 | -0.0169851 | -55337.97 | 0.009776826 | 17117.53 | -0.01227114 | -45706.88
0.32 | 0.00105137 | 11322.34 | -0.0003397846 | 25.74986 | 0.001077193 | 11021.13 | -0.0005088482 | -1857.999 | 0.001078434 | 11033.76 | -0.0005099246 | -1864.187 | 0.3077084 | 0.002394315 | 23094.99 | -0.001492868 | -8470.103 | 0.002402925 | 22280.83 | -0.001710786 | -11123.74 | 0.002401079 | 22262.14 | -0.001710576 | -11125.73 | 0.09558824 | 0.01340866 | 8755.845 | -0.01695459 | -55461.8 | 0.009784888 | 16890.12 | -0.01227647 | -45954.12
0.3275 | 0.0009989209 | 10884.29 | -0.0002884857 | 430.1655 | 0.001020526 | 10610.09 | -0.0004400784 | -1250.462 | 0.001022088 | 10633.04 | -0.0004402967 | -1241.969 | 0.3151042 | 0.002327315 | 22469.11 | -0.001435 | -8082.023 | 0.002332033 | 21741.92 | -0.001630537 | -10435.34 | 0.002331316 | 21740.58 | -0.001630847 | -10433.37 | 0.0992647 | 0.013418 | 8730.963 | -0.01692761 | -55459.09 | 0.009768056 | 16916.63 | -0.0122299 | -45931.59
0.335 | 0.0009448294 | 10407.78 | -0.0002390387 | 794.4131 | 0.0009627165 | 10177.78 | -0.0003723371 | -663.2574 | 0.0009640614 | 10190.98 | -0.0003741654 | -675.8273 | 0.3225 | 0.002261512 | 21852.43 | -0.001378645 | -7706.744 | 0.002261596 | 21202.85 | -0.001552216 | -9766.447 | 0.002262066 | 21197.5 | -0.001555475 | -9802.086 | 0.1029412 | 0.01341222 | 8715.162 | -0.01689934 | -55520.08 | 0.009746084 | 16808.73 | -0.01220057 | -46042.94
0.3425 | 0.0008978184 | 10013.22 | -0.00019423 | 1145.458 | 0.0009126619 | 9816.757 | -0.000312762 | -134.0533 | 0.0009142458 | 9831.605 | -0.0003138042 | -140.5299 | 0.3298958 | 0.002204003 | 21325.64 | -0.001330189 | -7373.058 | 0.002202054 | 20753.07 | -0.001485193 | -9188.482 | 0.002202573 | 20753.41 | -0.00148719 | -9208.577 | 0.1066176 | 0.01341226 | 8693.707 | -0.0168724 | -55489.12 | 0.009745196 | 16752.12 | -0.0121933 | -46108.97
0.35 | 0.000849753 | 9598.156 | -0.000149869 | 1480.926 | 0.0008633846 | 9441.416 | -0.000256269 | 349.492 | 0.0008636727 | 9448.146 | -0.0002550281 | 363.9588 | 0.3372917 | 0.002146078 | 20787.67 | -0.00128254 | -7053.736 | 0.002137233 | 20234.3 | -0.001417061 | -8627.638 | 0.002143259 | 20287.43 | -0.001422801 | -8670.056 | 0.1102941 | 0.01341066 | 8648.884 | -0.01686171 | -55596.82 | 0.0097438 | 16707.93 | -0.01217867 | -46161.12
0.3575 | 0.0008053769 | 9215.631 | -0.0001094265 | 1787.153 | 0.0008203849 | 9129.758 | -0.0002044304 | 807.9503 | 0.0008174718 | 9098.85 | -0.0002023129 | 817.8904 | 0.3446875 | 0.002096506 | 20340.96 | -0.001241988 | -6768.617 | 0.002082852 | 19797.14 | -0.001360255 | -8161.918 | 0.002091941 | 19899.8 | -0.001365213 | -8173.327 | 0.1139706 | 0.01340941 | 8622.113 | -0.01685257 | -55588.03 | 0.009770725 | 16716.09 | -0.01218304 | -46171.73
0.365 | 0.000766064 | 8897.304 | -7.099676e-05 | 2100.119 | 0.0007765188 | 8796.04 | -0.000154233 | 1238.056 | 0.0007759577 | 8794.88 | -0.0001530972 | 1250.675 | 0.3520833 | 0.00204646 | 19884.09 | -0.001201709 | -6492.013 | 0.002040025 | 19489.04 | -0.001309926 | -7713.572 | 0.002040015 | 19487.71 | -0.001309378 | -7710.36 | 0.1176471 | 0.01340835 | 8619.297 | -0.01683646 | -55636.21 | 0.009771464 | 16692.56 | -0.01218654 | -46198.26
0.3725 | 0.0007293582 | 8595.14 | -3.649968e-05 | 2376.144 | 0.0007371612 | 8502.045 | -0.0001086374 | 1633.906 | 0.0007380558 | 8515.096 | -0.0001085843 | 1640.124 | 0.3594792 | 0.002002537 | 19494.26 | -0.001166062 | -6235.71 | 0.001997507 | 19164.98 | -0.00126245 | -7306.849 | 0.001995338 | 19143.33 | -0.001260384 | -7294.109 | 0.1213235 | 0.01339749 | 8533.466 | -0.016828 | -55664.16 | 0.00975327 | 16635.2 | -0.01218488 | -46245.86
0.38 | 0.0006917495 | 8276.785 | -2.376391e-06 | 2640.274 | 0.0006989546 | 8212.485 | -6.521807e-05 | 2007.173 | 0.0006993616 | 8214.8 | -6.546442e-05 | 2004.182 | 0.366875 | 0.001958953 | 19101.66 | -0.001131166 | -5991.042 | 0.001954988 | 18830.53 | -0.001216332 | -6921.546 | 0.001950888 | 18792.61 | -0.001213018 | -6899.252 | 0.125 | 0.01338385 | 8539.441 | -0.01681556 | -55694.55 | 0.009736829 | 16705.36 | -0.01215055 | -46171.77
0.3875 | 0.0006572993 | 7991.009 | 2.930333e-05 | 2891.493 | 0.000663914 | 7945.81 | -2.561427e-05 | 2346.633 | 0.000664035 | 7944.98 | -2.546998e-05 | 2345.992 | 0.3742708 | 0.001920728 | 18765.49 | -0.001100206 | -5765.402 | 0.001915017 | 18516.43 | -0.001173884 | -6566.381 | 0.001912008 | 18492.9 | -0.001171035 | -6542.338 | 0.1286765 | 0.01338197 | 8508.35 | -0.01681804 | -55689.49 | 0.00972919 | 16857.59 | -0.01212071 | -46016.79
0.395 | 0.0006245565 | 7728.889 | 6.058939e-05 | 3149.307 | 0.0006300717 | 7687.335 | 1.266915e-05 | 2673.841 | 0.0006302066 | 7693.127 | 1.354997e-05 | 2685.69 | 0.3816667 | 0.001882026 | 18421.47 | -0.001069414 | -5545.108 | 0.001873917 | 18185.96 | -0.001131703 | -6220.583 | 0.001872943 | 18181.41 | -0.001130178 | -6204.833 | 0.1323529 | 0.01338384 | 8528.321 | -0.01682232 | -55706.79 | 0.009733466 | 16793.74 | -0.01213524 | -46080.16
0.4025 | 0.0005951709 | 7492.448 | 8.859388e-05 | 3378.891 | 0.0005997196 | 7461.021 | 4.762643e-05 | 2977.859 | 0.000599235 | 7458.506 | 4.819093e-05 | 2983.862 | 0.3890625 | 0.00184794 | 18125.94 | -0.001041656 | -5338.449 | 0.001839457 | 17912.09 | -0.0010956 | -5921.462 | 0.001838622 | 17914.3 | -0.001093356 | -5894.239 | 0.1360294 | 0.01338417 | 8674.176 | -0.01681257 | -55537.23 | 0.00974332 | 16760.29 | -0.01216225 | -46112.3
0.41 | 0.0005639785 | 7229.765 | 0.0001168799 | 3599.19 | 0.000568595 | 7218.338 | 8.166467e-05 | 3264.317 | 0.000566861 | 7201.707 | 8.279383e-05 | 3270.936 | 0.3964583 | 0.001814223 | 17830.33 | -0.001014418 | -5139.078 | 0.001806137 | 17649.86 | -0.001060607 | -5628.961 | 0.001804572 | 17640.65 | -0.001058157 | -5605.567 | 0.1397059 | 0.0133693 | 8590.896 | -0.01682768 | -55636.16 | 0.009744994 | 16709.65 | -0.01218671 | -46156.91
0.4175 | 0.0005360395 | 6997.204 | 0.00014248 | 3801.383 | 0.0005408983 | 7007.61 | 0.0001126481 | 3530.089 | 0.0005389309 | 6982.412 | 0.0001132317 | 3525.606 | 0.4038542 | 0.001783775 | 17567.29 | -0.0009893965 | -4951.696 | 0.001774531 | 17403.27 | -0.001027223 | -5347.82 | 0.001774392 | 17403.52 | -0.001026121 | -5337.487 | 0.1433824 | 0.01337237 | 8780.877 | -0.01683041 | -55433.87 | 0.00974989 | 16717.17 | -0.01219842 | -46145.07
0.425 | 0.0005114034 | 6808.987 | 0.0001670048 | 4012.367 | 0.0005129771 | 6788.657 | 0.0001428176 | 3782.85 | 0.0005141313 | 6800.233 | 0.0001420171 | 3778.554 | 0.41125 | 0.001753301 | 17303.45 | -0.0009645906 | -4766.647 | 0.001742926 | 17145.73 | -0.0009954047 | -5090.338 | 0.001744226 | 17159.01 | -0.0009956076 | -5089.266 | 0.1470588 | 0.01338348 | 8680.252 | -0.01688095 | -55547.25 | 0.009757652 | 16794.51 | -0.01221336 | -46063.4
0.4325 | 0.0004869033 | 6613.036 | 0.0001905207 | 4206.32 | 0.0004874253 | 6589.809 | 0.0001702935 | 4014.603 | 0.0004892179 | 6607.767 | 0.0001691957 | 4009.091 | 0.4186458 | 0.001725915 | 17070.61 | -0.0009418395 | -4592.357 | 0.001713946 | 16910.1 | -0.0009663634 | -4854.818 | 0.001717141 | 16942.84 | -0.000967627 | -4858.287 | 0.1507353 | 0.01338871 | 8884.389 | -0.01688425 | -55323.93 | 0.009765927 | 16847.75 | -0.01223332 | -46003.54
0.44 | 0.0004624033 | 6414.977 | 0.0002138752 | 4396.854 | 0.000462876 | 6398.258 | 0.0001967189 | 4236.984 | 0.0004643046 | 6411.492 | 0.0001958928 | 4231.908 | 0.4260417 | 0.001698212 | 16831.03 | -0.0009191104 | -4422.417 | 0.00168496 | 16668.28 | -0.000938331 | -4633.629 | 0.00168976 | 16718.77 | -0.0009402654 | -4637.834 | 0.1544118 | 0.01339515 | 8750.034 | -0.01694381 | -55460.18 | 0.009763199 | 16924.41 | -0.01224332 | -45913.76
0.4475 | 0.0004380292 | 6208.408 | 0.0002362463 | 4569.871 | 0.000439779 | 6217.243 | 0.000221628 | 4445.791 | 0.0004395822 | 6209.767 | 0.000221248 | 4436.828 | 0.4334375 | 0.001673329 | 16619.57 | -0.0008983338 | -4263.106 | 0.00166073 | 16473.23 | -0.0009137201 | -4432.082 | 0.001665094 | 16519.54 | -0.0009155377 | -4435.971 | 0.1580882 | 0.01339921 | 9044.309 | -0.01695713 | -55187.56 | 0.009761289 | 17135.52 | -0.01224632 | -45683.84
0.455 | 0.0004154589 | 6028.145 | 0.0002582309 | 4751.406 | 0.000417008 | 6036.813 | 0.0002457516 | 4646.159 | 0.0004175361 | 6040.586 | 0.0002454082 | 4642.855 | 0.4408333 | 0.001648776 | 16409.43 | -0.0008779658 | -4108.472 | 0.001636504 | 16276.77 | -0.0008894649 | -4234.862 | 0.001640809 | 16321.31 | -0.0008914805 | -4241.643 | 0.1617647 | 0.01338327 | 8901.828 | -0.01699964 | -55300.7 | 0.009759613 | 17013.82 | -0.01229071 | -45788.27
0.4625 | 0.0003950387 | 5869.349 | 0.0002786189 | 4923.986 | 0.0003968978 | 5882.121 | 0.0002675586 | 4831.848 | 0.0003979295 | 5892.795 | 0.0002672228 | 4831.417 | 0.4482292 | 0.001626381 | 16220.99 | -0.0008589709 | -3960.816 | 0.001614794 | 16100.85 | -0.0008680753 | -4060.801 | 0.001618643 | 16143.23 | -0.0008693399 | -4059.946 | 0.1654412 | 0.01339842 | 9153.658 | -0.01703384 | -55056.07 | 0.009770819 | 17107.29 | -0.01232286 | -45680.16
0.47 | 0.0003738028 | 5696.249 | 0.0002988946 | 5087.97 | 0.0003766012 | 5720.966 | 0.0002888912 | 5008.734 | 0.0003771127 | 5727.451 | 0.000288949 | 5011.534 | 0.455625 | 0.001604004 | 16030.49 | -0.0008401274 | -3816.599 | 0.001593084 | 15920.74 | -0.0008473066 | -3895.97 | 0.001596496 | 15958.62 | -0.0008479935 | -3891.378 | 0.1691176 | 0.01339523 | 9081.956 | -0.01709453 | -55111.26 | 0.009771808 | 17158.13 | -0.01235145 | -45606.57
0.4775 | 0.0003560301 | 5553.465 | 0.0003160592 | 5228.89 | 0.000357492 | 5565.616 | 0.0003084365 | 5167.271 | 0.0003589396 | 5583.438 | 0.0003079904 | 5169.715 | 0.4630208 | 0.001583616 | 15858.39 | -0.0008225472 | -3680.376 | 0.001572568 | 15744.25 | -0.0008280352 | -3749.365 | 0.001576328 | 15792.67 | -0.0008282521 | -3733.24 | 0.1727941 | 0.01339303 | 9239.117 | -0.01712781 | -54889.41 | 0.009765767 | 17223.88 | -0.01238202 | -45509.63
0.485 | 0.0003382574 | 5410.384 | 0.000333128 | 5368.731 | 0.0003395062 | 5424.59 | 0.0003275325 | 5327.36 | 0.0003407664 | 5436.606 | 0.0003265255 | 5320.965 | 0.4704167 | 0.001563564 | 15690.23 | -0.0008052437 | -3545.2 | 0.001555329 | 15610.31 | -0.0008097593 | -3594.918 | 0.001556485 | 15628.32 | -0.0008092819 | -3582.422 | 0.1764706 | 0.01339166 | 9294.179 | -0.01719036 | -54854.86 | 0.009761761 | 17380.59 | -0.01240073 | -45325.79
0.4925 | 0.0003200835 | 5252.467 | 0.0003488289 | 5485.888 | 0.0003224654 | 5282.547 | 0.0003439258 | 5456.813 | 0.0003221273 | 5276.005 | 0.0003437414 | 5451.518 | 0.4778125 | 0.00154515 | 15537.97 | -0.0007890522 | -3416.448 | 0.001539604 | 15484.54 | -0.0007941123 | -3465.933 | 0.001538297 | 15479.91 | -0.0007915818 | -3439.407 | 0.1801471 | 0.01340949 | 9454.419 | -0.01726345 | -54673.32 | 0.00974727 | 17559.21 | -0.01240533 | -45105.09
0.5 | 0.0003037462 | 5137.316 | 0.000367011 | 5651.045 | 0.0003053562 | 5156.529 | 0.0003630429 | 5624.962 | 0.0003053519 | 5155.613 | 0.000363044 | 5624.09 | 0.4852083 | 0.001526627 | 15381.32 | -0.0007732388 | -3294.282 | 0.001522882 | 15341.84 | -0.0007785671 | -3346.619 | 0.001519994 | 15326.23 | -0.0007742095 | -3303.396 | 0.1838235 | 0.01342072 | 9569.484 | -0.01734342 | -54559.29 | 0.009729926 | 17655.42 | -0.01243032 | -44960.29
0.55 | 0.000215674 | 4449.41 | 0.0004583447 | 6419.97 | 0.0002175147 | 4464.057 | 0.0004561438 | 6401.796 | 0.0002170328 | 4462.838 | 0.0004571902 | 6412.989 | 0.4926042 | 0.001508728 | 15227.3 | -0.0007579752 | -3179.007 | 0.001507284 | 15213.46 | -0.0007637842 | -3228.303 | 0.001502545 | 15176.33 | -0.0007583454 | -3182.775 | 0.1875 | 0.01343341 | 9842.202 | -0.01740982 | -54251.21 | 0.009734308 | 17911.21 | -0.01245624 | -44668.3
0.6 | 0.0001356532 | 3795.043 | 0.000537378 | 7057.168 | 0.0001370529 | 3807.931 | 0.0005358981 | 7046.674 | 0.0001364018 | 3806.27 | 0.0005371126 | 7060.163 | 0.5 | 0.001493893 | 15116.76 | -0.0007430095 | -3047.559 | 0.001490508 | 15083.89 | -0.000745967 | -3076.963 | 0.001488279 | 15069.13 | -0.0007421123 | -3042.319 | 0.1911765 | 0.01343425 | 9976.152 | -0.01748823 | -54124.41 | 0.009727307 | 18024.12 | -0.01248554 | -44513.09
0.65 | 8.455896e-05 | 3397.966 | 0.0005910483 | 7510.812 | 8.486155e-05 | 3398.889 | 0.0005913479 | 7511.71 | 8.538539e-05 | 3403.886 | 0.0005905624 | 7506.075 | 0.55 | 0.001405162 | 14359.31 | -0.0006652887 | -2453.368 | 0.001404629 | 14382.86 | -0.0006614381 | -2394.226 | 0.001401269 | 14326.84 | -0.0006621626 | -2428.85 | 0.1948529 | 0.01346824 | 10296.36 | -0.01757369 | -53736.77 | 0.009715985 | 18278.96 | -0.01249889 | -44203.32
0.7 | 3.35168e-05 | 2966.783 | 0.0006399961 | 7891.577 | 3.349569e-05 | 2964.989 | 0.0006399094 | 7889.25 | 3.384004e-05 | 2971.132 | 0.0006396402 | 7890.411 | 0.6 | 0.001332635 | 13770.3 | -0.0005955139 | -1886.85 | 0.001329007 | 13747.85 | -0.0005905281 | -1839.353 | 0.001330924 | 13762.02 | -0.0005918835 | -1851.758 | 0.1985294 | 0.01347051 | 10537.61 | -0.01765887 | -53528.72 | 0.0097171 | 18570.43 | -0.01251868 | -43859.23
0.75 | -2.559482e-07 | 2707.316 | 0.0006755433 | 8195.009 | -2.282268e-07 | 2704.313 | 0.0006753148 | 8189.925 | -2.586094e-07 | 2702.127 | 0.0006751106 | 8186.328 | 0.65 | 0.001286367 | 13403.61 | -0.0005476836 | -1489.44 | 0.001282917 | 13362.63 | -0.0005457575 | -1486.755 | 0.001284591 | 13392.12 | -0.0005453508 | -1467.558 | 0.2022059 | 0.01348555 | 10873.96 | -0.01774439 | -53107.47 | 0.009728747 | 19015.13 | -0.01252368 | -43367.87
0.8 | -3.416272e-05 | 2414.19 | 0.0007070093 | 8432.729 | -3.381674e-05 | 2418.284 | 0.0007066857 | 8431.387 | -3.369006e-05 | 2417.445 | 0.0007063329 | 8426.655 | 0.7 | 0.001241845 | 13024.73 | -0.0005064025 | -1171.566 | 0.001241466 | 13025.31 | -0.0005051503 | -1157.737 | 0.001240098 | 13014.55 | -0.0005042432 | -1150.027 | 0.2058824 | 0.01350633 | 11250.75 | -0.01784276 | -52763.21 | 0.009714199 | 19238.6 | -0.01255115 | -43076.52
0.85 | -5.724897e-05 | 2230.945 | 0.000730167 | 8624.999 | -5.562211e-05 | 2246.846 | 0.0007295497 | 8622.677 | -5.67613e-05 | 2237.12 | 0.0007304787 | 8629.745 | 0.75 | 0.001215186 | 12824.66 | -0.0004773121 | -918.937 | 0.001213949 | 12816.6 | -0.000475486 | -902.1188 | 0.001213598 | 12810.88 | -0.0004750484 | -901.4358 | 0.2095588 | 0.01351838 | 11694.47 | -0.01791226 | -52259.18 | 0.009716717 | 19635.33 | -0.0125575 | -42624.11
0.9 | -8.015805e-05 | 2034.594 | 0.0007512894 | 8786.197 | -7.960042e-05 | 2038.648 | 0.0007507654 | 8781.468 | -8.012409e-05 | 2035.671 | 0.0007515484 | 8789.102 | 0.8 | 0.001188192 | 12601.21 | -0.000450352 | -704.2615 | 0.001186248 | 12590.18 | -0.0004474157 | -675.6609 | 0.00118815 | 12600.21 | -0.0004499358 | -701.5355 | 0.2132353 | 0.01350966 | 12142.38 | -0.01798007 | -51817.45 | 0.009725627 | 20130.06 | -0.01254923 | -42083.25
0.95 | -9.714543e-05 | 1898.758 | 0.0007679744 | 8923.791 | -9.623366e-05 | 1907.442 | 0.0007673627 | 8920.104 | -9.634607e-05 | 1904.321 | 0.0007670202 | 8915.114 | 0.85 | 0.001173092 | 12491.37 | -0.0004313249 | -536.9827 | 0.00116865 | 12436.69 | -0.000430623 | -549.8843 | 0.001173133 | 12498.82 | -0.0004309646 | -526.9325 | 0.2169118 | 0.01354266 | 12766.75 | -0.01806002 | -51115.63 | 0.009743864 | 20762.37 | -0.01251994 | -41416.7
1 | -0.0001140989 | 1747.557 | 0.0007825706 | 9028.783 | -0.000113551 | 1751.669 | 0.0007819561 | 9023.456 | -0.0001135403 | 1751.422 | 0.0007818691 | 9022.415 | 0.9 | 0.001157758 | 12372.15 | -0.0004130711 | -383.4488 | 0.001157996 | 12372.12 | -0.0004155106 | -405.2345 | 0.001158045 | 12373.56 | -0.0004152788 | -402.3011 | 0.2205882 | 0.0135699 | 13494.11 | -0.01813287 | -50441.54 | 0.009772678 | 21386.97 | -0.01249745 | -40766.31
1.05 | -0.0001263871 | 1641.656 | 0.000793356 | 9110.246 | -0.0001265661 | 1639.019 | 0.0007933741 | 9109.211 | -0.000126466 | 1640.035 | 0.0007932786 | 9108.638 | 0.9499999 | 0.001151541 | 12338.93 | -0.0004001742 | -261.4671 | 0.001152181 | 12334.41 | -0.0004071164 | -327.5522 | 0.001152892 | 12343.81 | -0.0004070768 | -323.6052 | 0.2242647 | 0.01359136 | 14265.59 | -0.0181636 | -49549.39 | 0.009803363 | 22322.61 | -0.01240614 | -39838.44
1.1 | -0.0001377349 | 1544.428 | 0.0008032813 | 9185.763 | -0.0001374437 | 1546.338 | 0.0008029768 | 9182.836 | -0.0001374549 | 1546.32 | 0.0008029774 | 9182.913 | 0.9999999 | 0.001143662 | 12296.78 | -0.000385559 | -120.9501 | 0.001146271 | 12285.5 | -0.0004004508 | -274.3425 | 0.001146336 | 12288.13 | -0.000399593 | -265.2764 | 0.2279412 | 0.0136195 | 15257.89 | -0.01818715 | -48653.64 | 0.009813606 | 23093.9 | -0.01230716 | -39066.73
1.15 | -0.0001467449 | 1462.407 | 0.0008102078 | 9233.15 | -0.0001461465 | 1470.158 | 0.0008101572 | 9235.631 | -0.0001462543 | 1469.118 | 0.0008102126 | 9235.916 | 1.05 | 0.001134416 | 12257.51 | -0.0003722785 | 22.70011 | 0.001153598 | 12307.43 | -0.0004186289 | -459.5238 | 0.001153184 | 12304.01 | -0.000418345 | -457.2796 | 0.2316176 | 0.01366297 | 16635.22 | -0.01814904 | -47349.42 | 0.009845131 | 24218.94 | -0.01215008 | -38010.27
1.2 | -0.000155086 | 1386.013 | 0.0008165846 | 9276.272 | -0.0001547526 | 1389.244 | 0.0008163094 | 9274.56 | -0.0001547348 | 1389.946 | 0.000816369 | 9275.602 | 1.0999999 | 0.001125288 | 12284.47 | -0.0003505006 | 300.6259 | 0.001179008 | 12257.59 | -0.0004750792 | -1174.096 | 0.001178241 | 12248.83 | -0.0004738126 | -1166.34 | 0.2352941 | 0.01369533 | 17917.27 | -0.0181042 | -46039.54 | 0.009890513 | 25257.47 | -0.01198128 | -37080.64
1.25 | -0.0001609153 | 1335.973 | 0.0008210907 | 9310.157 | -0.0001608414 | 1335.085 | 0.0008208828 | 9306.98 | -0.000160716 | 1336.764 | 0.0008207302 | 9306.402 | 1.15 | 0.001108562 | 12388.42 | -0.0003956511 | 173.7594 | 0.001218727 | 12880.26 | -0.0005403771 | -1404.195 | 0.001218056 | 12870.4 | -0.0005400236 | -1405.731 | 0.2389706 | 0.01375354 | 19691.29 | -0.01781283 | -44306.38 | 0.009961383 | 26517.12 | -0.01178638 | -35996.14
1.3 | -0.0001676814 | 1268.457 | 0.0008251797 | 9330.788 | -0.0001676427 | 1268.155 | 0.0008250929 | 9329.467 | -0.0001673219 | 1270.821 | 0.0008246987 | 9326.326 | 1.2 | 0.001081773 | 12782.96 | -0.0004568495 | 288.8874 | 0.001168604 | 13523.85 | -0.0006030766 | -862.7197 | 0.001168792 | 13526.28 | -0.0006033823 | -864.3132 | 0.2426471 | 0.01378061 | 21664.5 | -0.01771085 | -42245.69 | 0.009999252 | 27594.45 | -0.01162731 | -35081.6
1.35 | -0.0001726225 | 1219.303 | 0.0008278669 | 9343.578 | -0.0001724961 | 1219.874 | 0.0008276319 | 9341.215 | -0.0001724585 | 1220.403 | 0.0008276079 | 9341.242 | [13 empty] | 0.2463235 | 0.01380027 | 26086.31 | -0.01664645 | -38353.13 | 0.01010845 | 28611.66 | -0.01149465 | -34243.84
1.4 | -0.0001770995 | 1173.76 | 0.0008300276 | 9351.935 | -0.0001768081 | 1176.224 | 0.0008297325 | 9349.636 | -0.0001768162 | 1175.982 | 0.000829727 | 9349.414 | [13 empty] | 0.25 | 0.01384563 | 31826.55 | -0.01523073 | -34432.46 | 0.0102363 | 29851.84 | -0.01136503 | -33184.23
1.45 | -0.0001804705 | 1135.728 | 0.0008307944 | 9347.503 | -0.000180166 | 1139.578 | 0.0008306996 | 9348.111 | -0.0001803149 | 1137.351 | 0.0008306496 | 9346.688
1.5 | -0.0001837307 | 1098.563 | 0.0008314474 | 9342.114 | -0.0001833945 | 1101.202 | 0.0008310123 | 9338.49 | -0.000183513 | 1100.074 | 0.0008311151 | 9339.16
1.55 | -0.0001860396 | 1070.992 | 0.0008312768 | 9331.907 | -0.0001858066 | 1072.041 | 0.0008308402 | 9327.519 | -0.0001857597 | 1073.633 | 0.0008309919 | 9329.962
1.6 | -0.0001887404 | 1035.314 | 0.0008307992 | 9314.281 | -0.0001883919 | 1038.532 | 0.0008304913 | 9312.169 | -0.0001884119 | 1038.434 | 0.0008305107 | 9312.392
1.65 | -0.0001907723 | 1006.643 | 0.000829802 | 9294.015 | -0.0001904871 | 1009.973 | 0.0008296637 | 9293.904 | -0.0001905522 | 1009.026 | 0.0008296052 | 9293.012
1.7 | -0.0001926519 | 979.5107 | 0.0008286633 | 9272.897 | -0.0001924316 | 981.4364 | 0.0008284221 | 9271.076 | -0.0001924234 | 981.4857 | 0.0008284337 | 9271.153
1.75 | -0.0001941309 | 954.3531 | 0.0008268302 | 9244.864 | -0.0001939524 | 955.6479 | 0.0008265852 | 9242.721 | -0.0001939328 | 955.9048 | 0.0008266025 | 9242.958
1.8 | -0.0001956132 | 928.4054 | 0.000824862 | 9214.971 | -0.0001953942 | 930.1351 | 0.00082466 | 9213.282 | -0.0001953682 | 930.3937 | 0.0008246147 | 9212.962
1.85 | -0.0001969199 | 904.2889 | 0.0008227215 | 9184.084 | -0.0001966542 | 906.5741 | 0.0008224965 | 9182.385 | -0.0001966774 | 906.3212 | 0.0008224447 | 9181.9
1.9 | -0.0001983153 | 877.4457 | 0.0008203386 | 9149.221 | -0.0001980836 | 879.321 | 0.0008200999 | 9147.276 | -0.0001980894 | 879.4583 | 0.0008201266 | 9147.679
1.95 | -0.0001997259 | 850.6736 | 0.0008178887 | 9114.011 | -0.000199415 | 853.7911 | 0.0008176973 | 9113.049 | -0.0001995346 | 852.5013 | 0.0008177545 | 9113.195
2 | -0.0002011086 | 823.7758 | 0.0008153559 | 9077.771 | -0.000200806 | 826.0182 | 0.0008150141 | 9074.783 | -0.0002009245 | 825.2498 | 0.000815208 | 9076.552
2.05 | -0.0002024494 | 796.347 | 0.0008125383 | 9038.352 | -0.0002022585 | 797.978 | 0.0008123851 | 9037.189 | -0.0002022382 | 797.8715 | 0.0008123681 | 9036.781
2.1 | -0.0002038313 | 768.0609 | 0.0008096856 | 8998.122 | -0.0002037289 | 769.0876 | 0.0008096925 | 8998.374 | -0.0002035782 | 770.3372 | 0.0008095164 | 8996.971
2.15 | -0.000205404 | 738.1995 | 0.0008069283 | 8958.643 | -0.0002052103 | 739.437 | 0.0008067315 | 8956.709 | -0.0002051846 | 739.6523 | 0.0008067167 | 8956.596
2.2 | -0.0002069785 | 707.074 | 0.0008039781 | 8916.347 | -0.0002067626 | 708.999 | 0.0008038327 | 8915.336 | -0.0002067654 | 708.8842 | 0.0008038231 | 8915.167
2.25 | -0.0002088243 | 673.7246 | 0.0008011826 | 8875.285 | -0.0002085969 | 675.5426 | 0.000801013 | 8873.879 | -0.0002086025 | 675.4833 | 0.0008010215 | 8873.934
2.3 | -0.0002106061 | 640.2768 | 0.0007982611 | 8832.582 | -0.0002103891 | 642.0738 | 0.0007980669 | 8831.039 | -0.0002104021 | 642.0288 | 0.0007981201 | 8831.533
2.35 | -0.0002127104 | 603.6937 | 0.0007954951 | 8790.625 | -0.0002125223 | 605.2847 | 0.0007953406 | 8789.436 | -0.000212481 | 605.6082 | 0.000795319 | 8789.248
2.4 | -0.0002148678 | 566.4852 | 0.0007927362 | 8748.533 | -0.0002146649 | 568.2177 | 0.000792592 | 8747.446 | -0.0002146718 | 568.1365 | 0.0007925924 | 8747.426
2.45 | -0.0002171294 | 527.9399 | 0.0007899484 | 8705.714 | -0.0002169096 | 529.9096 | 0.0007897973 | 8704.673 | -0.0002169658 | 529.3745 | 0.0007898203 | 8704.781
2.5 | -0.0002194939 | 488.3089 | 0.0007872181 | 8663.113 | -0.0002193178 | 489.838 | 0.0007870679 | 8661.992 | -0.000219339 | 489.6268 | 0.0007870777 | 8662.034
2.55 | -0.0002221611 | 445.616 | 0.0007846657 | 8621.352 | -0.0002220429 | 446.7515 | 0.0007845692 | 8620.744 | -0.0002220318 | 446.8574 | 0.0007845559 | 8620.652
2.6 | -0.0002247997 | 403.4194 | 0.0007820865 | 8579.638 | -0.0002247183 | 404.0893 | 0.0007819957 | 8578.909 | -0.000224738 | 403.9018 | 0.0007820075 | 8578.979
2.65 | -0.0002277319 | 358.1229 | 0.0007796739 | 8538.561 | -0.0002276843 | 358.5639 | 0.0007796193 | 8538.172 | -0.000227711 | 358.2223 | 0.0007796227 | 8538.074
2.7 | -0.000230638 | 313.4295 | 0.0007772675 | 8497.926 | -0.0002306091 | 313.6353 | 0.0007772302 | 8497.595 | -0.0002306132 | 313.5915 | 0.0007772375 | 8497.644
2.75 | -0.0002337672 | 266.407 | 0.0007750003 | 8457.902 | -0.0002337548 | 266.4398 | 0.0007749747 | 8457.627 | -0.0002337385 | 266.6141 | 0.0007749671 | 8457.607
2.8 | -0.0002369453 | 218.9843 | 0.0007727808 | 8418.264 | -0.0002369225 | 219.1896 | 0.0007727552 | 8418.076 | -0.0002369235 | 219.1228 | 0.000772746 | 8417.942
2.85 | -0.000240226 | 170.7342 | 0.0007706587 | 8379.422 | -0.0002402269 | 170.7068 | 0.0007706559 | 8379.379 | -0.000240237 | 170.5682 | 0.0007706531 | 8379.301
2.9 | -0.0002435374 | 122.3401 | 0.0007685794 | 8341.033 | -0.0002435765 | 121.9915 | 0.0007686171 | 8341.309 | -0.0002435884 | 121.8706 | 0.0007686266 | 8341.36
2.95 | -0.0002469522 | 72.87154 | 0.0007665861 | 8303.107 | -0.0002469955 | 72.55119 | 0.0007666557 | 8303.704 | -0.0002470051 | 72.45784 | 0.000766661 | 8303.731
3 | -0.0002503355 | 24.20591 | 0.0007646465 | 8266.164 | -0.0002504086 | 23.64865 | 0.0007647445 | 8266.998 | -0.0002504141 | 23.61169 | 0.000764749 | 8267.043
3.05 | -0.0002536948 | -24.16855 | 0.0007627285 | 8229.495 | -0.0002537971 | -25.17978 | 0.0007628282 | 8230.123 | -0.0002537992 | -25.05882 | 0.000762819 | 8230.186
3.1 | -0.000257024 | -72.20377 | 0.0007608185 | 8192.984 | -0.0002572041 | -73.64921 | 0.0007610029 | 8194.497 | -0.0002571417 | -73.18356 | 0.0007609053 | 8193.664
3.15 | -0.0002603694 | -119.9849 | 0.000759016 | 8157.73 | -0.0002605141 | -121.1684 | 0.0007591352 | 8158.69 | -0.0002604818 | -120.9684 | 0.0007591165 | 8158.477
3.2 | -0.0002636513 | -166.9743 | 0.0007572012 | 8122.654 | -0.0002637329 | -167.6382 | 0.0007572561 | 8123.1 | -0.0002637816 | -167.9786 | 0.0007573529 | 8123.94
3.25 | -0.0002667198 | -211.7903 | 0.0007553062 | 8087.369 | -0.0002668867 | -213.0263 | 0.0007554708 | 8088.824 | -0.0002668841 | -213.0744 | 0.0007554669 | 8088.723
3.3 | -0.0002697933 | -256.2159 | 0.0007535068 | 8053.289 | -0.0002700068 | -258.076 | 0.0007536608 | 8054.413 | -0.0002699653 | -257.5909 | 0.0007536768 | 8054.691
3.35 | -0.0002725252 | -297.3936 | 0.0007515079 | 8018.064 | -0.0002727569 | -299.1507 | 0.0007517094 | 8019.824 | -0.0002727169 | -298.9011 | 0.000751724 | 8019.867
3.4 | -0.0002753298 | -338.7835 | 0.0007496374 | 7984.258 | -0.0002755749 | -340.8434 | 0.0007498569 | 7985.971 | -0.000275556 | -340.6267 | 0.0007498785 | 7986.209
3.45 | -0.0002776945 | -375.7 | 0.000747557 | 7949.65 | -0.0002779111 | -377.5645 | 0.0007477808 | 7951.363 | -0.0002779941 | -378.3951 | 0.0007477833 | 7951.226
3.5 | -0.0002799394 | -411.4947 | 0.0007454137 | 7914.681 | -0.0002801547 | -413.1285 | 0.0007456676 | 7916.858 | -0.0002801996 | -413.6643 | 0.0007456215 | 7916.312
3.55 | -0.0002819893 | -444.7833 | 0.0007433107 | 7880.96 | -0.0002822278 | -446.868 | 0.0007435709 | 7882.926 | -0.0002822191 | -446.7988 | 0.000743515 | 7882.472
3.6 | -0.0002839751 | -477.4334 | 0.0007411623 | 7846.991 | -0.0002841354 | -478.533 | 0.0007413964 | 7849.094 | -0.0002841262 | -478.4415 | 0.0007413821 | 7848.995
3.65 | -0.0002852929 | -503.1207 | 0.0007386815 | 7811.86 | -0.0002854982 | -504.8068 | 0.0007389653 | 7814.146 | -0.0002855378 | -505.1541 | 0.0007389508 | 7814.002
3.7 | -0.0002866915 | -529.5518 | 0.0007363663 | 7777.985 | -0.0002869555 | -531.687 | 0.0007366319 | 7780.151 | -0.0002869612 | -531.7544 | 0.0007366287 | 7780.102
3.75 | -0.0002875083 | -550.0637 | 0.0007337157 | 7742.583 | -0.0002877965 | -552.4605 | 0.0007339403 | 7744.35 | -0.0002878297 | -552.845 | 0.000733966 | 7744.443
3.8 | -0.0002883667 | -570.7448 | 0.0007311571 | 7708.095 | -0.0002887093 | -573.6762 | 0.0007314372 | 7710.219 | -0.0002887583 | -574.1995 | 0.0007314694 | 7710.357
3.85 | -0.0002887097 | -586.2522 | 0.0007283196 | 7672.332 | -0.0002889766 | -588.4028 | 0.0007286068 | 7674.681 | -0.00028899 | -588.6158 | 0.0007286134 | 7674.63
3.9 | -0.0002888993 | -599.9682 | 0.0007254209 | 7636.618 | -0.000289107 | -601.4497 | 0.0007257144 | 7639.206 | -0.0002890811 | -601.3682 | 0.0007256696 | 7638.712
3.95 | -0.0002888227 | -610.3451 | 0.0007225628 | 7602.409 | -0.0002890254 | -612.194 | 0.0007228368 | 7604.432 | -0.0002890087 | -611.9059 | 0.0007227948 | 7604.242
4 | -0.0002886391 | -620.0089 | 0.0007196498 | 7567.6 | -0.0002888233 | -621.3334 | 0.0007199056 | 7569.848 | -0.0002888257 | -621.3289 | 0.0007198967 | 7569.799
4.05 | -0.000287845 | -623.0872 | 0.0007164291 | 7531.92 | -0.0002880574 | -624.8673 | 0.0007167134 | 7534.174 | -0.0002881099 | -625.3165 | 0.0007166999 | 7534.041
4.1 | -0.0002871474 | -627.0048 | 0.0007133891 | 7497.652 | -0.0002873852 | -628.8574 | 0.0007136439 | 7499.8 | -0.0002874541 | -629.6409 | 0.0007136539 | 7499.657
4.15 | -0.0002859816 | -626.0834 | 0.0007100998 | 7462.397 | -0.0002862284 | -628.2888 | 0.0007102793 | 7463.654 | -0.0002862263 | -628.1417 | 0.0007103456 | 7464.322
4.2 | -0.0002847318 | -624.0512 | 0.0007067775 | 7427.302 | -0.0002850256 | -626.2867 | 0.0007071101 | 7430.154 | -0.0002849114 | -625.577 | 0.0007069848 | 7428.919
4.25 | -0.0002833428 | -620.0894 | 0.0007035492 | 7393.771 | -0.000283544 | -621.7924 | 0.0007038068 | 7395.794 | -0.0002835197 | -621.5549 | 0.0007037586 | 7395.441
4.3 | -0.0002818646 | -615.231 | 0.0007003178 | 7360.386 | -0.0002819668 | -615.9132 | 0.0007004845 | 7361.887 | -0.0002820308 | -616.4017 | 0.0007005371 | 7362.345
4.35 | -0.0002800088 | -606.2812 | 0.0006969196 | 7326.672 | -0.0002801808 | -607.6631 | 0.0006971681 | 7328.704 | -0.0002802209 | -607.9945 | 0.0006971464 | 7328.522
4.4 | -0.0002781844 | -597.2033 | 0.0006936726 | 7294.568 | -0.0002783974 | -598.7475 | 0.0006939496 | 7297.003 | -0.0002784063 | -599.051 | 0.0006938839 | 7296.238
4.45 | -0.0002761206 | -585.7167 | 0.0006903421 | 7262.25 | -0.0002763193 | -587.4935 | 0.0006904856 | 7263.254 | -0.0002762897 | -586.9636 | 0.0006905306 | 7263.908
4.5 | -0.000274026 | -573.3527 | 0.0006870435 | 7230.82 | -0.000274276 | -575.4607 | 0.0006872489 | 7232.411 | -0.0002741452 | -574.3586 | 0.0006871714 | 7231.822
4.55 | -0.0002718712 | -560.0008 | 0.0006838441 | 7200.695 | -0.0002720444 | -561.4611 | 0.0006839987 | 7201.896 | -0.0002720249 | -561.3613 | 0.0006839841 | 7201.72
4.6 | -0.0002696906 | -546.1646 | 0.0006806955 | 7171.256 | -0.0002697715 | -546.9161 | 0.0006807288 | 7171.432 | -0.0002698473 | -547.4689 | 0.0006808575 | 7172.54
4.65 | -0.0002674065 | -531.3853 | 0.0006775031 | 7141.565 | -0.000267533 | -531.8806 | 0.0006777031 | 7143.721 | -0.0002675485 | -532.3924 | 0.0006777156 | 7143.437
4.7 | -0.0002650986 | -515.3361 | 0.0006744835 | 7114.353 | -0.0002652496 | -516.4351 | 0.0006746645 | 7115.951 | -0.0002652324 | -516.3694 | 0.0006746507 | 7115.765
4.75 | -0.0002627432 | -498.8958 | 0.0006714932 | 7087.385 | -0.0002628943 | -500.3625 | 0.0006715772 | 7087.828 | -0.000262866 | -499.7983 | 0.0006715936 | 7088.296
4.8 | -0.0002603663 | -481.8714 | 0.0006685317 | 7061.059 | -0.00026054 | -483.3262 | 0.0006686662 | 7062.108 | -0.0002604737 | -482.8586 | 0.0006685797 | 7061.334
4.85 | -0.0002580573 | -465.1705 | 0.0006657254 | 7036.223 | -0.0002582031 | -466.5283 | 0.0006658136 | 7036.765 | -0.0002581693 | -466.2043 | 0.0006657986 | 7036.692
4.9 | -0.0002557752 | -448.3742 | 0.0006629892 | 7012.269 | -0.0002558517 | -448.955 | 0.0006630488 | 7012.793 | -0.0002558923 | -449.2463 | 0.0006631287 | 7013.48
4.95 | -0.0002535297 | -432.0029 | 0.0006603177 | 6988.713 | -0.0002535626 | -431.7825 | 0.0006604252 | 6990.073 | -0.0002536315 | -432.5758 | 0.000660453 | 6990.066
5 | -0.0002512288 | -414.0882 | 0.0006577581 | 6967.159 | -0.0002512564 | -414.3887 | 0.0006577892 | 6967.334 | -0.0002513034 | -414.7378 | 0.0006578432 | 6967.805
5.05 | -0.0002490251 | -397.606 | 0.0006552626 | 6945.482 | -0.0002490659 | -397.5391 | 0.0006553663 | 6946.723 | -0.0002490951 | -398.0632 | 0.0006553464 | 6946.273
5.1 | -0.0002468143 | -380.0703 | 0.0006528997 | 6925.879 | -0.000246889 | -380.6888 | 0.0006529793 | 6926.513 | -0.0002468883 | -380.6624 | 0.0006529727 | 6926.48
5.15 | -0.0002446869 | -363.4225 | 0.0006506391 | 6906.894 | -0.0002448012 | -364.6826 | 0.0006506821 | 6906.912 | -0.0002447492 | -363.862 | 0.0006506963 | 6907.426
5.2 | -0.000242602 | -347.1008 | 0.0006484156 | 6888.229 | -0.0002426945 | -347.736 | 0.0006485014 | 6889.042 | -0.0002426561 | -347.4344 | 0.0006484715 | 6888.789
5.25 | -0.0002406341 | -331.3256 | 0.0006463777 | 6871.477 | -0.0002406894 | -331.7385 | 0.0006464265 | 6871.909 | -0.0002406904 | -331.7593 | 0.000646428 | 6871.908
5.3 | -0.0002386953 | -315.705 | 0.0006443812 | 6855.141 | -0.000238709 | -315.8968 | 0.0006443933 | 6855.16 | -0.0002387331 | -316.0273 | 0.0006444248 | 6855.48
5.35 | -0.0002368715 | -301.389 | 0.0006424919 | 6839.306 | -0.0002368565 | -300.8217 | 0.0006425401 | 6840.143 | -0.0002369059 | -301.5706 | 0.0006425336 | 6839.743
5.4 | -0.0002350134 | -285.8682 | 0.0006406869 | 6825.082 | -0.0002350498 | -286.1839 | 0.0006407282 | 6825.397 | -0.0002350541 | -286.2276 | 0.0006407241 | 6825.355
5.45 | -0.0002332896 | -271.8027 | 0.0006390014 | 6811.463 | -0.0002333686 | -272.6475 | 0.0006390307 | 6811.497 | -0.0002333242 | -272.0688 | 0.0006390256 | 6811.674
5.5 | -0.0002316065 | -258.0644 | 0.0006373536 | 6798.154 | -0.0002316576 | -258.3806 | 0.0006373987 | 6798.618 | -0.000231636 | -258.2376 | 0.0006373774 | 6798.412
5.55 | -0.0002300386 | -244.9625 | 0.0006358568 | 6786.369 | -0.0002301065 | -245.8062 | 0.0006358707 | 6786.189 | -0.0002300658 | -245.1603 | 0.0006358756 | 6786.545
5.6 | -0.0002285231 | -232.3777 | 0.0006344041 | 6774.851 | -0.0002285361 | -232.4652 | 0.0006344112 | 6774.926 | -0.0002285373 | -232.4689 | 0.0006344168 | 6774.979
5.65 | -0.0002271327 | -220.9866 | 0.0006330615 | 6764.049 | -0.0002270979 | -220.3951 | 0.0006330666 | 6764.4 | -0.0002271414 | -221.0015 | 0.0006330715 | 6764.186
5.7 | -0.0002257217 | -208.927 | 0.0006317633 | 6754.109 | -0.0002257146 | -208.9141 | 0.0006317606 | 6754.042 | -0.0002257213 | -208.9418 | 0.0006317692 | 6754.139
5.75 | -0.0002244711 | -198.7045 | 0.0006305733 | 6744.513 | -0.0002244382 | -198.1321 | 0.0006305804 | 6744.875 | -0.000224471 | -198.6335 | 0.0006305786 | 6744.626
5.8 | -0.0002231938 | -187.6557 | 0.0006294306 | 6735.911 | -0.0002231985 | -187.6905 | 0.0006294373 | 6735.97 | -0.0002231999 | -187.7049 | 0.000629434 | 6735.938
5.85 | -0.0002220602 | -178.0634 | 0.0006283983 | 6727.915 | -0.0002221057 | -178.6884 | 0.0006283993 | 6727.668 | -0.0002220614 | -178.0734 | 0.0006283927 | 6727.871
5.9 | -0.0002209807 | -169.0373 | 0.0006274032 | 6720.095 | -0.0002209722 | -168.8733 | 0.0006273916 | 6720.096 | -0.0002209753 | -168.9342 | 0.0006273958 | 6720.094
5.95 | -0.0002199923 | -160.5557 | 0.0006265056 | 6713.262 | -0.0002199871 | -160.4987 | 0.0006264963 | 6713.2 | -0.0002199794 | -160.4034 | 0.0006264952 | 6713.225
6 | -0.0002190549 | -152.615 | 0.0006256472 | 6706.62 | -0.0002190481 | -152.6088 | 0.000625636 | 6706.48 | -0.0002190332 | -152.4043 | 0.0006256318 | 6706.529
6.05 | -0.0002182481 | -145.9296 | 0.0006248904 | 6700.608 | -0.0002182033 | -145.3996 | 0.0006248671 | 6700.586 | -0.0002182268 | -145.6969 | 0.0006248753 | 6700.546
6.1 | -0.0002174354 | -138.9431 | 0.0006241582 | 6695.05 | -0.0002174082 | -138.7011 | 0.0006241348 | 6694.881 | -0.0002174105 | -138.7221 | 0.0006241387 | 6694.911
6.15 | -0.0002167775 | -133.5401 | 0.0006235302 | 6690.012 | -0.0002167714 | -133.5595 | 0.0006235123 | 6689.797 | -0.0002167512 | -133.2883 | 0.0006235059 | 6689.852
6.2 | -0.0002161262 | -127.9937 | 0.0006229319 | 6685.41 | -0.0002160969 | -127.757 | 0.0006228994 | 6685.146 | -0.000216097 | -127.735 | 0.0006229049 | 6685.213
6.25 | -0.0002156362 | -124.0851 | 0.0006224357 | 6681.311 | -0.0002156079 | -123.7921 | 0.000622408 | 6681.148 | -0.0002155999 | -123.7353 | 0.0006224032 | 6681.102
6.3 | -0.000215156 | -120.0757 | 0.0006219695 | 6677.635 | -0.0002151119 | -119.6874 | 0.0006219263 | 6677.314 | -0.0002151156 | -119.7267 | 0.0006219338 | 6677.366
6.35 | -0.0002148517 | -117.8548 | 0.000621615 | 6674.507 | -0.0002147854 | -117.1324 | 0.0006215696 | 6674.321 | -0.0002148069 | -117.4431 | 0.0006215758 | 6674.236
6.4 | -0.0002145606 | -115.5858 | 0.0006212897 | 6671.77 | -0.0002145334 | -115.3896 | 0.0006212615 | 6671.517 | -0.00021451 | -115.1535 | 0.000621244 | 6671.42
6.45 | -0.0002144615 | -115.1801 | 0.0006210945 | 6669.785 | -0.0002143767 | -114.2114 | 0.0006210511 | 6669.713 | -0.0002144278 | -114.9677 | 0.0006210543 | 6669.398
6.5 | -0.0002143908 | -115.0314 | 0.0006209157 | 6667.909 | -0.0002143254 | -114.3473 | 0.0006208721 | 6667.708 | -0.0002143375 | -114.4956 | 0.0006208787 | 6667.711
6.55 | -0.0002145357 | -116.8319 | 0.0006209018 | 6667.172 | -0.0002144793 | -116.1949 | 0.0006208737 | 6667.123 | -0.0002144804 | -116.2109 | 0.0006208717 | 6667.1
6.6 | -0.0002147732 | -119.6578 | 0.0006209506 | 6666.671 | -0.0002147158 | -118.9455 | 0.0006209197 | 6666.666 | -0.0002147177 | -118.9663 | 0.00062092 | 6666.663

## Sub 2 1.2% 10 ksi U
0.125
Group 2, Condition 3 (IFF) Sequence Step 2 - remove IFF 1.2%
PATHS ALONG Y-DIRECTION (L) | [12 empty] | PATHS ALONG X-DIRECTION (T) | [12 empty] | PATHS ALONG Z-DIRECTION (THROUGH THICKNESS)
| Midplane |  | Midplane |  | Entry |  | Entry |  | Exit |  | Exit |  |  | Midplane |  | Midplane |  | Entry |  | Entry |  | Exit |  | Exit |  |  | At bore |  | At bore |  | 0.02" away from bore |  | 0.02" away from bore
| Hoop |  | Radial |  | Hoop |  | Radial |  | Hoop |  | Radial |  |  | Hoop |  | Radial |  | Hoop |  | Radial |  | Hoop |  | Radial |  |  | Hoop |  | Radial |  | Hoop |  | Radial
Radial | Strain | Stress | Strain | Stress | Strain | Stress | Strain | Stress | Strain | Stress | Strain | Stress | Radial | Strain | Stress | Strain | Stress | Strain | Stress | Strain | Stress | Strain | Stress | Strain | Stress | z coordinate | Strain | Stress | Strain | Stress | Strain | Stress | Strain | Stress
dim, in | in/in | psi | in/in | psi | in/in | psi | in/in | psi | in/in | psi | in/in | psi | dim, in | in/in | psi | in/in | psi | in/in | psi | in/in | psi | in/in | psi | in/in | psi | in | in/in | psi | in/in | psi | in/in | psi | in/in | psi
0.125 | 0.009062184 | -7355.338 | -0.01278881 | -57134.18 | 0.005795038 | -5652.564 | -0.007795573 | -36252.39 | 0.005550319 | -8071.739 | -0.007723633 | -37274.42 | 0.125 | 0.009805736 | -12530.13 | -0.01357877 | -51651.91 | 0.004763758 | -15064.34 | -0.006685028 | -32113.41 | 0.005742915 | -10553.9 | -0.007582751 | -31662.19 | 0 | 0.01252205 | 18677.2 | -0.01438608 | -31662.19 | 0.009134145 | 18217.8 | -0.01093716 | -31962.55
0.132499993 | 0.009046856 | 2059.513 | -0.01254398 | -53841.03 | 0.009292463 | 19510.06 | -0.01128227 | -35799.68 | 0.009307953 | 19490.23 | -0.01126225 | -35865.7 | 0.129999995 | 0.01106604 | -2128.733 | -0.01484274 | -49771.24 | 0.01165499 | 19050.3 | -0.01340759 | -29733.41 | 0.01158406 | 18643.13 | -0.01341239 | -30123.07 | 0.003676474 | 0.01246097 | 12652.45 | -0.01585774 | -35450.93 | 0.00901406 | 17169.65 | -0.01098308 | -32750.81
0.14 | 0.007858942 | 5194.174 | -0.01100055 | -50681.86 | 0.008164879 | 19584.36 | -0.009984162 | -35956 | 0.008161201 | 18831.97 | -0.01007404 | -36728.57 | 0.13500001 | 0.01016797 | 415.9128 | -0.01369737 | -47890.34 | 0.01075837 | 18453.42 | -0.0126232 | -31026.37 | 0.01072509 | 18920.75 | -0.01247949 | -30507.56 | 0.007352941 | 0.01238721 | 7497.41 | -0.01705235 | -39812.51 | 0.008913731 | 16147.67 | -0.0110776 | -33532.05
0.14749999 | 0.007001854 | 8510.5 | -0.009757325 | -47478.13 | 0.007325801 | 18643.3 | -0.009169505 | -37111.25 | 0.007311835 | 18471.56 | -0.009173964 | -37274.81 | 0.14000002 | 0.009381432 | 2961.638 | -0.01263282 | -45791.49 | 0.009910755 | 18413.54 | -0.01172607 | -31428.17 | 0.009930475 | 18300.43 | -0.01173919 | -31534.01 | 0.01102941 | 0.01237893 | 6476.014 | -0.01708052 | -40949.6 | 0.008830525 | 15070.79 | -0.01129355 | -34303.16
0.155 | 0.00617192 | 11500.31 | -0.008568336 | -44605.93 | 0.006475853 | 18645.35 | -0.0081929 | -37305.82 | 0.006535803 | 18531.4 | -0.008273836 | -37451.76 | 0.14500001 | 0.008592141 | 5087.086 | -0.01160593 | -44072.29 | 0.009111837 | 18058.62 | -0.01090591 | -32118.26 | 0.009134145 | 18217.8 | -0.01093716 | -31962.55 | 0.01470588 | 0.01231821 | 4360.512 | -0.01738468 | -42755 | 0.008749049 | 13533.38 | -0.01150396 | -35556.12
0.16249999 | 0.005545303 | 14730.16 | -0.007553975 | -41601.71 | 0.005850189 | 18923.16 | -0.007432859 | -37305.9 | 0.00586387 | 18921.44 | -0.00744467 | -37318.7 | 0.15239584 | 0.007711229 | 8414.83 | -0.01030787 | -41132.2 | 0.008179134 | 17640.51 | -0.009904012 | -32811.39 | 0.008175522 | 17806.31 | -0.009873678 | -32636.73 | 0.01838236 | 0.01230656 | 3067.418 | -0.01742324 | -44007.47 | 0.008714961 | 12582.76 | -0.01164297 | -36362.03
0.17 | 0.004944085 | 17767.1 | -0.006583687 | -38782.59 | 0.005261462 | 19647.18 | -0.006654446 | -36878.96 | 0.005217946 | 19632.77 | -0.00661497 | -36859.44 | 0.15979168 | 0.006826715 | 11171.89 | -0.009067594 | -38691.35 | 0.007244641 | 17810.78 | -0.008815045 | -32832.41 | 0.007249105 | 17918.68 | -0.008800277 | -32737.03 | 0.02205882 | 0.01226164 | 1755.739 | -0.01748578 | -45161.69 | 0.008671591 | 11423.36 | -0.011789 | -37381.39
0.17749999 | 0.004522308 | 21044.55 | -0.005779184 | -35770.83 | 0.004766931 | 20106.63 | -0.006020175 | -36673.27 | 0.004806068 | 20487.49 | -0.006028382 | -36305.63 | 0.16718751 | 0.00614748 | 14142.65 | -0.007990659 | -35889.09 | 0.006487257 | 17887.28 | -0.007937027 | -32826.45 | 0.006509023 | 17933.15 | -0.007955223 | -32780.63 | 0.0257353 | 0.01224229 | 931.9623 | -0.01743479 | -45917.9 | 0.008646963 | 10680.6 | -0.01186669 | -38067.13
0.185 | 0.004075903 | 23813.38 | -0.004998857 | -33222.46 | 0.004335471 | 21485.79 | -0.005363238 | -35581.95 | 0.004361897 | 21547.67 | -0.005377641 | -35530.37 | 0.17458335 | 0.005482286 | 16615.87 | -0.006980238 | -33546.02 | 0.005806658 | 18229.11 | -0.007085558 | -32533.38 | 0.005809243 | 18226.1 | -0.007076106 | -32530.23 | 0.02941176 | 0.01221638 | -60.88323 | -0.0174259 | -46876.87 | 0.008632138 | 9712.108 | -0.0119847 | -38995.26
0.1925 | 0.003774554 | 26796.32 | -0.004365369 | -30463.66 | 0.004019599 | 22753.84 | -0.004843612 | -34565.45 | 0.004016331 | 22639.69 | -0.004850965 | -34678.79 | 0.18197918 | 0.004943773 | 19194.9 | -0.00608919 | -31030.82 | 0.005259045 | 18622.15 | -0.006373626 | -32127.11 | 0.005244568 | 18546.8 | -0.006365227 | -32209.86 | 0.03308824 | 0.01219834 | -669.3479 | -0.01733189 | -47414.87 | 0.008629268 | 9136.811 | -0.01201539 | -39567.09
0.2 | 0.003437147 | 29436.17 | -0.003724079 | -28009.3 | 0.003667111 | 24538.41 | -0.004215023 | -33024.51 | 0.003647958 | 24801.17 | -0.004165899 | -32768.08 | 0.18937501 | 0.004469714 | 21726.96 | -0.005262058 | -28559.1 | 0.004715354 | 19406.55 | -0.005634415 | -31326.43 | 0.004723351 | 19333.46 | -0.005649549 | -31405.62 | 0.0367647 | 0.0121785 | -1251.742 | -0.01726835 | -48035.86 | 0.008599063 | 8466.893 | -0.01203301 | -40226.41
0.2075 | 0.00318248 | 27610.81 | -0.003397652 | -25821.84 | 0.003407297 | 24562.03 | -0.003812994 | -31015.21 | 0.003381966 | 24582.74 | -0.003791009 | -31178.54 | 0.19677085 | 0.004122619 | 24151.74 | -0.004602902 | -26078.81 | 0.004316146 | 20193.93 | -0.00505377 | -30456.12 | 0.004325965 | 20012.69 | -0.005078102 | -30639.68 | 0.04044118 | 0.01216201 | -1782.383 | -0.01717438 | -48498.11 | 0.008606046 | 8083.215 | -0.01203451 | -40647.3
0.215 | 0.002970433 | 25765.65 | -0.00311905 | -23682.78 | 0.003144557 | 24234.58 | -0.003460948 | -29404.1 | 0.003141367 | 24161.35 | -0.003484683 | -29644.17 | 0.20416668 | 0.003759719 | 26199.16 | -0.003961465 | -23969.34 | 0.00391896 | 21074.22 | -0.004453525 | -29478.5 | 0.003916526 | 20972.62 | -0.004462802 | -29579.09 | 0.04411764 | 0.01213426 | -2166.201 | -0.01707821 | -48944.95 | 0.008598496 | 7561.729 | -0.01204794 | -41199.09
0.2225 | 0.002771198 | 23936.11 | -0.002876335 | -21923.55 | 0.002926345 | 22472.06 | -0.003238492 | -27588.27 | 0.002925198 | 22543.54 | -0.003240432 | -27523.23 | 0.21156251 | 0.003446201 | 28070.02 | -0.003392261 | -21314.58 | 0.003596325 | 22094.59 | -0.003964482 | -28289.02 | 0.003595999 | 22068.83 | -0.003966575 | -28317.64 | 0.04779412 | 0.01211973 | -2578.224 | -0.01698957 | -49300.24 | 0.008596397 | 7228.712 | -0.01202378 | -41559.52
0.23 | 0.002589087 | 22287.27 | -0.002648239 | -20241.4 | 0.002724966 | 20957.95 | -0.003014169 | -25645.55 | 0.002726667 | 20965.36 | -0.003019364 | -25694.14 | 0.21895835 | 0.003127757 | 29333.59 | -0.002882895 | -19474.71 | 0.003272826 | 23758.02 | -0.003415501 | -26416.74 | 0.003253625 | 23902.83 | -0.003380243 | -26246.88 | 0.05147059 | 0.01210419 | -2848.294 | -0.01690149 | -49632.49 | 0.008600046 | 6941.211 | -0.0120115 | -41880.86
0.2375 | 0.002442543 | 21012.48 | -0.002463893 | -18829.25 | 0.002561728 | 19759.9 | -0.002823035 | -23965.99 | 0.002565906 | 19814.13 | -0.002823164 | -23946.74 | 0.2263542 | 0.002894446 | 26983.34 | -0.002633508 | -17905.31 | 0.003029725 | 23300.22 | -0.003089376 | -24422.3 | 0.003001284 | 23257.64 | -0.003063838 | -24455.31 | 0.05514706 | 0.01210159 | -3142.765 | -0.01682592 | -49873.48 | 0.008594383 | 6643.592 | -0.01198238 | -42214.43
0.245 | 0.002290573 | 19589.5 | -0.002287098 | -17582.56 | 0.002394626 | 18484.77 | -0.002634211 | -22350.91 | 0.002399627 | 18519.07 | -0.002640832 | -22410.97 | 0.23375 | 0.00267418 | 24805.77 | -0.002394076 | -16350 | 0.002772406 | 22383.89 | -0.002797716 | -22847.18 | 0.002764352 | 22261.3 | -0.002812545 | -23024.78 | 0.05882353 | 0.01210715 | -3360.93 | -0.01675761 | -50158.3 | 0.008589584 | 6406.877 | -0.01194825 | -42482.92
0.2525 | 0.002165585 | 18483.05 | -0.002137404 | -16458.52 | 0.002259645 | 17493.07 | -0.002475024 | -20953.87 | 0.002263 | 17527.71 | -0.002476461 | -20958.14 | 0.2411458 | 0.00249919 | 23115.92 | -0.00219963 | -15039.92 | 0.002576906 | 20825.16 | -0.002602015 | -21229.24 | 0.002577779 | 20838.48 | -0.002607818 | -21270.13 | 0.0625 | 0.01209858 | -3561.165 | -0.01667915 | -50315.52 | 0.008589833 | 6148.538 | -0.01191692 | -42779.57
0.26 | 0.002040383 | 17318.79 | -0.001996594 | -15462.68 | 0.002124752 | 16469.27 | -0.00232076 | -19629.62 | 0.002125984 | 16484.6 | -0.002320816 | -19624.75 | 0.2485417 | 0.002320901 | 21341.62 | -0.002014246 | -13861.08 | 0.002386623 | 19304.54 | -0.002406029 | -19613.24 | 0.002389518 | 19312.47 | -0.00241524 | -19703.61 | 0.06617647 | 0.01208763 | -3703.584 | -0.0166026 | -50515.46 | 0.008584202 | 6027.74 | -0.01188319 | -42930.96
0.2675 | 0.001937051 | 16404.35 | -0.001879589 | -14587.91 | 0.002012012 | 15658.45 | -0.002184409 | -18417.75 | 0.002012803 | 15664.02 | -0.002185038 | -18423.71 | 0.2559375 | 0.002184395 | 20022.65 | -0.001869816 | -12898.76 | 0.002237997 | 18161.42 | -0.002243232 | -18227.51 | 0.002240568 | 18195.14 | -0.002244921 | -18228.38 | 0.06985294 | 0.0120806 | -3893.008 | -0.01653506 | -50666.94 | 0.008570839 | 5814.331 | -0.01185532 | -43165.3
0.275 | 0.001833632 | 15460.04 | -0.001767708 | -13783.93 | 0.001899121 | 14804.45 | -0.002053915 | -17295.38 | 0.001899343 | 14802.35 | -0.002054446 | -17303.61 | 0.2633334 | 0.002044932 | 18637.01 | -0.001728906 | -12007.69 | 0.002089825 | 16987.09 | -0.002086089 | -16922.59 | 0.002091365 | 17003.02 | -0.002086412 | -16921.79 | 0.07352941 | 0.01207039 | -4003.92 | -0.01645703 | -50831.08 | 0.008571609 | 5655.144 | -0.01182729 | -43346.86
0.2825 | 0.001746257 | 14693.88 | -0.001673523 | -13075.76 | 0.001803788 | 14115.85 | -0.001938616 | -16273.59 | 0.00180291 | 14097.8 | -0.001939245 | -16289.63 | 0.2707292 | 0.001930172 | 17528.23 | -0.001616133 | -11268.84 | 0.001966406 | 16042.35 | -0.001950164 | -15761.38 | 0.001968499 | 16065.29 | -0.001949989 | -15754.02 | 0.07720588 | 0.0120477 | -4086.388 | -0.01638141 | -50907.16 | 0.00859256 | 5634.539 | -0.0118012 | -43395.92
0.29 | 0.001660209 | 13917.85 | -0.001583268 | -12420.16 | 0.001709734 | 13409.47 | -0.001829179 | -15327.57 | 0.00170895 | 13401.07 | -0.001828094 | -15320.79 | 0.278125 | 0.001820193 | 16443.26 | -0.001508813 | -10589.27 | 0.001850767 | 15142.07 | -0.001824967 | -14706 | 0.001847343 | 15111.99 | -0.001819199 | -14661.44 | 0.08088236 | 0.0120273 | -4248.641 | -0.01632075 | -51085.2 | 0.008598113 | 5577.814 | -0.01176746 | -43481.11
0.2975 | 0.001585166 | 13261.46 | -0.001505903 | -11838.94 | 0.001627043 | 12808.25 | -0.001729695 | -14449.47 | 0.001628962 | 12823.5 | -0.001730516 | -14456.47 | 0.2855209 | 0.001727757 | 15556.75 | -0.00142123 | -10013.97 | 0.001745502 | 14314 | -0.001709791 | -13744.02 | 0.001748941 | 14364.6 | -0.001708597 | -13711.64 | 0.08455882 | 0.01203867 | -4319.861 | -0.01628323 | -51132.15 | 0.008603164 | 5530.721 | -0.01174436 | -43547.61
0.305 | 0.001511499 | 12608.59 | -0.001431753 | -11291.5 | 0.001547771 | 12217.83 | -0.001636244 | -13637.33 | 0.001549753 | 12235.57 | -0.001636692 | -13639.32 | 0.2929167 | 0.001635284 | 14659.83 | -0.001336014 | -9468.006 | 0.001650907 | 13602.92 | -0.001602011 | -12811.75 | 0.001649929 | 13591.69 | -0.001601382 | -12809.93 | 0.08823529 | 0.01204036 | -4445.117 | -0.01624956 | -51284.61 | 0.008597013 | 5342.361 | -0.01173353 | -43751.79
0.3125 | 0.001447154 | 12058.87 | -0.001366691 | -10790.41 | 0.001478639 | 11719.49 | -0.001552328 | -12892.87 | 0.001480505 | 11743.31 | -0.00155223 | -12883.42 | 0.3003125 | 0.001557429 | 13926.07 | -0.001265691 | -8998.51 | 0.001570895 | 13011.86 | -0.001509098 | -11998.62 | 0.001567693 | 12976.79 | -0.001507518 | -11994.85 | 0.09191176 | 0.01203729 | -4530.912 | -0.01621445 | -51338.2 | 0.00863082 | 5468.862 | -0.01172757 | -43635.69
0.32 | 0.001383243 | 11494.56 | -0.001304529 | -10330.96 | 0.001409715 | 11201.56 | -0.001471385 | -12193.84 | 0.00141105 | 11215.31 | -0.001472465 | -12199.71 | 0.3077084 | 0.001479064 | 13175.29 | -0.00119768 | -8560.672 | 0.001486781 | 12349.55 | -0.001417698 | -11235.7 | 0.001485027 | 12331.75 | -0.001417563 | -11238.15 | 0.09558824 | 0.01203967 | -4602.521 | -0.01618351 | -51449.49 | 0.008638728 | 5248.841 | -0.01173187 | -43865.93
0.3275 | 0.001328394 | 11038.72 | -0.001250336 | -9901.343 | 0.001350581 | 10770.43 | -0.001400189 | -11566.65 | 0.001352254 | 10794.76 | -0.001400391 | -11557.54 | 0.3151042 | 0.001412324 | 12550.58 | -0.001140454 | -8178.738 | 0.001416183 | 11813.09 | -0.001337716 | -10549.39 | 0.001415523 | 11812.6 | -0.001338022 | -10547.02 | 0.0992647 | 0.01204863 | -4631.362 | -0.01615656 | -51459.64 | 0.008621873 | 5272.998 | -0.01168584 | -43849.94
0.335 | 0.001271799 | 10541.51 | -0.001198165 | -9515.345 | 0.001290261 | 10317.21 | -0.001330029 | -10960.33 | 0.001291683 | 10331.28 | -0.001331898 | -10972.99 | 0.3225 | 0.001346754 | 11935.27 | -0.001084668 | -7808.605 | 0.001345983 | 11276.13 | -0.001259574 | -9881.769 | 0.001346517 | 11271.7 | -0.001262826 | -9916.945 | 0.1029412 | 0.01204269 | -4647.57 | -0.01612727 | -51498.51 | 0.008600162 | 5175.048 | -0.01165528 | -43943.48
0.3425 | 0.001222702 | 10130.9 | -0.001150917 | -9143.609 | 0.001238095 | 9939.274 | -0.00126834 | -10413.73 | 0.001239758 | 9954.782 | -0.001269431 | -10420.59 | 0.3298958 | 0.001289331 | 11408.42 | -0.001036628 | -7479.065 | 0.001286557 | 10827.38 | -0.001192659 | -9304.605 | 0.001287131 | 10828.57 | -0.001194625 | -9324.033 | 0.1066176 | 0.0120427 | -4671.704 | -0.01610087 | -51476.28 | 0.0085994 | 5124.263 | -0.01164722 | -43998.26
0.35 | 0.001172505 | 9698.439 | -0.001104195 | -8789.048 | 0.001186735 | 9546.553 | -0.001209829 | -9914.269 | 0.001187058 | 9553.656 | -0.001208601 | -9899.813 | 0.3372917 | 0.001231504 | 10870.98 | -0.0009893388 | -7162.932 | 0.001221956 | 10310.81 | -0.001124671 | -8744.511 | 0.00122794 | 10363.68 | -0.001130326 | -8786.152 | 0.1102941 | 0.01204195 | -4699.541 | -0.0160893 | -51562.99 | 0.008598475 | 5086.371 | -0.01163324 | -44053.27
0.3575 | 0.001126183 | 9299.949 | -0.001061621 | -8465.678 | 0.00114193 | 9220.348 | -0.001156158 | -9440.813 | 0.0011389 | 9188.119 | -0.001153989 | -9430.828 | 0.3446875 | 0.001181915 | 10423.58 | -0.0009490234 | -6880.283 | 0.001167708 | 9875.264 | -0.001067907 | -8278.604 | 0.001176644 | 9976.219 | -0.001072761 | -8289.632 | 0.1139706 | 0.01204077 | -4720.393 | -0.01607898 | -51550.01 | 0.008623593 | 5077.934 | -0.01163704 | -44061.16
0.365 | 0.001085198 | 8968.802 | -0.001021211 | -8135.875 | 0.00109622 | 8871.562 | -0.001104146 | -8996.068 | 0.001095636 | 8870.342 | -0.001102966 | -8982.974 | 0.3520833 | 0.00113186 | 9966.417 | -0.0009089437 | -6605.52 | 0.001124789 | 9565.903 | -0.001017541 | -7830.453 | 0.001124753 | 9564.482 | -0.00101695 | -7826.792 | 0.1176471 | 0.01203833 | -4737.643 | -0.01606212 | -51585.23 | 0.008624712 | 5059.123 | -0.01164003 | -44081.94
0.3725 | 0.001046958 | 8654.67 | -0.0009849534 | -7845.058 | 0.001055234 | 8564.367 | -0.001056908 | -8586.863 | 0.001056178 | 8578.134 | -0.001056858 | -8580.353 | 0.3594792 | 0.001087859 | 9575.575 | -0.0008734101 | -6350.521 | 0.001082169 | 9240.93 | -0.0009699902 | -7423.223 | 0.001080032 | 9219.651 | -0.0009679206 | -7410.34 | 0.1213235 | 0.01202836 | -4807.684 | -0.01605345 | -51615.25 | 0.00860807 | 5017.059 | -0.01163861 | -44128.7
0.38 | 0.001007777 | 8323.36 | -0.0009491328 | -7567.336 | 0.001015462 | 8262.233 | -0.001011899 | -8200.542 | 0.00101589 | 8264.604 | -0.00101218 | -8203.937 | 0.366875 | 0.001044192 | 9182.11 | -0.0008385963 | -6106.696 | 0.00103955 | 8905.546 | -0.0009238115 | -7037.54 | 0.001035522 | 8868.472 | -0.0009204947 | -7014.977 | 0.125 | 0.01201592 | -4796.55 | -0.01604259 | -51651.91 | 0.008592141 | 5087.086 | -0.01160593 | -44072.29
0.3875 | 0.0009718998 | 8026.146 | -0.0009159025 | -7303.377 | 0.0009789923 | 7983.952 | -0.0009708606 | -7849.44 | 0.0009791085 | 7982.96 | -0.0009707259 | -7850.282 | 0.3742708 | 0.001005837 | 8844.632 | -0.000807656 | -5881.476 | 0.0009994518 | 8590.302 | -0.0008812483 | -6681.549 | 0.0009965412 | 8567.814 | -0.0008784398 | -6657.595 | 0.1286765 | 0.01201403 | -4823.752 | -0.01604451 | -51648.12 | 0.008583786 | 5222.171 | -0.01157724 | -43938.06
0.395 | 0.0009377997 | 7753.393 | -0.0008830986 | -7032.849 | 0.000943769 | 7714.375 | -0.0009311633 | -7510.639 | 0.0009438945 | 7720.21 | -0.0009302642 | -7498.522 | 0.3816667 | 0.0009670079 | 8499.465 | -0.0007768626 | -5661.288 | 0.0009582452 | 8258.998 | -0.0008389555 | -6334.812 | 0.0009573809 | 8255.524 | -0.0008375047 | -6319.487 | 0.1323529 | 0.0120149 | -4819.828 | -0.01604895 | -51664.76 | 0.00858812 | 5162.069 | -0.01159131 | -43994.4
0.4025 | 0.0009072113 | 7507.489 | -0.0008537556 | -6792.092 | 0.0009121775 | 7478.359 | -0.0008949013 | -7195.664 | 0.0009116603 | 7475.521 | -0.0008943173 | -7189.56 | 0.3890625 | 0.0009327604 | 8202.42 | -0.0007490556 | -5454.432 | 0.0009236675 | 7984.132 | -0.000802757 | -6034.953 | 0.0009229268 | 7987.255 | -0.0008005707 | -6008.063 | 0.1360294 | 0.0120148 | -4691.704 | -0.01604127 | -51533.15 | 0.008597673 | 5127.079 | -0.01161793 | -44022.47
0.41 | 0.0008747357 | 7234.105 | -0.0008241292 | -6561.188 | 0.0008797786 | 7225.283 | -0.0008595858 | -6898.879 | 0.0008779599 | 7207.773 | -0.0008584025 | -6892.012 | 0.3964583 | 0.0008988777 | 7905.391 | -0.0007217487 | -5254.583 | 0.0008902064 | 7720.603 | -0.0007676572 | -5741.749 | 0.0008887376 | 7712.366 | -0.000765255 | -5718.55 | 0.1397059 | 0.01200032 | -4758.015 | -0.01605448 | -51598.97 | 0.008599878 | 5086.802 | -0.01164175 | -44055.8
0.4175 | 0.0008456525 | 6992.087 | -0.0007973378 | -6349.488 | 0.0008509497 | 7005.596 | -0.0008274158 | -6623.237 | 0.0008488836 | 6979.051 | -0.0008268136 | -6628.114 | 0.4038542 | 0.0008682436 | 7640.67 | -0.0006966239 | -5066.525 | 0.0008584564 | 7472.73 | -0.0007341497 | -5459.709 | 0.0008583985 | 7473.85 | -0.0007330813 | -5449.444 | 0.1433824 | 0.01200265 | -4595.353 | -0.0160595 | -51435.84 | 0.008604923 | 5096.477 | -0.01165349 | -44043.25
0.425 | 0.0008200196 | 6796.362 | -0.0007716776 | -6128.7 | 0.0008218921 | 6777.436 | -0.000796091 | -6361.073 | 0.0008230804 | 6789.305 | -0.0007969271 | -6365.643 | 0.41125 | 0.0008375884 | 7375.332 | -0.0006717047 | -4880.583 | 0.0008267064 | 7213.92 | -0.0007022085 | -5201.328 | 0.0008280765 | 7227.993 | -0.0007024282 | -5200.165 | 0.1470588 | 0.01201517 | -4660.884 | -0.01610849 | -51510.02 | 0.008612487 | 5171.578 | -0.01166838 | -43961.81
0.4325 | 0.000794524 | 6592.481 | -0.0007470901 | -5925.89 | 0.0007952895 | 6570.111 | -0.0007675538 | -6120.646 | 0.0007971437 | 6588.642 | -0.0007687019 | -6126.495 | 0.4186458 | 0.000810007 | 7140.823 | -0.0006488222 | -4705.308 | 0.0007975671 | 6976.936 | -0.0006730199 | -4964.672 | 0.0008008191 | 7010.336 | -0.0006742954 | -4968.037 | 0.1507353 | 0.01201872 | -4497.15 | -0.01611426 | -51329.13 | 0.008619818 | 5216.542 | -0.01168759 | -43896.51
0.44 | 0.0007690282 | 6386.364 | -0.0007226823 | -5726.775 | 0.0007697288 | 6370.472 | -0.0007400948 | -5889.75 | 0.000771207 | 6384.155 | -0.0007409527 | -5895.037 | 0.4260417 | 0.0007821137 | 6899.68 | -0.0006259532 | -4534.247 | 0.0007684341 | 6733.938 | -0.000644844 | -4742.305 | 0.0007732664 | 6784.826 | -0.0006467744 | -4746.332 | 0.1544118 | 0.01202521 | -4606.646 | -0.01617055 | -51421.36 | 0.008617287 | 5291.263 | -0.01169819 | -43815.11
0.4475 | 0.0007436664 | 6171.481 | -0.0006993221 | -5546.02 | 0.0007456778 | 6181.783 | -0.0007142072 | -5672.922 | 0.0007454624 | 6173.931 | -0.0007145904 | -5682.137 | 0.4334375 | 0.0007570338 | 6686.604 | -0.0006050187 | -4373.671 | 0.0007440585 | 6537.712 | -0.0006200871 | -4539.561 | 0.0007484243 | 6584.115 | -0.0006218841 | -4543.201 | 0.1580882 | 0.01202879 | -4340.577 | -0.01618707 | -51195.26 | 0.008615391 | 5487.118 | -0.01170317 | -43616.61
0.455 | 0.0007201689 | 5983.74 | -0.0006763626 | -5356.516 | 0.0007219588 | 5993.703 | -0.0006891189 | -5464.673 | 0.0007224904 | 5997.492 | -0.0006894576 | -5467.949 | 0.4408333 | 0.0007322813 | 6474.844 | -0.0005844831 | -4217.679 | 0.0007196786 | 6339.979 | -0.0005956807 | -4341.134 | 0.0007239589 | 6384.387 | -0.0005976578 | -4347.537 | 0.1617647 | 0.01201534 | -4441.124 | -0.01622956 | -51286.48 | 0.008614755 | 5386.084 | -0.01174672 | -43702.02
0.4625 | 0.000698887 | 5818.141 | -0.0006550651 | -5176.357 | 0.0007009863 | 5832.186 | -0.0006664173 | -5271.543 | 0.000702045 | 5843.166 | -0.0006667551 | -5271.902 | 0.4482292 | 0.0007096883 | 6284.799 | -0.0005653128 | -4068.594 | 0.0006978003 | 6162.674 | -0.0005741251 | -4165.744 | 0.0007016123 | 6204.798 | -0.0005753429 | -4164.463 | 0.1654412 | 0.01202795 | -4232.151 | -0.01626465 | -51069.89 | 0.008626059 | 5476.361 | -0.01177946 | -43602.69
0.47 | 0.0006767621 | 5637.709 | -0.0006338907 | -5005.185 | 0.0006798238 | 5664.046 | -0.000644204 | -5087.458 | 0.000680346 | 5670.702 | -0.0006441373 | -5084.502 | 0.455625 | 0.000687114 | 6092.719 | -0.0005462897 | -3922.891 | 0.0006759221 | 5981.219 | -0.0005531854 | -3999.502 | 0.0006792852 | 6018.716 | -0.00055382 | -3994.47 | 0.1691176 | 0.01202606 | -4275.604 | -0.01632462 | -51103.16 | 0.00862722 | 5528.573 | -0.01180824 | -43530.77
0.4775 | 0.000658222 | 5488.699 | -0.0006159452 | -4857.922 | 0.0006598909 | 5501.926 | -0.0006238414 | -4922.366 | 0.0006613865 | 5520.353 | -0.0006242986 | -4919.797 | 0.4630208 | 0.0006665291 | 5919.061 | -0.0005285224 | -3785.116 | 0.0006552323 | 5803.412 | -0.0005337284 | -3851.307 | 0.0006589369 | 5851.317 | -0.0005338977 | -3834.858 | 0.1727941 | 0.01202331 | -4135.563 | -0.01635978 | -50912.98 | 0.008621507 | 5593.857 | -0.01183917 | -43439.85
0.485 | 0.0006396819 | 5339.352 | -0.000598103 | -4711.833 | 0.0006411153 | 5354.573 | -0.000603939 | -4755.643 | 0.000642427 | 5367.104 | -0.0006049791 | -4762.209 | 0.4704167 | 0.0006462812 | 5749.352 | -0.0005110328 | -3648.385 | 0.0006377956 | 5667.809 | -0.0005152651 | -3695.39 | 0.0006389152 | 5685.51 | -0.0005147484 | -3682.586 | 0.1764706 | 0.01202212 | -4075.265 | -0.01642231 | -50874.02 | 0.008617842 | 5749.091 | -0.01185875 | -43267.3
0.4925 | 0.0006207288 | 5174.74 | -0.0005816777 | -4589.163 | 0.0006233129 | 5206.221 | -0.0005868104 | -4620.344 | 0.0006229892 | 5199.643 | -0.0005870181 | -4625.979 | 0.4778125 | 0.0006276757 | 5595.58 | -0.000494653 | -3518.066 | 0.0006218544 | 5540.226 | -0.0004994062 | -3564.748 | 0.0006205446 | 5535.617 | -0.0004968653 | -3538.087 | 0.1801471 | 0.01203968 | -3923.337 | -0.01649643 | -50716.45 | 0.008602744 | 5909.895 | -0.0118646 | -43069.65
0.5 | 0.0006036684 | 5054.157 | -0.0005627003 | -4417.107 | 0.000605452 | 5074.42 | -0.0005668863 | -4445.319 | 0.0006054657 | 5073.612 | -0.000566905 | -4446.39 | 0.4852083 | 0.0006089611 | 5437.415 | -0.0004786471 | -3394.291 | 0.0006049486 | 5396.096 | -0.0004836436 | -3443.6 | 0.0006020581 | 5380.452 | -0.0004793067 | -3400.555 | 0.1838235 | 0.01205107 | -3806.881 | -0.01657685 | -50596.18 | 0.008586095 | 6009.238 | -0.01189019 | -42932.15
0.55 | 0.0005113339 | 4331.75 | -0.0004670672 | -3613.161 | 0.0005133103 | 4347.199 | -0.0004694446 | -3633.066 | 0.0005128237 | 4346.034 | -0.0004683765 | -3621.606 | 0.4926042 | 0.0005908718 | 5281.934 | -0.000463177 | -3277.26 | 0.0005891635 | 5266.409 | -0.0004686368 | -3323.247 | 0.0005844273 | 5229.142 | -0.0004632466 | -3278.285 | 0.1875 | 0.01206342 | -3548.328 | -0.01664507 | -50315.05 | 0.008590667 | 6256.693 | -0.01191744 | -42660.95
0.6 | 0.0004272617 | 3643.842 | -0.0003840933 | -2944.605 | 0.0004287423 | 3657.28 | -0.0003856973 | -2956.215 | 0.0004280776 | 3655.596 | -0.0003844509 | -2942.38 | 0.5 | 0.0005758359 | 5169.879 | -0.0004479891 | -3143.888 | 0.000572173 | 5135.102 | -0.0004506092 | -3170.199 | 0.0005699732 | 5120.488 | -0.0004468022 | -3136.034 | 0.1911765 | 0.01206596 | -3392.539 | -0.01672479 | -50188.04 | 0.008584791 | 6382.299 | -0.01194741 | -42507.57
0.65 | 0.0003726453 | 3217.716 | -0.000327041 | -2463.948 | 0.0003729762 | 3218.821 | -0.000326775 | -2463.369 | 0.0003735128 | 3223.896 | -0.0003275801 | -2469.19 | 0.55 | 0.0004859157 | 4403.552 | -0.0003688872 | -2537.705 | 0.000485237 | 4426.304 | -0.0003648206 | -2476.419 | 0.0004818162 | 4369.53 | -0.0003655273 | -2511.154 | 0.1948529 | 0.01209828 | -3102.211 | -0.01681176 | -49837.64 | 0.008574205 | 6634.662 | -0.01196248 | -42220.21
0.7 | 0.0003180759 | 2756.918 | -0.0002747767 | -2057.224 | 0.000318057 | 2755.096 | -0.0002748757 | -2059.696 | 0.0003184151 | 2761.435 | -0.0002751451 | -2058.453 | 0.6 | 0.0004123741 | 3807.813 | -0.0002977492 | -1958.603 | 0.000408598 | 3784.178 | -0.0002926138 | -1909.873 | 0.0004105043 | 3798.288 | -0.0002939402 | -1922.015 | 0.1985294 | 0.01210139 | -2857.927 | -0.01689846 | -49636.99 | 0.008575952 | 6922.347 | -0.01198399 | -41898.96
0.75 | 0.0002809209 | 2469.263 | -0.0002360291 | -1728.526 | 0.0002809486 | 2466.269 | -0.0002362596 | -1733.618 | 0.0002809117 | 2464.006 | -0.0002364555 | -1737.172 | 0.65 | 0.0003654567 | 3437.844 | -0.0002487492 | -1549.693 | 0.0003618142 | 3395.074 | -0.0002466784 | -1546.068 | 0.0003635253 | 3425.072 | -0.0002462906 | -1526.818 | 0.2022059 | 0.01211705 | -2526.165 | -0.01698663 | -49253.53 | 0.008586911 | 7344.77 | -0.01199118 | -41442.18
0.8 | 0.000243634 | 2147.975 | -0.0002013635 | -1465.539 | 0.0002439527 | 2151.803 | -0.000201668 | -1466.771 | 0.0002440899 | 2151.088 | -0.0002020199 | -1471.457 | 0.7 | 0.0003203021 | 3056.001 | -0.0002062922 | -1220.104 | 0.0003197631 | 3055.014 | -0.0002049519 | -1205.829 | 0.0003183741 | 3044.17 | -0.0002040185 | -1197.816 | 0.2058824 | 0.01213803 | -2156.362 | -0.01708675 | -48928.44 | 0.008573997 | 7578.587 | -0.01202007 | -41165.21
0.85 | 0.0002171322 | 1936.209 | -0.0001749641 | -1247.731 | 0.0002187047 | 1951.634 | -0.0001755436 | -1249.781 | 0.0002175784 | 1941.958 | -0.0001746379 | -1242.956 | 0.75 | 0.0002934232 | 2857.572 | -0.000176229 | -956.145 | 0.0002920249 | 2847.478 | -0.0001743694 | -939.7843 | 0.0002916027 | 2841.131 | -0.0001738415 | -938.4158 | 0.2095588 | 0.01215039 | -1725.964 | -0.01715966 | -48478.37 | 0.008578149 | 7979.1 | -0.01202917 | -40744.65
0.9 | 0.0001908196 | 1711.817 | -0.0001505541 | -1060.24 | 0.0001912988 | 1715.177 | -0.0001510076 | -1064.454 | 0.0001907841 | 1712.243 | -0.0001502433 | -1057.002 | 0.8 | 0.0002661691 | 2635.023 | -0.0001483611 | -731.0858 | 0.0002640782 | 2621.789 | -0.0001453596 | -702.9685 | 0.000265987 | 2632.11 | -0.000147766 | -727.6885 | 0.2132353 | 0.0121427 | -1280.439 | -0.0172305 | -48060.89 | 0.008587746 | 8466.288 | -0.01202383 | -40240.68
0.95 | 0.0001703415 | 1546.971 | -0.0001305085 | -896.0208 | 0.000171146 | 1554.582 | -0.0001310286 | -899.1672 | 0.0001710508 | 1551.761 | -0.0001313552 | -903.8664 | 0.85 | 0.0002512394 | 2533.903 | -0.0001287778 | -551.9509 | 0.0002464958 | 2473.133 | -0.0001275213 | -563.9978 | 0.0002511888 | 2538.44 | -0.0001278231 | -539.2501 | 0.2169118 | 0.01217664 | -669.3204 | -0.01731491 | -47421.48 | 0.008606364 | 9082.941 | -0.01199815 | -39622.13
1 | 0.0001499134 | 1367.643 | -0.0001124569 | -762.8826 | 0.0001503465 | 1370.866 | -0.0001129283 | -767.0046 | 0.0001503668 | 1370.724 | -0.0001130172 | -768.0325 | 0.9 | 0.0002363384 | 2419.83 | -0.0001110276 | -400.8869 | 0.0002361315 | 2416.385 | -0.0001111985 | -404.0396 | 0.0002362106 | 2418.356 | -0.0001109673 | -400.8332 | 0.2205882 | 0.0122051 | 47.28744 | -0.01739211 | -46796.99 | 0.008636389 | 9704.491 | -0.0119793 | -39014.18
1.05 | 0.0001341121 | 1233.353 | -9.812171e-05 | -652.4553 | 0.0001338405 | 1229.88 | -9.798294e-05 | -652.5959 | 0.0001339458 | 1230.97 | -9.807802e-05 | -653.1335 | 0.9499999 | 0.0002316912 | 2409.954 | -9.962117e-05 | -280.4025 | 0.0002309705 | 2398.388 | -0.0001003117 | -291.7233 | 0.000231895 | 2411.014 | -0.0001004529 | -287.7514 | 0.2242647 | 0.01222787 | 804.2101 | -0.01742848 | -45985.97 | 0.008667339 | 10615.56 | -0.01189321 | -38155.45
1.1 | 0.0001192662 | 1108.012 | -8.462948e-05 | -547.6822 | 0.0001194497 | 1109.055 | -8.479108e-05 | -549.442 | 0.0001194454 | 1109.105 | -8.479283e-05 | -549.3706 | 0.9999999 | 0.0002253233 | 2374.552 | -8.779588e-05 | -168.0699 | 0.0002257776 | 2373.68 | -9.026716e-05 | -192.6983 | 0.0002258467 | 2375.61 | -9.00473e-05 | -189.5446 | 0.2279412 | 0.01225706 | 1775.368 | -0.01745757 | -45153.44 | 0.008679951 | 11389.02 | -0.01179956 | -37444.15
1.15 | 0.0001066575 | 997.7948 | -7.385944e-05 | -468.0568 | 0.0001071183 | 1004.145 | -7.379486e-05 | -464.9242 | 0.0001070233 | 1003.269 | -7.374265e-05 | -464.6053 | 1.05 | 0.0002252045 | 2403.551 | -8.114515e-05 | -84.10045 | 0.000228091 | 2403.29 | -8.991953e-05 | -179.0511 | 0.0002280376 | 2403.669 | -8.9727e-05 | -176.6752 | 0.2316176 | 0.01230227 | 3123.246 | -0.01742768 | -43957.51 | 0.008712909 | 12503.2 | -0.01164876 | -36461.17
1.2 | 9.474393e-05 | 893.4968 | -6.36267e-05 | -392.5204 | 9.49078e-05 | 895.3198 | -6.371916e-05 | -392.7787 | 9.494265e-05 | 896.1168 | -6.367851e-05 | -391.9347 | 1.0999999 | 0.0002266266 | 2466.286 | -7.314374e-05 | 32.06052 | 0.0002368233 | 2445.276 | -9.908074e-05 | -282.3658 | 0.0002365658 | 2442.422 | -9.87557e-05 | -280.4893 | 0.2352941 | 0.01233938 | 4424.792 | -0.01738966 | -42725.58 | 0.008758858 | 13518.29 | -0.01148685 | -35615.49
1.25 | 8.543656e-05 | 816.6498 | -5.525095e-05 | -325.7752 | 8.530862e-05 | 814.0343 | -5.527206e-05 | -327.5231 | 8.548009e-05 | 816.0585 | -5.540528e-05 | -327.973 | 1.15 | 0.0002317643 | 2590.001 | -8.405554e-05 | 25.44905 | 0.0002542318 | 2680.304 | -0.0001147668 | -316.0761 | 0.000254024 | 2677.519 | -0.0001146507 | -316.2308 | 0.2389706 | 0.01239835 | 6147.087 | -0.01710914 | -41144.85 | 0.008830869 | 14759.6 | -0.01130044 | -34627.61
1.3 | 7.522025e-05 | 723.3168 | -4.717467e-05 | -270.5667 | 7.50172e-05 | 721.063 | -4.701669e-05 | -269.8889 | 7.535888e-05 | 724.0513 | -4.735142e-05 | -272.393 | 1.2 | 0.0002376467 | 2809.234 | -0.0001005739 | 62.78135 | 0.0002549782 | 2951.726 | -0.0001316228 | -187.5907 | 0.0002550316 | 2952.349 | -0.0001317059 | -188.0754 | 0.2426471 | 0.01242766 | 8055.165 | -0.01701915 | -39263.85 | 0.008870834 | 15829.96 | -0.01114895 | -33798.61
1.35 | 6.703316e-05 | 650.7493 | -4.05296e-05 | -222.6928 | 6.694716e-05 | 649.4954 | -4.050465e-05 | -223.0457 | 6.699286e-05 | 649.9846 | -4.052376e-05 | -223.0826 | [13 empty] | 0.2463235 | 0.01245276 | 12448.28 | -0.01597301 | -35664.32 | 0.008982317 | 16839.36 | -0.01102554 | -33062.25
1.4 | 5.934374e-05 | 582.2126 | -3.439584e-05 | -178.981 | 5.944296e-05 | 583.1212 | -3.443458e-05 | -179.1926 | 5.945348e-05 | 583.0665 | -3.443958e-05 | -179.3734 | [13 empty] | 0.25 | 0.01250384 | 18171.07 | -0.01457763 | -32113.41 | 0.009111837 | 18058.62 | -0.01090591 | -32118.26
1.45 | 5.277732e-05 | 522.3987 | -2.939409e-05 | -144.858 | 5.289585e-05 | 524.4763 | -2.927293e-05 | -142.7589 | 5.276176e-05 | 522.539 | -2.929952e-05 | -143.8233
1.5 | 4.645149e-05 | 464.6513 | -2.45959e-05 | -112.2748 | 4.656397e-05 | 465.7774 | -2.463972e-05 | -112.418 | 4.644199e-05 | 464.3998 | -2.460238e-05 | -112.5018
1.55 | 4.147697e-05 | 420.831 | -2.073382e-05 | -84.33926 | 4.145014e-05 | 419.8875 | -2.077574e-05 | -85.40527 | 4.153596e-05 | 421.4545 | -2.07335e-05 | -84.19226
1.6 | 3.598995e-05 | 368.4046 | -1.694385e-05 | -61.43377 | 3.613261e-05 | 370.1484 | -1.697665e-05 | -61.11475 | 3.611004e-05 | 369.9468 | -1.695225e-05 | -60.93496
1.65 | 3.171078e-05 | 328.7384 | -1.39424e-05 | -41.97908 | 3.177139e-05 | 330.1068 | -1.381873e-05 | -40.09877 | 3.172122e-05 | 329.2015 | -1.383895e-05 | -40.76081
1.7 | 2.770465e-05 | 291.5208 | -1.113798e-05 | -23.89297 | 2.76861e-05 | 291.5443 | -1.105661e-05 | -23.05825 | 2.772092e-05 | 291.857 | -1.105266e-05 | -22.99617
1.75 | 2.423097e-05 | 258.635 | -8.818452e-06 | -9.736239 | 2.412283e-05 | 257.5888 | -8.720424e-06 | -9.108286 | 2.417248e-05 | 258.1661 | -8.709665e-06 | -8.846851
1.8 | 2.089616e-05 | 226.618 | -6.671482e-06 | 2.760492 | 2.074195e-05 | 225.2536 | -6.531945e-06 | 3.781405 | 2.083314e-05 | 226.088 | -6.578955e-06 | 3.493517
1.85 | 1.827074e-05 | 202.0199 | -4.979563e-06 | 13.22047 | 1.819053e-05 | 201.3243 | -4.878993e-06 | 13.99284 | 1.826004e-05 | 201.9361 | -4.919686e-06 | 13.70973
1.9 | 1.547887e-05 | 174.3118 | -3.317202e-06 | 21.68202 | 1.545179e-05 | 174.2433 | -3.262786e-06 | 22.27531 | 1.545153e-05 | 174.2999 | -3.244525e-06 | 22.48227
1.95 | 1.330806e-05 | 153.108 | -2.051552e-06 | 28.38333 | 1.331738e-05 | 153.7311 | -1.971712e-06 | 29.57906 | 1.322444e-05 | 152.6812 | -1.936428e-06 | 29.57039
2 | 1.124354e-05 | 132.7819 | -8.827753e-07 | 34.31256 | 1.11605e-05 | 132.0629 | -8.056105e-07 | 34.8945 | 1.114534e-05 | 132.0284 | -7.934084e-07 | 35.08219
2.05 | 9.50831e-06 | 115.3865 | 4.448515e-08 | 38.53739 | 9.399093e-06 | 114.4221 | 1.30907e-07 | 39.16165 | 9.377129e-06 | 114.2648 | 1.324259e-07 | 39.19501
2.1 | 7.881355e-06 | 98.98575 | 8.829574e-07 | 42.15666 | 7.786386e-06 | 98.29709 | 9.470302e-07 | 42.75946 | 7.692042e-06 | 97.23965 | 1.000058e-06 | 42.89874
2.15 | 6.606746e-06 | 86.14659 | 1.492214e-06 | 44.61506 | 6.444347e-06 | 84.56569 | 1.592779e-06 | 45.16949 | 6.465018e-06 | 84.81026 | 1.576956e-06 | 45.11772
2.2 | 5.2736e-06 | 72.23632 | 2.086524e-06 | 46.3563 | 5.147799e-06 | 71.13605 | 2.176726e-06 | 47.01004 | 5.143092e-06 | 71.09891 | 2.180005e-06 | 47.03775
2.25 | 4.29941e-06 | 62.13318 | 2.489895e-06 | 47.43937 | 4.1891e-06 | 61.10217 | 2.560663e-06 | 47.87877 | 4.187968e-06 | 61.13204 | 2.558788e-06 | 47.90261
2.3 | 3.275061e-06 | 51.20601 | 2.884788e-06 | 48.03688 | 3.176697e-06 | 50.34584 | 2.965518e-06 | 48.631 | 3.165219e-06 | 50.19669 | 2.955253e-06 | 48.49172
2.35 | 2.50589e-06 | 42.88043 | 3.133554e-06 | 47.97725 | 2.431629e-06 | 42.22471 | 3.187131e-06 | 48.35962 | 2.395781e-06 | 41.82681 | 3.194255e-06 | 48.31065
2.4 | 1.819604e-06 | 35.32124 | 3.319164e-06 | 47.49812 | 1.726082e-06 | 34.48709 | 3.378542e-06 | 47.90556 | 1.723917e-06 | 34.45814 | 3.378613e-06 | 47.89477
2.45 | 1.222608e-06 | 28.67757 | 3.466805e-06 | 46.90112 | 1.120367e-06 | 27.70604 | 3.528365e-06 | 47.2597 | 1.146628e-06 | 27.97825 | 3.520004e-06 | 47.25078
2.5 | 6.674802e-07 | 22.38577 | 3.578253e-06 | 46.02212 | 5.893517e-07 | 21.70343 | 3.643738e-06 | 46.50596 | 5.997774e-07 | 21.82616 | 3.641874e-06 | 46.52891
2.55 | 2.771627e-07 | 17.82161 | 3.59909e-06 | 44.79666 | 2.252381e-07 | 17.36048 | 3.64787e-06 | 45.15327 | 2.174631e-07 | 17.25875 | 3.651289e-06 | 45.14244
2.6 | -1.304278e-07 | 12.9621 | 3.633465e-06 | 43.52604 | -1.696401e-07 | 12.65451 | 3.678439e-06 | 43.90207 | -1.6623e-07 | 12.68084 | 3.6786e-06 | 43.90202
2.65 | -4.065019e-07 | 9.472191 | 3.593548e-06 | 41.9538 | -4.412801e-07 | 9.211597 | 3.636457e-06 | 42.32405 | -4.32392e-07 | 9.273083 | 3.634363e-06 | 42.29636
2.7 | -6.875741e-07 | 5.945765 | 3.572815e-06 | 40.54141 | -7.174514e-07 | 5.699311 | 3.599275e-06 | 40.75243 | -7.177342e-07 | 5.697524 | 3.599945e-06 | 40.75837
2.75 | -8.677187e-07 | 3.412487 | 3.487604e-06 | 38.77901 | -9.024896e-07 | 3.145534 | 3.517279e-06 | 39.03539 | -9.133208e-07 | 3.027433 | 3.52099e-06 | 39.03537
2.8 | -1.025989e-06 | 1.133871 | 3.393847e-06 | 37.02427 | -1.068105e-06 | 0.7755364 | 3.428797e-06 | 37.29173 | -1.06458e-06 | 0.8062093 | 3.422455e-06 | 37.24228
2.85 | -1.15887e-06 | -0.8376267 | 3.304233e-06 | 35.40411 | -1.190797e-06 | -1.110627 | 3.334182e-06 | 35.63356 | -1.188916e-06 | -1.090504 | 3.329572e-06 | 35.60098
2.9 | -1.281619e-06 | -2.698498 | 3.209057e-06 | 33.76713 | -1.301574e-06 | -2.847413 | 3.234442e-06 | 33.9864 | -1.302777e-06 | -2.859465 | 3.234706e-06 | 33.98627
2.95 | -1.337365e-06 | -3.879866 | 3.07941e-06 | 31.98568 | -1.357917e-06 | -4.05508 | 3.108591e-06 | 32.2143 | -1.359293e-06 | -4.056059 | 3.110353e-06 | 32.23881
3 | -1.404173e-06 | -5.140028 | 2.968304e-06 | 30.3658 | -1.422209e-06 | -5.270956 | 2.995728e-06 | 30.60402 | -1.423611e-06 | -5.285069 | 2.995786e-06 | 30.60176
3.05 | -1.42444e-06 | -5.893148 | 2.840266e-06 | 28.73755 | -1.442489e-06 | -6.058913 | 2.860999e-06 | 28.88671 | -1.449439e-06 | -6.113381 | 2.862105e-06 | 28.89765
3.1 | -1.435998e-06 | -6.579708 | 2.707048e-06 | 27.06307 | -1.464957e-06 | -6.809038 | 2.738691e-06 | 27.32584 | -1.458728e-06 | -6.768227 | 2.725548e-06 | 27.20936
3.15 | -1.44371e-06 | -7.147041 | 2.589702e-06 | 25.60548 | -1.464776e-06 | -7.317989 | 2.607849e-06 | 25.75296 | -1.462557e-06 | -7.31793 | 2.604983e-06 | 25.71172
3.2 | -1.444538e-06 | -7.632568 | 2.469862e-06 | 24.15353 | -1.451807e-06 | -7.693923 | 2.474009e-06 | 24.18488 | -1.459746e-06 | -7.750017 | 2.487127e-06 | 24.29978
3.25 | -1.421621e-06 | -7.876727 | 2.341876e-06 | 22.68399 | -1.436292e-06 | -7.983052 | 2.356343e-06 | 22.81428 | -1.439288e-06 | -8.023188 | 2.357235e-06 | 22.80571
3.3 | -1.401565e-06 | -8.086823 | 2.226576e-06 | 21.37477 | -1.416574e-06 | -8.220018 | 2.236983e-06 | 21.44796 | -1.415054e-06 | -8.199039 | 2.238529e-06 | 21.46916
3.35 | -1.367345e-06 | -8.181862 | 2.103193e-06 | 19.99996 | -1.381327e-06 | -8.279704 | 2.11575e-06 | 20.11761 | -1.381057e-06 | -8.286747 | 2.118703e-06 | 20.13236
3.4 | -1.334237e-06 | -8.211243 | 1.990898e-06 | 18.78985 | -1.34594e-06 | -8.304855 | 2.002045e-06 | 18.88179 | -1.346482e-06 | -8.308092 | 2.004846e-06 | 18.9057
3.45 | -1.292272e-06 | -8.151386 | 1.878791e-06 | 17.5986 | -1.302275e-06 | -8.237925 | 1.889018e-06 | 17.67634 | -1.30444e-06 | -8.25072 | 1.889357e-06 | 17.68387
3.5 | -1.248388e-06 | -8.061797 | 1.768232e-06 | 16.43407 | -1.258149e-06 | -8.136619 | 1.77945e-06 | 16.5296 | -1.259082e-06 | -8.151378 | 1.77657e-06 | 16.49903
3.55 | -1.207473e-06 | -7.95403 | 1.6712e-06 | 15.42166 | -1.216873e-06 | -8.039954 | 1.681071e-06 | 15.49222 | -1.217574e-06 | -8.050566 | 1.678396e-06 | 15.46558
3.6 | -1.167317e-06 | -7.846986 | 1.575383e-06 | 14.42456 | -1.174638e-06 | -7.903656 | 1.584917e-06 | 14.50477 | -1.174566e-06 | -7.901388 | 1.584309e-06 | 14.50151
3.65 | -1.122646e-06 | -7.69185 | 1.480924e-06 | 13.44992 | -1.129108e-06 | -7.742626 | 1.490127e-06 | 13.52635 | -1.130141e-06 | -7.748006 | 1.489297e-06 | 13.52262
3.7 | -1.076491e-06 | -7.469799 | 1.3948e-06 | 12.59782 | -1.082808e-06 | -7.52141 | 1.401482e-06 | 12.65177 | -1.082697e-06 | -7.518738 | 1.401049e-06 | 12.65003
3.75 | -1.031633e-06 | -7.273695 | 1.310043e-06 | 11.74142 | -1.036985e-06 | -7.325125 | 1.31251e-06 | 11.75348 | -1.038486e-06 | -7.331538 | 1.315401e-06 | 11.78273
3.8 | -9.85861e-07 | -7.03157 | 1.230225e-06 | 10.96372 | -9.903312e-07 | -7.066614 | 1.233864e-06 | 10.99452 | -9.908904e-07 | -7.072768 | 1.234305e-06 | 10.99649
3.85 | -9.408188e-07 | -6.796587 | 1.152956e-06 | 10.20549 | -9.455523e-07 | -6.834073 | 1.158021e-06 | 10.24758 | -9.450548e-07 | -6.823923 | 1.158554e-06 | 10.25801
3.9 | -8.971862e-07 | -6.558307 | 1.079349e-06 | 9.491753 | -9.015596e-07 | -6.59026 | 1.085046e-06 | 9.541577 | -9.012924e-07 | -6.590828 | 1.084449e-06 | 9.533986
3.95 | -8.578317e-07 | -6.33521 | 1.015384e-06 | 8.875868 | -8.61448e-07 | -6.370126 | 1.019921e-06 | 8.907152 | -8.62242e-07 | -6.378392 | 1.019086e-06 | 8.898554
4 | -8.180908e-07 | -6.107093 | 9.521999e-07 | 8.268199 | -8.217652e-07 | -6.13592 | 9.56886e-07 | 8.307261 | -8.218032e-07 | -6.135456 | 9.565399e-07 | 8.305226
4.05 | -7.808227e-07 | -5.900956 | 8.924137e-07 | 7.686226 | -7.838066e-07 | -5.923581 | 8.966771e-07 | 7.722452 | -7.843236e-07 | -5.925678 | 8.964088e-07 | 7.722374
4.1 | -7.417038e-07 | -5.644421 | 8.366919e-07 | 7.172628 | -7.447e-07 | -5.668531 | 8.398076e-07 | 7.198147 | -7.439798e-07 | -5.662353 | 8.38771e-07 | 7.190058
4.15 | -7.050679e-07 | -5.41522 | 7.834722e-07 | 6.672174 | -7.087359e-07 | -5.461258 | 7.839325e-07 | 6.659658 | -7.069382e-07 | -5.427649 | 7.858115e-07 | 6.693928
4.2 | -6.693638e-07 | -5.186691 | 7.319232e-07 | 6.192181 | -6.726468e-07 | -5.20819 | 7.357698e-07 | 6.228575 | -6.715237e-07 | -5.205352 | 7.342101e-07 | 6.209629
4.25 | -6.372204e-07 | -4.980005 | 6.862668e-07 | 5.767109 | -6.397863e-07 | -5.000175 | 6.894742e-07 | 5.79382 | -6.398508e-07 | -5.003125 | 6.886896e-07 | 5.785023
4.3 | -6.053081e-07 | -4.766653 | 6.425086e-07 | 5.365993 | -6.07129e-07 | -4.783595 | 6.446305e-07 | 5.381069 | -6.076526e-07 | -4.784825 | 6.451932e-07 | 5.388659
4.35 | -5.764501e-07 | -4.585388 | 6.015428e-07 | 4.980268 | -5.776175e-07 | -4.59107 | 6.038743e-07 | 5.002998 | -5.783775e-07 | -4.598372 | 6.038407e-07 | 5.001595
4.4 | -5.459394e-07 | -4.366701 | 5.627831e-07 | 4.63646 | -5.480091e-07 | -4.380239 | 5.656116e-07 | 4.662696 | -5.470945e-07 | -4.374888 | 5.640736e-07 | 4.648132
4.45 | -5.182191e-07 | -4.179307 | 5.26482e-07 | 4.30398 | -5.201861e-07 | -4.200981 | 5.271271e-07 | 4.303516 | -5.188796e-07 | -4.179947 | 5.278035e-07 | 4.319436
4.5 | -4.907239e-07 | -3.983093 | 4.915221e-07 | 3.99304 | -4.92186e-07 | -3.994915 | 4.927247e-07 | 4.002856 | -4.918123e-07 | -3.992851 | 4.925806e-07 | 4.000716
4.55 | -4.660205e-07 | -3.809291 | 4.600537e-07 | 3.710711 | -4.669456e-07 | -3.816108 | 4.610363e-07 | 3.719385 | -4.673648e-07 | -3.822755 | 4.610303e-07 | 3.716093
4.6 | -4.415482e-07 | -3.632029 | 4.299584e-07 | 3.444866 | -4.419288e-07 | -3.63719 | 4.297825e-07 | 3.441368 | -4.428767e-07 | -3.643944 | 4.312094e-07 | 3.453898
4.65 | -4.194318e-07 | -3.481965 | 4.013781e-07 | 3.183259 | -4.193775e-07 | -3.471062 | 4.029054e-07 | 3.206122 | -4.206374e-07 | -3.489298 | 4.033568e-07 | 3.201782
4.7 | -3.964029e-07 | -3.305202 | 3.748675e-07 | 2.957746 | -3.974078e-07 | -3.311234 | 3.763452e-07 | 2.971873 | -3.973442e-07 | -3.312096 | 3.761889e-07 | 2.969225
4.75 | -3.756428e-07 | -3.153706 | 3.502711e-07 | 2.740933 | -3.767832e-07 | -3.166581 | 3.506302e-07 | 2.740234 | -3.759721e-07 | -3.154045 | 3.507166e-07 | 2.746885
4.8 | -3.549791e-07 | -2.99821 | 3.263202e-07 | 2.534145 | -3.557755e-07 | -3.004525 | 3.269506e-07 | 2.539416 | -3.555062e-07 | -3.003448 | 3.263955e-07 | 2.533798
4.85 | -3.36211e-07 | -2.858073 | 3.046079e-07 | 2.34557 | -3.371374e-07 | -2.867366 | 3.050824e-07 | 2.347651 | -3.368647e-07 | -2.864263 | 3.049772e-07 | 2.347686
4.9 | -3.179145e-07 | -2.718476 | 2.838307e-07 | 2.167876 | -3.181552e-07 | -2.719811 | 2.840122e-07 | 2.169969 | -3.187591e-07 | -2.724733 | 2.848429e-07 | 2.176697
4.95 | -3.013143e-07 | -2.596714 | 2.644104e-07 | 1.997141 | -3.009684e-07 | -2.587717 | 2.650338e-07 | 2.008392 | -3.01933e-07 | -2.599082 | 2.653903e-07 | 2.007754
5 | -2.84007e-07 | -2.4578 | 2.460316e-07 | 1.846273 | -2.840823e-07 | -2.459189 | 2.461535e-07 | 1.846485 | -2.844573e-07 | -2.461977 | 2.4656e-07 | 1.850044
5.05 | -2.686154e-07 | -2.342534 | 2.288175e-07 | 1.696771 | -2.686297e-07 | -2.338651 | 2.294215e-07 | 1.705675 | -2.690243e-07 | -2.344808 | 2.293329e-07 | 1.702003
5.1 | -2.530591e-07 | -2.216806 | 2.126494e-07 | 1.564887 | -2.534702e-07 | -2.22009 | 2.131201e-07 | 1.568763 | -2.535247e-07 | -2.220462 | 2.13098e-07 | 1.568654
5.15 | -2.387779e-07 | -2.104035 | 1.976935e-07 | 1.440244 | -2.39669e-07 | -2.114647 | 1.979325e-07 | 1.438808 | -2.391474e-07 | -2.1066 | 1.980131e-07 | 1.443275
5.2 | -2.250854e-07 | -1.997009 | 1.831496e-07 | 1.317981 | -2.255649e-07 | -1.999788 | 1.835845e-07 | 1.322628 | -2.253806e-07 | -1.998467 | 1.834574e-07 | 1.32142
5.25 | -2.124369e-07 | -1.895102 | 1.701022e-07 | 1.211231 | -2.12692e-07 | -1.896676 | 1.703356e-07 | 1.213623 | -2.127813e-07 | -1.897695 | 1.704003e-07 | 1.213855
5.3 | -2.000912e-07 | -1.795287 | 1.574345e-07 | 1.107928 | -2.001403e-07 | -1.796362 | 1.574701e-07 | 1.107541 | -2.00313e-07 | -1.797256 | 1.576901e-07 | 1.109837
5.35 | -1.888866e-07 | -1.708083 | 1.457357e-07 | 1.009151 | -1.886409e-07 | -1.702652 | 1.459698e-07 | 1.014488 | -1.890812e-07 | -1.708942 | 1.459775e-07 | 1.011835
5.4 | -1.77363e-07 | -1.611368 | 1.345836e-07 | 0.9217326 | -1.775373e-07 | -1.612826 | 1.348066e-07 | 0.9235004 | -1.776148e-07 | -1.613625 | 1.348042e-07 | 0.9233112
5.45 | -1.669672e-07 | -1.526677 | 1.243835e-07 | 0.839178 | -1.674765e-07 | -1.532344 | 1.245371e-07 | 0.8388945 | -1.67182e-07 | -1.528389 | 1.245146e-07 | 0.8402752
5.5 | -1.56916e-07 | -1.445057 | 1.144717e-07 | 0.7586932 | -1.571836e-07 | -1.446509 | 1.14704e-07 | 0.7613003 | -1.570948e-07 | -1.446075 | 1.14601e-07 | 0.7601774
5.55 | -1.476723e-07 | -1.367945 | 1.055806e-07 | 0.6885445 | -1.48081e-07 | -1.373221 | 1.05638e-07 | 0.6870533 | -1.478434e-07 | -1.369218 | 1.05688e-07 | 0.6895334
5.6 | -1.387979e-07 | -1.294535 | 9.699784e-08 | 0.6201981 | -1.38841e-07 | -1.29476 | 9.700791e-08 | 0.6204041 | -1.388876e-07 | -1.295146 | 9.706662e-08 | 0.6208726
5.65 | -1.308001e-07 | -1.229525 | 8.916406e-08 | 0.55665 | -1.305253e-07 | -1.225213 | 8.916228e-08 | 0.5587162 | -1.308569e-07 | -1.229665 | 8.922031e-08 | 0.5574277
5.7 | -1.226564e-07 | -1.160083 | 8.160529e-08 | 0.4985833 | -1.225849e-07 | -1.159747 | 8.157235e-08 | 0.4980714 | -1.226613e-07 | -1.160278 | 8.163965e-08 | 0.4987075
5.75 | -1.155604e-07 | -1.102596 | 7.474932e-08 | 0.4427758 | -1.153264e-07 | -1.098761 | 7.477328e-08 | 0.4449053 | -1.155686e-07 | -1.102265 | 7.478175e-08 | 0.4434372
5.8 | -1.082978e-07 | -1.039975 | 6.818276e-08 | 0.3931 | -1.082998e-07 | -1.039917 | 6.820875e-08 | 0.3933854 | -1.083463e-07 | -1.040406 | 6.820547e-08 | 0.3932477
5.85 | -1.019322e-07 | -0.9864455 | 6.2301e-08 | 0.3471776 | -1.021894e-07 | -0.9900647 | 6.229619e-08 | 0.3456077 | -1.01954e-07 | -0.9866688 | 6.227112e-08 | 0.3468888
5.9 | -9.59032e-08 | -0.9364616 | 5.664763e-08 | 0.3022969 | -9.582885e-08 | -0.9352507 | 5.65643e-08 | 0.3022275 | -9.588545e-08 | -0.9359987 | 5.660704e-08 | 0.3022861
5.95 | -9.041943e-08 | -0.8897271 | 5.157589e-08 | 0.2633175 | -9.036572e-08 | -0.8891491 | 5.150943e-08 | 0.2629198 | -9.035944e-08 | -0.8889984 | 5.152089e-08 | 0.2631126
6 | -8.523724e-08 | -0.8461888 | 4.673727e-08 | 0.225484 | -8.518018e-08 | -0.8459789 | 4.666423e-08 | 0.2246375 | -8.512687e-08 | -0.8451313 | 4.66534e-08 | 0.2249642
6.05 | -8.082596e-08 | -0.8100722 | 4.249718e-08 | 0.1913487 | -8.054756e-08 | -0.8068001 | 4.23543e-08 | 0.1911999 | -8.0719e-08 | -0.8088965 | 4.241688e-08 | 0.1910038
6.1 | -7.637669e-08 | -0.7721568 | 3.839931e-08 | 0.1598589 | -7.620248e-08 | -0.7705784 | 3.825762e-08 | 0.158872 | -7.625038e-08 | -0.7710642 | 3.82949e-08 | 0.1590779
6.15 | -7.282409e-08 | -0.743418 | 3.490466e-08 | 0.1313719 | -7.277217e-08 | -0.7433509 | 3.479561e-08 | 0.1301319 | -7.269041e-08 | -0.7421553 | 3.477189e-08 | 0.1304708
6.2 | -6.930824e-08 | -0.7138385 | 3.158025e-08 | 0.1054064 | -6.912525e-08 | -0.7123177 | 3.138918e-08 | 0.1038897 | -6.915935e-08 | -0.7125434 | 3.14335e-08 | 0.1043008
6.25 | -6.671415e-08 | -0.6936218 | 2.883917e-08 | 0.08229984 | -6.653629e-08 | -0.6917723 | 2.867576e-08 | 0.08137809 | -6.652503e-08 | -0.6918108 | 2.866113e-08 | 0.08112943
6.3 | -6.417491e-08 | -0.6728163 | 2.626857e-08 | 0.06161189 | -6.391022e-08 | -0.6704534 | 2.601889e-08 | 0.05979801 | -6.396284e-08 | -0.6710165 | 2.607335e-08 | 0.06010456
6.35 | -6.263205e-08 | -0.6621439 | 2.433099e-08 | 0.04402211 | -6.224187e-08 | -0.6578927 | 2.406908e-08 | 0.04297814 | -6.23954e-08 | -0.6599942 | 2.411617e-08 | 0.0425057
6.4 | -6.116293e-08 | -0.6511907 | 2.255833e-08 | 0.02865103 | -6.09942e-08 | -0.6499189 | 2.239438e-08 | 0.02722145 | -6.089429e-08 | -0.6489311 | 2.230728e-08 | 0.0266907
6.45 | -6.077535e-08 | -0.6507367 | 2.151859e-08 | 0.01751487 | -6.028351e-08 | -0.645125 | 2.126935e-08 | 0.01710868 | -6.060199e-08 | -0.6497161 | 2.129833e-08 | 0.01533921
6.5 | -6.054798e-08 | -0.6517233 | 2.057224e-08 | 0.006997135 | -6.016651e-08 | -0.6477281 | 2.032246e-08 | 0.00586647 | -6.026509e-08 | -0.6488945 | 2.036997e-08 | 0.005886444
6.55 | -6.152886e-08 | -0.6636317 | 2.05493e-08 | 0.002867583 | -6.119819e-08 | -0.6599129 | 2.038697e-08 | 0.002583088 | -6.123518e-08 | -0.6603374 | 2.038541e-08 | 0.00244634
6.6 | -6.302758e-08 | -0.6812747 | 2.08792e-08 | 7.349795e-05 | -6.269082e-08 | -0.6771199 | 2.070111e-08 | 4.768095e-05 | -6.273255e-08 | -0.6775834 | 2.071249e-08 | 1.543294e-05

## Sub 2 1.2% 10 ksi R
0.125
Group 2, Condition 3 (IFF) Sequence Step 2 - remove IFF 1.2%
PATHS ALONG Y-DIRECTION (L) | [12 empty] | PATHS ALONG X-DIRECTION (T) | [12 empty] | PATHS ALONG Z-DIRECTION (THROUGH THICKNESS)
| Midplane |  | Midplane |  | Entry |  | Entry |  | Exit |  | Exit |  |  | Midplane |  | Midplane |  | Entry |  | Entry |  | Exit |  | Exit |  |  | At bore |  | At bore |  | 0.02" away from bore |  | 0.02" away from bore
| Hoop |  | Radial |  | Hoop |  | Radial |  | Hoop |  | Radial |  |  | Hoop |  | Radial |  | Hoop |  | Radial |  | Hoop |  | Radial |  |  | Hoop |  | Radial |  | Hoop |  | Radial
Radial | Strain | Stress | Strain | Stress | Strain | Stress | Strain | Stress | Strain | Stress | Strain | Stress | Radial | Strain | Stress | Strain | Stress | Strain | Stress | Strain | Stress | Strain | Stress | Strain | Stress | z coordinate | Strain | Stress | Strain | Stress | Strain | Stress | Strain | Stress
dim, in | in/in | psi | in/in | psi | in/in | psi | in/in | psi | in/in | psi | in/in | psi | dim, in | in/in | psi | in/in | psi | in/in | psi | in/in | psi | in/in | psi | in/in | psi | in | in/in | psi | in/in | psi | in/in | psi | in/in | psi
0.125 | 0.003056011 | -49800.77 | -0.006543339 | -78.93642 | 0.002542238 | -21117.72 | -0.004509588 | -41.99511 | 0.002496563 | -20467.07 | -0.004464333 | 145.6721 | 0.125 | 0.004064185 | -52573.46 | -0.007872821 | -492.1679 | 0.002673979 | -16944.27 | -0.004303595 | 51.61472 | 0.003127012 | -19602.51 | -0.004953125 | 40.63567 | 0 | 0.006254024 | -39205.02 | -0.009906249 | 40.63567 | 0.004569183 | -22915.46 | -0.007382306 | -7160.501
0.132499993 | 0.002859452 | -46970.69 | -0.006400353 | -2739.546 | 0.003722542 | -29897.45 | -0.006717335 | -2909.066 | 0.003722514 | -29926.54 | -0.006689427 | -2794.352 | 0.129999995 | 0.004517543 | -56273.95 | -0.008796699 | -2537.708 | 0.005878032 | -34056.47 | -0.009185458 | -1644.544 | 0.005820803 | -34352.13 | -0.009181762 | -1965.029 | 0.003676474 | 0.006090533 | -44134.64 | -0.01088323 | 172.1969 | 0.004399581 | -24052.34 | -0.007302575 | -6615.004
0.14 | 0.002361071 | -38336.66 | -0.005507641 | -4964.249 | 0.003167671 | -24474.2 | -0.005805237 | -5501.612 | 0.003146243 | -25143.02 | -0.005860603 | -5766.199 | 0.13500001 | 0.004168916 | -49570.09 | -0.008140059 | -4035.166 | 0.005459798 | -29767.27 | -0.008618573 | -3702.259 | 0.0054272 | -29465.38 | -0.008494653 | -3515.147 | 0.007352941 | 0.005911104 | -48652.07 | -0.0116793 | 47.91778 | 0.004248164 | -25187.42 | -0.007261734 | -5995.384
0.14749999 | 0.00202219 | -31008.46 | -0.004763994 | -6013.372 | 0.002745424 | -21337.25 | -0.005279877 | -8312.831 | 0.002738015 | -21405.89 | -0.00528415 | -8425.006 | 0.14000002 | 0.003824688 | -43328.78 | -0.007471301 | -5046.377 | 0.004984192 | -26227.08 | -0.007951636 | -5414.073 | 0.004999436 | -26394.82 | -0.007967336 | -5559.197 | 0.01102941 | 0.005821648 | -50085.81 | -0.01163614 | -5.33954 | 0.00411793 | -26397.06 | -0.007351897 | -5495.912
0.155 | 0.001691715 | -24034.24 | -0.004041201 | -6998.175 | 0.002325212 | -17336.45 | -0.004612642 | -10510.4 | 0.002386954 | -17430.72 | -0.004695434 | -10666.29 | 0.14500001 | 0.003474765 | -37409.4 | -0.006820802 | -6157.493 | 0.004548301 | -23022.56 | -0.007347537 | -7247.105 | 0.004569183 | -22915.46 | -0.007382306 | -7160.501 | 0.01470588 | 0.005702666 | -52207.07 | -0.01176579 | -14.95056 | 0.003997201 | -27913.74 | -0.007439499 | -5412.166
0.16249999 | 0.001451167 | -17838.88 | -0.003403542 | -7222.368 | 0.002033651 | -14056.01 | -0.004112181 | -12328.73 | 0.002047056 | -14051.22 | -0.004121311 | -12311.01 | 0.15239584 | 0.003080165 | -30068.12 | -0.00596229 | -6722.121 | 0.004029945 | -19453.93 | -0.006613829 | -9495.895 | 0.004019043 | -19416.49 | -0.006584512 | -9398.662 | 0.01838236 | 0.005628105 | -53733.43 | -0.01169374 | -24.25107 | 0.003930176 | -28874.93 | -0.007484596 | -5198.538
0.17 | 0.001219496 | -11876.28 | -0.002784346 | -7329.396 | 0.001773038 | -10343.03 | -0.003583845 | -13607.91 | 0.001724532 | -10402.85 | -0.003540422 | -13561.23 | 0.15979168 | 0.002665683 | -23296.25 | -0.005125155 | -7356.866 | 0.003476335 | -15710.6 | -0.005782198 | -11126.38 | 0.003485378 | -15579.4 | -0.005772834 | -11088.78 | 0.02205882 | 0.005533241 | -55158.42 | -0.01164138 | -10.08271 | 0.00385365 | -30054.58 | -0.007538685 | -5222.326
0.17749999 | 0.001087448 | -6425.06 | -0.002274654 | -6890.5 | 0.001538415 | -7531.159 | -0.003153639 | -14817.42 | 0.00156329 | -7336.251 | -0.003158721 | -14494.53 | 0.16718751 | 0.002342441 | -17438 | -0.004374229 | -7205.191 | 0.003024842 | -12808.17 | -0.005119065 | -12523.36 | 0.003043939 | -12788.71 | -0.005135097 | -12464.7 | 0.0257353 | 0.0054663 | -56252.5 | -0.0115125 | -27.92788 | 0.003791083 | -30965.1 | -0.007550668 | -5234.196
0.185 | 0.0009333105 | -1300.707 | -0.001768561 | -6586.778 | 0.001353354 | -3986.125 | -0.002696078 | -15180.05 | 0.001373329 | -3969.492 | -0.002703819 | -15067.22 | 0.17458335 | 0.002024782 | -12017.27 | -0.003665848 | -7189.345 | 0.002635929 | -9740.246 | -0.004470642 | -13521.56 | 0.002634212 | -9771.583 | -0.004457264 | -13479.92 | 0.02941176 | 0.005399197 | -57353.23 | -0.01141236 | -4.514072 | 0.003754084 | -31865.69 | -0.007597719 | -5338.146
0.1925 | 0.0008560822 | 3338.235 | -0.001369467 | -5895.247 | 0.00123458 | -987.2286 | -0.002337749 | -15342.96 | 0.001229338 | -1146.226 | -0.002349109 | -15517.67 | 0.18197918 | 0.001760733 | -7205.939 | -0.003028877 | -6733.753 | 0.002314671 | -7241.934 | -0.003924008 | -14190.36 | 0.00230441 | -7280.461 | -0.003917819 | -14288.48 | 0.03308824 | 0.005345797 | -58174.08 | -0.01125977 | -35.72881 | 0.003718868 | -32582.75 | -0.007575404 | -5358.718
0.2 | 0.0007541668 | 7896.34 | -0.0009528659 | -5259.439 | 0.001084209 | 2618.254 | -0.001870444 | -14932.04 | 0.001068834 | 2912.431 | -0.001822895 | -14687.67 | 0.18937501 | 0.001545656 | -2539.707 | -0.002438906 | -6156.698 | 0.001995674 | -4413.122 | -0.003348632 | -14500.23 | 0.0020039 | -4482.824 | -0.003364075 | -14580.41 | 0.0367647 | 0.005293038 | -58934.4 | -0.01113155 | -6.404991 | 0.00366643 | -33273.68 | -0.007542804 | -5450.703
0.2075 | 0.000683411 | 7487.409 | -0.0008159707 | -4688.021 | 0.0009903669 | 4064.252 | -0.001612177 | -14015.5 | 0.0009718466 | 4170.201 | -0.001589469 | -14143.02 | 0.19677085 | 0.001403376 | 1519.649 | -0.001976756 | -5304.738 | 0.001776898 | -2008.824 | -0.002906037 | -14599.17 | 0.001786731 | -2161.81 | -0.0029279 | -14734.54 | 0.04044118 | 0.005246197 | -59665.63 | -0.01098861 | -47.61441 | 0.003653873 | -33720.75 | -0.007510431 | -5501.229
0.215 | 0.0006442135 | 6975.374 | -0.0007158305 | -4068.593 | 0.0008933496 | 5223.092 | -0.001393061 | -13343.25 | 0.0008884912 | 5123.12 | -0.001416472 | -13593.87 | 0.20416668 | 0.001245693 | 5291.729 | -0.001522501 | -4656.998 | 0.00156087 | 547.6482 | -0.002439857 | -14505.08 | 0.001556223 | 429.8852 | -0.002446499 | -14582.47 | 0.04411764 | 0.005190223 | -60221.54 | -0.01084198 | -1.143739 | 0.003636436 | -34169.88 | -0.007487204 | -5602.758
0.2225 | 0.0005983715 | 6369.705 | -0.0006310932 | -3613.917 | 0.0008121118 | 4662.223 | -0.001285807 | -12373.51 | 0.0008109261 | 4732.054 | -0.001287435 | -12307.27 | 0.21156251 | 0.001099496 | 8476.131 | -0.00112191 | -3416.588 | 0.001382196 | 2865.696 | -0.002063592 | -14102.72 | 0.001380641 | 2815.545 | -0.002065121 | -14141.16 | 0.04779412 | 0.005153649 | -60710.13 | -0.0107151 | -69.18068 | 0.00361524 | -34580.55 | -0.007433345 | -5644.56
0.23 | 0.0005582032 | 5835.054 | -0.000551686 | -3177.58 | 0.0007423699 | 4300.206 | -0.001171634 | -11242.08 | 0.0007439741 | 4301.267 | -0.001178186 | -11307.25 | 0.21895835 | 0.0009492135 | 11155.24 | -0.0007685152 | -2793.232 | 0.00120374 | 5842.673 | -0.001625517 | -12995.27 | 0.001185542 | 5995.932 | -0.001591115 | -12832.06 | 0.05147059 | 0.005115577 | -61052.02 | -0.01058821 | -116.9113 | 0.003601673 | -34931.83 | -0.007391839 | -5652.564
0.2375 | 0.0005283103 | 5434.826 | -0.0004966372 | -2888.056 | 0.0006901117 | 4055.097 | -0.001077602 | -10299.27 | 0.0006915322 | 4074.358 | -0.001078148 | -10295.98 | 0.2263542 | 0.0008533793 | 9902.354 | -0.0006577577 | -2368.534 | 0.001080084 | 6440.486 | -0.00139625 | -11701.67 | 0.001054568 | 6428.87 | -0.001371287 | -11732.15 | 0.05514706 | 0.005092942 | -61369.3 | -0.0104805 | -137.884 | 0.003582319 | -35269.22 | -0.007338844 | -5720.826
0.245 | 0.000496044 | 4983.722 | -0.000442838 | -2640.283 | 0.0006354376 | 3763.166 | -0.0009844406 | -9390.732 | 0.000638105 | 3773.04 | -0.0009901114 | -9448.566 | 0.23375 | 0.0007661281 | 8831.496 | -0.00054726 | -1833.611 | 0.0009437518 | 6619.599 | -0.001198367 | -10775.05 | 0.0009374532 | 6515.418 | -0.001213316 | -10949.47 | 0.05882353 | 0.005078714 | -61589.23 | -0.01037967 | -251.7932 | 0.003562635 | -35573.5 | -0.007283264 | -5761.883
0.2525 | 0.0004714908 | 4647.296 | -0.0004045275 | -2466.236 | 0.0005930841 | 3555.479 | -0.0009080549 | -8634.222 | 0.0005948122 | 3573.994 | -0.0009095785 | -8642.111 | 0.2411458 | 0.0007016436 | 8019.959 | -0.000466141 | -1462.804 | 0.0008497195 | 5945.503 | -0.001086583 | -9777.855 | 0.0008504793 | 5963.519 | -0.001091384 | -9804.998 | 0.0625 | 0.005057416 | -61821.22 | -0.01027904 | -202.5288 | 0.003551976 | -35872.58 | -0.007236848 | -5888.223
0.26 | 0.0004464274 | 4300.477 | -0.000368716 | -2318.734 | 0.0005511937 | 3344.995 | -0.0008338509 | -7901.984 | 0.0005519515 | 3350.656 | -0.0008348202 | -7910.347 | 0.2485417 | 0.0006352157 | 7184.124 | -0.0003903203 | -1143.537 | 0.0007598486 | 5327.441 | -0.0009708393 | -8726.266 | 0.0007630216 | 5339.047 | -0.0009800696 | -8815.378 | 0.06617647 | 0.005033107 | -61992.03 | -0.01017896 | -345.7689 | 0.003538751 | -36021.64 | -0.007187612 | -5880.269
0.2675 | 0.0004265642 | 4031.681 | -0.0003435516 | -2221.891 | 0.000518188 | 3203.933 | -0.0007708945 | -7263.804 | 0.000518661 | 3207.118 | -0.0007713405 | -7268.082 | 0.2559375 | 0.0005901352 | 6595.063 | -0.0003406404 | -963.1161 | 0.000695859 | 4924.279 | -0.0008796781 | -7869.555 | 0.0006975295 | 4950.874 | -0.0008800266 | -7859.355 | 0.06985294 | 0.005012024 | -62212.02 | -0.01009027 | -264.8049 | 0.003521246 | -36214.62 | -0.007145951 | -5948.555
0.275 | 0.0004068942 | 3766.957 | -0.0003199299 | -2135.073 | 0.0004849196 | 3037.239 | -0.0007111859 | -6675.497 | 0.0004851402 | 3037.235 | -0.0007108786 | -6674.797 | 0.2633334 | 0.0005440054 | 5989.418 | -0.0002921304 | -800.2557 | 0.0006322487 | 4496.059 | -0.0007929888 | -7077.298 | 0.0006329265 | 4505.721 | -0.0007910713 | -7057.57 | 0.07352941 | 0.004990544 | -62341.49 | -0.009993812 | -456.6545 | 0.003510753 | -36438.75 | -0.007104757 | -5996.736
0.2825 | 0.0003903397 | 3553.836 | -0.0003040512 | -2084.827 | 0.0004574244 | 2922.422 | -0.0006577277 | -6132.948 | 0.0004572385 | 2911.068 | -0.0006583896 | -6148.167 | 0.2707292 | 0.0005088156 | 5529.145 | -0.0002611903 | -723.5347 | 0.0005817686 | 4188.249 | -0.0007183835 | -6369.377 | 0.0005836247 | 4207.507 | -0.0007182073 | -6363.761 | 0.07720588 | 0.004966103 | -62445.53 | -0.009907238 | -283.1578 | 0.003513031 | -36659.58 | -0.007068283 | -6010.064
0.29 | 0.0003740256 | 3343.772 | -0.0002884645 | -2035.847 | 0.0004309912 | 2790.7 | -0.0006092777 | -5656.596 | 0.0004305185 | 2785.996 | -0.0006080527 | -5647.514 | 0.278125 | 0.0004754719 | 5081.406 | -0.0002309789 | -655.1869 | 0.0005367498 | 3900.305 | -0.0006532982 | -5763.242 | 0.0005349828 | 3890.642 | -0.0006484165 | -5718.917 | 0.08088236 | 0.004943632 | -62577.45 | -0.009831278 | -484.0856 | 0.003510616 | -36774.17 | -0.007026237 | -6020.898
0.2975 | 0.0003597115 | 3167.967 | -0.0002780473 | -2010.826 | 0.0004078355 | 2691.301 | -0.0005649239 | -5207.798 | 0.0004087796 | 2693.491 | -0.0005652551 | -5215.963 | 0.2855209 | 0.0004489822 | 4730.568 | -0.0002124285 | -640.2853 | 0.0004965626 | 3651.887 | -0.0005925243 | -5191.826 | 0.0004983157 | 3673.449 | -0.0005915363 | -5176.477 | 0.08455882 | 0.004942323 | -62719.78 | -0.009781083 | -336.4783 | 0.003507754 | -36892.62 | -0.006996866 | -6043.624
0.305 | 0.0003456576 | 2999.109 | -0.0002676917 | -1981.472 | 0.0003860348 | 2582.821 | -0.0005246425 | -4812.152 | 0.0003869449 | 2591.575 | -0.0005244529 | -4809.249 | 0.2929167 | 0.0004224969 | 4384.112 | -0.0001938649 | -620.931 | 0.0004610987 | 3440.972 | -0.0005377707 | -4670.148 | 0.0004613468 | 3442.843 | -0.0005369683 | -4663.776 | 0.08823529 | 0.004928909 | -62855.88 | -0.00972822 | -616.46 | 0.003506316 | -36950.57 | -0.006977124 | -6083.299
0.3125 | 0.0003332673 | 2856.592 | -0.0002602108 | -1962.629 | 0.0003678213 | 2505.819 | -0.0004891558 | -4453.093 | 0.0003683893 | 2513.313 | -0.0004891653 | -4450.288 | 0.3003125 | 0.0004012857 | 4108.479 | -0.0001824623 | -631.7302 | 0.0004326219 | 3288.441 | -0.0004910238 | -4211.84 | 0.000432757 | 3283.63 | -0.0004915875 | -4222.326 | 0.09191176 | 0.004916552 | -62941.66 | -0.009677385 | -373.1537 | 0.003521699 | -37053.67 | -0.006962866 | -5979.809
0.32 | 0.000320988 | 2717.615 | -0.000252882 | -1942.382 | 0.0003497156 | 2417.174 | -0.0004555137 | -4121.53 | 0.0003498374 | 2416.321 | -0.0004565679 | -4131.933 | 0.3077084 | 0.0003799037 | 3837.165 | -0.0001716681 | -641.7639 | 0.000402819 | 3094.828 | -0.0004469655 | -3805.677 | 0.0004039654 | 3104.686 | -0.0004489509 | -3821.251 | 0.09558824 | 0.004909414 | -63010.86 | -0.009630574 | -588.5267 | 0.003523601 | -37277.07 | -0.00695632 | -6076.536
0.3275 | 0.0003101747 | 2602.508 | -0.0002476872 | -1927.498 | 0.0003347191 | 2349.02 | -0.0004269608 | -3836.049 | 0.0003348608 | 2354.032 | -0.0004273479 | -3835.332 | 0.3151042 | 0.0003623461 | 3615.131 | -0.0001651439 | -668.2471 | 0.0003799204 | 2958.037 | -0.0004113209 | -3467.08 | 0.0003810891 | 2981.562 | -0.0004114892 | -3454.413 | 0.0992647 | 0.004910938 | -63052.4 | -0.00959418 | -364.0373 | 0.00350327 | -37298.59 | -0.006910336 | -6078.448
0.335 | 0.0002990189 | 2484.676 | -0.0002423441 | -1911.354 | 0.0003191371 | 2269.773 | -0.0003993586 | -3564.628 | 0.0003194166 | 2270.988 | -0.0004006043 | -3575.798 | 0.3225 | 0.0003451219 | 3403.441 | -0.0001582426 | -684.0299 | 0.000356902 | 2821.893 | -0.0003757973 | -3127.846 | 0.0003583888 | 2836.678 | -0.0003776075 | -3139.833 | 0.1029412 | 0.004895271 | -63129.39 | -0.009555534 | -632.4993 | 0.003482524 | -37349.87 | -0.006873564 | -6082.668
0.3425 | 0.0002890484 | 2384.172 | -0.0002377295 | -1893.422 | 0.000305667 | 2205.9 | -0.0003755775 | -3326.011 | 0.0003061902 | 2211.309 | -0.0003761243 | -3329.29 | 0.3298958 | 0.0003301351 | 3222.878 | -0.0001544504 | -712.1022 | 0.0003385788 | 2720.754 | -0.0003465095 | -2842.37 | 0.0003395581 | 2735.303 | -0.0003468879 | -2838.845 | 0.1066176 | 0.004893702 | -63193.51 | -0.009528356 | -398.368 | 0.003482191 | -37374.25 | -0.00686148 | -6081.885
0.35 | 0.0002788992 | 2283.491 | -0.0002327899 | -1871.578 | 0.0002926506 | 2134.564 | -0.0003536656 | -3113.717 | 0.0002927204 | 2138.102 | -0.0003526185 | -3102.244 | 0.3372917 | 0.0003150505 | 3046.213 | -0.0001499002 | -729.3267 | 0.0003187765 | 2594.572 | -0.0003176392 | -2573.315 | 0.0003210391 | 2615.154 | -0.0003194079 | -2585.469 | 0.1102941 | 0.004900409 | -63183.4 | -0.009514991 | -644.9213 | 0.00348318 | -37376.95 | -0.006849265 | -6131.557
0.3575 | 0.0002694023 | 2191.229 | -0.000228395 | -1851.036 | 0.0002817731 | 2084.517 | -0.0003336971 | -2913.287 | 0.0002808585 | 2075.255 | -0.0003326877 | -2906.925 | 0.3446875 | 0.0003023665 | 2899.561 | -0.0001476327 | -754.5686 | 0.0003029917 | 2496.734 | -0.0002944072 | -2354.325 | 0.000305843 | 2528.154 | -0.0002957098 | -2356.636 | 0.1139706 | 0.004897262 | -63160.78 | -0.009496605 | -465.4193 | 0.003494977 | -37520 | -0.006847824 | -6123.311
0.365 | 0.0002608065 | 2114.691 | -0.0002238051 | -1820.501 | 0.0002706256 | 2020.82 | -0.0003151107 | -2735.534 | 0.0002705291 | 2021.498 | -0.0003147863 | -2731.44 | 0.3520833 | 0.000289501 | 2755.686 | -0.0001446387 | -769.6588 | 0.0002904449 | 2426.358 | -0.0002739861 | -2156.992 | 0.0002905336 | 2428.27 | -0.0002733058 | -2150.275 | 0.1176471 | 0.004879555 | -63177.87 | -0.009466133 | -623.0054 | 0.003496777 | -37522.14 | -0.006847246 | -6103.982
0.3725 | 0.000252691 | 2040.935 | -0.0002200185 | -1797.608 | 0.0002605986 | 1966.806 | -0.0002985287 | -2573.476 | 0.000260954 | 1970.976 | -0.0002985523 | -2572.383 | 0.3594792 | 0.000278245 | 2632.189 | -0.0001424877 | -784.2866 | 0.0002778932 | 2350.284 | -0.0002551178 | -1977.926 | 0.0002777818 | 2348.997 | -0.0002544129 | -1972.584 | 0.1213235 | 0.00487741 | -63029.17 | -0.00944376 | -340.1101 | 0.003488878 | -37472.2 | -0.006846398 | -6134.417
0.38 | 0.000244363 | 1966.901 | -0.0002158446 | -1770.123 | 0.0002508459 | 1908.895 | -0.000283269 | -2428.279 | 0.0002511983 | 1912.695 | -0.0002832103 | -2426.864 | 0.366875 | 0.0002671639 | 2512.818 | -0.0001401235 | -794.4779 | 0.0002653414 | 2268.403 | -0.0002374586 | -1814.484 | 0.0002648487 | 2264.894 | -0.0002361736 | -1803.558 | 0.125 | 0.004877022 | -63088.15 | -0.009447385 | -492.1679 | 0.003474765 | -37409.4 | -0.006820802 | -6157.493
0.3875 | 0.0002365641 | 1898.261 | -0.0002116916 | -1741.711 | 0.0002420821 | 1858.029 | -0.0002694983 | -2296.157 | 0.000242393 | 1860.229 | -0.0002693722 | -2295.459 | 0.3742708 | 0.0002574456 | 2410.162 | -0.0001384354 | -804.5104 | 0.0002538778 | 2194.167 | -0.0002211968 | -1663.582 | 0.0002539933 | 2195.857 | -0.0002210939 | -1661.993 | 0.1286765 | 0.00486747 | -63039.23 | -0.009438111 | -356.4359 | 0.003458727 | -37395.2 | -0.006794392 | -6100.211
0.395 | 0.000229167 | 1837.866 | -0.0002073066 | -1706.43 | 0.000233631 | 1805.588 | -0.0002566597 | -2175.72 | 0.0002339291 | 1810.676 | -0.0002561389 | -2168.823 | 0.3816667 | 0.0002474987 | 2308.051 | -0.0001361924 | -807.6368 | 0.0002422298 | 2114.645 | -0.0002054021 | -1520.261 | 0.0002432339 | 2122.671 | -0.0002068102 | -1531.822 | 0.1323529 | 0.004852822 | -63209.62 | -0.009448315 | -647.014 | 0.003463021 | -37439.11 | -0.006805871 | -6119.005
0.4025 | 0.0002223741 | 1781.784 | -0.000203243 | -1674.355 | 0.0002261267 | 1760.715 | -0.0002451766 | -2066.409 | 0.0002261691 | 1763.244 | -0.0002449466 | -2062.357 | 0.3890625 | 0.0002387823 | 2219.715 | -0.0001342775 | -809.6425 | 0.0002334483 | 2055.102 | -0.0001939754 | -1415.707 | 0.0002338939 | 2061.673 | -0.0001941288 | -1414 | 0.1360294 | 0.004864482 | -63200.34 | -0.009463934 | -387.5382 | 0.003472171 | -37473.93 | -0.006831961 | -6139.351
0.41 | 0.000215242 | 1721.592 | -0.0001990313 | -1642.432 | 0.0002184376 | 1710.799 | -0.0002341938 | -1964.703 | 0.0002181022 | 1708.565 | -0.0002339586 | -1962.304 | 0.3964583 | 0.0002301724 | 2134.693 | -0.0001320467 | -806.6353 | 0.0002248526 | 1994.958 | -0.0001830387 | -1317.242 | 0.0002245861 | 1993.591 | -0.0001824987 | -1312.06 | 0.1397059 | 0.004867457 | -63146.28 | -0.009479372 | -617.8781 | 0.003480349 | -37429.35 | -0.006854867 | -6128.94
0.4175 | 0.0002087167 | 1667.421 | -0.0001948975 | -1610.047 | 0.0002115728 | 1666.851 | -0.0002245271 | -1874.411 | 0.0002111012 | 1662.334 | -0.0002242309 | -1872.693 | 0.4038542 | 0.0002222668 | 2056.017 | -0.0001299824 | -804.3525 | 0.0002166832 | 1939.28 | -0.0001723932 | -1220.137 | 0.0002165972 | 1938.616 | -0.000172167 | -1218.267 | 0.1433824 | 0.004873199 | -63079.67 | -0.009501595 | -357.4312 | 0.003489557 | -37382.47 | -0.006870402 | -6143.785
0.425 | 0.0002028114 | 1622.113 | -0.0001908243 | -1574.327 | 0.0002046308 | 1619.696 | -0.0002152146 | -1789.575 | 0.0002047852 | 1621.965 | -0.0002152103 | -1788.524 | 0.41125 | 0.0002144169 | 1982.024 | -0.0001275203 | -794.6084 | 0.0002085139 | 1877.348 | -0.0001627639 | -1137.539 | 0.0002086545 | 1878.604 | -0.0001627497 | -1137.309 | 0.1470588 | 0.004894031 | -63060 | -0.009553592 | -635.107 | 0.003500281 | -37278.79 | -0.006888713 | -6087.24
0.4325 | 0.0001969849 | 1576.29 | -0.0001866541 | -1538.975 | 0.0001982971 | 1577.123 | -0.000206834 | -1712.663 | 0.0001986389 | 1581.403 | -0.0002068401 | -1711.209 | 0.4186458 | 0.0002073168 | 1914.677 | -0.0001253762 | -786.8905 | 0.0002008719 | 1819.716 | -0.0001540087 | -1062.021 | 0.0002015445 | 1825.649 | -0.0001543728 | -1064.507 | 0.1507353 | 0.004901786 | -62997.45 | -0.009577246 | -356.217 | 0.003505729 | -37254.56 | -0.006907851 | -6026.773
0.44 | 0.0001911585 | 1530.943 | -0.000182321 | -1501.822 | 0.0001922278 | 1534.754 | -0.0001989592 | -1641.801 | 0.0001924925 | 1537.49 | -0.0001989967 | -1641.52 | 0.4260417 | 0.000200221 | 1848.13 | -0.000122941 | -776.0425 | 0.0001934039 | 1760.45 | -0.0001458945 | -994.754 | 0.000194349 | 1770.165 | -0.0001462919 | -995.9419 | 0.1544118 | 0.004911616 | -62937.98 | -0.009625884 | -567.6818 | 0.003506318 | -37171.49 | -0.006923556 | -6003.803
0.4475 | 0.0001853248 | 1482.427 | -0.0001779124 | -1467.168 | 0.000186467 | 1494.353 | -0.0001915676 | -1575.402 | 0.0001865397 | 1493.905 | -0.0001917244 | -1577.713 | 0.4334375 | 0.0001937518 | 1788.508 | -0.0001204758 | -763.115 | 0.0001875235 | 1715.553 | -0.0001392988 | -938.3425 | 0.0001880296 | 1721.386 | -0.0001394806 | -938.0952 | 0.1580882 | 0.004913623 | -62862.91 | -0.00966535 | -340.1239 | 0.003506411 | -37036.52 | -0.006940354 | -5978.319
0.455 | 0.0001798724 | 1440.718 | -0.000173494 | -1428.723 | 0.0001808166 | 1453.038 | -0.0001846251 | -1514.459 | 0.0001811585 | 1455.883 | -0.0001848756 | -1516.424 | 0.4408333 | 0.0001873078 | 1729.024 | -0.0001178876 | -749.255 | 0.0001815299 | 1668.557 | -0.0001328616 | -884.3966 | 0.0001817741 | 1671.944 | -0.0001329299 | -883.5476 | 0.1617647 | 0.00491401 | -62837.48 | -0.009715474 | -614.2663 | 0.003517805 | -36973.54 | -0.006985754 | -6012.417
0.4625 | 0.0001749032 | 1403.532 | -0.0001692517 | -1391.109 | 0.0001758451 | 1418.166 | -0.0001784508 | -1458.824 | 0.0001762561 | 1422.477 | -0.0001785959 | -1459.028 | 0.4482292 | 0.0001814837 | 1676.147 | -0.0001153509 | -734.2396 | 0.0001760101 | 1623.978 | -0.0001274587 | -840.2797 | 0.0001761304 | 1628.036 | -0.0001270251 | -833.678 | 0.1654412 | 0.004923373 | -62736.44 | -0.009764811 | -346.7578 | 0.003534609 | -36858.19 | -0.007027123 | -6002.74
0.47 | 0.0001697615 | 1363.698 | -0.0001649553 | -1354.304 | 0.0001708105 | 1380.857 | -0.0001724737 | -1406.714 | 0.0001710951 | 1384.084 | -0.0001725322 | -1406.272 | 0.455625 | 0.0001756765 | 1623.728 | -0.0001126945 | -717.931 | 0.0001704902 | 1578.218 | -0.0001222418 | -798.8542 | 0.0001705109 | 1581.08 | -0.0001215409 | -790.469 | 0.1691176 | 0.004937177 | -62621.11 | -0.009831717 | -555.0295 | 0.003542348 | -36752.2 | -0.007062879 | -5987.042
0.4775 | 0.0001653528 | 1329.707 | -0.0001611743 | -1321.791 | 0.0001660025 | 1344.288 | -0.0001669104 | -1359.064 | 0.000166521 | 1350.51 | -0.0001670873 | -1358.49 | 0.4630208 | 0.000170414 | 1576.049 | -0.0001101004 | -701.8124 | 0.0001652042 | 1533.896 | -0.0001170609 | -758.1823 | 0.0001654631 | 1539.942 | -0.0001165739 | -750.2837 | 0.1727941 | 0.004936304 | -62521.91 | -0.009883801 | -323.3979 | 0.003545696 | -36629.21 | -0.007103063 | -5987.186
0.485 | 0.000160944 | 1296.235 | -0.0001573343 | -1288.28 | 0.0001614973 | 1311.136 | -0.0001615586 | -1312.175 | 0.0001619469 | 1315.591 | -0.0001619105 | -1314.228 | 0.4704167 | 0.0001652382 | 1530.647 | -0.0001074709 | -683.8329 | 0.0001605478 | 1496.403 | -0.0001123011 | -719.2115 | 0.0001604738 | 1497.53 | -0.0001119762 | -714.8459 | 0.1764706 | 0.004938738 | -62405.38 | -0.009955732 | -501.1463 | 0.003550494 | -36427.82 | -0.007134176 | -5930.846
0.4925 | 0.0001564386 | 1259.144 | -0.0001536972 | -1259.253 | 0.0001572861 | 1277.589 | -0.0001571043 | -1275.356 | 0.0001572235 | 1277.581 | -0.0001571147 | -1274.94 | 0.4778125 | 0.0001605139 | 1488.869 | -0.0001049119 | -666.468 | 0.0001563776 | 1462.682 | -0.0001083921 | -687.328 | 0.0001558921 | 1459.25 | -0.0001077441 | -681.5559 | 0.1801471 | 0.004967633 | -62236.66 | -0.01004875 | -281.8745 | 0.003536168 | -36336.91 | -0.007152951 | -5914.342
0.5 | 0.0001523508 | 1231.157 | -0.0001496713 | -1221.353 | 0.0001530338 | 1247.63 | -0.0001521017 | -1230.162 | 0.0001529897 | 1247.209 | -0.0001520103 | -1229.482 | 0.4852083 | 0.0001557628 | 1446.912 | -0.0001023016 | -648.6481 | 0.000152227 | 1425.072 | -0.0001049553 | -663.3251 | 0.0001512838 | 1418.981 | -0.0001036818 | -651.4166 | 0.1838235 | 0.004992514 | -62062.63 | -0.01014679 | -400.4904 | 0.00353058 | -36167.58 | -0.007189933 | -5889.173
0.55 | 0.0001299931 | 1065.249 | -0.0001264909 | -1017.479 | 0.0001306831 | 1076.577 | -0.0001270309 | -1016.138 | 0.0001304904 | 1075.829 | -0.0001266651 | -1012.351 | 0.4926042 | 0.0001511293 | 1405.128 | -9.956355e-05 | -630.5732 | 0.0001481947 | 1392.173 | -0.0001012806 | -633.642 | 0.0001469235 | 1379.8 | -0.0001001168 | -626.2413 | 0.1875 | 0.005019696 | -61822.51 | -0.01024398 | -206.4975 | 0.003545267 | -35898.36 | -0.007235735 | -5828.962
0.6 | 0.0001094396 | 903.8683 | -0.0001056877 | -843.0299 | 0.0001099992 | 912.169 | -0.000105635 | -838.8458 | 0.0001098122 | 911.576 | -0.0001052107 | -834.4748 | 0.5 | 0.0001471327 | 1372.789 | -9.688151e-05 | -608.6796 | 0.000143643 | 1353.69 | -9.701776e-05 | -600.5475 | 0.0001432681 | 1350.749 | -9.65246e-05 | -596.4399 | 0.1911765 | 0.005048046 | -61578.9 | -0.01035254 | -277.1389 | 0.003557319 | -35618.59 | -0.007282829 | -5806.092
0.65 | 9.586405e-05 | 802.5576 | -9.048299e-05 | -710.6364 | 9.611766e-05 | 805.3878 | -9.023835e-05 | -707.8792 | 9.625182e-05 | 806.7081 | -9.042115e-05 | -709.1326 | 0.55 | 0.0001236962 | 1163.88 | -8.131917e-05 | -500.9067 | 0.0001221941 | 1167.211 | -7.875456e-05 | -464.5527 | 0.0001209622 | 1148.784 | -7.878783e-05 | -473.2463 | 0.1948529 | 0.005088516 | -61349.29 | -0.01046833 | -128.7423 | 0.003561476 | -35305.2 | -0.007321271 | -5767.219
0.7 | 8.2278e-05 | 691.301 | -7.660963e-05 | -598.9144 | 8.243401e-05 | 692.4354 | -7.665036e-05 | -599.3776 | 8.25289e-05 | 694.2396 | -7.669042e-05 | -598.6691 | 0.6 | 0.0001048176 | 1004.234 | -6.654173e-05 | -387.2558 | 0.0001032456 | 997.0252 | -6.377882e-05 | -359.2635 | 0.0001033789 | 998.37 | -6.365083e-05 | -357.9612 | 0.1985294 | 0.005112293 | -61044.7 | -0.01058311 | -107.8119 | 0.0035779 | -34964.05 | -0.007366025 | -5700.43
0.75 | 7.292593e-05 | 621.7349 | -6.61409e-05 | -507.5297 | 7.30642e-05 | 622.0407 | -6.627512e-05 | -509.4365 | 7.306972e-05 | 621.6788 | -6.632376e-05 | -510.2382 | 0.65 | 9.317968e-05 | 905.9302 | -5.602488e-05 | -305.6558 | 9.165092e-05 | 892.2601 | -5.438517e-05 | -293.5968 | 9.20014e-05 | 898.2727 | -5.437492e-05 | -290.347 | 0.2022059 | 0.005151344 | -60650.56 | -0.01071212 | -50.6228 | 0.003596934 | -34584.55 | -0.007402089 | -5586.564
0.8 | 6.356153e-05 | 543.2429 | -5.682971e-05 | -434.3703 | 6.376148e-05 | 545.1775 | -5.701843e-05 | -435.5917 | 6.379991e-05 | 545.0577 | -5.710007e-05 | -436.6865 | 0.7 | 8.172726e-05 | 804.0399 | -4.667969e-05 | -238.6632 | 8.115634e-05 | 800.7318 | -4.567789e-05 | -229.2004 | 8.074669e-05 | 797.2421 | -4.544737e-05 | -227.4916 | 0.2058824 | 0.005193515 | -60242.84 | -0.01085092 | -16.24868 | 0.00360766 | -34202.7 | -0.007457665 | -5570.236
0.85 | 5.687022e-05 | 491.8612 | -4.966193e-05 | -373.2118 | 5.73975e-05 | 496.8475 | -4.99192e-05 | -374.5964 | 5.708203e-05 | 494.1786 | -4.965374e-05 | -372.5479 | 0.75 | 7.490542e-05 | 748.6911 | -4.017025e-05 | -185.7579 | 7.429028e-05 | 744.2219 | -3.934713e-05 | -178.548 | 7.399767e-05 | 740.3876 | -3.917941e-05 | -178.6443 | 0.2095588 | 0.005232035 | -59650.87 | -0.01097385 | -27.02007 | 0.003636884 | -33681.79 | -0.007504949 | -5542.924
0.9 | 5.020403e-05 | 436.6591 | -4.304692e-05 | -320.5665 | 5.040774e-05 | 438.1331 | -4.325285e-05 | -322.4191 | 5.027109e-05 | 437.4088 | -4.302846e-05 | -320.2116 | 0.8 | 6.795445e-05 | 688.1102 | -3.404446e-05 | -140.1517 | 6.726019e-05 | 683.0405 | -3.320526e-05 | -132.7691 | 6.763639e-05 | 685.1595 | -3.357719e-05 | -136.7252 | 0.2132353 | 0.0052558 | -58976.5 | -0.01109375 | -24.26917 | 0.003665734 | -33157.57 | -0.007538589 | -5474.825
0.95 | 4.499857e-05 | 396.3802 | -3.755563e-05 | -273.9846 | 4.527079e-05 | 398.8658 | -3.776857e-05 | -275.4388 | 4.525052e-05 | 398.1503 | -3.786023e-05 | -276.734 | 0.85 | 6.400642e-05 | 657.1703 | -2.986685e-05 | -105.109 | 6.274205e-05 | 641.6647 | -2.94192e-05 | -106.7124 | 6.384557e-05 | 656.5908 | -2.948273e-05 | -101.2631 | 0.2169118 | 0.005324626 | -58164.41 | -0.01124118 | -20.45042 | 0.003704795 | -32527.73 | -0.007561589 | -5404.396
1 | 3.981005e-05 | 352.0689 | -3.263959e-05 | -236.2439 | 3.997371e-05 | 353.2793 | -3.283593e-05 | -237.9569 | 3.99837e-05 | 353.3073 | -3.285793e-05 | -238.1887 | 0.9 | 6.009724e-05 | 624.2373 | -2.601353e-05 | -75.00811 | 5.993202e-05 | 622.5604 | -2.589124e-05 | -74.35024 | 5.995911e-05 | 623.0047 | -2.586471e-05 | -73.91057 | 0.2205882 | 0.005388515 | -57279.49 | -0.01138429 | -2.823485 | 0.003759896 | -31835.8 | -0.007593018 | -5337.974
1.05 | 3.577453e-05 | 318.8726 | -2.869944e-05 | -204.6755 | 3.573608e-05 | 318.2179 | -2.871457e-05 | -205.1408 | 3.576827e-05 | 318.5597 | -2.873887e-05 | -205.2577 | 0.9499999 | 5.860227e-05 | 615.6879 | -2.363266e-05 | -52.08446 | 5.840906e-05 | 613.0104 | -2.372252e-05 | -53.92275 | 5.85906e-05 | 615.399 | -2.375789e-05 | -53.29546 | 0.2242647 | 0.005453171 | -56311.52 | -0.01150103 | -38.31437 | 0.003812327 | -30973.16 | -0.007573412 | -5241.978
1.1 | 3.197995e-05 | 287.9491 | -2.497304e-05 | -174.5264 | 3.205601e-05 | 288.4131 | -2.506584e-05 | -175.4335 | 3.205934e-05 | 288.4867 | -2.506539e-05 | -175.3833 | 0.9999999 | 5.672819e-05 | 601.928 | -2.109428e-05 | -30.0139 | 5.680616e-05 | 601.4151 | -2.167301e-05 | -35.85939 | 5.680724e-05 | 601.6391 | -2.161864e-05 | -35.20259 | 0.2279412 | 0.005522889 | -55185.92 | -0.0116123 | 3.828199 | 0.003861904 | -30077.76 | -0.007549313 | -5273.627
1.15 | 2.877234e-05 | 260.7484 | -2.202242e-05 | -151.7203 | 2.892334e-05 | 262.6959 | -2.203943e-05 | -151.1372 | 2.890265e-05 | 262.517 | -2.202552e-05 | -151.0351 | 1.05 | 5.614291e-05 | 601.5768 | -1.96275e-05 | -13.70172 | 5.687374e-05 | 601.9945 | -2.174552e-05 | -36.41748 | 5.684174e-05 | 601.853 | -2.169656e-05 | -35.90167 | 0.2316176 | 0.005621426 | -53684.82 | -0.01169679 | 20.33494 | 0.003930593 | -28908.49 | -0.007488556 | -5256.907
1.2 | 2.572728e-05 | 234.9265 | -1.92028e-05 | -129.9193 | 2.579692e-05 | 235.6066 | -1.925956e-05 | -130.2656 | 2.580861e-05 | 235.8611 | -1.924667e-05 | -130.0014 | 1.0999999 | 5.590896e-05 | 609.0945 | -1.783428e-05 | 10.27718 | 5.842131e-05 | 604.9614 | -2.406751e-05 | -64.87262 | 5.835153e-05 | 604.1943 | -2.398631e-05 | -64.41376 | 0.2352941 | 0.005728866 | -52104.3 | -0.01177549 | -16.75477 | 0.004006147 | -27919.17 | -0.007419453 | -5431.023
1.25 | 2.333141e-05 | 215.9282 | -1.685645e-05 | -110.4093 | 2.332747e-05 | 215.4647 | -1.689606e-05 | -111.1624 | 2.337005e-05 | 216.0045 | -1.693278e-05 | -111.2666 | 1.15 | 5.621976e-05 | 628.1649 | -2.026992e-05 | 7.045745 | 6.168014e-05 | 650.9186 | -2.763951e-05 | -74.38379 | 6.162004e-05 | 650.1412 | -2.760838e-05 | -74.42044 | 0.2389706 | 0.005847561 | -50252.05 | -0.01165259 | -89.83559 | 0.004118707 | -26645.16 | -0.007356919 | -5745.6
1.3 | 2.069735e-05 | 192.5036 | -1.461169e-05 | -94.21644 | 2.06703e-05 | 192.1083 | -1.459911e-05 | -94.28995 | 2.076416e-05 | 192.9299 | -1.469712e-05 | -95.02632 | 1.2 | 5.651494e-05 | 667.9632 | -2.390212e-05 | 14.9525 | 6.074969e-05 | 703.1897 | -3.135954e-05 | -44.76493 | 6.074706e-05 | 703.164 | -3.137215e-05 | -44.87176 | 0.2426471 | 0.005945202 | -48360.36 | -0.0116833 | 76.59502 | 0.004203751 | -25479.93 | -0.007319595 | -6114.856
1.35 | 1.856962e-05 | 174.2139 | -1.274006e-05 | -80.03015 | 1.856722e-05 | 174.0388 | -1.276082e-05 | -80.35428 | 1.858179e-05 | 174.213 | -1.276728e-05 | -80.35094 | [13 empty] | 0.2463235 | 0.00608101 | -44346.31 | -0.0109869 | 59.39066 | 0.004368134 | -24313.12 | -0.007327837 | -6719.739
1.4 | 1.657118e-05 | 156.9599 | -1.100562e-05 | -66.972 | 1.66138e-05 | 157.3231 | -1.10399e-05 | -67.2332 | 1.661863e-05 | 157.3321 | -1.104221e-05 | -67.28227 | [13 empty] | 0.25 | 0.006239285 | -39536.63 | -0.01004172 | 51.61472 | 0.004548301 | -23022.56 | -0.007347537 | -7247.105
1.45 | 1.486711e-05 | 141.8882 | -9.594463e-06 | -56.74715 | 1.491294e-05 | 142.574 | -9.57912e-06 | -56.30885 | 1.487971e-05 | 142.0766 | -9.590161e-06 | -56.62613
1.5 | 1.321605e-05 | 127.2661 | -8.230155e-06 | -46.88356 | 1.325989e-05 | 127.655 | -8.26652e-06 | -47.14592 | 1.323226e-05 | 127.3486 | -8.255842e-06 | -47.14133
1.55 | 1.190079e-05 | 116.0924 | -7.108109e-06 | -38.26565 | 1.190736e-05 | 115.9352 | -7.142943e-06 | -38.75905 | 1.193148e-05 | 116.3948 | -7.126307e-06 | -38.36013
1.6 | 1.045364e-05 | 102.6116 | -6.020381e-06 | -31.16238 | 1.050255e-05 | 103.1536 | -6.044475e-06 | -31.21317 | 1.049881e-05 | 103.1318 | -6.037993e-06 | -31.15207
1.65 | 9.307507e-06 | 92.30956 | -5.133852e-06 | -24.95863 | 9.333307e-06 | 92.75893 | -5.112247e-06 | -24.54332 | 9.321363e-06 | 92.53575 | -5.120287e-06 | -24.73479
1.7 | 8.230892e-06 | 82.63572 | -4.299527e-06 | -19.11504 | 8.234812e-06 | 82.71038 | -4.290415e-06 | -18.99823 | 8.245959e-06 | 82.81314 | -4.290179e-06 | -18.98407
1.75 | 7.295917e-06 | 74.05807 | -3.608214e-06 | -14.48675 | 7.276339e-06 | 73.85104 | -3.594546e-06 | -14.42381 | 7.291531e-06 | 74.02605 | -3.592305e-06 | -14.35398
1.8 | 6.394608e-06 | 65.66262 | -2.96395e-06 | -10.33168 | 6.364622e-06 | 65.3876 | -2.937691e-06 | -10.14998 | 6.389887e-06 | 65.62286 | -2.951362e-06 | -10.2309
1.85 | 5.672631e-06 | 59.145 | -2.436558e-06 | -6.704052 | 5.660307e-06 | 59.03387 | -2.418726e-06 | -6.570304 | 5.678937e-06 | 59.19978 | -2.431563e-06 | -6.659913
1.9 | 4.905911e-06 | 51.75273 | -1.925284e-06 | -3.71863 | 4.905751e-06 | 51.7869 | -1.919316e-06 | -3.634699 | 4.907123e-06 | 51.82357 | -1.914334e-06 | -3.568711
1.95 | 4.297395e-06 | 46.02441 | -1.517633e-06 | -1.195367 | 4.308304e-06 | 46.2694 | -1.502756e-06 | -0.9181508 | 4.282351e-06 | 45.97573 | -1.492655e-06 | -0.9190572
2 | 3.716518e-06 | 40.50827 | -1.137698e-06 | 1.090579 | 3.702846e-06 | 40.37568 | -1.127593e-06 | 1.151059 | 3.697144e-06 | 40.36337 | -1.119132e-06 | 1.25377
2.05 | 3.22458e-06 | 35.75645 | -8.30701e-07 | 2.826347 | 3.200564e-06 | 35.54311 | -8.120925e-07 | 2.95913 | 3.196737e-06 | 35.51194 | -8.127668e-07 | 2.953568
2.1 | 2.761542e-06 | 31.25733 | -5.493154e-07 | 4.372169 | 2.737415e-06 | 31.08691 | -5.310477e-07 | 4.546012 | 2.718209e-06 | 30.85622 | -5.227797e-07 | 4.538418
2.15 | 2.389413e-06 | 27.68701 | -3.279991e-07 | 5.620809 | 2.349153e-06 | 27.27379 | -3.0572e-07 | 5.715422 | 2.357435e-06 | 27.368 | -3.110538e-07 | 5.699069
2.2 | 2.001792e-06 | 23.78611 | -1.17703e-07 | 6.575171 | 1.9718e-06 | 23.5244 | -9.596955e-08 | 6.733487 | 1.971864e-06 | 23.52577 | -9.593211e-08 | 6.73464
2.25 | 1.709836e-06 | 20.92018 | 4.178127e-08 | 7.375073 | 1.683799e-06 | 20.66536 | 5.770311e-08 | 7.460972 | 1.685038e-06 | 20.69191 | 5.68472e-08 | 7.470509
2.3 | 1.403998e-06 | 17.79198 | 1.949352e-07 | 7.974026 | 1.381216e-06 | 17.58895 | 2.13031e-07 | 8.102944 | 1.378479e-06 | 17.55403 | 2.112693e-07 | 8.075939
2.35 | 1.166387e-06 | 15.3665 | 3.079461e-07 | 8.395706 | 1.149598e-06 | 15.21292 | 3.190956e-07 | 8.46899 | 1.141027e-06 | 15.11079 | 3.199148e-07 | 8.443108
2.4 | 9.51985e-07 | 13.14453 | 4.012751e-07 | 8.672605 | 9.295966e-07 | 12.93952 | 4.147063e-07 | 8.758458 | 9.299371e-07 | 12.94117 | 4.142176e-07 | 8.753376
2.45 | 7.643298e-07 | 11.18009 | 4.786625e-07 | 8.860389 | 7.394709e-07 | 10.93475 | 4.923344e-07 | 8.927925 | 7.474609e-07 | 11.02205 | 4.900951e-07 | 8.932158
2.5 | 5.8845e-07 | 9.306436 | 5.44441e-07 | 8.949069 | 5.692883e-07 | 9.136834 | 5.602068e-07 | 9.06309 | 5.733794e-07 | 9.183778 | 5.59131e-07 | 9.068076
2.55 | 4.583175e-07 | 7.917459 | 5.849631e-07 | 8.94586 | 4.458901e-07 | 7.803334 | 5.961873e-07 | 9.023794 | 4.444994e-07 | 7.783516 | 5.968142e-07 | 9.020358
2.6 | 3.219047e-07 | 6.410596 | 6.265682e-07 | 8.884554 | 3.129894e-07 | 6.33885 | 6.36496e-07 | 8.965821 | 3.148529e-07 | 6.354633 | 6.356476e-07 | 8.959582
2.65 | 2.241307e-07 | 5.309703 | 6.456868e-07 | 8.732864 | 2.162171e-07 | 5.250583 | 6.557466e-07 | 8.819695 | 2.193277e-07 | 5.275898 | 6.543903e-07 | 8.808737
2.7 | 1.245125e-07 | 4.176997 | 6.677554e-07 | 8.588293 | 1.173619e-07 | 4.118381 | 6.739875e-07 | 8.638349 | 1.178605e-07 | 4.123389 | 6.738366e-07 | 8.638081
2.75 | 5.390139e-08 | 3.331018 | 6.706093e-07 | 8.338873 | 4.533645e-08 | 3.266544 | 6.78201e-07 | 8.405594 | 4.303116e-08 | 3.239412 | 6.787365e-07 | 8.40153
2.8 | -9.836371e-09 | 2.560101 | 6.698432e-07 | 8.079305 | -2.078271e-08 | 2.466559 | 6.790522e-07 | 8.149428 | -1.899927e-08 | 2.484156 | 6.772279e-07 | 8.13773
2.85 | -6.468251e-08 | 1.884175 | 6.671368e-07 | 7.826767 | -7.285483e-08 | 1.814896 | 6.748761e-07 | 7.886697 | -7.127308e-08 | 1.832172 | 6.734481e-07 | 7.879532
2.9 | -1.163583e-07 | 1.237317 | 6.619654e-07 | 7.55754 | -1.211767e-07 | 1.201887 | 6.681583e-07 | 7.611525 | -1.20645e-07 | 1.207628 | 6.678697e-07 | 7.610604
2.95 | -1.476701e-07 | 0.7992072 | 6.457072e-07 | 7.24167 | -1.528244e-07 | 0.75343 | 6.5263e-07 | 7.293962 | -1.523514e-07 | 0.7615826 | 6.52628e-07 | 7.298258
3 | -1.8286e-07 | 0.3188115 | 6.333395e-07 | 6.946597 | -1.872867e-07 | 0.2855651 | 6.397703e-07 | 7.001516 | -1.871275e-07 | 0.2874162 | 6.395912e-07 | 7.00062
3.05 | -2.032096e-07 | -0.002303138 | 6.14323e-07 | 6.636307 | -2.074973e-07 | -0.0403983 | 6.194493e-07 | 6.674657 | -2.094622e-07 | -0.05814958 | 6.197392e-07 | 6.675215
3.1 | -2.209037e-07 | -0.3036536 | 5.934091e-07 | 6.308812 | -2.282747e-07 | -0.3636305 | 6.012312e-07 | 6.372207 | -2.263969e-07 | -0.3489721 | 5.98018e-07 | 6.345525
3.15 | -2.358961e-07 | -0.5625217 | 5.745518e-07 | 6.01856 | -2.415753e-07 | -0.6099969 | 5.793055e-07 | 6.055803 | -2.40209e-07 | -0.6002386 | 5.783299e-07 | 6.046543
3.2 | -2.484608e-07 | -0.7944903 | 5.544982e-07 | 5.725778 | -2.505766e-07 | -0.811451 | 5.559169e-07 | 5.737518 | -2.518792e-07 | -0.8200731 | 5.585434e-07 | 5.760803
3.25 | -2.529951e-07 | -0.9450567 | 5.308231e-07 | 5.419783 | -2.573881e-07 | -0.9798057 | 5.348049e-07 | 5.453039 | -2.572347e-07 | -0.9796454 | 5.346766e-07 | 5.450912
3.3 | -2.586979e-07 | -1.097037 | 5.099365e-07 | 5.144506 | -2.629675e-07 | -1.134835 | 5.129514e-07 | 5.16586 | -2.619598e-07 | -1.123406 | 5.130163e-07 | 5.169633
3.35 | -2.588491e-07 | -1.197725 | 4.859268e-07 | 4.850079 | -2.627361e-07 | -1.2267 | 4.892552e-07 | 4.879696 | -2.621209e-07 | -1.22273 | 4.896747e-07 | 4.882076
3.4 | -2.595587e-07 | -1.289588 | 4.64285e-07 | 4.58824 | -2.62929e-07 | -1.317549 | 4.673093e-07 | 4.612206 | -2.625376e-07 | -1.313076 | 4.676911e-07 | 4.616601
3.45 | -2.565452e-07 | -1.343486 | 4.41641e-07 | 4.325996 | -2.593179e-07 | -1.3678 | 4.443628e-07 | 4.346298 | -2.59706e-07 | -1.369927 | 4.443138e-07 | 4.346926
3.5 | -2.526239e-07 | -1.386846 | 4.189279e-07 | 4.066356 | -2.552474e-07 | -1.407284 | 4.218723e-07 | 4.091132 | -2.552831e-07 | -1.408862 | 4.210702e-07 | 4.08333
3.55 | -2.485799e-07 | -1.41825 | 3.98847e-07 | 3.839051 | -2.511637e-07 | -1.441914 | 4.01481e-07 | 3.857757 | -2.510098e-07 | -1.440984 | 4.006949e-07 | 3.851054
3.6 | -2.44562e-07 | -1.448778 | 3.788807e-07 | 3.613764 | -2.464865e-07 | -1.463724 | 3.81329e-07 | 3.634327 | -2.461766e-07 | -1.460261 | 3.810329e-07 | 3.63287
3.65 | -2.381358e-07 | -1.454005 | 3.584112e-07 | 3.390137 | -2.39931e-07 | -1.468597 | 3.608383e-07 | 3.409832 | -2.39982e-07 | -1.467953 | 3.605309e-07 | 3.408393
3.7 | -2.31621e-07 | -1.447935 | 3.399361e-07 | 3.19328 | -2.334367e-07 | -1.46294 | 3.417936e-07 | 3.208103 | -2.331843e-07 | -1.460093 | 3.415635e-07 | 3.207032
3.75 | -2.244542e-07 | -1.43769 | 3.212331e-07 | 2.993455 | -2.260683e-07 | -1.452724 | 3.221163e-07 | 2.9987 | -2.262084e-07 | -1.452422 | 3.226367e-07 | 3.004365
3.8 | -2.17124e-07 | -1.417858 | 3.036529e-07 | 2.811007 | -2.185928e-07 | -1.429926 | 3.048135e-07 | 2.820291 | -2.185327e-07 | -1.429467 | 3.048205e-07 | 2.820318
3.85 | -2.093443e-07 | -1.39341 | 2.862939e-07 | 2.631322 | -2.107509e-07 | -1.404823 | 2.877358e-07 | 2.643039 | -2.104414e-07 | -1.400672 | 2.877477e-07 | 2.644773
3.9 | -2.016789e-07 | -1.366113 | 2.696368e-07 | 2.461112 | -2.029275e-07 | -1.375499 | 2.712015e-07 | 2.474571 | -2.026398e-07 | -1.373458 | 2.709291e-07 | 2.472064
3.95 | -1.946681e-07 | -1.338761 | 2.550955e-07 | 2.313455 | -1.957372e-07 | -1.349071 | 2.56374e-07 | 2.322208 | -1.956952e-07 | -1.348554 | 2.560584e-07 | 2.31982
4 | -1.874775e-07 | -1.309739 | 2.40666e-07 | 2.166915 | -1.885266e-07 | -1.318079 | 2.419491e-07 | 2.177512 | -1.883447e-07 | -1.316027 | 2.417678e-07 | 2.176615
4.05 | -1.803023e-07 | -1.279835 | 2.267122e-07 | 2.025245 | -1.812105e-07 | -1.287096 | 2.279108e-07 | 2.035091 | -1.811878e-07 | -1.286095 | 2.277561e-07 | 2.034652
4.1 | -1.728034e-07 | -1.23967 | 2.137846e-07 | 1.899541 | -1.737229e-07 | -1.247192 | 2.147053e-07 | 1.906961 | -1.734388e-07 | -1.244632 | 2.143915e-07 | 1.904667
4.15 | -1.654983e-07 | -1.201829 | 2.012255e-07 | 1.77608 | -1.665589e-07 | -1.214303 | 2.014959e-07 | 1.774412 | -1.659984e-07 | -1.205157 | 2.018721e-07 | 1.782062
4.2 | -1.583367e-07 | -1.163349 | 1.890071e-07 | 1.657187 | -1.593362e-07 | -1.1704 | 1.901149e-07 | 1.667247 | -1.588559e-07 | -1.167692 | 1.896141e-07 | 1.661989
4.25 | -1.518591e-07 | -1.128333 | 1.781429e-07 | 1.551383 | -1.526313e-07 | -1.134642 | 1.790562e-07 | 1.55876 | -1.524781e-07 | -1.133598 | 1.787789e-07 | 1.556309
4.3 | -1.453676e-07 | -1.091203 | 1.676907e-07 | 1.450925 | -1.459045e-07 | -1.096079 | 1.68299e-07 | 1.455348 | -1.459119e-07 | -1.095155 | 1.683826e-07 | 1.457011
4.35 | -1.392873e-07 | -1.058307 | 1.577333e-07 | 1.35359 | -1.397255e-07 | -1.061204 | 1.584344e-07 | 1.359944 | -1.397715e-07 | -1.061492 | 1.583462e-07 | 1.359313
4.4 | -1.328701e-07 | -1.017237 | 1.48351e-07 | 1.266363 | -1.335246e-07 | -1.02186 | 1.491771e-07 | 1.273763 | -1.331938e-07 | -1.019493 | 1.487322e-07 | 1.269831
4.45 | -1.268964e-07 | -0.9813036 | 1.394451e-07 | 1.18147 | -1.275137e-07 | -0.9878005 | 1.397066e-07 | 1.182109 | -1.270826e-07 | -0.9815813 | 1.398191e-07 | 1.18574
4.5 | -1.209585e-07 | -0.9430173 | 1.308482e-07 | 1.101729 | -1.214929e-07 | -0.9475259 | 1.312658e-07 | 1.104951 | -1.212043e-07 | -0.9450877 | 1.311283e-07 | 1.103929
4.55 | -1.155677e-07 | -0.9087768 | 1.230535e-07 | 1.028899 | -1.159317e-07 | -0.9117219 | 1.2339e-07 | 1.031642 | -1.158925e-07 | -0.911888 | 1.233254e-07 | 1.030633
4.6 | -1.102041e-07 | -0.8734484 | 1.155791e-07 | 0.9599795 | -1.10395e-07 | -0.8756111 | 1.155918e-07 | 0.9594696 | -1.105241e-07 | -0.8761725 | 1.159177e-07 | 0.9626036
4.65 | -1.052517e-07 | -0.843043 | 1.083835e-07 | 0.8917391 | -1.053895e-07 | -0.8418132 | 1.088598e-07 | 0.8979553 | -1.055382e-07 | -0.8446445 | 1.089062e-07 | 0.8967087
4.7 | -1.000978e-07 | -0.8063456 | 1.017275e-07 | 0.8325363 | -1.004624e-07 | -0.8089004 | 1.021801e-07 | 0.8366176 | -1.003299e-07 | -0.8079373 | 1.020864e-07 | 0.835744
4.75 | -9.535729e-08 | -0.7743533 | 9.547045e-08 | 0.7752253 | -9.574673e-08 | -0.7785287 | 9.562769e-08 | 0.7754891 | -9.546166e-08 | -0.7745731 | 9.560808e-08 | 0.7769706
4.8 | -9.062373e-08 | -0.7412196 | 8.936005e-08 | 0.7203028 | -9.09581e-08 | -0.744049 | 8.960567e-08 | 0.7221831 | -9.075777e-08 | -0.7424634 | 8.939033e-08 | 0.7203935
4.85 | -8.629688e-08 | -0.7112031 | 8.37883e-08 | 0.6699397 | -8.662654e-08 | -0.7144167 | 8.39679e-08 | 0.6708614 | -8.646015e-08 | -0.7126791 | 8.389533e-08 | 0.6706586
4.9 | -8.207194e-08 | -0.6811299 | 7.844302e-08 | 0.6222999 | -8.22245e-08 | -0.6823269 | 7.854578e-08 | 0.6231762 | -8.227141e-08 | -0.6824753 | 7.871648e-08 | 0.6247948
4.95 | -7.817127e-08 | -0.6545185 | 7.338523e-08 | 0.5761659 | -7.818466e-08 | -0.6532275 | 7.36084e-08 | 0.5793777 | -7.832146e-08 | -0.6549605 | 7.365259e-08 | 0.5791145
5 | -7.410054e-08 | -0.6236174 | 6.860422e-08 | 0.5351882 | -7.418145e-08 | -0.6245621 | 6.867431e-08 | 0.5354697 | -7.420255e-08 | -0.624482 | 6.87514e-08 | 0.5363471
5.05 | -7.042068e-08 | -0.5977844 | 6.406354e-08 | 0.4942679 | -7.05101e-08 | -0.5976303 | 6.427921e-08 | 0.4968995 | -7.051294e-08 | -0.5981836 | 6.42072e-08 | 0.4957843
5.1 | -6.671431e-08 | -0.5694079 | 5.981244e-08 | 0.4580274 | -6.68904e-08 | -0.5709177 | 5.998291e-08 | 0.4593318 | -6.682127e-08 | -0.5701668 | 5.993679e-08 | 0.4591467
5.15 | -6.326496e-08 | -0.5436798 | 5.583234e-08 | 0.4234262 | -6.354554e-08 | -0.5468475 | 5.592943e-08 | 0.4233253 | -6.334792e-08 | -0.544153 | 5.592287e-08 | 0.4243617
5.2 | -5.993973e-08 | -0.5190774 | 5.19453e-08 | 0.3894627 | -6.014309e-08 | -0.5205508 | 5.211509e-08 | 0.3910193 | -6.000334e-08 | -0.5192811 | 5.203307e-08 | 0.3904883
5.25 | -5.686573e-08 | -0.495641 | 4.844608e-08 | 0.3595225 | -5.699436e-08 | -0.4966466 | 4.8548e-08 | 0.3603891 | -5.693954e-08 | -0.4961086 | 4.852788e-08 | 0.3603186
5.3 | -5.385308e-08 | -0.4725383 | 4.503564e-08 | 0.3304679 | -5.391068e-08 | -0.4732514 | 4.507103e-08 | 0.3305099 | -5.389375e-08 | -0.472834 | 4.510551e-08 | 0.3310699
5.35 | -5.108426e-08 | -0.4521932 | 4.184648e-08 | 0.3024324 | -5.10841e-08 | -0.4514085 | 4.195016e-08 | 0.3040577 | -5.11183e-08 | -0.4522111 | 4.191246e-08 | 0.3032266
5.4 | -4.824673e-08 | -0.4294935 | 3.881804e-08 | 0.2774985 | -4.83443e-08 | -0.4303801 | 3.890975e-08 | 0.278149 | -4.829517e-08 | -0.429872 | 3.887683e-08 | 0.2779909
5.45 | -4.566309e-08 | -0.4095373 | 3.601561e-08 | 0.2537184 | -4.58422e-08 | -0.4114548 | 3.608415e-08 | 0.2538118 | -4.570129e-08 | -0.4097631 | 3.604998e-08 | 0.2540818
5.5 | -4.315747e-08 | -0.3902276 | 3.328291e-08 | 0.2304912 | -4.328183e-08 | -0.391124 | 3.338065e-08 | 0.2313984 | -4.318635e-08 | -0.3902798 | 3.331675e-08 | 0.2309484
5.55 | -4.085688e-08 | -0.3720331 | 3.082288e-08 | 0.2100281 | -4.100489e-08 | -0.3738048 | 3.0861e-08 | 0.2097678 | -4.088274e-08 | -0.3721394 | 3.0849e-08 | 0.2103439
5.6 | -3.864454e-08 | -0.3546926 | 2.843997e-08 | 0.1900538 | -3.86975e-08 | -0.3551564 | 2.846706e-08 | 0.1902401 | -3.864798e-08 | -0.354622 | 2.845534e-08 | 0.1902771
5.65 | -3.664424e-08 | -0.3393871 | 2.624562e-08 | 0.1712975 | -3.661315e-08 | -0.3386497 | 2.627032e-08 | 0.171983 | -3.663794e-08 | -0.3391809 | 2.62563e-08 | 0.1715392
5.7 | -3.460718e-08 | -0.3228925 | 2.41304e-08 | 0.1540742 | -3.462153e-08 | -0.3231417 | 2.413847e-08 | 0.1540071 | -3.45858e-08 | -0.322695 | 2.41338e-08 | 0.1541258
5.75 | -3.283651e-08 | -0.3094706 | 2.219499e-08 | 0.1374017 | -3.280988e-08 | -0.3087965 | 2.22227e-08 | 0.1380846 | -3.281599e-08 | -0.3091308 | 2.219757e-08 | 0.1375958
5.8 | -3.102298e-08 | -0.2946606 | 2.034369e-08 | 0.1224522 | -3.105761e-08 | -0.294988 | 2.036908e-08 | 0.1226121 | -3.101321e-08 | -0.2945291 | 2.034266e-08 | 0.122496
5.85 | -2.944536e-08 | -0.2822462 | 1.86753e-08 | 0.108508 | -2.954655e-08 | -0.2835477 | 1.868851e-08 | 0.1081355 | -2.942761e-08 | -0.2820499 | 1.865897e-08 | 0.1084277
5.9 | -2.795736e-08 | -0.2707646 | 1.706884e-08 | 0.09486172 | -2.796873e-08 | -0.2707503 | 1.706197e-08 | 0.09491245 | -2.792832e-08 | -0.2703781 | 1.704901e-08 | 0.09485132
5.95 | -2.66211e-08 | -0.260183 | 1.562672e-08 | 0.08288199 | -2.663576e-08 | -0.2603279 | 1.562188e-08 | 0.08281695 | -2.657922e-08 | -0.2597131 | 1.560156e-08 | 0.08280748
6 | -2.536943e-08 | -0.250497 | 1.425004e-08 | 0.07122507 | -2.537947e-08 | -0.2507101 | 1.42404e-08 | 0.07101514 | -2.531257e-08 | -0.2499273 | 1.421606e-08 | 0.07105696
6.05 | -2.43358e-08 | -0.242907 | 1.304329e-08 | 0.06062253 | -2.428142e-08 | -0.2422326 | 1.30131e-08 | 0.06061013 | -2.427923e-08 | -0.2422971 | 1.300959e-08 | 0.06049941
6.1 | -2.329299e-08 | -0.2348153 | 1.187931e-08 | 0.0507944 | -2.326723e-08 | -0.2346187 | 1.184786e-08 | 0.05052643 | -2.323001e-08 | -0.2342234 | 1.183772e-08 | 0.05053712
6.15 | -2.25138e-08 | -0.2294179 | 1.089261e-08 | 0.04185211 | -2.252323e-08 | -0.2296637 | 1.086959e-08 | 0.041496 | -2.244808e-08 | -0.2287702 | 1.08422e-08 | 0.04155692
6.2 | -2.17463e-08 | -0.2237819 | 9.956953e-09 | 0.0336581 | -2.171493e-08 | -0.2235759 | 9.907899e-09 | 0.03321094 | -2.167548e-08 | -0.2231206 | 9.901648e-09 | 0.03329525
6.25 | -2.125883e-08 | -0.2209854 | 9.198486e-09 | 0.02633724 | -2.122881e-08 | -0.220683 | 9.157209e-09 | 0.02606062 | -2.117548e-08 | -0.2201649 | 9.133343e-09 | 0.02595185
6.3 | -2.078908e-08 | -0.2180232 | 8.492373e-09 | 0.01975102 | -2.072964e-08 | -0.2175329 | 8.422495e-09 | 0.01919112 | -2.069828e-08 | -0.2172021 | 8.421591e-09 | 0.01926003
6.35 | -2.063017e-08 | -0.2182174 | 7.983639e-09 | 0.01413526 | -2.0531e-08 | -0.2171354 | 7.909318e-09 | 0.01380847 | -2.053123e-08 | -0.217283 | 7.906472e-09 | 0.01363966
6.4 | -2.049501e-08 | -0.2183345 | 7.526637e-09 | 0.009209688 | -2.046477e-08 | -0.2181805 | 7.482778e-09 | 0.008761968 | -2.038562e-08 | -0.217361 | 7.437888e-09 | 0.008574219
6.45 | -2.070349e-08 | -0.2217827 | 7.302735e-09 | 0.005636313 | -2.056932e-08 | -0.2202376 | 7.230973e-09 | 0.005509147 | -2.06246e-08 | -0.2212055 | 7.22401e-09 | 0.00493361
6.5 | -2.096328e-08 | -0.2256967 | 7.10825e-09 | 0.002252564 | -2.086366e-08 | -0.22466 | 7.03587e-09 | 0.001892538 | -2.084934e-08 | -0.2245395 | 7.035431e-09 | 0.001893194
6.55 | -2.161108e-08 | -0.2331166 | 7.210438e-09 | 0.000922812 | -2.152748e-08 | -0.2321658 | 7.165837e-09 | 0.0008326098 | -2.149358e-08 | -0.2318084 | 7.150024e-09 | 0.0007862921
6.6 | -2.242556e-08 | -0.2423819 | 7.426252e-09 | 2.372933e-05 | -2.234006e-08 | -0.2412917 | 7.376482e-09 | 1.560122e-05 | -2.230748e-08 | -0.240944 | 7.364925e-09 | 4.918271e-06

## Sub 3 1.2% 10 ksi I
0.125
Group 2, Condition 3 (IFF) Sequence Step 1 - IFF 1.2%
PATHS ALONG Y-DIRECTION (L) | [12 empty] | PATHS ALONG X-DIRECTION (T) | [12 empty] | PATHS ALONG Z-DIRECTION (THROUGH THICKNESS)
| Midplane |  | Midplane |  | Entry |  | Entry |  | Exit |  | Exit |  |  | Midplane |  | Midplane |  | Entry |  | Entry |  | Exit |  | Exit |  |  | At bore |  | At bore |  | 0.02" away from bore |  | 0.02" away from bore
| Hoop |  | Radial |  | Hoop |  | Radial |  | Hoop |  | Radial |  |  | Hoop |  | Radial |  | Hoop |  | Radial |  | Hoop |  | Radial |  |  | Hoop |  | Radial |  | Hoop |  | Radial
Radial | Strain | Stress | Strain | Stress | Strain | Stress | Strain | Stress | Strain | Stress | Strain | Stress | Radial | Strain | Stress | Strain | Stress | Strain | Stress | Strain | Stress | Strain | Stress | Strain | Stress | z coordinate | Strain | Stress | Strain | Stress | Strain | Stress | Strain | Stress
dim, in | in/in | psi | in/in | psi | in/in | psi | in/in | psi | in/in | psi | in/in | psi | dim, in | in/in | psi | in/in | psi | in/in | psi | in/in | psi | in/in | psi | in/in | psi | in | in/in | psi | in/in | psi | in/in | psi | in/in | psi
0.125 | 0.007226 | 14020 | -0.009144 | -47700 | 0.007665 | 18440 | -0.01059 | -42780 |  |  |  |  | 0.125 | 0.006936 | 14130 | -0.008825 | -47350 | 0.007436 | 18470 | -0.01027 | -42600 |  |  |  |  | 5.439e-32 | 0.007436 | 18470 | -0.01027 | -42600 | 0.005243 | 21720 | -0.006626 | -37520
0.1465 | 0.005069 | 21520 | -0.006097 | -37590 | 0.005326 | 22030 | -0.006677 | -37330 |  |  |  |  | 0.1356 | 0.005796 | 17990 | -0.007233 | -42250 | 0.00613 | 20820 | -0.007973 | -39410 |  |  |  |  | 0.002451 | 0.007388 | 17930 | -0.01031 | -43060 | 0.005218 | 22090 | -0.006525 | -37110
0.168 | 0.003728 | 25660 | -0.004113 | -29670 | 0.003963 | 23770 | -0.004585 | -32710 |  |  |  |  | 0.1463 | 0.004885 | 21090 | -0.005925 | -37740 | 0.005132 | 21790 | -0.006466 | -37290 |  |  |  |  | 0.004902 | 0.007341 | 17440 | -0.0103 | -43510 | 0.005197 | 22360 | -0.006449 | -36800
0.1895 | 0.002919 | 24930 | -0.00295 | -22860 | 0.003043 | 23630 | -0.003244 | -26870 |  |  |  |  | 0.1569 | 0.004187 | 23760 | -0.004866 | -33380 | 0.004444 | 23230 | -0.005332 | -34600 |  |  |  |  | 0.007353 | 0.007298 | 17020 | -0.01026 | -43910 | 0.005177 | 22540 | -0.006391 | -36570
0.211 | 0.002352 | 20170 | -0.002295 | -17500 | 0.002438 | 19240 | -0.002548 | -21000 |  |  |  |  | 0.1676 | 0.003664 | 25530 | -0.004054 | -29560 | 0.003908 | 24350 | -0.004454 | -31870 |  |  |  |  | 0.009804 | 0.00726 | 16680 | -0.0102 | -44270 | 0.005156 | 22640 | -0.006345 | -36420
0.2326 | 0.00194 | 16420 | -0.00187 | -14510 | 0.001999 | 15980 | -0.002065 | -17030 |  |  |  |  | 0.1782 | 0.003211 | 25950 | -0.003377 | -25950 | 0.003365 | 24010 | -0.003726 | -29550 |  |  |  |  | 0.01225 | 0.007227 | 16400 | -0.01013 | -44570 | 0.005133 | 22670 | -0.00631 | -36340
0.2541 | 0.001631 | 13760 | -0.001542 | -12010 | 0.00167 | 13430 | -0.001702 | -13950 |  |  |  |  | 0.1889 | 0.002859 | 24220 | -0.002925 | -22860 | 0.002985 | 23270 | -0.003194 | -26670 |  |  |  |  | 0.01471 | 0.007201 | 16170 | -0.01006 | -44830 | 0.005109 | 22630 | -0.006281 | -36330
0.2756 | 0.001394 | 11740 | -0.0013 | -10130 | 0.001418 | 11490 | -0.001423 | -11580 |  |  |  |  | 0.1995 | 0.002562 | 21560 | -0.002599 | -20290 | 0.002668 | 21030 | -0.002828 | -23600 |  |  |  |  | 0.01716 | 0.00718 | 15980 | -0.009991 | -45060 | 0.005083 | 22530 | -0.00626 | -36370
0.2971 | 0.001205 | 10120 | -0.001115 | -8722 | 0.00122 | 9969 | -0.001206 | -9734 |  |  |  |  | 0.2101 | 0.002311 | 19480 | -0.002311 | -18050 | 0.002399 | 18970 | -0.002531 | -21070 |  |  |  |  | 0.01961 | 0.007163 | 15800 | -0.009926 | -45280 | 0.005059 | 22410 | -0.006244 | -36450
0.3186 | 0.001054 | 8841 | -0.000969 | -7584 | 0.001063 | 8744 | -0.001035 | -8293 |  |  |  |  | 0.2208 | 0.002095 | 17640 | -0.00207 | -16180 | 0.002169 | 17200 | -0.002274 | -18880 |  |  |  |  | 0.02206 | 0.007148 | 15630 | -0.009863 | -45480 | 0.00504 | 22280 | -0.006232 | -36550
0.3401 | 0.0009298 | 7806 | -0.0008518 | -6661 | 0.0009349 | 7743 | -0.0008972 | -7135 |  |  |  |  | 0.2314 | 0.001909 | 16050 | -0.001864 | -14590 | 0.00197 | 15670 | -0.002052 | -16990 |  |  |  |  | 0.02451 | 0.007132 | 15490 | -0.009792 | -45660 | 0.005028 | 22210 | -0.006221 | -36590
0.3616 | 0.000827 | 6953 | -0.0007552 | -5895 | 0.0008296 | 6914 | -0.0007852 | -6199 |  |  |  |  | 0.2421 | 0.001747 | 14670 | -0.001689 | -13230 | 0.001798 | 14330 | -0.00186 | -15360 |  |  |  |  | 0.02696 | 0.007117 | 15370 | -0.009728 | -45810 | 0.005032 | 22190 | -0.006219 | -36630
0.3831 | 0.0007403 | 6237 | -0.0006738 | -5247 | 0.0007418 | 6218 | -0.0006932 | -5435 |  |  |  |  | 0.2527 | 0.001605 | 13460 | -0.001538 | -12060 | 0.001647 | 13170 | -0.001692 | -13950 |  |  |  |  | 0.02941 | 0.007101 | 15250 | -0.009667 | -45950 | 0.005035 | 22160 | -0.006218 | -36680
0.4047 | 0.0006669 | 5632 | -0.0006046 | -4693 | 0.0006676 | 5625 | -0.0006167 | -4804 |  |  |  |  | 0.2634 | 0.001481 | 12410 | -0.001408 | -11050 | 0.001517 | 12180 | -0.001547 | -12690 |  |  |  |  | 0.03186 | 0.007085 | 15140 | -0.009607 | -46090 | 0.005035 | 22110 | -0.006216 | -36750
0.4262 | 0.0006043 | 5120 | -0.0005453 | -4215 | 0.0006043 | 5116 | -0.0005523 | -4276 |  |  |  |  | 0.274 | 0.001371 | 11470 | -0.001294 | -10170 | 0.001398 | 11290 | -0.001416 | -11570 |  |  |  |  | 0.03431 | 0.007069 | 15030 | -0.009549 | -46220 | 0.005031 | 22030 | -0.006212 | -36820
0.4477 | 0.00055 | 4675 | -0.0004936 | -3799 | 0.0005499 | 4675 | -0.0004975 | -3830 |  |  |  |  | 0.2847 | 0.001272 | 10640 | -0.001195 | -9395 | 0.001295 | 10490 | -0.001301 | -10590 |  |  |  |  | 0.03676 | 0.007055 | 14950 | -0.009492 | -46330 | 0.005023 | 21930 | -0.006205 | -36930
0.4692 | 0.0005028 | 4289 | -0.0004484 | -3435 | 0.0005026 | 4290 | -0.0004504 | -3448 |  |  |  |  | 0.2953 | 0.001185 | 9905 | -0.001107 | -8708 | 0.001203 | 9782 | -0.001199 | -9719 |  |  |  |  | 0.03922 | 0.007044 | 14890 | -0.00944 | -46410 | 0.005013 | 21810 | -0.006198 | -37050
0.4907 | 0.0004615 | 3951 | -0.0004088 | -3116 | 0.0004613 | 3953 | -0.0004096 | -3119 |  |  |  |  | 0.3059 | 0.001106 | 9246 | -0.00103 | -8095 | 0.00112 | 9148 | -0.001107 | -8942 |  |  |  |  | 0.04167 | 0.007037 | 14840 | -0.009392 | -46480 | 0.005001 | 21670 | -0.006191 | -37180
0.5122 | 0.0004252 | 3654 | -0.0003738 | -2834 | 0.000425 | 3656 | -0.0003739 | -2832 |  |  |  |  | 0.3166 | 0.001035 | 8655 | -0.0009601 | -7545 | 0.001046 | 8578 | -0.001026 | -8248 |  |  |  |  | 0.04412 | 0.007033 | 14790 | -0.009351 | -46540 | 0.004989 | 21540 | -0.006183 | -37320
0.5337 | 0.0003931 | 3390 | -0.0003427 | -2584 | 0.0003929 | 3392 | -0.0003425 | -2580 |  |  |  |  | 0.3272 | 0.0009706 | 8122 | -0.0008975 | -7047 | 0.0009796 | 8062 | -0.0009526 | -7627 |  |  |  |  | 0.04657 | 0.007031 | 14740 | -0.009315 | -46620 | 0.00498 | 21430 | -0.006175 | -37420
0.5552 | 0.0003643 | 3155 | -0.0003149 | -2361 | 0.0003642 | 3155 | -0.0003146 | -2357 |  |  |  |  | 0.3379 | 0.0009121 | 7639 | -0.0008408 | -6595 | 0.0009192 | 7594 | -0.0008866 | -7070 |  |  |  |  | 0.04902 | 0.007031 | 14670 | -0.009283 | -46720 | 0.004974 | 21400 | -0.006166 | -37450
0.5767 | 0.0003386 | 2943 | -0.0002901 | -2163 | 0.0003384 | 2943 | -0.0002898 | -2159 |  |  |  |  | 0.3485 | 0.0008589 | 7201 | -0.0007893 | -6183 | 0.0008643 | 7168 | -0.0008271 | -6567 |  |  |  |  | 0.05147 | 0.007028 | 14640 | -0.009251 | -46760 | 0.004985 | 21390 | -0.006164 | -37490
0.5983 | 0.0003154 | 2751 | -0.0002678 | -1985 | 0.0003154 | 2752 | -0.0002676 | -1981 |  |  |  |  | 0.3592 | 0.0008102 | 6802 | -0.0007423 | -5805 | 0.0008144 | 6778 | -0.0007732 | -6114 |  |  |  |  | 0.05392 | 0.007021 | 14600 | -0.009217 | -46800 | 0.004997 | 21410 | -0.006165 | -37500
0.6198 | 0.0002945 | 2579 | -0.0002477 | -1824 | 0.0002945 | 2579 | -0.0002475 | -1822 |  |  |  |  | 0.3698 | 0.0007657 | 6439 | -0.0006993 | -5457 | 0.0007688 | 6422 | -0.0007244 | -5703 |  |  |  |  | 0.05637 | 0.007012 | 14550 | -0.009184 | -46860 | 0.005003 | 21400 | -0.006162 | -37520
0.6413 | 0.0002756 | 2422 | -0.0002296 | -1680 | 0.0002756 | 2422 | -0.0002294 | -1678 |  |  |  |  | 0.3804 | 0.0007248 | 6106 | -0.0006596 | -5136 | 0.0007272 | 6095 | -0.00068 | -5333 |  |  |  |  | 0.05882 | 0.007004 | 14500 | -0.009152 | -46920 | 0.005003 | 21370 | -0.006156 | -37570
0.6628 | 0.0002584 | 2279 | -0.0002131 | -1549 | 0.0002583 | 2279 | -0.000213 | -1548 |  |  |  |  | 0.3911 | 0.0006871 | 5801 | -0.0006231 | -4839 | 0.000689 | 5794 | -0.0006393 | -4992 |  |  |  |  | 0.06127 | 0.006997 | 14470 | -0.009122 | -46960 | 0.004999 | 21310 | -0.00615 | -37630
0.6843 | 0.0002426 | 2148 | -0.0001981 | -1431 | 0.0002426 | 2148 | -0.000198 | -1430 |  |  |  |  | 0.4017 | 0.0006525 | 5520 | -0.0005893 | -4564 | 0.0006538 | 5516 | -0.000602 | -4681 |  |  |  |  | 0.06373 | 0.006991 | 14440 | -0.009093 | -46990 | 0.004993 | 21230 | -0.006142 | -37710
0.7058 | 0.0002281 | 2028 | -0.0001844 | -1323 | 0.0002281 | 2027 | -0.0001843 | -1322 |  |  |  |  | 0.4124 | 0.0006204 | 5262 | -0.000558 | -4308 | 0.0006214 | 5260 | -0.0005679 | -4397 |  |  |  |  | 0.06618 | 0.006987 | 14430 | -0.009067 | -47010 | 0.004984 | 21130 | -0.006135 | -37810
0.7273 | 0.0002148 | 1916 | -0.0001719 | -1224 | 0.0002148 | 1916 | -0.0001718 | -1223 |  |  |  |  | 0.423 | 0.0005908 | 5022 | -0.0005288 | -4069 | 0.0005914 | 5022 | -0.0005364 | -4136 |  |  |  |  | 0.06863 | 0.006986 | 14420 | -0.009045 | -47030 | 0.004976 | 21030 | -0.006128 | -37900
0.7488 | 0.0002025 | 1813 | -0.0001603 | -1133 | 0.0002025 | 1813 | -0.0001603 | -1133 |  |  |  |  | 0.4337 | 0.0005633 | 4801 | -0.0005017 | -3847 | 0.0005637 | 4802 | -0.0005075 | -3896 |  |  |  |  | 0.07108 | 0.006987 | 14410 | -0.009028 | -47050 | 0.004969 | 20960 | -0.006122 | -37970
0.7703 | 0.0001911 | 1717 | -0.0001497 | -1050 | 0.0001911 | 1717 | -0.0001497 | -1050 |  |  |  |  | 0.4443 | 0.0005377 | 4596 | -0.0004764 | -3639 | 0.000538 | 4598 | -0.0004807 | -3675 |  |  |  |  | 0.07353 | 0.00699 | 14370 | -0.009016 | -47100 | 0.004965 | 20950 | -0.006113 | -37970
0.7919 | 0.0001806 | 1629 | -0.00014 | -974.3 | 0.0001805 | 1628 | -0.0001399 | -974.2 |  |  |  |  | 0.455 | 0.000514 | 4405 | -0.0004527 | -3445 | 0.0005141 | 4408 | -0.0004559 | -3470 |  |  |  |  | 0.07598 | 0.006993 | 14340 | -0.009004 | -47140 | 0.004972 | 20960 | -0.006108 | -37990
0.8134 | 0.0001707 | 1545 | -0.0001309 | -903.9 | 0.0001707 | 1545 | -0.0001309 | -903.9 |  |  |  |  | 0.4656 | 0.0004919 | 4228 | -0.0004306 | -3263 | 0.0004919 | 4230 | -0.0004328 | -3279 |  |  |  |  | 0.07843 | 0.00699 | 14350 | -0.008987 | -47130 | 0.004986 | 21010 | -0.006112 | -37960
0.8349 | 0.0001615 | 1467 | -0.0001225 | -839 | 0.0001615 | 1467 | -0.0001225 | -838.9 |  |  |  |  | 0.4762 | 0.0004712 | 4063 | -0.0004099 | -3092 | 0.0004712 | 4066 | -0.0004114 | -3102 |  |  |  |  | 0.08088 | 0.006986 | 14340 | -0.00897 | -47150 | 0.004994 | 21040 | -0.006111 | -37950
0.8564 | 0.0001529 | 1394 | -0.0001147 | -778.9 | 0.0001529 | 1394 | -0.0001147 | -778.8 |  |  |  |  | 0.4869 | 0.000452 | 3909 | -0.0003904 | -2932 | 0.0004519 | 3911 | -0.0003914 | -2936 |  |  |  |  | 0.08333 | 0.00698 | 14310 | -0.008954 | -47170 | 0.004996 | 21030 | -0.006108 | -37960
0.8779 | 0.0001449 | 1326 | -0.0001075 | -723.2 | 0.0001449 | 1326 | -0.0001075 | -723.1 |  |  |  |  | 0.4975 | 0.0004339 | 3765 | -0.0003722 | -2781 | 0.0004338 | 3767 | -0.0003727 | -2782 |  |  |  |  | 0.08578 | 0.006974 | 14280 | -0.008937 | -47200 | 0.004994 | 21010 | -0.006103 | -37990
0.8994 | 0.0001373 | 1262 | -0.0001007 | -671.6 | 0.0001374 | 1262 | -0.0001007 | -671.4 |  |  |  |  | 0.5082 | 0.0004171 | 3631 | -0.000355 | -2639 | 0.0004169 | 3632 | -0.0003552 | -2637 |  |  |  |  | 0.08824 | 0.006968 | 14270 | -0.00892 | -47220 | 0.00499 | 20950 | -0.006098 | -38040
0.9209 | 0.0001303 | 1201 | -9.444e-05 | -623.6 | 0.0001303 | 1201 | -9.443e-05 | -623.4 |  |  |  |  | 0.5188 | 0.0004013 | 3505 | -0.0003388 | -2505 | 0.0004011 | 3506 | -0.0003387 | -2502 |  |  |  |  | 0.09069 | 0.006963 | 14260 | -0.008905 | -47220 | 0.004984 | 20880 | -0.006093 | -38100
0.9424 | 0.0001236 | 1144 | -8.856e-05 | -579 | 0.0001236 | 1144 | -8.854e-05 | -578.6 |  |  |  |  | 0.5295 | 0.0003865 | 3387 | -0.0003236 | -2379 | 0.0003862 | 3388 | -0.0003234 | -2374 |  |  |  |  | 0.09314 | 0.006961 | 14260 | -0.008892 | -47230 | 0.004978 | 20820 | -0.006089 | -38170
0.964 | 0.0001174 | 1090 | -8.305e-05 | -537.3 | 0.0001173 | 1090 | -8.302e-05 | -536.9 |  |  |  |  | 0.5401 | 0.0003726 | 3277 | -0.0003093 | -2260 | 0.0003723 | 3277 | -0.0003089 | -2255 |  |  |  |  | 0.09559 | 0.006961 | 14260 | -0.008884 | -47230 | 0.004972 | 20770 | -0.006084 | -38210
0.9855 | 0.0001114 | 1039 | -7.789e-05 | -498.4 | 0.0001114 | 1039 | -7.785e-05 | -498 |  |  |  |  | 0.5507 | 0.0003595 | 3173 | -0.0002957 | -2148 | 0.0003592 | 3173 | -0.0002953 | -2142 |  |  |  |  | 0.09804 | 0.006965 | 14240 | -0.008882 | -47250 | 0.004968 | 20780 | -0.006077 | -38190
1.007 | 0.0001058 | 990.4 | -7.304e-05 | -462 | 0.0001058 | 990.1 | -7.3e-05 | -461.6 |  |  |  |  | 0.5614 | 0.0003472 | 3076 | -0.0002829 | -2041 | 0.0003469 | 3075 | -0.0002824 | -2036 |  |  |  |  | 0.1005 | 0.006971 | 14220 | -0.008882 | -47280 | 0.004969 | 20770 | -0.006071 | -38210
1.028 | 0.0001005 | 944.7 | -6.848e-05 | -427.8 | 0.0001004 | 944 | -6.839e-05 | -427.1 |  |  |  |  | 0.572 | 0.0003356 | 2984 | -0.0002708 | -1941 | 0.0003353 | 2983 | -0.0002703 | -1935 |  |  |  |  | 0.1029 | 0.006969 | 14230 | -0.008873 | -47280 | 0.004982 | 20820 | -0.006078 | -38170
1.05 | 9.553e-05 | 901 | -6.423e-05 | -396.3 | 9.545e-05 | 900.3 | -6.415e-05 | -395.7 |  |  |  |  | 0.5827 | 0.0003247 | 2898 | -0.0002594 | -1845 | 0.0003244 | 2897 | -0.0002588 | -1840 |  |  |  |  | 0.1054 | 0.00697 | 14230 | -0.00887 | -47280 | 0.004992 | 20860 | -0.006082 | -38150
1.072 | 9.077e-05 | 859.3 | -6.022e-05 | -366.8 | 9.07e-05 | 858.7 | -6.015e-05 | -366.2 |  |  |  |  | 0.5933 | 0.0003145 | 2817 | -0.0002485 | -1755 | 0.0003141 | 2815 | -0.000248 | -1749 |  |  |  |  | 0.1078 | 0.006972 | 14230 | -0.008868 | -47270 | 0.004998 | 20890 | -0.006082 | -38130
1.093 | 8.624e-05 | 819.5 | -5.643e-05 | -339 | 8.617e-05 | 819 | -5.636e-05 | -338.5 |  |  |  |  | 0.604 | 0.0003048 | 2740 | -0.0002383 | -1669 | 0.0003044 | 2739 | -0.0002377 | -1663 |  |  |  |  | 0.1103 | 0.006973 | 14240 | -0.008864 | -47270 | 0.005 | 20900 | -0.00608 | -38130
1.115 | 8.193e-05 | 781.5 | -5.285e-05 | -312.9 | 8.186e-05 | 781.1 | -5.279e-05 | -312.4 |  |  |  |  | 0.6146 | 0.0002957 | 2669 | -0.0002286 | -1588 | 0.0002953 | 2667 | -0.000228 | -1583 |  |  |  |  | 0.1127 | 0.006973 | 14250 | -0.00886 | -47260 | 0.004997 | 20890 | -0.006076 | -38130
1.136 | 7.782e-05 | 745.3 | -4.948e-05 | -288.4 | 7.776e-05 | 744.8 | -4.942e-05 | -287.9 |  |  |  |  | 0.6252 | 0.000287 | 2602 | -0.0002193 | -1510 | 0.0002867 | 2599 | -0.0002188 | -1505 |  |  |  |  | 0.1152 | 0.006972 | 14240 | -0.008855 | -47260 | 0.00499 | 20860 | -0.006072 | -38150
1.158 | 7.392e-05 | 710.7 | -4.629e-05 | -265.4 | 7.386e-05 | 710.2 | -4.623e-05 | -264.9 |  |  |  |  | 0.6359 | 0.0002789 | 2538 | -0.0002106 | -1437 | 0.0002785 | 2535 | -0.00021 | -1432 |  |  |  |  | 0.1176 | 0.006968 | 14230 | -0.008848 | -47270 | 0.004983 | 20810 | -0.006069 | -38190
1.179 | 7.02e-05 | 677.7 | -4.329e-05 | -243.9 | 7.014e-05 | 677.2 | -4.323e-05 | -243.4 |  |  |  |  | 0.6465 | 0.0002712 | 2478 | -0.0002023 | -1367 | 0.0002708 | 2475 | -0.0002017 | -1362 |  |  |  |  | 0.1201 | 0.006961 | 14210 | -0.008842 | -47290 | 0.004977 | 20750 | -0.006069 | -38240
1.201 | 6.666e-05 | 646.1 | -4.045e-05 | -223.7 | 6.66e-05 | 645.7 | -4.039e-05 | -223.1 |  |  |  |  | 0.6572 | 0.0002639 | 2421 | -0.0001943 | -1300 | 0.0002635 | 2418 | -0.0001938 | -1295 |  |  |  |  | 0.1225 | 0.006951 | 14180 | -0.008834 | -47320 | 0.004976 | 20720 | -0.00607 | -38280
1.222 | 6.329e-05 | 616 | -3.778e-05 | -204.7 | 6.323e-05 | 615.5 | -3.771e-05 | -204.1 |  |  |  |  | 0.6678 | 0.000257 | 2368 | -0.0001868 | -1236 | 0.0002566 | 2365 | -0.0001863 | -1231 |  |  |  |  | 0.125 | 0.006936 | 14130 | -0.008825 | -47350 | 0.004985 | 20750 | -0.00607 | -38260
1.244 | 6.009e-05 | 587.2 | -3.525e-05 | -186.9 | 6.002e-05 | 586.7 | -3.518e-05 | -186.3 |  |  |  |  | 0.6785 | 0.0002506 | 2318 | -0.0001797 | -1175 | 0.0002501 | 2315 | -0.0001791 | -1170
1.265 | 5.703e-05 | 559.7 | -3.286e-05 | -170.2 | 5.695e-05 | 559.1 | -3.279e-05 | -169.6 |  |  |  |  | 0.6891 | 0.0002444 | 2271 | -0.0001728 | -1117 | 0.0002439 | 2267 | -0.0001723 | -1112
1.287 | 5.411e-05 | 533.4 | -3.061e-05 | -154.6 | 5.404e-05 | 532.8 | -3.053e-05 | -153.9 |  |  |  |  | 0.6998 | 0.0002386 | 2227 | -0.0001664 | -1062 | 0.0002381 | 2223 | -0.0001658 | -1057
1.308 | 5.133e-05 | 508.2 | -2.848e-05 | -139.9 | 5.125e-05 | 507.6 | -2.84e-05 | -139.2 |  |  |  |  | 0.7104 | 0.0002332 | 2185 | -0.0001602 | -1009 | 0.0002326 | 2181 | -0.0001596 | -1004
1.33 | 4.868e-05 | 484.1 | -2.647e-05 | -126.2 | 4.86e-05 | 483.4 | -2.639e-05 | -125.4 |  |  |  |  | 0.721 | 0.000228 | 2146 | -0.0001543 | -958.1 | 0.0002275 | 2142 | -0.0001537 | -953.2
1.351 | 4.615e-05 | 461.1 | -2.457e-05 | -113.3 | 4.606e-05 | 460.4 | -2.448e-05 | -112.5 |  |  |  |  | 0.7317 | 0.0002231 | 2110 | -0.0001487 | -909.5 | 0.0002226 | 2105 | -0.0001481 | -904.6
1.373 | 4.374e-05 | 439 | -2.278e-05 | -101.2 | 4.365e-05 | 438.2 | -2.269e-05 | -100.4 |  |  |  |  | 0.7423 | 0.0002186 | 2076 | -0.0001433 | -863 | 0.000218 | 2071 | -0.0001427 | -858.1
1.394 | 4.143e-05 | 417.9 | -2.108e-05 | -89.8 | 4.134e-05 | 417.1 | -2.099e-05 | -89.02 |  |  |  |  | 0.753 | 0.0002142 | 2044 | -0.0001382 | -818.5 | 0.0002136 | 2039 | -0.0001376 | -813.5
1.416 | 3.923e-05 | 397.6 | -1.948e-05 | -79.14 | 3.913e-05 | 396.8 | -1.938e-05 | -78.36 |  |  |  |  | 0.7636 | 0.0002101 | 2014 | -0.0001334 | -775.7 | 0.0002095 | 2009 | -0.0001327 | -770.7
1.437 | 3.713e-05 | 378.2 | -1.796e-05 | -69.15 | 3.703e-05 | 377.3 | -1.786e-05 | -68.37 |  |  |  |  | 0.7743 | 0.0002063 | 1986 | -0.0001287 | -734.7 | 0.0002057 | 1981 | -0.0001281 | -729.6
1.459 | 3.512e-05 | 359.6 | -1.652e-05 | -59.79 | 3.502e-05 | 358.7 | -1.642e-05 | -59 |  |  |  |  | 0.7849 | 0.0002027 | 1960 | -0.0001243 | -695.4 | 0.000202 | 1954 | -0.0001236 | -690.2
1.48 | 3.32e-05 | 341.7 | -1.517e-05 | -51.01 | 3.31e-05 | 340.9 | -1.507e-05 | -50.23 |  |  |  |  | 0.7955 | 0.0001993 | 1936 | -0.00012 | -657.6 | 0.0001986 | 1930 | -0.0001194 | -652.3
1.502 | 3.136e-05 | 324.6 | -1.388e-05 | -42.79 | 3.126e-05 | 323.7 | -1.378e-05 | -42.03 |  |  |  |  | 0.8062 | 0.0001961 | 1913 | -0.000116 | -621.3 | 0.0001955 | 1908 | -0.0001153 | -615.9
1.523 | 2.961e-05 | 308.2 | -1.267e-05 | -35.11 | 2.951e-05 | 307.3 | -1.257e-05 | -34.35 |  |  |  |  | 0.8168 | 0.0001932 | 1893 | -0.0001121 | -586.5 | 0.0001925 | 1887 | -0.0001114 | -580.9
1.545 | 2.793e-05 | 292.5 | -1.153e-05 | -27.94 | 2.783e-05 | 291.6 | -1.143e-05 | -27.19 |  |  |  |  | 0.8275 | 0.0001904 | 1874 | -0.0001085 | -553.1 | 0.0001897 | 1868 | -0.0001077 | -547.3
1.566 | 2.634e-05 | 277.4 | -1.045e-05 | -21.26 | 2.624e-05 | 276.6 | -1.035e-05 | -20.52 |  |  |  |  | 0.8381 | 0.0001878 | 1856 | -0.000105 | -521.1 | 0.0001871 | 1850 | -0.0001042 | -515
1.588 | 2.481e-05 | 263 | -9.431e-06 | -15.06 | 2.471e-05 | 262.2 | -9.337e-06 | -14.31 |  |  |  |  | 0.8488 | 0.0001855 | 1841 | -0.0001017 | -490.4 | 0.0001847 | 1835 | -0.0001009 | -483.8
1.609 | 2.336e-05 | 249.2 | -8.479e-06 | -9.328 | 2.327e-05 | 248.4 | -8.385e-06 | -8.571 |  |  |  |  | 0.8594 | 0.0001833 | 1827 | -9.85e-05 | -460.8 | 0.0001824 | 1821 | -9.768e-05 | -454.2
1.631 | 2.198e-05 | 236 | -7.587e-06 | -4.055 | 2.189e-05 | 235.3 | -7.492e-06 | -3.276 |  |  |  |  | 0.87 | 0.0001812 | 1815 | -9.547e-05 | -432.4 | 0.0001804 | 1808 | -9.465e-05 | -425.6
1.652 | 2.067e-05 | 223.5 | -6.756e-06 | 0.7604 | 2.058e-05 | 222.8 | -6.66e-06 | 1.576 |  |  |  |  | 0.8807 | 0.0001794 | 1804 | -9.26e-05 | -405 | 0.0001785 | 1797 | -9.176e-05 | -398.2
1.674 | 1.941e-05 | 211.5 | -5.956e-06 | 5.459 | 1.932e-05 | 210.7 | -5.861e-06 | 6.238 |  |  |  |  | 0.8913 | 0.0001777 | 1794 | -8.987e-05 | -378.8 | 0.0001768 | 1787 | -8.902e-05 | -371.7
1.695 | 1.822e-05 | 200 | -5.21e-06 | 9.719 | 1.813e-05 | 199.2 | -5.117e-06 | 10.49 |  |  |  |  | 0.902 | 0.0001762 | 1786 | -8.729e-05 | -353.5 | 0.0001753 | 1779 | -8.641e-05 | -346.3
1.717 | 1.708e-05 | 189 | -4.51e-06 | 13.65 | 1.699e-05 | 188.3 | -4.418e-06 | 14.41 |  |  |  |  | 0.9126 | 0.0001748 | 1779 | -8.485e-05 | -329.3 | 0.0001739 | 1772 | -8.394e-05 | -321.8
1.738 | 1.6e-05 | 178.5 | -3.854e-06 | 17.27 | 1.591e-05 | 177.8 | -3.763e-06 | 18.02 |  |  |  |  | 0.9233 | 0.0001736 | 1774 | -8.254e-05 | -306.1 | 0.0001727 | 1767 | -8.16e-05 | -298.3
1.76 | 1.497e-05 | 168.5 | -3.24e-06 | 20.6 | 1.488e-05 | 167.7 | -3.15e-06 | 21.34 |  |  |  |  | 0.9339 | 0.0001726 | 1770 | -8.036e-05 | -283.8 | 0.0001716 | 1763 | -7.939e-05 | -275.8
1.781 | 1.399e-05 | 158.9 | -2.665e-06 | 23.65 | 1.39e-05 | 158.2 | -2.576e-06 | 24.38 |  |  |  |  | 0.9446 | 0.0001717 | 1768 | -7.831e-05 | -262.4 | 0.0001707 | 1760 | -7.731e-05 | -254.2
1.803 | 1.306e-05 | 149.8 | -2.128e-06 | 26.43 | 1.297e-05 | 149.1 | -2.04e-06 | 27.16 |  |  |  |  | 0.9552 | 0.000171 | 1767 | -7.639e-05 | -241.9 | 0.00017 | 1759 | -7.536e-05 | -233.5
1.824 | 1.217e-05 | 141 | -1.627e-06 | 28.97 | 1.209e-05 | 140.4 | -1.54e-06 | 29.69 |  |  |  |  | 0.9658 | 0.0001705 | 1768 | -7.459e-05 | -222.3 | 0.0001694 | 1759 | -7.353e-05 | -213.7
1.846 | 1.134e-05 | 132.7 | -1.16e-06 | 31.28 | 1.125e-05 | 132.1 | -1.073e-06 | 31.99 |  |  |  |  | 0.9765 | 0.0001701 | 1769 | -7.291e-05 | -203.6 | 0.0001689 | 1760 | -7.182e-05 | -194.8
1.867 | 1.054e-05 | 124.8 | -7.245e-07 | 33.37 | 1.045e-05 | 124.1 | -6.391e-07 | 34.06 |  |  |  |  | 0.9871 | 0.0001698 | 1773 | -7.135e-05 | -185.7 | 0.0001687 | 1763 | -7.024e-05 | -176.7
1.889 | 9.782e-06 | 117.3 | -3.199e-07 | 35.25 | 9.698e-06 | 116.6 | -2.354e-07 | 35.94 |  |  |  |  | 0.9978 | 0.0001697 | 1777 | -6.991e-05 | -168.6 | 0.0001685 | 1767 | -6.878e-05 | -159.5
1.91 | 9.065e-06 | 110.1 | 5.577e-08 | 36.93 | 8.982e-06 | 109.4 | 1.393e-07 | 37.61 |  |  |  |  | 1.008 | 0.0001698 | 1783 | -6.858e-05 | -152.3 | 0.0001686 | 1773 | -6.744e-05 | -143.2
1.932 | 8.385e-06 | 103.2 | 4.041e-07 | 38.43 | 8.303e-06 | 102.6 | 4.866e-07 | 39.11 |  |  |  |  | 1.019 | 0.00017 | 1791 | -6.737e-05 | -136.8 | 0.0001687 | 1780 | -6.622e-05 | -127.7
1.953 | 7.741e-06 | 96.73 | 7.264e-07 | 39.77 | 7.66e-06 | 96.07 | 8.079e-07 | 40.43 |  |  |  |  | 1.03 | 0.0001704 | 1799 | -6.628e-05 | -122.2 | 0.0001691 | 1789 | -6.512e-05 | -113.1
1.975 | 7.132e-06 | 90.53 | 1.024e-06 | 40.94 | 7.052e-06 | 89.88 | 1.104e-06 | 41.59 |  |  |  |  | 1.04 | 0.0001709 | 1810 | -6.53e-05 | -108.3 | 0.0001695 | 1798 | -6.415e-05 | -99.34
1.997 | 6.555e-06 | 84.64 | 1.299e-06 | 41.96 | 6.476e-06 | 84 | 1.378e-06 | 42.6 |  |  |  |  | 1.051 | 0.0001716 | 1821 | -6.444e-05 | -95.18 | 0.0001702 | 1810 | -6.329e-05 | -86.42
2.018 | 6.009e-06 | 79.03 | 1.551e-06 | 42.83 | 5.932e-06 | 78.41 | 1.628e-06 | 43.46 |  |  |  |  | 1.062 | 0.0001724 | 1835 | -6.37e-05 | -82.87 | 0.000171 | 1822 | -6.257e-05 | -74.37
2.04 | 5.492e-06 | 73.69 | 1.784e-06 | 43.58 | 5.417e-06 | 73.09 | 1.858e-06 | 44.19 |  |  |  |  | 1.072 | 0.0001734 | 1849 | -6.308e-05 | -71.36 | 0.000172 | 1836 | -6.196e-05 | -63.17
2.061 | 5.005e-06 | 68.64 | 1.995e-06 | 44.2 | 4.932e-06 | 68.05 | 2.068e-06 | 44.8 |  |  |  |  | 1.083 | 0.0001746 | 1866 | -6.258e-05 | -60.64 | 0.0001731 | 1852 | -6.149e-05 | -52.84
2.083 | 4.546e-06 | 63.84 | 2.188e-06 | 44.7 | 4.474e-06 | 63.27 | 2.26e-06 | 45.28 |  |  |  |  | 1.094 | 0.000176 | 1883 | -6.221e-05 | -50.74 | 0.0001744 | 1869 | -6.114e-05 | -43.39
2.104 | 4.112e-06 | 59.3 | 2.364e-06 | 45.09 | 4.043e-06 | 58.73 | 2.434e-06 | 45.67 |  |  |  |  | 1.104 | 0.0001775 | 1903 | -6.197e-05 | -41.65 | 0.0001759 | 1888 | -6.092e-05 | -34.83
2.126 | 3.704e-06 | 54.98 | 2.523e-06 | 45.39 | 3.636e-06 | 54.43 | 2.591e-06 | 45.95 |  |  |  |  | 1.115 | 0.0001792 | 1924 | -6.186e-05 | -33.39 | 0.0001776 | 1909 | -6.084e-05 | -27.17
2.147 | 3.32e-06 | 50.9 | 2.666e-06 | 45.59 | 3.254e-06 | 50.36 | 2.733e-06 | 46.13 |  |  |  |  | 1.125 | 0.0001811 | 1947 | -6.188e-05 | -25.98 | 0.0001794 | 1931 | -6.089e-05 | -20.43
2.169 | 2.958e-06 | 47.03 | 2.794e-06 | 45.7 | 2.894e-06 | 46.51 | 2.859e-06 | 46.23 |  |  |  |  | 1.136 | 0.0001831 | 1972 | -6.204e-05 | -19.43 | 0.0001814 | 1955 | -6.109e-05 | -14.63
2.19 | 2.618e-06 | 43.37 | 2.909e-06 | 45.73 | 2.556e-06 | 42.86 | 2.972e-06 | 46.24 |  |  |  |  | 1.147 | 0.0001854 | 1998 | -6.235e-05 | -13.77 | 0.0001837 | 1980 | -6.142e-05 | -9.777
2.212 | 2.299e-06 | 39.91 | 3.01e-06 | 45.68 | 2.238e-06 | 39.41 | 3.072e-06 | 46.18 |  |  |  |  | 1.157 | 0.0001878 | 2026 | -6.28e-05 | -9.025 | 0.0001861 | 2008 | -6.19e-05 | -5.902
2.233 | 2e-06 | 36.64 | 3.099e-06 | 45.56 | 1.941e-06 | 36.15 | 3.159e-06 | 46.05 |  |  |  |  | 1.168 | 0.0001905 | 2057 | -6.341e-05 | -5.21 | 0.0001887 | 2037 | -6.253e-05 | -3.024
2.255 | 1.72e-06 | 33.55 | 3.177e-06 | 45.38 | 1.662e-06 | 33.08 | 3.235e-06 | 45.85 |  |  |  |  | 1.179 | 0.0001933 | 2089 | -6.418e-05 | -2.358 | 0.0001915 | 2068 | -6.332e-05 | -1.169
2.276 | 1.457e-06 | 30.63 | 3.243e-06 | 45.14 | 1.401e-06 | 30.18 | 3.3e-06 | 45.6 |  |  |  |  | 1.189 | 0.0001964 | 2123 | -6.512e-05 | -0.5001 | 0.0001946 | 2102 | -6.427e-05 | -0.3641
2.298 | 1.212e-06 | 27.89 | 3.3e-06 | 44.84 | 1.157e-06 | 27.44 | 3.355e-06 | 45.29 |  |  |  |  | 1.2 | 0.0001997 | 2160 | -6.623e-05 | 0.3312 | 0.0001979 | 2137 | -6.538e-05 | -0.6375
2.319 | 9.825e-07 | 25.29 | 3.347e-06 | 44.49 | 9.288e-07 | 24.86 | 3.4e-06 | 44.93
2.341 | 7.686e-07 | 22.85 | 3.385e-06 | 44.1 | 7.162e-07 | 22.43 | 3.437e-06 | 44.52
2.362 | 5.691e-07 | 20.56 | 3.415e-06 | 43.66 | 5.18e-07 | 20.14 | 3.466e-06 | 44.07
2.384 | 3.833e-07 | 18.39 | 3.437e-06 | 43.19 | 3.336e-07 | 17.99 | 3.486e-06 | 43.59
2.405 | 2.106e-07 | 16.36 | 3.452e-06 | 42.68 | 1.622e-07 | 15.97 | 3.5e-06 | 43.07
2.427 | 5.016e-08 | 14.45 | 3.461e-06 | 42.15 | 3.153e-09 | 14.07 | 3.508e-06 | 42.52
2.448 | -9.869e-08 | 12.66 | 3.463e-06 | 41.58 | -1.442e-07 | 12.29 | 3.509e-06 | 41.95
2.47 | -2.366e-07 | 10.97 | 3.461e-06 | 41 | -2.806e-07 | 10.62 | 3.505e-06 | 41.35
2.491 | -3.642e-07 | 9.397 | 3.453e-06 | 40.39 | -4.064e-07 | 9.053 | 3.495e-06 | 40.73
2.513 | -4.82e-07 | 7.918 | 3.44e-06 | 39.77 | -5.224e-07 | 7.591 | 3.481e-06 | 40.1
2.534 | -5.907e-07 | 6.532 | 3.424e-06 | 39.13 | -6.289e-07 | 6.225 | 3.462e-06 | 39.45
2.556 | -6.698e-07 | 5.44 | 3.388e-06 | 38.39 | -7.124e-07 | 5.089 | 3.428e-06 | 38.71
2.577 | -7.614e-07 | 4.228 | 3.363e-06 | 37.72 | -8.028e-07 | 3.886 | 3.402e-06 | 38.03
2.599 | -8.453e-07 | 3.097 | 3.335e-06 | 37.04 | -8.855e-07 | 2.765 | 3.372e-06 | 37.34
2.62 | -9.219e-07 | 2.043 | 3.303e-06 | 36.35 | -9.607e-07 | 1.722 | 3.34e-06 | 36.64
2.642 | -9.914e-07 | 1.062 | 3.269e-06 | 35.66 | -1.029e-06 | 0.7516 | 3.304e-06 | 35.94
2.663 | -1.054e-06 | 0.1506 | 3.232e-06 | 34.96 | -1.091e-06 | -0.1482 | 3.266e-06 | 35.23
2.685 | -1.111e-06 | -0.6939 | 3.193e-06 | 34.26 | -1.146e-06 | -0.9812 | 3.226e-06 | 34.52
2.706 | -1.162e-06 | -1.475 | 3.152e-06 | 33.55 | -1.195e-06 | -1.751 | 3.183e-06 | 33.8
2.728 | -1.207e-06 | -2.197 | 3.108e-06 | 32.84 | -1.239e-06 | -2.46 | 3.138e-06 | 33.09
2.749 | -1.247e-06 | -2.861 | 3.063e-06 | 32.14 | -1.277e-06 | -3.113 | 3.092e-06 | 32.37
2.771 | -1.282e-06 | -3.471 | 3.017e-06 | 31.43 | -1.311e-06 | -3.711 | 3.044e-06 | 31.66
2.792 | -1.312e-06 | -4.03 | 2.969e-06 | 30.73 | -1.34e-06 | -4.259 | 2.995e-06 | 30.94
2.814 | -1.338e-06 | -4.541 | 2.919e-06 | 30.03 | -1.365e-06 | -4.759 | 2.945e-06 | 30.23
2.835 | -1.36e-06 | -5.007 | 2.869e-06 | 29.33 | -1.385e-06 | -5.213 | 2.893e-06 | 29.53
2.857 | -1.378e-06 | -5.429 | 2.818e-06 | 28.64 | -1.402e-06 | -5.625 | 2.841e-06 | 28.83
2.878 | -1.392e-06 | -5.811 | 2.766e-06 | 27.96 | -1.415e-06 | -5.997 | 2.789e-06 | 28.14
2.9 | -1.403e-06 | -6.155 | 2.714e-06 | 27.28 | -1.425e-06 | -6.332 | 2.735e-06 | 27.45
2.922 | -1.412e-06 | -6.464 | 2.661e-06 | 26.61 | -1.432e-06 | -6.631 | 2.682e-06 | 26.77
2.943 | -1.417e-06 | -6.739 | 2.609e-06 | 25.95 | -1.436e-06 | -6.897 | 2.628e-06 | 26.11
2.965 | -1.419e-06 | -6.983 | 2.555e-06 | 25.29 | -1.438e-06 | -7.133 | 2.574e-06 | 25.44
2.986 | -1.42e-06 | -7.198 | 2.502e-06 | 24.65 | -1.437e-06 | -7.34 | 2.52e-06 | 24.79
3.008 | -1.418e-06 | -7.386 | 2.449e-06 | 24.01 | -1.434e-06 | -7.521 | 2.466e-06 | 24.15
3.029 | -1.413e-06 | -7.548 | 2.396e-06 | 23.39 | -1.43e-06 | -7.677 | 2.412e-06 | 23.52
3.051 | -1.408e-06 | -7.687 | 2.343e-06 | 22.77 | -1.423e-06 | -7.81 | 2.359e-06 | 22.9
3.072 | -1.4e-06 | -7.805 | 2.291e-06 | 22.17 | -1.415e-06 | -7.922 | 2.306e-06 | 22.29
3.094 | -1.391e-06 | -7.902 | 2.239e-06 | 21.58 | -1.405e-06 | -8.014 | 2.254e-06 | 21.7
3.115 | -1.38e-06 | -7.981 | 2.188e-06 | 20.99 | -1.394e-06 | -8.089 | 2.202e-06 | 21.11
3.137 | -1.369e-06 | -8.043 | 2.137e-06 | 20.42 | -1.382e-06 | -8.146 | 2.15e-06 | 20.54
3.158 | -1.356e-06 | -8.089 | 2.086e-06 | 19.86 | -1.368e-06 | -8.188 | 2.1e-06 | 19.97
3.18 | -1.342e-06 | -8.12 | 2.037e-06 | 19.32 | -1.354e-06 | -8.216 | 2.049e-06 | 19.42
3.201 | -1.327e-06 | -8.138 | 1.988e-06 | 18.78 | -1.339e-06 | -8.231 | 2e-06 | 18.88
3.223 | -1.312e-06 | -8.144 | 1.939e-06 | 18.26 | -1.323e-06 | -8.234 | 1.951e-06 | 18.35
3.244 | -1.296e-06 | -8.138 | 1.892e-06 | 17.75 | -1.307e-06 | -8.225 | 1.903e-06 | 17.84
3.266 | -1.279e-06 | -8.122 | 1.845e-06 | 17.24 | -1.289e-06 | -8.207 | 1.856e-06 | 17.33
3.287 | -1.261e-06 | -8.082 | 1.799e-06 | 16.76 | -1.272e-06 | -8.178 | 1.809e-06 | 16.84
3.309 | -1.243e-06 | -8.048 | 1.753e-06 | 16.28 | -1.253e-06 | -8.137 | 1.763e-06 | 16.36
3.33 | -1.224e-06 | -8.005 | 1.708e-06 | 15.81 | -1.234e-06 | -8.089 | 1.718e-06 | 15.88
3.352 | -1.206e-06 | -7.955 | 1.664e-06 | 15.35 | -1.215e-06 | -8.034 | 1.673e-06 | 15.42
3.373 | -1.187e-06 | -7.899 | 1.621e-06 | 14.9 | -1.196e-06 | -7.972 | 1.63e-06 | 14.97
3.395 | -1.168e-06 | -7.836 | 1.579e-06 | 14.46 | -1.176e-06 | -7.905 | 1.587e-06 | 14.53
3.416 | -1.148e-06 | -7.767 | 1.537e-06 | 14.04 | -1.156e-06 | -7.833 | 1.545e-06 | 14.1
3.438 | -1.129e-06 | -7.693 | 1.496e-06 | 13.62 | -1.136e-06 | -7.755 | 1.504e-06 | 13.68
3.459 | -1.109e-06 | -7.614 | 1.456e-06 | 13.22 | -1.116e-06 | -7.673 | 1.464e-06 | 13.28
3.481 | -1.089e-06 | -7.531 | 1.417e-06 | 12.82 | -1.096e-06 | -7.587 | 1.424e-06 | 12.88
3.502 | -1.069e-06 | -7.444 | 1.379e-06 | 12.44 | -1.076e-06 | -7.497 | 1.386e-06 | 12.49
3.524 | -1.049e-06 | -7.353 | 1.342e-06 | 12.06 | -1.056e-06 | -7.403 | 1.348e-06 | 12.12
3.545 | -1.03e-06 | -7.259 | 1.305e-06 | 11.7 | -1.036e-06 | -7.307 | 1.311e-06 | 11.75
3.567 | -1.01e-06 | -7.162 | 1.269e-06 | 11.35 | -1.016e-06 | -7.208 | 1.275e-06 | 11.4
3.588 | -9.9e-07 | -7.063 | 1.234e-06 | 11 | -9.956e-07 | -7.107 | 1.24e-06 | 11.05
3.61 | -9.704e-07 | -6.961 | 1.2e-06 | 10.66 | -9.758e-07 | -7.004 | 1.206e-06 | 10.71
3.631 | -9.508e-07 | -6.858 | 1.167e-06 | 10.34 | -9.561e-07 | -6.899 | 1.172e-06 | 10.38
3.653 | -9.315e-07 | -6.754 | 1.134e-06 | 10.02 | -9.365e-07 | -6.793 | 1.139e-06 | 10.06
3.674 | -9.122e-07 | -6.648 | 1.102e-06 | 9.712 | -9.171e-07 | -6.686 | 1.107e-06 | 9.753
3.696 | -8.932e-07 | -6.541 | 1.071e-06 | 9.412 | -8.979e-07 | -6.578 | 1.076e-06 | 9.451
3.717 | -8.744e-07 | -6.434 | 1.041e-06 | 9.12 | -8.789e-07 | -6.47 | 1.046e-06 | 9.158
3.739 | -8.558e-07 | -6.326 | 1.012e-06 | 8.837 | -8.601e-07 | -6.361 | 1.016e-06 | 8.873
3.76 | -8.374e-07 | -6.219 | 9.828e-07 | 8.562 | -8.415e-07 | -6.252 | 9.869e-07 | 8.596
3.782 | -8.192e-07 | -6.111 | 9.548e-07 | 8.295 | -8.232e-07 | -6.143 | 9.587e-07 | 8.327
3.803 | -8.014e-07 | -6.003 | 9.275e-07 | 8.036 | -8.052e-07 | -6.034 | 9.312e-07 | 8.066
3.825 | -7.838e-07 | -5.896 | 9.009e-07 | 7.784 | -7.874e-07 | -5.926 | 9.045e-07 | 7.813
3.847 | -7.664e-07 | -5.79 | 8.75e-07 | 7.539 | -7.699e-07 | -5.818 | 8.784e-07 | 7.567
3.868 | -7.494e-07 | -5.684 | 8.498e-07 | 7.302 | -7.527e-07 | -5.711 | 8.53e-07 | 7.328
3.89 | -7.327e-07 | -5.579 | 8.253e-07 | 7.072 | -7.358e-07 | -5.605 | 8.284e-07 | 7.097
3.911 | -7.162e-07 | -5.476 | 8.014e-07 | 6.848 | -7.192e-07 | -5.5 | 8.044e-07 | 6.872
3.933 | -7.001e-07 | -5.373 | 7.782e-07 | 6.632 | -7.029e-07 | -5.396 | 7.81e-07 | 6.654
3.954 | -6.843e-07 | -5.271 | 7.556e-07 | 6.422 | -6.869e-07 | -5.293 | 7.583e-07 | 6.443
3.976 | -6.688e-07 | -5.171 | 7.337e-07 | 6.218 | -6.712e-07 | -5.191 | 7.362e-07 | 6.238
3.997 | -6.535e-07 | -5.072 | 7.124e-07 | 6.02 | -6.559e-07 | -5.091 | 7.148e-07 | 6.039
4.019 | -6.386e-07 | -4.974 | 6.916e-07 | 5.828 | -6.408e-07 | -4.991 | 6.939e-07 | 5.846
4.04 | -6.24e-07 | -4.877 | 6.714e-07 | 5.642 | -6.26e-07 | -4.894 | 6.736e-07 | 5.66
4.062 | -6.096e-07 | -4.782 | 6.518e-07 | 5.462 | -6.115e-07 | -4.797 | 6.539e-07 | 5.479
4.083 | -5.956e-07 | -4.687 | 6.327e-07 | 5.287 | -5.973e-07 | -4.701 | 6.347e-07 | 5.303
4.105 | -5.818e-07 | -4.594 | 6.142e-07 | 5.117 | -5.834e-07 | -4.607 | 6.16e-07 | 5.133
4.126 | -5.683e-07 | -4.503 | 5.961e-07 | 4.953 | -5.698e-07 | -4.514 | 5.979e-07 | 4.967
4.148 | -5.55e-07 | -4.412 | 5.786e-07 | 4.793 | -5.564e-07 | -4.423 | 5.803e-07 | 4.807
4.169 | -5.419e-07 | -4.322 | 5.615e-07 | 4.638 | -5.433e-07 | -4.332 | 5.631e-07 | 4.652
4.191 | -5.291e-07 | -4.233 | 5.448e-07 | 4.488 | -5.304e-07 | -4.242 | 5.464e-07 | 4.501
4.212 | -5.165e-07 | -4.145 | 5.286e-07 | 4.342 | -5.177e-07 | -4.153 | 5.301e-07 | 4.355
4.234 | -5.041e-07 | -4.057 | 5.128e-07 | 4.2 | -5.053e-07 | -4.065 | 5.142e-07 | 4.213
4.255 | -4.918e-07 | -3.97 | 4.974e-07 | 4.062 | -4.93e-07 | -3.978 | 4.987e-07 | 4.075
4.277 | -4.798e-07 | -3.892 | 4.807e-07 | 3.908 | -4.817e-07 | -3.912 | 4.826e-07 | 3.919
4.298 | -4.684e-07 | -3.81 | 4.667e-07 | 3.784 | -4.702e-07 | -3.828 | 4.685e-07 | 3.795
4.32 | -4.573e-07 | -3.729 | 4.531e-07 | 3.664 | -4.589e-07 | -3.746 | 4.548e-07 | 3.674
4.341 | -4.463e-07 | -3.65 | 4.399e-07 | 3.547 | -4.479e-07 | -3.665 | 4.414e-07 | 3.556
4.363 | -4.356e-07 | -3.572 | 4.27e-07 | 3.433 | -4.371e-07 | -3.586 | 4.284e-07 | 3.442
4.384 | -4.252e-07 | -3.495 | 4.144e-07 | 3.322 | -4.265e-07 | -3.508 | 4.157e-07 | 3.331
4.406 | -4.149e-07 | -3.42 | 4.021e-07 | 3.215 | -4.161e-07 | -3.432 | 4.034e-07 | 3.223
4.427 | -4.049e-07 | -3.346 | 3.902e-07 | 3.11 | -4.06e-07 | -3.357 | 3.914e-07 | 3.118
4.449 | -3.951e-07 | -3.274 | 3.786e-07 | 3.009 | -3.961e-07 | -3.283 | 3.797e-07 | 3.017
4.47 | -3.855e-07 | -3.203 | 3.673e-07 | 2.91 | -3.864e-07 | -3.211 | 3.683e-07 | 2.918
4.492 | -3.761e-07 | -3.133 | 3.563e-07 | 2.814 | -3.769e-07 | -3.14 | 3.573e-07 | 2.822
4.513 | -3.669e-07 | -3.065 | 3.456e-07 | 2.721 | -3.677e-07 | -3.071 | 3.465e-07 | 2.728
4.535 | -3.58e-07 | -2.998 | 3.352e-07 | 2.631 | -3.586e-07 | -3.003 | 3.36e-07 | 2.638
4.556 | -3.492e-07 | -2.932 | 3.251e-07 | 2.543 | -3.498e-07 | -2.936 | 3.258e-07 | 2.55
4.578 | -3.406e-07 | -2.868 | 3.152e-07 | 2.458 | -3.411e-07 | -2.87 | 3.159e-07 | 2.465
4.599 | -3.322e-07 | -2.804 | 3.056e-07 | 2.375 | -3.326e-07 | -2.806 | 3.063e-07 | 2.382
4.621 | -3.24e-07 | -2.742 | 2.963e-07 | 2.295 | -3.243e-07 | -2.743 | 2.969e-07 | 2.302
4.642 | -3.16e-07 | -2.681 | 2.872e-07 | 2.217 | -3.162e-07 | -2.681 | 2.878e-07 | 2.224
4.664 | -3.081e-07 | -2.621 | 2.784e-07 | 2.142 | -3.083e-07 | -2.62 | 2.789e-07 | 2.148
4.685 | -3.005e-07 | -2.562 | 2.698e-07 | 2.069 | -3.006e-07 | -2.561 | 2.703e-07 | 2.075
4.707 | -2.93e-07 | -2.505 | 2.615e-07 | 1.998 | -2.93e-07 | -2.503 | 2.619e-07 | 2.004
4.728 | -2.856e-07 | -2.448 | 2.534e-07 | 1.929 | -2.856e-07 | -2.445 | 2.538e-07 | 1.935
4.75 | -2.785e-07 | -2.393 | 2.455e-07 | 1.862 | -2.784e-07 | -2.389 | 2.459e-07 | 1.868
4.772 | -2.715e-07 | -2.339 | 2.379e-07 | 1.797 | -2.713e-07 | -2.334 | 2.382e-07 | 1.804
4.793 | -2.646e-07 | -2.285 | 2.304e-07 | 1.735 | -2.644e-07 | -2.28 | 2.308e-07 | 1.741
4.815 | -2.579e-07 | -2.233 | 2.232e-07 | 1.674 | -2.577e-07 | -2.227 | 2.235e-07 | 1.68
4.836 | -2.514e-07 | -2.182 | 2.162e-07 | 1.615 | -2.511e-07 | -2.176 | 2.165e-07 | 1.621
4.858 | -2.45e-07 | -2.132 | 2.094e-07 | 1.558 | -2.447e-07 | -2.125 | 2.096e-07 | 1.564
4.879 | -2.388e-07 | -2.082 | 2.027e-07 | 1.503 | -2.384e-07 | -2.075 | 2.03e-07 | 1.509
4.901 | -2.327e-07 | -2.034 | 1.963e-07 | 1.449 | -2.322e-07 | -2.026 | 1.966e-07 | 1.456
4.922 | -2.267e-07 | -1.987 | 1.901e-07 | 1.398 | -2.262e-07 | -1.978 | 1.903e-07 | 1.404
4.944 | -2.209e-07 | -1.94 | 1.84e-07 | 1.347 | -2.204e-07 | -1.931 | 1.842e-07 | 1.354
4.965 | -2.152e-07 | -1.895 | 1.781e-07 | 1.299 | -2.146e-07 | -1.885 | 1.783e-07 | 1.305
4.987 | -2.096e-07 | -1.85 | 1.724e-07 | 1.252 | -2.09e-07 | -1.84 | 1.726e-07 | 1.258
5.008 | -2.042e-07 | -1.806 | 1.668e-07 | 1.206 | -2.036e-07 | -1.796 | 1.67e-07 | 1.213
5.03 | -1.989e-07 | -1.763 | 1.614e-07 | 1.162 | -1.982e-07 | -1.753 | 1.616e-07 | 1.169
5.051 | -1.937e-07 | -1.721 | 1.562e-07 | 1.12 | -1.93e-07 | -1.711 | 1.564e-07 | 1.126
5.073 | -1.886e-07 | -1.68 | 1.511e-07 | 1.078 | -1.879e-07 | -1.669 | 1.513e-07 | 1.085
5.094 | -1.837e-07 | -1.64 | 1.462e-07 | 1.038 | -1.829e-07 | -1.629 | 1.463e-07 | 1.045
5.116 | -1.788e-07 | -1.6 | 1.414e-07 | 0.9997 | -1.781e-07 | -1.589 | 1.415e-07 | 1.007
5.137 | -1.741e-07 | -1.562 | 1.367e-07 | 0.9623 | -1.733e-07 | -1.55 | 1.369e-07 | 0.9692
5.159 | -1.695e-07 | -1.524 | 1.322e-07 | 0.9261 | -1.687e-07 | -1.512 | 1.324e-07 | 0.933
5.18 | -1.65e-07 | -1.487 | 1.278e-07 | 0.8911 | -1.642e-07 | -1.474 | 1.28e-07 | 0.898
5.202 | -1.606e-07 | -1.45 | 1.236e-07 | 0.8572 | -1.598e-07 | -1.438 | 1.237e-07 | 0.8641
5.223 | -1.563e-07 | -1.415 | 1.195e-07 | 0.8244 | -1.554e-07 | -1.402 | 1.196e-07 | 0.8314
5.245 | -1.521e-07 | -1.38 | 1.155e-07 | 0.7926 | -1.512e-07 | -1.367 | 1.156e-07 | 0.7997
5.266 | -1.48e-07 | -1.345 | 1.116e-07 | 0.7619 | -1.471e-07 | -1.333 | 1.117e-07 | 0.769
5.288 | -1.439e-07 | -1.312 | 1.078e-07 | 0.7322 | -1.431e-07 | -1.299 | 1.079e-07 | 0.7393
5.309 | -1.4e-07 | -1.279 | 1.041e-07 | 0.7034 | -1.392e-07 | -1.266 | 1.043e-07 | 0.7106
5.331 | -1.362e-07 | -1.247 | 1.006e-07 | 0.6756 | -1.354e-07 | -1.234 | 1.007e-07 | 0.6827
5.352 | -1.325e-07 | -1.216 | 9.711e-08 | 0.6487 | -1.316e-07 | -1.203 | 9.725e-08 | 0.6558
5.374 | -1.288e-07 | -1.185 | 9.376e-08 | 0.6226 | -1.28e-07 | -1.172 | 9.389e-08 | 0.6298
5.395 | -1.253e-07 | -1.155 | 9.051e-08 | 0.5974 | -1.244e-07 | -1.142 | 9.064e-08 | 0.6045
5.417 | -1.218e-07 | -1.126 | 8.735e-08 | 0.5729 | -1.21e-07 | -1.113 | 8.747e-08 | 0.5801
5.438 | -1.184e-07 | -1.097 | 8.428e-08 | 0.5493 | -1.176e-07 | -1.084 | 8.44e-08 | 0.5565
5.46 | -1.151e-07 | -1.069 | 8.13e-08 | 0.5264 | -1.143e-07 | -1.056 | 8.142e-08 | 0.5335
5.481 | -1.119e-07 | -1.041 | 7.841e-08 | 0.5042 | -1.111e-07 | -1.028 | 7.853e-08 | 0.5114
5.503 | -1.088e-07 | -1.014 | 7.56e-08 | 0.4827 | -1.079e-07 | -1.001 | 7.572e-08 | 0.4899
5.524 | -1.057e-07 | -0.9881 | 7.288e-08 | 0.462 | -1.049e-07 | -0.9752 | 7.299e-08 | 0.4691
5.546 | -1.027e-07 | -0.9624 | 7.023e-08 | 0.4418 | -1.019e-07 | -0.9496 | 7.034e-08 | 0.4489
5.567 | -9.977e-08 | -0.9373 | 6.766e-08 | 0.4223 | -9.897e-08 | -0.9247 | 6.777e-08 | 0.4293
5.589 | -9.692e-08 | -0.9128 | 6.517e-08 | 0.4034 | -9.614e-08 | -0.9003 | 6.527e-08 | 0.4104
5.61 | -9.415e-08 | -0.8889 | 6.275e-08 | 0.3851 | -9.337e-08 | -0.8764 | 6.284e-08 | 0.3921
5.632 | -9.144e-08 | -0.8655 | 6.039e-08 | 0.3674 | -9.068e-08 | -0.8532 | 6.048e-08 | 0.3743
5.653 | -8.88e-08 | -0.8427 | 5.811e-08 | 0.3502 | -8.805e-08 | -0.8306 | 5.82e-08 | 0.357
5.675 | -8.623e-08 | -0.8205 | 5.589e-08 | 0.3336 | -8.549e-08 | -0.8085 | 5.597e-08 | 0.3403
5.697 | -8.372e-08 | -0.7988 | 5.374e-08 | 0.3174 | -8.3e-08 | -0.7869 | 5.381e-08 | 0.3241
5.718 | -8.128e-08 | -0.7777 | 5.165e-08 | 0.3018 | -8.058e-08 | -0.766 | 5.172e-08 | 0.3084
5.74 | -7.891e-08 | -0.7571 | 4.962e-08 | 0.2867 | -7.822e-08 | -0.7455 | 4.968e-08 | 0.2931
5.761 | -7.66e-08 | -0.737 | 4.766e-08 | 0.272 | -7.593e-08 | -0.7256 | 4.771e-08 | 0.2783
5.783 | -7.435e-08 | -0.7175 | 4.575e-08 | 0.2577 | -7.37e-08 | -0.7063 | 4.579e-08 | 0.264
5.804 | -7.216e-08 | -0.6985 | 4.39e-08 | 0.244 | -7.153e-08 | -0.6875 | 4.393e-08 | 0.2501
5.826 | -7.004e-08 | -0.68 | 4.21e-08 | 0.2306 | -6.942e-08 | -0.6692 | 4.213e-08 | 0.2367
5.847 | -6.797e-08 | -0.662 | 4.036e-08 | 0.2177 | -6.738e-08 | -0.6514 | 4.038e-08 | 0.2236
5.869 | -6.597e-08 | -0.6445 | 3.867e-08 | 0.2052 | -6.539e-08 | -0.6341 | 3.868e-08 | 0.211
5.89 | -6.402e-08 | -0.6276 | 3.703e-08 | 0.193 | -6.346e-08 | -0.6174 | 3.703e-08 | 0.1987
5.912 | -6.214e-08 | -0.6111 | 3.545e-08 | 0.1813 | -6.159e-08 | -0.6011 | 3.544e-08 | 0.1868
5.933 | -6.031e-08 | -0.5952 | 3.392e-08 | 0.1699 | -5.978e-08 | -0.5854 | 3.39e-08 | 0.1753
5.955 | -5.854e-08 | -0.5797 | 3.243e-08 | 0.159 | -5.803e-08 | -0.5701 | 3.24e-08 | 0.1642
5.976 | -5.682e-08 | -0.5648 | 3.1e-08 | 0.1484 | -5.633e-08 | -0.5554 | 3.096e-08 | 0.1535
5.998 | -5.517e-08 | -0.5503 | 2.961e-08 | 0.1381 | -5.47e-08 | -0.5411 | 2.957e-08 | 0.1431
6.019 | -5.357e-08 | -0.5363 | 2.828e-08 | 0.1283 | -5.311e-08 | -0.5274 | 2.822e-08 | 0.1331
6.041 | -5.202e-08 | -0.5228 | 2.699e-08 | 0.1187 | -5.159e-08 | -0.5141 | 2.692e-08 | 0.1234
6.062 | -5.053e-08 | -0.5099 | 2.575e-08 | 0.1096 | -5.012e-08 | -0.5013 | 2.567e-08 | 0.1141
6.084 | -4.91e-08 | -0.4973 | 2.455e-08 | 0.1008 | -4.87e-08 | -0.4891 | 2.447e-08 | 0.1051
6.105 | -4.773e-08 | -0.4853 | 2.341e-08 | 0.09232 | -4.735e-08 | -0.4772 | 2.331e-08 | 0.09652
6.127 | -4.641e-08 | -0.4738 | 2.231e-08 | 0.08422 | -4.604e-08 | -0.4659 | 2.221e-08 | 0.08827
6.148 | -4.515e-08 | -0.4627 | 2.126e-08 | 0.07648 | -4.479e-08 | -0.4551 | 2.115e-08 | 0.08037
6.17 | -4.394e-08 | -0.4522 | 2.025e-08 | 0.0691 | -4.36e-08 | -0.4447 | 2.013e-08 | 0.07283
6.191 | -4.279e-08 | -0.4421 | 1.93e-08 | 0.06207 | -4.247e-08 | -0.4349 | 1.917e-08 | 0.06565
6.213 | -4.17e-08 | -0.4325 | 1.839e-08 | 0.05541 | -4.138e-08 | -0.4255 | 1.826e-08 | 0.05884
6.234 | -4.066e-08 | -0.4234 | 1.753e-08 | 0.04912 | -4.036e-08 | -0.4166 | 1.739e-08 | 0.0524
6.256 | -3.968e-08 | -0.4148 | 1.672e-08 | 0.04321 | -3.939e-08 | -0.4081 | 1.658e-08 | 0.04634
6.277 | -3.876e-08 | -0.4066 | 1.596e-08 | 0.03767 | -3.848e-08 | -0.4002 | 1.581e-08 | 0.04066
6.299 | -3.789e-08 | -0.399 | 1.525e-08 | 0.03253 | -3.762e-08 | -0.3927 | 1.51e-08 | 0.03537
6.32 | -3.709e-08 | -0.3918 | 1.459e-08 | 0.02777 | -3.682e-08 | -0.3857 | 1.443e-08 | 0.03049
6.342 | -3.634e-08 | -0.3852 | 1.398e-08 | 0.02343 | -3.608e-08 | -0.3792 | 1.383e-08 | 0.02601
6.363 | -3.565e-08 | -0.379 | 1.342e-08 | 0.0195 | -3.54e-08 | -0.3733 | 1.327e-08 | 0.02196
6.385 | -3.503e-08 | -0.3734 | 1.292e-08 | 0.01599 | -3.477e-08 | -0.3677 | 1.277e-08 | 0.01834
6.406 | -3.446e-08 | -0.3682 | 1.248e-08 | 0.01292 | -3.421e-08 | -0.3627 | 1.233e-08 | 0.01516
6.428 | -3.395e-08 | -0.3636 | 1.209e-08 | 0.01031 | -3.37e-08 | -0.3582 | 1.194e-08 | 0.01245
6.449 | -3.351e-08 | -0.3594 | 1.175e-08 | 0.008152 | -3.326e-08 | -0.3542 | 1.162e-08 | 0.01021
6.471 | -3.313e-08 | -0.3558 | 1.148e-08 | 0.006475 | -3.287e-08 | -0.3507 | 1.135e-08 | 0.008451
6.492 | -3.282e-08 | -0.3527 | 1.127e-08 | 0.005292 | -3.255e-08 | -0.3477 | 1.115e-08 | 0.0072
6.514 | -3.256e-08 | -0.3501 | 1.112e-08 | 0.004616 | -3.23e-08 | -0.3452 | 1.101e-08 | 0.006471
6.535 | -3.238e-08 | -0.348 | 1.103e-08 | 0.004467 | -3.21e-08 | -0.3432 | 1.093e-08 | 0.00628
6.557 | -3.226e-08 | -0.3465 | 1.101e-08 | 0.004861 | -3.197e-08 | -0.3417 | 1.093e-08 | 0.006647
6.578 | -3.221e-08 | -0.3455 | 1.105e-08 | 0.005817 | -3.191e-08 | -0.3408 | 1.099e-08 | 0.007591
6.6 | -3.255e-08 | -0.3524 | 1.087e-08 | 0.0001711 | -3.232e-08 | -0.3506 | 1.062e-08 | -0.001893

## Sub 3 1.2% 10 ksi L
0.125
Group 2, Condition 3 (IFF) Sequence Step 1 - IFF 1.2%
PATHS ALONG Y-DIRECTION (L) | [12 empty] | PATHS ALONG X-DIRECTION (T) | [12 empty] | PATHS ALONG Z-DIRECTION (THROUGH THICKNESS)
| Midplane |  | Midplane |  | Entry |  | Entry |  | Exit |  | Exit |  |  | Midplane |  | Midplane |  | Entry |  | Entry |  | Exit |  | Exit |  |  | At bore |  | At bore |  | 0.02" away from bore |  | 0.02" away from bore
| Hoop |  | Radial |  | Hoop |  | Radial |  | Hoop |  | Radial |  |  | Hoop |  | Radial |  | Hoop |  | Radial |  | Hoop |  | Radial |  |  | Hoop |  | Radial |  | Hoop |  | Radial
Radial | Strain | Stress | Strain | Stress | Strain | Stress | Strain | Stress | Strain | Stress | Strain | Stress | Radial | Strain | Stress | Strain | Stress | Strain | Stress | Strain | Stress | Strain | Stress | Strain | Stress | z coordinate | Strain | Stress | Strain | Stress | Strain | Stress | Strain | Stress
dim, in | in/in | psi | in/in | psi | in/in | psi | in/in | psi | in/in | psi | in/in | psi | dim, in | in/in | psi | in/in | psi | in/in | psi | in/in | psi | in/in | psi | in/in | psi | in | in/in | psi | in/in | psi | in/in | psi | in/in | psi
0 | [33 empty] | 0
nan | [33 empty] | nan
nan | [33 empty] | nan
nan | [33 empty] | nan
nan | [33 empty] | nan
nan | [33 empty] | nan
nan | [33 empty] | nan
nan | [33 empty] | nan
nan | [33 empty] | nan
nan | [33 empty] | nan
nan | [33 empty] | nan
nan | [33 empty] | nan
nan | [33 empty] | nan
nan | [33 empty] | nan
nan | [33 empty] | nan
nan | [33 empty] | nan
nan | [33 empty] | nan
nan | [33 empty] | nan
nan | [33 empty] | nan
nan | [33 empty] | nan
nan | [33 empty] | nan
nan | [33 empty] | nan
nan | [33 empty] | nan
nan | [33 empty] | nan
nan | [33 empty] | nan
nan | [33 empty] | nan
nan | [33 empty] | nan
nan | [33 empty] | nan
nan | [33 empty] | nan
nan | [33 empty] | nan
nan | [33 empty] | nan
nan | [33 empty] | nan
nan | [33 empty] | nan
nan | [33 empty] | nan
nan | [33 empty] | nan
nan | [33 empty] | nan
nan | [33 empty] | nan
nan | [33 empty] | nan
nan | [33 empty] | nan
nan | [33 empty] | nan
nan | [33 empty] | nan
nan | [33 empty] | nan
nan | [33 empty] | nan
nan | [33 empty] | nan
nan | [33 empty] | nan
nan | [33 empty] | nan
nan | [33 empty] | nan
nan | [33 empty] | nan
nan | [33 empty] | nan
nan | [33 empty] | nan
nan | [33 empty] | nan
nan | [33 empty] | nan
nan | [33 empty] | nan
nan | [33 empty] | nan
nan | [33 empty] | nan
nan | [33 empty] | nan
nan | [33 empty] | nan
nan | [33 empty] | nan

## Sub 3 1.2% 10 ksi U
0.125
Group 2, Condition 3 (IFF) Sequence Step 2 - remove IFF 1.2%
PATHS ALONG Y-DIRECTION (L) | [12 empty] | PATHS ALONG X-DIRECTION (T) | [12 empty] | PATHS ALONG Z-DIRECTION (THROUGH THICKNESS)
| Midplane |  | Midplane |  | Entry |  | Entry |  | Exit |  | Exit |  |  | Midplane |  | Midplane |  | Entry |  | Entry |  | Exit |  | Exit |  |  | At bore |  | At bore |  | 0.02" away from bore |  | 0.02" away from bore
| Hoop |  | Radial |  | Hoop |  | Radial |  | Hoop |  | Radial |  |  | Hoop |  | Radial |  | Hoop |  | Radial |  | Hoop |  | Radial |  |  | Hoop |  | Radial |  | Hoop |  | Radial
Radial | Strain | Stress | Strain | Stress | Strain | Stress | Strain | Stress | Strain | Stress | Strain | Stress | Radial | Strain | Stress | Strain | Stress | Strain | Stress | Strain | Stress | Strain | Stress | Strain | Stress | z coordinate | Strain | Stress | Strain | Stress | Strain | Stress | Strain | Stress
dim, in | in/in | psi | in/in | psi | in/in | psi | in/in | psi | in/in | psi | in/in | psi | dim, in | in/in | psi | in/in | psi | in/in | psi | in/in | psi | in/in | psi | in/in | psi | in | in/in | psi | in/in | psi | in/in | psi | in/in | psi
0 | [33 empty] | 0
nan | [33 empty] | nan
nan | [33 empty] | nan
nan | [33 empty] | nan
nan | [33 empty] | nan
nan | [33 empty] | nan
nan | [33 empty] | nan
nan | [33 empty] | nan
nan | [33 empty] | nan
nan | [33 empty] | nan
nan | [33 empty] | nan
nan | [33 empty] | nan
nan | [33 empty] | nan
nan | [33 empty] | nan
nan | [33 empty] | nan
nan | [33 empty] | nan
nan | [33 empty] | nan
nan | [33 empty] | nan
nan | [33 empty] | nan
nan | [33 empty] | nan
nan | [33 empty] | nan
nan | [33 empty] | nan
nan | [33 empty] | nan
nan | [33 empty] | nan
nan | [33 empty] | nan
nan | [33 empty] | nan
nan | [33 empty] | nan
nan | [33 empty] | nan
nan | [33 empty] | nan
nan | [33 empty] | nan
nan | [33 empty] | nan
nan | [33 empty] | nan
nan | [33 empty] | nan
nan | [33 empty] | nan
nan | [33 empty] | nan
nan | [33 empty] | nan
nan | [33 empty] | nan
nan | [33 empty] | nan
nan | [33 empty] | nan
nan | [33 empty] | nan
nan | [33 empty] | nan
nan | [33 empty] | nan
nan | [33 empty] | nan
nan | [33 empty] | nan
nan | [33 empty] | nan
nan | [33 empty] | nan
nan | [33 empty] | nan
nan | [33 empty] | nan
nan | [33 empty] | nan
nan | [33 empty] | nan
nan | [33 empty] | nan
nan | [33 empty] | nan
nan | [33 empty] | nan
nan | [33 empty] | nan
nan | [33 empty] | nan
nan | [33 empty] | nan
nan | [33 empty] | nan
nan | [33 empty] | nan

## Sub 3 1.2% 10 ksi R
0.125
Group 2, Condition 3 (IFF) Sequence Step 2 - remove IFF 1.2%
PATHS ALONG Y-DIRECTION (L) | [12 empty] | PATHS ALONG X-DIRECTION (T) | [12 empty] | PATHS ALONG Z-DIRECTION (THROUGH THICKNESS)
| Midplane |  | Midplane |  | Entry |  | Entry |  | Exit |  | Exit |  |  | Midplane |  | Midplane |  | Entry |  | Entry |  | Exit |  | Exit |  |  | At bore |  | At bore |  | 0.02" away from bore |  | 0.02" away from bore
| Hoop |  | Radial |  | Hoop |  | Radial |  | Hoop |  | Radial |  |  | Hoop |  | Radial |  | Hoop |  | Radial |  | Hoop |  | Radial |  |  | Hoop |  | Radial |  | Hoop |  | Radial
Radial | Strain | Stress | Strain | Stress | Strain | Stress | Strain | Stress | Strain | Stress | Strain | Stress | Radial | Strain | Stress | Strain | Stress | Strain | Stress | Strain | Stress | Strain | Stress | Strain | Stress | z coordinate | Strain | Stress | Strain | Stress | Strain | Stress | Strain | Stress
dim, in | in/in | psi | in/in | psi | in/in | psi | in/in | psi | in/in | psi | in/in | psi | dim, in | in/in | psi | in/in | psi | in/in | psi | in/in | psi | in/in | psi | in/in | psi | in | in/in | psi | in/in | psi | in/in | psi | in/in | psi
0 | [33 empty] | 0
nan | [33 empty] | nan
nan | [33 empty] | nan
nan | [33 empty] | nan
nan | [33 empty] | nan
nan | [33 empty] | nan
nan | [33 empty] | nan
nan | [33 empty] | nan
nan | [33 empty] | nan
nan | [33 empty] | nan
nan | [33 empty] | nan
nan | [33 empty] | nan
nan | [33 empty] | nan
nan | [33 empty] | nan
nan | [33 empty] | nan
nan | [33 empty] | nan
nan | [33 empty] | nan
nan | [33 empty] | nan
nan | [33 empty] | nan
nan | [33 empty] | nan
nan | [33 empty] | nan
nan | [33 empty] | nan
nan | [33 empty] | nan
nan | [33 empty] | nan
nan | [33 empty] | nan
nan | [33 empty] | nan
nan | [33 empty] | nan
nan | [33 empty] | nan
nan | [33 empty] | nan
nan | [33 empty] | nan
nan | [33 empty] | nan
nan | [33 empty] | nan
nan | [33 empty] | nan
nan | [33 empty] | nan
nan | [33 empty] | nan
nan | [33 empty] | nan
nan | [33 empty] | nan
nan | [33 empty] | nan
nan | [33 empty] | nan
nan | [33 empty] | nan
nan | [33 empty] | nan
nan | [33 empty] | nan
nan | [33 empty] | nan
nan | [33 empty] | nan
nan | [33 empty] | nan
nan | [33 empty] | nan
nan | [33 empty] | nan
nan | [33 empty] | nan
nan | [33 empty] | nan
nan | [33 empty] | nan
nan | [33 empty] | nan
nan | [33 empty] | nan
nan | [33 empty] | nan
nan | [33 empty] | nan
nan | [33 empty] | nan
nan | [33 empty] | nan
nan | [33 empty] | nan
nan | [33 empty] | nan

## Sub 4 1.2% 10 ksi I
0.125
Group 2, Condition 3 (IFF) Sequence Step 1 - IFF 1.2%
PATHS ALONG Y-DIRECTION (L) | [12 empty] | PATHS ALONG X-DIRECTION (T) | [12 empty] | PATHS ALONG Z-DIRECTION (THROUGH THICKNESS)
| Midplane |  | Midplane |  | Entry |  | Entry |  | Exit |  | Exit |  |  | Midplane |  | Midplane |  | Entry |  | Entry |  | Exit |  | Exit |  |  | At bore |  | At bore |  | 0.02" away from bore |  | 0.02" away from bore
| Hoop |  | Radial |  | Hoop |  | Radial |  | Hoop |  | Radial |  |  | Hoop |  | Radial |  | Hoop |  | Radial |  | Hoop |  | Radial |  |  | Hoop |  | Radial |  | Hoop |  | Radial
Radial | Strain | Stress | Strain | Stress | Strain | Stress | Strain | Stress | Strain | Stress | Strain | Stress | Radial | Strain | Stress | Strain | Stress | Strain | Stress | Strain | Stress | Strain | Stress | Strain | Stress | z coordinate | Strain | Stress | Strain | Stress | Strain | Stress | Strain | Stress
dim, in | in/in | psi | in/in | psi | in/in | psi | in/in | psi | in/in | psi | in/in | psi | dim, in | in/in | psi | in/in | psi | in/in | psi | in/in | psi | in/in | psi | in/in | psi | in | in/in | psi | in/in | psi | in/in | psi | in/in | psi
0.125 | 0.01102163 | -19011.19 | -0.01362161 | -50448.55 | 0.01360449 |  | -0.06787158 |  | 0.01187168 |  | -0.005012498 | 1039.865 | 0.125 | 0.01079552 | -18632.13 | -0.01346164 | -49023.4 | 0.01307738 |  | -0.06651582 |  | 0.01172084 |  | -0.004933064 | 1089.039 | 0 | 0.01307738 | 58193.74 | -0.06651582 |  | 0.005674446 | 26733.05 | -0.02397742
0.13 | 0.01001581 | -35594.72 | -0.01262531 | -49878.37 | 0.01100967 |  | -0.05012109 |  | 0.01123864 |  | -0.004168045 | 680.9727 | 0.13 | 0.009801071 | -35959.08 | -0.01254288 | -48517.87 | 0.01051702 |  | -0.04936485 |  | 0.01109204 |  | -0.004111792 | 604.6046 | 0.003 | 0.01251253 | 41416.52 | -0.06053874 | -17066.37 | 0.005122369 | 9803.025 | -0.02128189 | 768.4192
0.135 | 0.008905368 | -32517.84 | -0.0126363 | -48766.88 | 0.00876783 |  | -0.03779293 |  | 0.01065814 |  | -0.004946261 | -7502.481 | 0.135 | 0.008690351 | -32826.5 | -0.01259578 | -47445.72 | 0.008303664 |  | -0.03695999 |  | 0.01051221 |  | -0.0049044 | -7838.819 | 0.006190757 | 0.01216346 | 19925.52 | -0.05957894 | -3085.781 | 0.004637351 | 3595.865 | -0.01794997 | -8899.218
0.14 | 0.008205393 | -23726.87 | -0.01237972 | -47674.13 | 0.007279442 |  | -0.03048199 |  | 0.01008375 |  | -0.006686091 | -22946.54 | 0.14 | 0.007983552 | -23858.37 | -0.0122691 | -46407.8 | 0.006836971 |  | -0.02986778 |  | 0.009936796 |  | -0.006668444 | -23588.05 | 0.0095844 | 0.0118952 | 15135.05 | -0.06078177 | -442.4609 | 0.004371555 | 3097.865 | -0.01651268 | -9239.858
0.145 | 0.007514596 | -17276.43 | -0.01203041 | -46787.55 | 0.006101265 |  | -0.02451374 |  | 0.009488991 |  | -0.008250163 | -35044.5 | 0.145 | 0.007293974 | -17471.2 | -0.01185827 | -45596.35 | 0.005674446 |  | -0.02397742 |  | 0.009339172 |  | -0.00825933 | -35906.34 | 0.01319383 | 0.01177809 | 12534.18 | -0.0594904 | -4329.734 | 0.004289781 | 2982.044 | -0.01582604 | -9536.269
0.15 | 0.006887715 | -11013.65 | -0.01147118 | -45627.15 | 0.005180442 |  | -0.01894359 |  | 0.008885886 |  | -0.00914926 | -41464.81 | 0.15 | 0.00667052 | -11195.43 | -0.01125825 | -44486.36 | 0.004779589 |  | -0.01800657 |  | 0.008732314 |  | -0.009171372 | -42399.88 | 0.01703277 | 0.01171196 | 10371.3 | -0.05292358 | -6503.552 | 0.004349113 | 1272.245 | -0.01711997 | -11298.32
0.155 | 0.006321606 | -5308.471 | -0.01076893 | -44414.04 | 0.004490606 |  | -0.01374096 |  | 0.008299309 | 15954.99 | -0.009457286 | -44250 | 0.155 | 0.006109739 | -5524.254 | -0.01054011 | -43339.71 | 0.004122822 |  | -0.01313672 |  | 0.008142445 | 14689.69 | -0.009472455 | -45163.6 | 0.02111581 | 0.01164722 | 7043.004 | -0.04646152 | -13816.92 | 0.004544139 | -746.8408 | -0.0193727 | -14395.11
0.16 | 0.00580977 | -826.1222 | -0.01003895 | -43391.67 | 0.003983732 | 7168.904 | -0.009702913 |  | 0.007747809 | 14628.62 | -0.00938656 | -45164.48 | 0.16 | 0.005604683 | -946.522 | -0.009793124 | -42373.27 | 0.003646881 | 6060.427 | -0.009155841 |  | 0.00758901 | 13422 | -0.009380256 | -46008.46 | 0.02545847 | 0.01161014 | 4014.289 | -0.04054903 | -21379.05 | 0.004808381 | -3011.391 | -0.02088674 | -18328.95
0.165 | 0.005347286 | 2322.931 | -0.009334905 | -41948.18 | 0.003603693 | 6468.981 | -0.007375724 | -1627.94 | 0.007237116 | 14495.6 | -0.009093375 | -45133.9 | 0.165 | 0.005150754 | 2226.977 | -0.009079614 | -41025.77 | 0.003299296 | 6131.751 | -0.00688603 | -5452.027 | 0.007078141 | 13404.6 | -0.009060096 | -45887.27 | 0.03007726 | 0.01156932 | 826.9384 | -0.03491384 | -24398.22 | 0.005091662 | -5315.32 | -0.02157575 | -22215.29
0.17 | 0.004930933 | 5321.408 | -0.008628016 | -40449.56 | 0.00329728 | 7041.953 | -0.00598934 | -8210.858 | 0.006767969 | 15034.45 | -0.008675918 | -44585.73 | 0.17 | 0.004744165 | 5196.134 | -0.008375283 | -39601.66 | 0.003026141 | 7409.77 | -0.00552395 | -11625.43 | 0.00661029 | 14089.98 | -0.008615674 | -45235.19 | 0.03498974 | 0.01147828 | -1527.371 | -0.03164016 | -28762.13 | 0.00536976 | -7040.639 | -0.02158666 | -25697.35
0.175 | 0.004557424 | 8271.114 | -0.007919596 | -38859.72 | 0.003040737 | 8414.519 | -0.004992735 | -13034.71 | 0.006337219 | 15947.47 | -0.008195413 | -43754.45 | 0.175 | 0.004380951 | 8094.299 | -0.007681248 | -38086.06 | 0.002803364 | 9394.208 | -0.004540357 | -15783.55 | 0.006182403 | 15159.07 | -0.008112933 | -44298.5 | 0.04021459 | 0.01143983 | -4613.597 | -0.02898496 | -29650.34 | 0.00562566 | -8352.675 | -0.02088507 | -28453.53
0.18 | 0.004222936 | 10852.21 | -0.007237111 | -37270.23 | 0.002821233 | 10233.87 | -0.004224756 | -16225.01 | 0.005943364 | 17010.64 | -0.007695574 | -42756.16 | 0.18 | 0.004057046 | 10784.23 | -0.007000998 | -36540.58 | 0.002616654 | 11325.18 | -0.003859866 | -18609.13 | 0.005792697 | 16377.64 | -0.007593645 | -43180.79 | 0.04577165 | 0.01137682 | -5921.6 | -0.0268895 | -32071.7 | 0.00585426 | -9789.542 | -0.01994742 | -30822.26
0.185 | 0.003923968 | 13256.42 | -0.006567381 | -35508.89 | 0.002631647 | 11883.8 | -0.003649254 | -18312.14 | 0.005584434 | 18150.97 | -0.007198468 | -41669.89 | 0.185 | 0.00376886 | 13157.92 | -0.00634486 | -34845.63 | 0.002456432 | 12822.31 | -0.003345391 | -20072.61 | 0.005438861 | 17678.87 | -0.007079195 | -41978.14 | 0.05168207 | 0.01129733 | -7232.256 | -0.02474214 | -33910.25 | 0.006055088 | -11450.79 | -0.01901995 | -32708.94
0.19 | 0.003657471 | 15876.12 | -0.005909412 | -33728.13 | 0.002465301 | 13285.56 | -0.003191582 | -19350.96 | 0.005256782 | 19326.97 | -0.006715632 | -40543.52 | 0.19 | 0.003513101 | 15820.95 | -0.00569513 | -33067.42 | 0.002316545 | 14196.99 | -0.002941709 | -21076.54 | 0.00511708 | 19009.19 | -0.006582231 | -40735.23 | 0.05796831 | 0.01121959 | -8997.608 | -0.02333367 | -36662.02 | 0.006234068 | -13080.29 | -0.0179578 | -35341.83
0.195 | 0.003420577 | 18376.98 | -0.005288245 | -31977.36 | 0.002318521 | 14562.03 | -0.002817485 | -20047.3 | 0.004957528 | 20540.05 | -0.006245168 | -39363.56 | 0.195 | 0.003286804 | 18186.01 | -0.00509432 | -31314.86 | 0.002192313 | 15603.75 | -0.002633144 | -22040.68 | 0.004824251 | 20396.57 | -0.00610443 | -39468.95 | 0.06465426 | 0.0111473 | -9937.566 | -0.02200616 | -39397.66 | 0.006411635 | -14552.25 | -0.01712023 | -37300.27
0.2 | 0.003209848 | 20446.9 | -0.004723362 | -30046.41 | 0.002187669 | 15940.75 | -0.002511339 | -20618.66 | 0.004684126 | 21664.24 | -0.005812491 | -38274.22 | 0.2 | 0.003086234 | 20329.1 | -0.004537406 | -29451.22 | 0.002078733 | 15064.06 | -0.002548076 | -22536.73 | 0.004557542 | 21475.2 | -0.005674363 | -38217.85 | 0.07176534 | 0.01108066 | -13133.3 | -0.02074919 | -41137.13 | 0.006573704 | -14676.33 | -0.01588154 | -39548.58
0.205 | 0.003022331 | 22500.92 | -0.004196993 | -28095.03 | 0.002068977 | 15485.84 | -0.00241786 | -21018.99 | 0.004433915 | 22475.33 | -0.0054198 | -37073.33 | 0.205 | 0.002908689 | 22445.35 | -0.004020442 | -27531.54 | 0.001971262 | 13986 | -0.002481105 | -22168.55 | 0.004314098 | 22410.35 | -0.005277592 | -36941.89 | 0.07932858 | 0.01101393 | -14323.63 | -0.02002599 | -44076.09 | 0.006719262 | -16504.98 | -0.01497566 | -41379.2
0.21 | 0.002855717 | 24966.84 | -0.003675609 | -26123.33 | 0.001958488 | 14361.19 | -0.002348265 | -20610.91 | 0.00420445 | 23307.46 | -0.005046915 | -35905.39 | 0.21 | 0.002751692 | 24559.77 | -0.003539472 | -25669.45 | 0.001870388 | 13141.64 | -0.002384074 | -21405.86 | 0.004091494 | 23353.71 | -0.004901819 | -35678.48 | 0.08737274 | 0.01096853 | -14356.48 | -0.0174053 | -44672.65 | 0.006861171 | -17314.79 | -0.0144668 | -42644.94
0.215 | 0.002707266 | 24888.74 | -0.003351307 | -24388.07 | 0.001855826 | 13488.95 | -0.002252997 | -19875.92 | 0.003993839 | 24148.14 | -0.004694124 | -34742.12 | 0.215 | 0.00261095 | 23815.72 | -0.003262961 | -23882.27 | 0.001776053 | 12403.5 | -0.00228178 | -20547.32 | 0.00388778 | 24287.3 | -0.004548169 | -34433 | 0.09592839 | 0.01092147 | -16675.48 | -0.01603103 | -45177.39 | 0.006997301 | -16566.38 | -0.01370143 | -43097.52
0.22 | 0.002571318 | 23607.52 | -0.003119113 | -22600.25 | 0.001760566 | 12731.16 | -0.002152843 | -19046.89 | 0.003800349 | 24990.88 | -0.004360995 | -33584.71 | 0.22 | 0.002481704 | 22640.65 | -0.003037255 | -22175 | 0.00168791 | 11740.74 | -0.00217981 | -19666.32 | 0.003701114 | 25191.93 | -0.004217957 | -33222.32 | 0.1050281 | 0.01086681 | -17369.07 | -0.01589977 | -46914.26 | 0.007101112 | -17506.37 | -0.01280564 | -44360.14
0.225 | 0.002446485 | 22453.31 | -0.00290439 | -20997.16 | 0.001672163 | 12054.86 | -0.002053491 | -18198.55 | 0.003622508 | 25875.11 | -0.004038292 | -32374.39 | 0.225 | 0.002362799 | 21542.67 | -0.002829333 | -20619.02 | 0.001605556 | 11139.01 | -0.002080412 | -18792.17 | 0.003530038 | 26314.11 | -0.003880542 | -31870.21 | 0.1147063 | 0.01083363 | -18490.81 | -0.01434632 | -47397.97 | 0.00719058 | -17549.58 | -0.01235433 | -44788.75
0.23 | 0.002331637 | 21378.12 | -0.00270702 | -19537.05 | 0.001590068 | 11444.35 | -0.00195706 | -17359.39 | 0.00345902 | 26756.71 | -0.003740868 | -31289.91 | 0.23 | 0.00225321 | 20518.28 | -0.0026384 | -19203.07 | 0.001528584 | 10588.35 | -0.001984645 | -17940.12 | 0.003372874 | 26344.74 | -0.003652955 | -30885.74 | 0.125 | 0.01079552 | -18632.13 | -0.01346164 | -49023.4 | 0.007293974 | -17471.2 | -0.01185827 | -45596.35
0.235 | 0.002225765 | 20375.91 | -0.002526462 | -18213.35 | 0.001513758 | 10888.05 | -0.001864712 | -16546.13 | 0.003307534 | 25812.01 | -0.00357022 | -30037.42 | 0.235 | 0.00215201 | 19562.34 | -0.002463785 | -17919.3 | 0.0014566 | 10081.5 | -0.001893115 | -17119.2 | 0.003226021 | 25106.51 | -0.003500225 | -29512.63 | 0.135299 | 0.01082894 | -18750.95 | -0.01170473 | -48338.57 | 0.007356495 | -17195.67 | -0.01135005 | -45644.63
0.24 | 0.00212796 | 19440.82 | -0.002361984 | -17018.62 | 0.001442744 | 10375.49 | -0.001777238 | -15771.73 | 0.003165596 | 24664.36 | -0.003426762 | -28867.57 | 0.24 | 0.002058361 | 18669.53 | -0.002304708 | -16759.88 | 0.001389229 | 9610.321 | -0.001806364 | -16338.85 | 0.003088224 | 24010.01 | -0.003355411 | -28314.25 | 0.1451433 | 0.01081483 | -18548.31 | -0.01084482 | -48404.62 | 0.007397918 | -16684.13 | -0.01094734 | -45170.85
0.245 | 0.002037403 | 18569.5 | -0.002212549 | -15941.14 | 0.001376565 | 9906.31 | -0.001694809 | -15034.16 | 0.003032363 | 23593.88 | -0.003288663 | -27734.75 | 0.245 | 0.001971508 | 17836.86 | -0.002160128 | -15713.24 | 0.001326107 | 9176.299 | -0.001724434 | -15595.02 | 0.002958839 | 22989.5 | -0.003216848 | -27158.94 | 0.1545528 | 0.01081358 | -18876.68 | -0.01173609 | -47341.76 | 0.007442455 | -15855.45 | -0.01063957 | -45848.72
0.25 | 0.001953705 | 17757.37 | -0.002079052 | -14989.58 | 0.001314324 | 9473.33 | -0.001614023 | -14305.72 | 0.002910325 | 22658.52 | -0.003159321 | -26628.83 | 0.25 | 0.001891105 | 17060.31 | -0.00203085 | -14787.12 | 0.001266461 | 8773.746 | -0.001643878 | -14859.09 | 0.0028403 | 22097.17 | -0.003087245 | -26036.27 | 0.1635468 | 0.0108478 | -18741.45 | -0.01207728 | -47605.78 | 0.007480615 | -15487.67 | -0.01054198 | -45066.99
0.255 | 0.001875028 | 16966.05 | -0.001954537 | -14130.91 | 0.001256656 | 9096.546 | -0.001531447 | -13543.68 | 0.002786841 | 21664.01 | -0.003022328 | -25508.18 | 0.255 | 0.001815412 | 16302.97 | -0.001910211 | -13950.17 | 0.001210939 | 8422.952 | -0.001561297 | -14088.44 | 0.002720337 | 21143.11 | -0.00295079 | -24908.15 | 0.1721436 | 0.01085621 | -20787.48 | -0.01117243 | -47609.74 | 0.007510555 | -14476.65 | -0.01030989 | -45766.47
0.26015 | 0.001799736 | 16213.92 | -0.001837581 | -13321.96 | 0.001201449 | 8778.318 | -0.001449835 | -12750.89 | 0.002671077 | 20760.27 | -0.002897508 | -24458.32 | 0.26015 | 0.001742871 | 15582.15 | -0.001796931 | -13162.07 | 0.001157559 | 8128.072 | -0.001479366 | -13284.55 | 0.002607857 | 20276.47 | -0.002826907 | -23855.45 | 0.1803609 | 0.01085083 | -21578.11 | -0.01185316 | -46669.51 | 0.007552085 | -13897.43 | -0.01033738 | -46064.33
0.2654544 | 0.001727578 | 15506.91 | -0.001729451 | -12564.96 | 0.001150974 | 8438.393 | -0.001381545 | -12126.4 | 0.002570107 | 20079.53 | -0.002777111 | -23341.48 | 0.2654544 | 0.001673255 | 14904.13 | -0.001692041 | -12423.04 | 0.001108557 | 7809.638 | -0.001410398 | -12645.04 | 0.002509776 | 19628.92 | -0.002706607 | -22729.68 | 0.1882152 | 0.01086409 | -21751.09 | -0.01144833 | -49801.32 | 0.007577013 | -13208.58 | -0.01025394 | -46928.1
0.270918 | 0.001660636 | 14884.83 | -0.001632151 | -11853.35 | 0.001097476 | 8035.504 | -0.001318262 | -11580.99 | 0.002463343 | 19299.83 | -0.002645136 | -22182.53 | 0.270918 | 0.001608545 | 14307.1 | -0.001597185 | -11724.35 | 0.001056458 | 7427.722 | -0.00134608 | -12081.61 | 0.002406024 | 18883.36 | -0.00257563 | -21569.17 | 0.1957228 | 0.01087549 | -27543.22 | -0.0111798 | -49862.72 | 0.007616005 | -11186.8 | -0.01044936 | -47593.01
0.2765455 | 0.00159336 | 14236.7 | -0.001534932 | -11165.72 | 0.001048973 | 7715.781 | -0.00124946 | -10948.16 | 0.002346786 | 18272.87 | -0.002518556 | -21235.16 | 0.2765455 | 0.001543491 | 13685.54 | -0.001502903 | -11052.05 | 0.001009039 | 7125.5 | -0.001276121 | -11430.68 | 0.002292687 | 17889.4 | -0.002450807 | -20629.19 | 0.2028988 | 0.01081302 | -30907.86 | -0.01106073 | -55646.8 | 0.007649025 | -9137.089 | -0.01027064 | -48378.44
0.2823418 | 0.001529412 | 13606.46 | -0.001449158 | -10580.18 | 0.001002151 | 7410.302 | -0.001183455 | -10337.45 | 0.002262749 | 17742.17 | -0.002431051 | -20372.9 | 0.2823418 | 0.001481538 | 13080.49 | -0.001419213 | -10474.44 | 0.0009631262 | 6836.441 | -0.001208775 | -10800.05 | 0.002211134 | 17382.69 | -0.002363992 | -19768.7 | 0.2097579 | 0.01082445 | -32242.09 | -0.01005608 | -56122.28 | 0.007693543 | -6574.354 | -0.01048846 | -48632.78
0.2883119 | 0.001469103 | 13003.62 | -0.001373336 | -10077.6 | 0.0009572035 | 7119.107 | -0.001120377 | -9751.45 | 0.002154918 | 16849.3 | -0.002301345 | -19336.88 | 0.2883119 | 0.001423031 | 12502.27 | -0.001344838 | -9973.62 | 0.0009189315 | 6560.415 | -0.001144177 | -10192.65 | 0.002106206 | 16521.38 | -0.002236097 | -18739.43 | 0.2163141 | 0.01074499 | -33020.44 | -0.008406684 | -58992.44 | 0.007735522 | -2442.351 | -0.01026908 | -48023.62
0.2944612 | 0.001409207 | 12404.07 | -0.001300334 | -9597.977 | 0.0009142401 | 6840.364 | -0.001059166 | -9184.269 | 0.002072102 | 16305.46 | -0.002207899 | -18449.43 | 0.2944612 | 0.001364889 | 11926.33 | -0.00127348 | -9497.983 | 0.0008765799 | 6295.694 | -0.001081286 | -9602.769 | 0.002025805 | 16000.12 | -0.002143634 | -17856.97 | 0.2225809 | 0.01071112 | -45647.89 | -0.005672525 | -51115.91 | 0.007805375 | 3917.077 | -0.00962152 | -44888.96
0.3007949 | 0.001352824 | 11865.58 | -0.001232964 | -9131.559 | 0.0008730725 | 6577.175 | -0.001000506 | -8636.83 | 0.001979921 | 15618.82 | -0.002095861 | -17477.74 | 0.3007949 | 0.001310095 | 11408.34 | -0.00120746 | -9034.926 | 0.000835911 | 6045.764 | -0.001020819 | -9031.445 | 0.001936131 | 15338.24 | -0.002033278 | -16894.55 | 0.2285709 | 0.0106226 | -52101.28 | -0.003436611 | -68478.86 | 0.00793385 | 11578.09 | -0.008820994 | -39389.83
0.3073186 | 0.001298764 | 11351.66 | -0.001169776 | -8693.384 | 0.0008338266 | 6327.029 | -0.0009438148 | -8107.937 | 0.001893671 | 14954.2 | -0.002002092 | -16680.55 | 0.3073186 | 0.001257512 | 10913.98 | -0.001145417 | -8598.484 | 0.0007970647 | 5808.094 | -0.0009622004 | -8477.669 | 0.001852271 | 14696.21 | -0.001941001 | -16106.3 | 0.2342964 | 0.01071295 | -26294.28 | -0.004743747 | -73556.63 | 0.008147228 | 18910.54 | -0.008125264 | -33819.01
0.3140379 | 0.001247907 | 10882.96 | -0.001112661 | -8285.323 | 0.0007962242 | 6088.733 | -0.0008896823 | -7601.319 | 0.001811061 | 14320.67 | -0.001907256 | -15873.17 | 0.3140379 | 0.00120799 | 10462.93 | -0.001088952 | -8188.9 | 0.0007597888 | 5581.755 | -0.0009060629 | -7945.461 | 0.001771938 | 14083.85 | -0.001847836 | -15309.8 | 0.239769 | 0.01096137 | 16321.44 | -0.005527877 | -30734.56 | 0.008452116 | 24461.12 | -0.007695933 | -30736.57
0.3209589 | 0.001196091 | 10383.64 | -0.001058395 | -7923.223 | 0.0007604414 | 5861.832 | -0.0008377763 | -7116.162 | 0.001732018 | 13736.48 | -0.001813198 | -15051.73 | 0.3209589 | 0.001157543 | 9983.83 | -0.001035556 | -7824.761 | 0.0007242712 | 5366.266 | -0.0008520849 | -7434.22 | 0.00169506 | 13518.99 | -0.001755524 | -14500.78 | 0.245 | 0.01127482 | 48548.07 | -0.004884518 | -2536.915 | 0.008849435 | 27959.45 | -0.007600354 | -31439.15
0.3280874 | 0.001147511 | 9923.307 | -0.001009989 | -7596.009 | 0.0007261791 | 5644.926 | -0.0007884088 | -6653.97 | 0.001656013 | 13178.25 | -0.001722024 | -14252.4 | 0.3280874 | 0.001110198 | 9541.242 | -0.0009874419 | -7492.188 | 0.0006902348 | 5160.471 | -0.0008006257 | -6945.766 | 0.001621128 | 12978.99 | -0.001666097 | -13714.26 | 0.25 | 0.01172084 | 56090.61 | -0.004933064 | 1089.039 | 0.009339172 | 25502.85 | -0.00825933 | -35906.34
0.3354298 | 0.00110089 | 9491.228 | -0.0009633442 | -7270.738 | 0.0006935931 | 5438.837 | -0.0007411597 | -6211.774 | 0.001582912 | 12644.38 | -0.00163443 | -13481.39 | 0.3354298 | 0.001064753 | 9125.76 | -0.0009411197 | -7162.496 | 0.0006578459 | 4965.182 | -0.0007512626 | -6477.201 | 0.001550014 | 12462.26 | -0.001580234 | -12956.29
0.3429924 | 0.001056221 | 9084.4 | -0.00092068 | -6968.385 | 0.0006625204 | 5240.66 | -0.0006965496 | -5795.385 | 0.001512872 | 12130.09 | -0.00155053 | -12745.64 | 0.3429924 | 0.001021202 | 8735.399 | -0.0008986123 | -6854.038 | 0.0006269573 | 4777.568 | -0.0007045624 | -6034.771 | 0.00148187 | 11964.2 | -0.001498039 | -12233.56
0.3507819 | 0.001011537 | 8668.817 | -0.0008789607 | -6682.353 | 0.0006327991 | 5049.043 | -0.0006542623 | -5402.271 | 0.001445639 | 11637.16 | -0.001470368 | -12041.69 | 0.3507819 | 0.0009776352 | 8335.802 | -0.0008570968 | -6562.744 | 0.0005974201 | 4596.414 | -0.0006602122 | -5615.939 | 0.001416452 | 11486.61 | -0.00141954 | -11542.49
0.358805 | 0.0009706364 | 8308.046 | -0.0008421518 | -6412.106 | 0.0006045231 | 4866.321 | -0.0006144625 | -5032.198 | 0.00138126 | 11163.46 | -0.001393632 | -11369.48 | 0.358805 | 0.0009377682 | 7989.846 | -0.0008201363 | -6284.839 | 0.0005693376 | 4424.147 | -0.0006183879 | -5220.541 | 0.001353806 | 11027.48 | -0.001344421 | -10882.93
0.3670688 | 0.0009300265 | 7943.444 | -0.0008058266 | -6151.965 | 0.0005775306 | 4689.148 | -0.0005769361 | -4685.459 | 0.001319499 | 10707.02 | -0.001320774 | -10732.77 | 0.3670688 | 0.000898194 | 7640.396 | -0.0007836609 | -6016.744 | 0.0005425589 | 4257.452 | -0.0005788851 | -4849.01 | 0.001293708 | 10585.03 | -0.001273105 | -10258.27
0.3755805 | 0.0008909094 | 7595.828 | -0.0007720538 | -5907.692 | 0.0005518192 | 4518.723 | -0.0005417455 | -4361.34 | 0.001260322 | 10266.28 | -0.001251574 | -10131.06 | 0.3755805 | 0.0008600945 | 7307.563 | -0.0007496875 | -5764.325 | 0.0005170902 | 4097.636 | -0.0005417792 | -4500.699 | 0.001236128 | 10157.81 | -0.001205369 | -9667.878
0.3843475 | 0.0008532135 | 7263.413 | -0.0007398459 | -5672.463 | 0.0005272951 | 4353.618 | -0.0005087422 | -4059.304 | 0.001203651 | 9841.637 | -0.001186035 | -9563.314 | 0.3843475 | 0.000823406 | 6989.65 | -0.000717249 | -5520.908 | 0.0004928461 | 3943.313 | -0.0005069285 | -4175.156 | 0.001180996 | 9746.326 | -0.001141205 | -9110.638
0.3933775 | 0.0008168929 | 6946.863 | -0.0007088288 | -5442.211 | 0.0005038955 | 4193.517 | -0.0004779087 | -3779.014 | 0.001149378 | 9432.433 | -0.001123916 | -9027.381 | 0.3933775 | 0.0007880891 | 6687.384 | -0.0006859728 | -5282.419 | 0.0004697705 | 3794.227 | -0.0004743251 | -3872.114 | 0.001128209 | 9349.991 | -0.001080374 | -8584.36
0.4026784 | 0.0007818929 | 6645.812 | -0.0006791727 | -5218.233 | 0.0004815665 | 4038.252 | -0.0004491401 | -3519.351 | 0.001097412 | 9038.743 | -0.001064947 | -8520.235 | 0.4026784 | 0.0007540955 | 6400.52 | -0.0006560286 | -5050.09 | 0.0004478162 | 3650.27 | -0.0004438681 | -3590.473 | 0.001077683 | 8968.943 | -0.001022607 | -8086.038
0.4122583 | 0.0007481381 | 6358.137 | -0.000650632 | -5000.047 | 0.0004602412 | 3887.434 | -0.0004222828 | -3278.91 | 0.001047662 | 8660.264 | -0.001008884 | -8039.493 | 0.4122583 | 0.0007213568 | 6126.997 | -0.0006271841 | -4823.537 | 0.0004269217 | 3511.112 | -0.0004154065 | -3328.845 | 0.001029337 | 8602.965 | -0.0009676672 | -7613.305
0.4221255 | 0.0007156247 | 6083.614 | -0.0006228676 | -4785.094 | 0.0004398805 | 3741.085 | -0.0003972299 | -3056.482 | 0.001000045 | 8296.437 | -0.0009555927 | -7583.902 | 0.4221255 | 0.0006898737 | 5866.644 | -0.0005991142 | -4600.306 | 0.0004070534 | 3376.828 | -0.0003888369 | -3086.038 | 0.0009830914 | 8251.569 | -0.000915422 | -7164.929
0.4322887 | 0.0006843477 | 5821.15 | -0.0005958384 | -4574.092 | 0.0004204218 | 3598.914 | -0.0003738691 | -2850.943 | 0.0009544732 | 7946.62 | -0.0009050342 | -7153.112 | 0.4322887 | 0.0006596469 | 5618.43 | -0.0005717847 | -4381.147 | 0.0003881531 | 3247.167 | -0.0003640491 | -2860.94 | 0.0009388702 | 7914.177 | -0.0008658391 | -6740.603
0.4427568 | 0.0006542805 | 5571.616 | -0.0005701521 | -4370.891 | 0.0004018107 | 3460.782 | -0.0003520431 | -2660.708 | 0.0009108538 | 7610.047 | -0.0008571731 | -6746.831 | 0.4427568 | 0.0006306585 | 5383.319 | -0.0005457855 | -4169.742 | 0.0003701712 | 3122.05 | -0.000340885 | -2651.939 | 0.0008965877 | 7590.07 | -0.0008188934 | -6340.148
0.4535389 | 0.0006252127 | 5328.491 | -0.0005444856 | -4169.556 | 0.0003840097 | 3326.78 | -0.0003316381 | -2484.456 | 0.0008691718 | 7285.621 | -0.0008120654 | -6366.488 | 0.4535389 | 0.0006027101 | 5155.054 | -0.000519877 | -3960.674 | 0.0003530793 | 3001.689 | -0.0003192381 | -2457.728 | 0.0008562392 | 7278.254 | -0.0007746543 | -5965.089
0.4646444 | 0.0005972114 | 5096.887 | -0.0005205005 | -3979.008 | 0.0003669791 | 3196.904 | -0.0003126065 | -2321.485 | 0.0008293124 | 6971.886 | -0.0007699057 | -6014.188 | 0.4646444 | 0.0005758635 | 4938.138 | -0.0004956622 | -3762.958 | 0.0003368566 | 2886.146 | -0.000299082 | -2277.865 | 0.0008177265 | 6977.445 | -0.0007333013 | -5617.365
0.476083 | 0.0005702747 | 4875.798 | -0.0004985117 | -3802.799 | 0.0003506481 | 3069.452 | -0.0002948137 | -2171.828 | 0.0007910188 | 6668.528 | -0.0007305919 | -5687.334 | 0.476083 | 0.0005501779 | 4732.439 | -0.0004734889 | -3580.03 | 0.0003214687 | 2773.937 | -0.0002803729 | -2113.196 | 0.0007808048 | 6687.506 | -0.000694759 | -5294.514
0.4878648 | 0.0005432014 | 4643.908 | -0.0004738111 | -3614.246 | 0.0003350157 | 2945.722 | -0.0002788917 | -2039.319 | 0.00075377 | 6368.995 | -0.0006913422 | -5365.67 | 0.4878648 | 0.0005244771 | 4516.532 | -0.0004488585 | -3387.233 | 0.0003069492 | 2666.096 | -0.0002637292 | -1967.981 | 0.000744992 | 6401.531 | -0.0006564113 | -4978.281
0.5 | 0.0005204432 | 4476.453 | -0.0004511664 | -3413.044 | 0.0003205075 | 2835.92 | -0.0002627618 | -1900.349 | 0.000718715 | 6091.193 | -0.0006533805 | -5050.576 | 0.5 | 0.0005027766 | 4358.783 | -0.0004263515 | -3186.005 | 0.00029339 | 2568.574 | -0.0002470897 | -1820.281 | 0.0007109908 | 6130.441 | -0.0006196156 | -4674.482
0.515 | 0.0004881305 | 4190.954 | -0.0004236504 | -3212.729 | 0.0003010373 | 2668.44 | -0.0002443523 | -1760.241 | 0.0006745201 | 5716.046 | -0.0006137294 | -4744.875 | 0.515 | 0.0004749548 | 4128.684 | -0.0004000185 | -2976.352 | 0.0002770637 | 2442.1 | -0.0002286425 | -1664.384 | 0.000672646 | 5822.176 | -0.0005819694 | -4365.675
0.5310974 | 0.0004609676 | 3961.021 | -0.0003999052 | -3029.27 | 0.0002845874 | 2528.793 | -0.000228993 | -1641.586 | 0.0006366077 | 5400.618 | -0.0005769038 | -4453.405 | 0.5311008 | 0.0004487158 | 3920.995 | -0.0003744222 | -2763.124 | 0.0002617084 | 2324.443 | -0.000211506 | -1518.197 | 0.0006351424 | 5523.098 | -0.0005431344 | -4044.861
0.5483724 | 0.0004348318 | 3746.974 | -0.0003756655 | -2834.257 | 0.0002685815 | 2396.762 | -0.0002134081 | -1517.095 | 0.0006003696 | 5106.282 | -0.0005405742 | -4158.476 | 0.5483832 | 0.0004231875 | 3719.95 | -0.0003487973 | -2548.791 | 0.0002468801 | 2211.505 | -0.0001947828 | -1374.929 | 0.0005986756 | 5233.11 | -0.0005051974 | -3730.67
0.5669113 | 0.0004068544 | 3517.8 | -0.0003493612 | -2622.643 | 0.0002514541 | 2255.083 | -0.0001970645 | -1386.976 | 0.000561551 | 4789.952 | -0.0005022566 | -3848.433 | 0.566934 | 0.0003985277 | 3527.12 | -0.000323494 | -2335.906 | 0.0002326516 | 2103.894 | -0.0001787211 | -1236.573 | 0.0005634323 | 4953.761 | -0.0004684213 | -3425.199
0.5868065 | 0.0003804956 | 3305.581 | -0.0003238758 | -2413.872 | 0.0002357044 | 2126.245 | -0.0001818569 | -1264.433 | 0.0005246799 | 4493.331 | -0.0004652465 | -3545.119 | 0.5868461 | 0.0003746001 | 3340.289 | -0.0002986091 | -2126.366 | 0.0002189311 | 1999.688 | -0.0001633095 | -1104.219 | 0.000529211 | 4682.391 | -0.0004327553 | -3129.064
0.6081572 | 0.0003549893 | 3096.635 | -0.0002995426 | -2218.104 | 0.0002202555 | 1997.023 | -0.0001674835 | -1151.488 | 0.0004891924 | 4203.324 | -0.0004304048 | -3264.031 | 0.6082196 | 0.0003519024 | 3164.467 | -0.0002745298 | -1922.346 | 0.0002060308 | 1902.176 | -0.0001487141 | -978.4581 | 0.0004966625 | 4425.419 | -0.0003985412 | -2843.903
0.6310698 | 0.0003303705 | 2893.507 | -0.0002761527 | -2031.386 | 0.0002050556 | 1868.836 | -0.0001535382 | -1043.007 | 0.0004552499 | 3924.225 | -0.0003974319 | -2999.756 | 0.6311616 | 0.0003301096 | 2995.282 | -0.0002512238 | -1725.318 | 0.0001938108 | 1809.675 | -0.0001348682 | -859.2978 | 0.0004652562 | 4176.939 | -0.0003655914 | -2569.792
0.6556588 | 0.0003065272 | 2695.583 | -0.0002535842 | -1852.43 | 0.0001902134 | 1742.98 | -0.0001400211 | -938.5763 | 0.0004224917 | 3653.097 | -0.0003659354 | -2749.117 | 0.6557873 | 0.0003094472 | 2835.044 | -0.0002288694 | -1536.249 | 0.0001824133 | 1723.781 | -0.0001218141 | -746.6372 | 0.0004352862 | 3940.106 | -0.0003340019 | -2306.745
0.6820467 | 0.0002834901 | 2504.287 | -0.0002317609 | -1679.445 | 0.0001758193 | 1620.924 | -0.000126945 | -837.5648 | 0.0003908978 | 3391.637 | -0.0003356123 | -2507.791 | 0.6822202 | 0.000290211 | 2687.264 | -0.0002076427 | -1355.459 | 0.0001720364 | 1646.846 | -0.0001096063 | -640.1786 | 0.0004071381 | 3719.387 | -0.0003038917 | -2054.389
0.710365 | 0.000261358 | 2319.919 | -0.0002108805 | -1514.538 | 0.0001619277 | 1502.827 | -0.0001144004 | -740.9918 | 0.0003606006 | 3140.321 | -0.0003066779 | -2278.129 | 0.7105929 | 0.0002723011 | 2550.481 | -0.0001875586 | -1183.721 | 0.0001626364 | 1578.305 | -9.823799e-05 | -540.0747 | 0.0003806507 | 3512.852 | -0.0002752314 | -1813.108
0.7407551 | 0.0002401852 | 2143.068 | -0.000191005 | -1358.062 | 0.0001485543 | 1388.929 | -0.0001023805 | -648.689 | 0.0003316849 | 2900.001 | -0.0002791858 | -2060.4 | 0.7410479 | 0.000255974 | 2427.658 | -0.0001687528 | -1021.256 | 0.0001543372 | 1519.596 | -8.774143e-05 | -446.1556 | 0.0003561972 | 3324.498 | -0.0002481814 | -1583.238
0.7733685 | 0.0002198877 | 1972.68 | -0.0001721267 | -1210.33 | 0.0001356361 | 1278.505 | -9.086241e-05 | -560.6825 | 0.0003040446 | 2669.387 | -0.0002531232 | -1854.931 | 0.7737379 | 0.0002412279 | 2319.144 | -0.0001511657 | -867.2162 | 0.0001471447 | 1470.993 | -7.807956e-05 | -357.8959 | 0.0003337787 | 3154.821 | -0.0002226534 | -1363.576
0.8083679 | 0.0002005585 | 1809.789 | -0.000154314 | -1071.616 | 0.0001232179 | 1172.017 | -7.98775e-05 | -477.1291 | 0.0002778276 | 2449.958 | -0.0002285797 | -1662.168 | 0.8088269 | 0.0002282531 | 2226.727 | -0.0001349237 | -722.385 | 0.0001412332 | 1434.008 | -6.93867e-05 | -276.2905 | 0.0003135968 | 3005.673 | -0.0001987697 | -1154.898
0.8459278 | 0.0001821933 | 1654.656 | -0.0001375313 | -941.3362 | 0.0001113018 | 1069.608 | -6.941262e-05 | -397.7974 | 0.0002530195 | 2241.828 | -0.0002055128 | -1481.539 | 0.8464911 | 0.0002171621 | 2151.529 | -0.0001200648 | -586.8634 | 0.0001368137 | 1410.581 | -6.181902e-05 | -202.3781 | 0.0002956697 | 2877.454 | -0.0001764718 | -956.4782
0.8862356 | 0.000164733 | 1506.677 | -0.0001217341 | -819.2537 | 9.987826e-05 | 971.1334 | -5.947112e-05 | -322.7816 | 0.0002295079 | 2043.872 | -0.0001838506 | -1312.67 | 0.8869193 | 0.0002081915 | 2096.308 | -0.0001066572 | -460.369 | 0.000134151 | 1403.432 | -5.551916e-05 | -136.7483 | 0.000280195 | 2772.754 | -0.0001557526 | -767.2741
0.9294922 | 0.0001481606 | 1365.898 | -0.0001068758 | -704.8061 | 8.893362e-05 | 876.57 | -5.002707e-05 | -251.7827 | 0.000207264 | 1856.015 | -0.0001635389 | -1154.964 | 0.9303145 | 0.000201616 | 2063.766 | -9.48299e-05 | -343.4759 | 0.0001334872 | 1414.86 | -5.063864e-05 | -80.29923 | 0.0002674598 | 2694.53 | -0.0001367363 | -587.666
0.9759135 | 0.0001324234 | 1231.828 | -9.289928e-05 | -597.591 | 7.838154e-05 | 785.1338 | -4.100667e-05 | -184.2844 | 0.000186265 | 1677.896 | -0.0001445811 | -1008.622 | 0.9768944 | 0.0001978465 | 2058.148 | -8.475674e-05 | -236.6866 | 0.0001351406 | 1448.081 | -4.732311e-05 | -33.58128 | 0.0002579504 | 2647.678 | -0.0001196498 | -418.551
1.025731 | 0.0001176332 | 1105.831 | -7.9851e-05 | -497.5319 | 6.820598e-05 | 696.9467 | -3.234903e-05 | -119.5413 | 0.0001667713 | 1512.312 | -0.0001271549 | -874.4066 | 1.026893 | 0.0001975696 | 2085.342 | -7.692165e-05 | -143.6196 | 0.0001396711 | 1507.294 | -4.611232e-05 | -1.324584 | 0.000252412 | 2638.43 | -0.0001050771 | -264.4901
1.079193 | 0.0001033235 | 981.3826 | -6.764999e-05 | -406.6988 | 5.82051e-05 | 608.4509 | -2.422915e-05 | -60.88849 | 0.0001480269 | 1350.768 | -0.0001108542 | -751.3702 | 1.08056 | 0.000202573 | 2160.668 | -7.28194e-05 | -75.61097 | 0.0001489941 | 1609.406 | -4.847094e-05 | 5.92725 | 0.0002525579 | 2679.071 | -9.47096e-05 | -140.848
1.136566 | 8.989675e-05 | 861.9718 | -5.663968e-05 | -327.6739 | 4.922331e-05 | 527.8174 | -1.723299e-05 | -11.77994 | 0.000130215 | 1194.394 | -9.608345e-05 | -643.1678 | 1.138166 | 0.0002143507 | 2303.107 | -7.301108e-05 | -30.36443 | 0.0001634439 | 1763.817 | -5.368977e-05 | 0.6222552 | 0.0002611104 | 2798.431 | -9.021787e-05 | -54.46356
1.198137 | 7.801045e-05 | 758.7571 | -4.67714e-05 | -254.2363 | 4.104253e-05 | 455.0872 | -1.046182e-05 | 36.9074 | 0.0001147453 | 1058.385 | -8.281248e-05 | -545.791 | 1.2 | 0.000233107 | 2513.208 | -7.804424e-05 | -13.4349 | 0.000181486 | 1957.46 | -5.992712e-05 | -2.883446 | 0.0002808033 | 3022.199 | -9.386714e-05 | -20.23504
1.293285 | 6.189009e-05 | 608.4849 | -3.503436e-05 | -178.2939 | 2.966864e-05 | 349.3973 | -2.362564e-06 | 89.34624 | 9.390534e-05 | 867.0313 | -6.749258e-05 | -443.515
1.388434 | 4.877092e-05 | 489.8368 | -2.510215e-05 | -109.7569 | 2.062908e-05 | 266.5564 | 4.346784e-06 | 134.3915 | 7.669197e-05 | 711.4928 | -5.413225e-05 | -350.7862
1.483582 | 3.809192e-05 | 391.5364 | -1.735683e-05 | -58.44675 | 1.328476e-05 | 198.1897 | 9.439373e-06 | 167.0164 | 6.267521e-05 | 583.1747 | -4.386788e-05 | -281.9341
1.578731 | 2.940732e-05 | 310.3748 | -1.136972e-05 | -20.47095 | 7.402502e-06 | 142.6373 | 1.335335e-05 | 191.0122 | 5.118129e-05 | 476.3226 | -3.579651e-05 | -229.9107
1.67388 | 2.237003e-05 | 243.5626 | -6.783662e-06 | 7.099719 | 2.762509e-06 | 98.0461 | 1.623956e-05 | 207.5357 | 4.175041e-05 | 387.3146 | -2.951708e-05 | -191.3467
1.769028 | 1.670171e-05 | 188.8536 | -3.313709e-06 | 26.59322 | -8.261312e-07 | 62.84998 | 1.829292e-05 | 218.1538 | 3.400948e-05 | 313.1682 | -2.463299e-05 | -162.9748
1.864177 | 1.217218e-05 | 144.3583 | -7.351359e-07 | 39.8139 | -3.526863e-06 | 35.66454 | 1.966292e-05 | 224.0233 | 2.766325e-05 | 251.4514 | -2.08595e-05 | -142.5172
1.959325 | 8.587429e-06 | 108.4561 | 1.132793e-06 | 48.18437 | -5.485794e-06 | 15.26618 | 2.048397e-05 | 226.1983 | 2.24672e-05 | 200.1593 | -1.796079e-05 | -128.0785
2.054474 | 5.782881e-06 | 79.7503 | 2.439159e-06 | 52.85486 | -6.830335e-06 | 0.5575396 | 2.086872e-05 | 225.531 | 1.821918e-05 | 157.5776 | -1.575206e-05 | -118.2304
2.149622 | 3.618473e-06 | 57.03494 | 3.306288e-06 | 54.75024 | -7.672368e-06 | -9.426536 | 2.091386e-05 | 222.7498 | 1.474973e-05 | 122.259 | -1.40837e-05 | -111.8297
2.244771 | 1.975281e-06 | 39.27073 | 3.834288e-06 | 54.60986 | -8.108676e-06 | -15.53216 | 2.070104e-05 | 218.4577 | 1.191721e-05 | 92.96312 | -1.283653e-05 | -107.9986
2.33992 | 7.527971e-07 | 25.56753 | 4.10486e-06 | 53.0232 | -8.222532e-06 | -18.49393 | 2.029896e-05 | 213.154 | 9.6032e-06 | 68.63879 | -1.191535e-05 | -106.0537
2.435068 | -1.333129e-07 | 15.16749 | 4.18378e-06 | 50.45146 | -8.084636e-06 | -18.93386 | 1.976535e-05 | 207.2598 | 7.709363e-06 | 48.39398 | -1.124539e-05 | -105.4813
2.530217 | -7.531764e-07 | 7.433226 | 4.123909e-06 | 47.25594 | -7.754589e-06 | -17.39073 | 1.914747e-05 | 201.1037 | 6.154616e-06 | 31.47971 | -1.076866e-05 | -105.9009
2.625365 | -1.164566e-06 | 1.83046 | 3.966596e-06 | 43.7073 | -7.281879e-06 | -14.28981 | 1.848586e-05 | 194.9921 | 4.872853e-06 | 17.27036 | -1.04414e-05 | -107.0462
2.720514 | -1.414456e-06 | -2.078762 | 3.744293e-06 | 40.01251 | -6.707678e-06 | -10.0267 | 1.781147e-05 | 189.1142 | 3.810901e-06 | 5.250556 | -1.023169e-05 | -108.7416
2.815663 | -1.540648e-06 | -4.654816 | 3.481569e-06 | 36.31765 | -6.065235e-06 | -4.842267 | 1.715528e-05 | 183.7517 | 2.926774e-06 | -5.001501 | -1.011777e-05 | -110.8911
2.910811 | -1.572922e-06 | -6.186047 | 3.196546e-06 | 32.72323 | -5.382506e-06 | 0.9216655 | 1.653303e-05 | 178.9162 | 2.18819e-06 | -13.82247 | -1.008635e-05 | -113.4614
3.00596 | -1.534376e-06 | -6.893288 | 2.902152e-06 | 29.30068 | -4.680663e-06 | 7.262216 | 1.597959e-05 | 175.0623 | 1.571249e-06 | -21.48042 | -1.013194e-05 | -116.482
3.101109 | -1.442258e-06 | -6.968003 | 2.607922e-06 | 26.07636 | -3.979287e-06 | 13.70491 | 1.547983e-05 | 171.747 | 1.059472e-06 | -28.16164 | -1.025253e-05 | -119.9893
3.196257 | -1.308759e-06 | -6.51747 | 2.30684e-06 | 22.98411 | -3.289879e-06 | 20.73247 | 1.51343e-05 | 170.3722 | 6.426653e-07 | -34.01021 | -1.045059e-05 | -124.0642
3.291406 | -1.141494e-06 | -5.632723 | 2.027229e-06 | 20.22316 | -2.628231e-06 | 27.30112 | 1.474334e-05 | 168.3822 | 3.165021e-07 | -39.16691 | -1.074266e-05 | -128.9465
3.386554 | -9.451882e-07 | -4.308069 | 1.853559e-06 | 18.52898 | -1.995727e-06 | 34.36772 | 1.486972e-05 | 171.3509 | 8.100534e-08 | -43.95787 | -1.121281e-05 | -135.643
3.481703 | -7.185579e-07 | -2.879464 | 1.710653e-06 | 16.94821 | -1.401542e-06 | 40.4608 | 1.353236e-05 | 161.7123 | -5.849687e-08 | -48.4909 | -1.193322e-05 | -144.8955
3.576851 | -4.635356e-07 | 0.946644 | 8.593239e-07 | 11.72655 | -8.386741e-07 | 40.92444 | 1.582055e-05 | 176.2941 | -1.095145e-07 | -50.98588 | -1.265511e-05 | -152.8528
3.672 | -2.357143e-07 | 10.64877 | -6.85875e-07 | 6.90368 | -2.88165e-08 | 95.24743 | 1.108125e-05 | 185.4842 | 3.43186e-09 | -44.52369 | -1.159527e-05 | -138.7267
3.794 | -7.246968e-08 | 0.8656643 | 8.819228e-07 | 8.542396 | 4.955925e-11 | 22.71619 | 9.911116e-06 | 103.2257 | 3.842377e-09 | -29.27213 | -7.385883e-06 | -89.2872
3.916 | -2.988609e-08 | -1.822039 | 1.391276e-06 | 9.716283 | -2.245861e-09 | 5.654121 | 3.589391e-06 | 34.81727 | 5.122837e-10 | -12.13801 | -2.720656e-06 | -34.2336
4.038 | -2.213598e-08 | -0.1888261 | 8.536919e-07 | 6.926504 | -1.314813e-09 | 1.54792 | 1.941891e-06 | 17.32851 | -9.21338e-10 | -1.725547 | -2.024818e-07 | -3.361583
4.16 | -2.013407e-08 | 0.8583414 | 4.780399e-07 | 4.904147 | -1.282844e-09 | 1.093423 | 6.214697e-07 | 6.150349 | -1.330218e-09 | 1.773944 | 5.227829e-07 | 6.029959
4.282 | -1.843068e-08 | 1.217847 | 3.710039e-07 | 4.380187 | -1.124781e-09 | 1.321892 | 3.983325e-07 | 4.565651 | -1.216793e-09 | 2.079706 | 5.321106e-07 | 6.410481
4.404 | -1.627981e-08 | 1.223097 | 3.254831e-07 | 3.99831 | -9.696233e-10 | 1.226779 | 2.585032e-07 | 3.333795 | -1.020274e-09 | 1.66538 | 4.128238e-07 | 5.025916
4.526 | -1.405695e-08 | 1.083687 | 2.860538e-07 | 3.520677 | -8.423608e-10 | 1.206962 | 2.754509e-07 | 3.45055 | -8.488669e-10 | 1.291302 | 3.199724e-07 | 3.896468
4.648 | -1.203063e-08 | 0.9301501 | 2.522701e-07 | 3.076352 | -7.148975e-10 | 1.021426 | 2.365321e-07 | 2.947946 | -7.158213e-10 | 1.052158 | 2.615916e-07 | 3.182173
4.77 | -1.027371e-08 | 0.8001379 | 2.202521e-07 | 2.672076 | -6.153484e-10 | 0.9156131 | 2.223222e-07 | 2.725934 | -6.086572e-10 | 0.8902226 | 2.22368e-07 | 2.70086
4.892 | -8.772009e-09 | 0.6909757 | 1.911353e-07 | 2.314283 | -5.227391e-10 | 0.7729204 | 1.880499e-07 | 2.304187 | -5.198592e-10 | 0.7695133 | 1.925164e-07 | 2.337026
5.014 | -7.487508e-09 | 0.5977423 | 1.655724e-07 | 2.003041 | -4.479332e-10 | 0.6792831 | 1.667988e-07 | 2.037377 | -4.439572e-10 | 0.6673173 | 1.670909e-07 | 2.02775
5.136 | -6.38413e-09 | 0.5175778 | 1.429649e-07 | 1.730337 | -3.80545e-10 | 0.5788447 | 1.415534e-07 | 1.731391 | -3.786409e-10 | 0.5779471 | 1.446682e-07 | 1.755771
5.258 | -5.431157e-09 | 0.4460745 | 1.23122e-07 | 1.489965 | -3.242893e-10 | 0.5030737 | 1.232871e-07 | 1.506836 | -3.219922e-10 | 0.4981428 | 1.247033e-07 | 1.513385
5.38 | -4.604234e-09 | 0.3834005 | 1.055848e-07 | 1.278168 | -2.742343e-10 | 0.4283468 | 1.047605e-07 | 1.28126 | -2.728411e-10 | 0.4273569 | 1.069574e-07 | 1.298099
5.502 | -3.882277e-09 | 0.3268237 | 8.994928e-08 | 1.088764 | -2.313796e-10 | 0.3668642 | 8.983503e-08 | 1.098231 | -2.299098e-10 | 0.3640817 | 9.112679e-08 | 1.105926
5.624 | -3.247851e-09 | 0.276484 | 7.598687e-08 | 0.9198939 | -1.93236e-10 | 0.3085925 | 7.551243e-08 | 0.9233452 | -1.922335e-10 | 0.307485 | 7.695319e-08 | 0.9339293
5.746 | -2.685458e-09 | 0.2305809 | 6.334169e-08 | 0.7667413 | -1.597879e-10 | 0.2580332 | 6.319273e-08 | 0.7724749 | -1.588463e-10 | 0.2563334 | 6.415616e-08 | 0.7785907
5.868 | -2.182163e-09 | 0.1889142 | 5.185828e-08 | 0.6277389 | -1.296933e-10 | 0.2106733 | 5.160133e-08 | 0.6307448 | -1.290079e-10 | 0.2097578 | 5.249843e-08 | 0.6371085
5.99 | -1.727895e-09 | 0.1502721 | 4.126721e-08 | 0.4994054 | -1.023064e-10 | 0.1679648 | 4.120327e-08 | 0.5033786 | -1.015625e-10 | 0.1666721 | 4.172327e-08 | 0.5063023
6.112 | -1.321909e-09 | 0.1142788 | 3.144962e-08 | 0.3803935 | -7.753609e-11 | 0.1278472 | 3.1442e-08 | 0.3837953 | -7.655716e-11 | 0.1262058 | 3.160086e-08 | 0.383436
6.234 | -1.016048e-09 | 0.07977101 | 2.217703e-08 | 0.2681058 | -4.686513e-11 | 0.09121041 | 2.232112e-08 | 0.2728452 | -4.47355e-11 | 0.08771855 | 2.18853e-08 | 0.2657971
6.356 | -1.087112e-09 | 0.04468275 | 1.325918e-08 | 0.1611791 | -2.379956e-11 | 0.05814954 | 1.37998e-08 | 0.1704014 | -2.072048e-11 | 0.05245134 | 1.289096e-08 | 0.1572982
6.478 | -3.640643e-09 | -0.007278573 | 5.74925e-09 | 0.06897022 | 2.382204e-10 | 0.03598652 | 6.244474e-09 | 0.08475916 | 2.469822e-10 | 0.02924002 | 5.5296e-09 | 0.07213652
6.6 | -1.776954e-08 | -0.1640851 | 6.056545e-09 | 0.02938984 | -5.651635e-10 | 0.00544181 | 3.401577e-09 | 0.03765317 | -5.754839e-10 | 0.008707155 | 1.891e-09 | 0.0287359

## Sub 4 1.2% 10 ksi L
0.125
Group 2, Condition 3 (IFF) Sequence Step 1 - IFF 1.2%
PATHS ALONG Y-DIRECTION (L) | [12 empty] | PATHS ALONG X-DIRECTION (T) | [12 empty] | PATHS ALONG Z-DIRECTION (THROUGH THICKNESS)
| Midplane |  | Midplane |  | Entry |  | Entry |  | Exit |  | Exit |  |  | Midplane |  | Midplane |  | Entry |  | Entry |  | Exit |  | Exit |  |  | At bore |  | At bore |  | 0.02" away from bore |  | 0.02" away from bore
| Hoop |  | Radial |  | Hoop |  | Radial |  | Hoop |  | Radial |  |  | Hoop |  | Radial |  | Hoop |  | Radial |  | Hoop |  | Radial |  |  | Hoop |  | Radial |  | Hoop |  | Radial
Radial | Strain | Stress | Strain | Stress | Strain | Stress | Strain | Stress | Strain | Stress | Strain | Stress | Radial | Strain | Stress | Strain | Stress | Strain | Stress | Strain | Stress | Strain | Stress | Strain | Stress | z coordinate | Strain | Stress | Strain | Stress | Strain | Stress | Strain | Stress
dim, in | in/in | psi | in/in | psi | in/in | psi | in/in | psi | in/in | psi | in/in | psi | dim, in | in/in | psi | in/in | psi | in/in | psi | in/in | psi | in/in | psi | in/in | psi | in | in/in | psi | in/in | psi | in/in | psi | in/in | psi
0 | [33 empty] | 0
nan | [33 empty] | nan
nan | [33 empty] | nan
nan | [33 empty] | nan
nan | [33 empty] | nan
nan | [33 empty] | nan
nan | [33 empty] | nan
nan | [33 empty] | nan
nan | [33 empty] | nan
nan | [33 empty] | nan
nan | [33 empty] | nan
nan | [33 empty] | nan
nan | [33 empty] | nan
nan | [33 empty] | nan
nan | [33 empty] | nan
nan | [33 empty] | nan
nan | [33 empty] | nan
nan | [33 empty] | nan
nan | [33 empty] | nan
nan | [33 empty] | nan
nan | [33 empty] | nan
nan | [33 empty] | nan
nan | [33 empty] | nan
nan | [33 empty] | nan
nan | [33 empty] | nan
nan | [33 empty] | nan
nan | [33 empty] | nan
nan | [33 empty] | nan
nan | [33 empty] | nan
nan | [33 empty] | nan
nan | [33 empty] | nan
nan | [33 empty] | nan
nan | [33 empty] | nan
nan | [33 empty] | nan
nan | [33 empty] | nan
nan | [33 empty] | nan
nan | [33 empty] | nan
nan | [33 empty] | nan
nan | [33 empty] | nan
nan | [33 empty] | nan
nan | [33 empty] | nan
nan | [33 empty] | nan
nan | [33 empty] | nan
nan | [33 empty] | nan
nan | [33 empty] | nan
nan | [33 empty] | nan
nan | [33 empty] | nan
nan | [33 empty] | nan
nan | [33 empty] | nan
nan | [33 empty] | nan
nan | [33 empty] | nan
nan | [33 empty] | nan
nan | [33 empty] | nan
nan | [33 empty] | nan
nan | [33 empty] | nan
nan | [33 empty] | nan
nan | [33 empty] | nan
nan | [33 empty] | nan

## Sub 4 1.2% 10 ksi U
0.125
Group 2, Condition 3 (IFF) Sequence Step 2 - remove IFF 1.2%
PATHS ALONG Y-DIRECTION (L) | [12 empty] | PATHS ALONG X-DIRECTION (T) | [12 empty] | PATHS ALONG Z-DIRECTION (THROUGH THICKNESS)
| Midplane |  | Midplane |  | Entry |  | Entry |  | Exit |  | Exit |  |  | Midplane |  | Midplane |  | Entry |  | Entry |  | Exit |  | Exit |  |  | At bore |  | At bore |  | 0.02" away from bore |  | 0.02" away from bore
| Hoop |  | Radial |  | Hoop |  | Radial |  | Hoop |  | Radial |  |  | Hoop |  | Radial |  | Hoop |  | Radial |  | Hoop |  | Radial |  |  | Hoop |  | Radial |  | Hoop |  | Radial
Radial | Strain | Stress | Strain | Stress | Strain | Stress | Strain | Stress | Strain | Stress | Strain | Stress | Radial | Strain | Stress | Strain | Stress | Strain | Stress | Strain | Stress | Strain | Stress | Strain | Stress | z coordinate | Strain | Stress | Strain | Stress | Strain | Stress | Strain | Stress
dim, in | in/in | psi | in/in | psi | in/in | psi | in/in | psi | in/in | psi | in/in | psi | dim, in | in/in | psi | in/in | psi | in/in | psi | in/in | psi | in/in | psi | in/in | psi | in | in/in | psi | in/in | psi | in/in | psi | in/in | psi
0 | [33 empty] | 0
nan | [33 empty] | nan
nan | [33 empty] | nan
nan | [33 empty] | nan
nan | [33 empty] | nan
nan | [33 empty] | nan
nan | [33 empty] | nan
nan | [33 empty] | nan
nan | [33 empty] | nan
nan | [33 empty] | nan
nan | [33 empty] | nan
nan | [33 empty] | nan
nan | [33 empty] | nan
nan | [33 empty] | nan
nan | [33 empty] | nan
nan | [33 empty] | nan
nan | [33 empty] | nan
nan | [33 empty] | nan
nan | [33 empty] | nan
nan | [33 empty] | nan
nan | [33 empty] | nan
nan | [33 empty] | nan
nan | [33 empty] | nan
nan | [33 empty] | nan
nan | [33 empty] | nan
nan | [33 empty] | nan
nan | [33 empty] | nan
nan | [33 empty] | nan
nan | [33 empty] | nan
nan | [33 empty] | nan
nan | [33 empty] | nan
nan | [33 empty] | nan
nan | [33 empty] | nan
nan | [33 empty] | nan
nan | [33 empty] | nan
nan | [33 empty] | nan
nan | [33 empty] | nan
nan | [33 empty] | nan
nan | [33 empty] | nan
nan | [33 empty] | nan
nan | [33 empty] | nan
nan | [33 empty] | nan
nan | [33 empty] | nan
nan | [33 empty] | nan
nan | [33 empty] | nan
nan | [33 empty] | nan
nan | [33 empty] | nan
nan | [33 empty] | nan
nan | [33 empty] | nan
nan | [33 empty] | nan
nan | [33 empty] | nan
nan | [33 empty] | nan
nan | [33 empty] | nan
nan | [33 empty] | nan
nan | [33 empty] | nan
nan | [33 empty] | nan
nan | [33 empty] | nan
nan | [33 empty] | nan

## Sub 4 1.2% 10 ksi R
0.125
Group 2, Condition 3 (IFF) Sequence Step 2 - remove IFF 1.2%
PATHS ALONG Y-DIRECTION (L) | [12 empty] | PATHS ALONG X-DIRECTION (T) | [12 empty] | PATHS ALONG Z-DIRECTION (THROUGH THICKNESS)
| Midplane |  | Midplane |  | Entry |  | Entry |  | Exit |  | Exit |  |  | Midplane |  | Midplane |  | Entry |  | Entry |  | Exit |  | Exit |  |  | At bore |  | At bore |  | 0.02" away from bore |  | 0.02" away from bore
| Hoop |  | Radial |  | Hoop |  | Radial |  | Hoop |  | Radial |  |  | Hoop |  | Radial |  | Hoop |  | Radial |  | Hoop |  | Radial |  |  | Hoop |  | Radial |  | Hoop |  | Radial
Radial | Strain | Stress | Strain | Stress | Strain | Stress | Strain | Stress | Strain | Stress | Strain | Stress | Radial | Strain | Stress | Strain | Stress | Strain | Stress | Strain | Stress | Strain | Stress | Strain | Stress | z coordinate | Strain | Stress | Strain | Stress | Strain | Stress | Strain | Stress
dim, in | in/in | psi | in/in | psi | in/in | psi | in/in | psi | in/in | psi | in/in | psi | dim, in | in/in | psi | in/in | psi | in/in | psi | in/in | psi | in/in | psi | in/in | psi | in | in/in | psi | in/in | psi | in/in | psi | in/in | psi
0 | [33 empty] | 0
nan | [33 empty] | nan
nan | [33 empty] | nan
nan | [33 empty] | nan
nan | [33 empty] | nan
nan | [33 empty] | nan
nan | [33 empty] | nan
nan | [33 empty] | nan
nan | [33 empty] | nan
nan | [33 empty] | nan
nan | [33 empty] | nan
nan | [33 empty] | nan
nan | [33 empty] | nan
nan | [33 empty] | nan
nan | [33 empty] | nan
nan | [33 empty] | nan
nan | [33 empty] | nan
nan | [33 empty] | nan
nan | [33 empty] | nan
nan | [33 empty] | nan
nan | [33 empty] | nan
nan | [33 empty] | nan
nan | [33 empty] | nan
nan | [33 empty] | nan
nan | [33 empty] | nan
nan | [33 empty] | nan
nan | [33 empty] | nan
nan | [33 empty] | nan
nan | [33 empty] | nan
nan | [33 empty] | nan
nan | [33 empty] | nan
nan | [33 empty] | nan
nan | [33 empty] | nan
nan | [33 empty] | nan
nan | [33 empty] | nan
nan | [33 empty] | nan
nan | [33 empty] | nan
nan | [33 empty] | nan
nan | [33 empty] | nan
nan | [33 empty] | nan
nan | [33 empty] | nan
nan | [33 empty] | nan
nan | [33 empty] | nan
nan | [33 empty] | nan
nan | [33 empty] | nan
nan | [33 empty] | nan
nan | [33 empty] | nan
nan | [33 empty] | nan
nan | [33 empty] | nan
nan | [33 empty] | nan
nan | [33 empty] | nan
nan | [33 empty] | nan
nan | [33 empty] | nan
nan | [33 empty] | nan
nan | [33 empty] | nan
nan | [33 empty] | nan
nan | [33 empty] | nan
nan | [33 empty] | nan

## Sub 5 1.2% 10 ksi I
0.125
Group 2, Condition 3 (IFF) Sequence Step 1 - IFF 1.2%
PATHS ALONG Y-DIRECTION (L) | [12 empty] | PATHS ALONG X-DIRECTION (T) | [12 empty] | PATHS ALONG Z-DIRECTION (THROUGH THICKNESS)
| Midplane |  | Midplane |  | Entry |  | Entry |  | Exit |  | Exit |  |  | Midplane |  | Midplane |  | Entry |  | Entry |  | Exit |  | Exit |  |  | At bore |  | At bore |  | 0.02" away from bore |  | 0.02" away from bore
| Hoop |  | Radial |  | Hoop |  | Radial |  | Hoop |  | Radial |  |  | Hoop |  | Radial |  | Hoop |  | Radial |  | Hoop |  | Radial |  |  | Hoop |  | Radial |  | Hoop |  | Radial
Radial | Strain | Stress | Strain | Stress | Strain | Stress | Strain | Stress | Strain | Stress | Strain | Stress | Radial | Strain | Stress | Strain | Stress | Strain | Stress | Strain | Stress | Strain | Stress | Strain | Stress | z coordinate | Strain | Stress | Strain | Stress | Strain | Stress | Strain | Stress
dim, in | in/in | psi | in/in | psi | in/in | psi | in/in | psi | in/in | psi | in/in | psi | dim, in | in/in | psi | in/in | psi | in/in | psi | in/in | psi | in/in | psi | in/in | psi | in | in/in | psi | in/in | psi | in/in | psi | in/in | psi
0.125 | 0.0110521809 | 3704.2972 | -0.0149631292 | -59777.8296 | 0.0113686475 | 22020.5406 | -0.0143267116 | -41465.7135 | 0.0113686475 | 22020.5406 | -0.0143267116 | -41465.7135 | 0.125 | 0.0106094942 | 3854.55416 | -0.0144444534 | -59375.6706 | 0.0108880095 | 21589.4816 | -0.0138146814 | -41599.0267 | 0.0108880095 | 21589.4816 | -0.0138146814 | -41599.0267 | 0 | 0.0108880095 | 21589.4816 | -0.0138146814 | -41599.0267 | 0.00779038845 | 21564.7745 | -0.00974411479 | -39628.7002 | 0 | 0.125 | 0 | 0.125
0.1252 | 0.0110109749 | 3780.97629 | -0.0149127612 | -59676.4804 | 0.0113280091 | 22104.0328 | -0.0142494509 | -41370.5935 | 0.0113280091 | 22104.0328 | -0.0142494509 | -41370.5935 | 0.1252 | 0.0105691065 | 3930.15444 | -0.0143949779 | -59274.7086 | 0.0108481575 | 21673.5956 | -0.0137393213 | -41502.832 | 0.0108481575 | 21673.5956 | -0.0137393213 | -41502.832 | 0.000625 | 0.0108779057 | 20959.1635 | -0.0139648853 | -42147.5166 | 0.00777320281 | 21517.3833 | -0.00973548324 | -39652.625 | 0.0002 | 0.1252 | 0.0002 | 0.1252
0.1254 | 0.010969977 | 3857.48031 | -0.0148625982 | -59575.3328 | 0.011287616 | 22182.4048 | -0.0141737776 | -41280.1482 | 0.011287616 | 22182.4048 | -0.0141737776 | -41280.1482 | 0.1254 | 0.0105289332 | 4005.56808 | -0.0143457164 | -59173.9638 | 0.0108085623 | 21752.9237 | -0.0136654765 | -41410.9891 | 0.0108085623 | 21752.9237 | -0.0136654765 | -41410.9891 | 0.00125 | 0.0108683082 | 20354.183 | -0.0141037445 | -42674.8892 | 0.00775658797 | 21456.2949 | -0.00972977578 | -39686.3507 | 0.0004 | 0.1254 | 0.0004 | 0.1254
0.1256 | 0.0109291859 | 3933.81081 | -0.0148126389 | -59474.3852 | 0.0112474648 | 22255.7775 | -0.01409969 | -41194.2576 | 0.0112474648 | 22255.7775 | -0.01409969 | -41194.2576 | 0.1256 | 0.010488973 | 4080.79701 | -0.0142966678 | -59073.4345 | 0.0107692202 | 21827.5813 | -0.0135931455 | -41323.3822 | 0.0107692202 | 21827.5813 | -0.0135931455 | -41323.3822 | 0.001875 | 0.0108591879 | 19773.7648 | -0.0142319623 | -43181.9825 | 0.00774053317 | 21382.8405 | -0.00972677981 | -39729.03 | 0.0006 | 0.1256 | 0.0006 | 0.1256
0.1258 | 0.0108886004 | 4009.9692 | -0.014762882 | -59373.6364 | 0.011207552 | 22324.2704 | -0.0140271853 | -41112.8026 | 0.011207552 | 22324.2704 | -0.0140271853 | -41112.8026 | 0.1258 | 0.0104492248 | 4155.84306 | -0.0142478306 | -58973.1193 | 0.0107301277 | 21897.6817 | -0.0135223259 | -41239.8968 | 0.0107301277 | 21897.6817 | -0.0135223259 | -41239.8968 | 0.0025 | 0.0108505172 | 19217.1297 | -0.0143502068 | -43669.5982 | 0.00772502744 | 21298.2517 | -0.00972629357 | -39779.8859 | 0.0008 | 0.1258 | 0.0008 | 0.1258
0.126 | 0.0108482191 | 4085.95663 | -0.0147133261 | -59273.0854 | 0.011167874 | 22388.0013 | -0.0139562598 | -41035.6645 | 0.011167874 | 22388.0013 | -0.0139562598 | -41035.6645 | 0.126 | 0.0104096875 | 4230.70782 | -0.0141992036 | -58873.0168 | 0.0106912811 | 21963.337 | -0.0134530143 | -41160.4194 | 0.0106912811 | 21963.337 | -0.0134530143 | -41160.4194 | 0.003125 | 0.01084227 | 18683.4957 | -0.0144591127 | -44138.5054 | 0.00771005968 | 21203.6668 | -0.00972812566 | -39838.2067 | 0.001 | 0.126 | 0.001 | 0.126
0.1262 | 0.0108080408 | 4161.77393 | -0.0146639697 | -59172.7315 | 0.0111284275 | 22447.0872 | -0.0138869092 | -40962.7256 | 0.0111284275 | 22447.0872 | -0.0138869092 | -40962.7256 | 0.1262 | 0.0103703599 | 4305.39253 | -0.0141507853 | -58773.1262 | 0.0106526768 | 22024.6575 | -0.0133852069 | -41084.8374 | 0.0106526768 | 22024.6575 | -0.0133852069 | -41084.8374 | 0.00375 | 0.0108344215 | 18172.0799 | -0.0145592821 | -44589.4437 | 0.0076956186 | 21100.1368 | -0.00973209451 | -39903.3399 | 0.0012 | 0.1262 | 0.0012 | 0.1262
0.1264 | 0.0107680642 | 4237.42143 | -0.0146148113 | -59072.5747 | 0.011089209 | 22501.6437 | -0.0138191285 | -40893.8685 | 0.011089209 | 22501.6437 | -0.0138191285 | -40893.8685 | 0.1264 | 0.0103312408 | 4379.898 | -0.0141025743 | -58673.447 | 0.0106143114 | 22081.7524 | -0.0133188989 | -41013.0388 | 0.0106143114 | 22081.7524 | -0.0133188989 | -41013.0388 | 0.004375 | 0.0108269481 | 17682.0997 | -0.014651286 | -45023.1255 | 0.00768169284 | 20988.6314 | -0.00973802793 | -39974.6884 | 0.0014 | 0.1264 | 0.0014 | 0.1264
0.1266 | 0.0107282881 | 4312.89885 | -0.0145658494 | -58972.6155 | 0.0110502152 | 22551.7855 | -0.0137529121 | -40828.976 | 0.0110502152 | 22551.7855 | -0.0137529121 | -40828.976 | 0.1266 | 0.0102923291 | 4454.22445 | -0.0140545691 | -58573.9796 | 0.0105761814 | 22134.7298 | -0.0132540853 | -40944.9125 | 0.0105761814 | 22134.7298 | -0.0132540853 | -40944.9125 | 0.005 | 0.0108198276 | 17212.774 | -0.0147356652 | -45440.2389 | 0.00766827092 | 20870.0444 | -0.00974576264 | -40051.7053 | 0.0016 | 0.1266 | 0.0016 | 0.1266
0.1268 | 0.0106887113 | 4388.20521 | -0.0145170825 | -58872.8555 | 0.0110114427 | 22597.6266 | -0.0136882539 | -40767.9315 | 0.0110114427 | 22597.6266 | -0.0136882539 | -40767.9315 | 0.1268 | 0.0102536236 | 4528.37139 | -0.0140067682 | -58474.7249 | 0.0105382832 | 22183.6966 | -0.0131907603 | -40880.3477 | 0.0105382832 | 22183.6966 | -0.0131907603 | -40880.3477 | 0.005625 | 0.0108130391 | 16763.3253 | -0.0148129319 | -45841.4494 | 0.00765534129 | 20745.1984 | -0.00975514385 | -40133.8899 | 0.0018 | 0.1268 | 0.0018 | 0.1268
0.127 | 0.0106493324 | 4463.33869 | -0.0144685089 | -58773.297 | 0.0109728881 | 22639.2799 | -0.0136251473 | -40710.6184 | 0.0109728881 | 22639.2799 | -0.0136251473 | -40710.6184 | 0.127 | 0.0102151233 | 4602.33756 | -0.01395917 | -58375.6849 | 0.0105006134 | 22228.759 | -0.013128918 | -40819.2344 | 0.0105006134 | 22228.759 | -0.013128918 | -40819.2344 | 0.00625 | 0.0108065625 | 16332.9808 | -0.0148835701 | -46227.4017 | 0.00764289236 | 20614.8507 | -0.00976602489 | -40220.7834 | 0.002 | 0.127 | 0.002 | 0.127
0.1272 | 0.0106101503 | 4538.29649 | -0.0144201273 | -58673.9433 | 0.0109345482 | 22676.8582 | -0.0135635855 | -40656.9201 | 0.0109345482 | 22676.8582 | -0.0135635855 | -40656.9201 | 0.1272 | 0.0101768268 | 4676.12075 | -0.0139117732 | -58276.8624 | 0.0104631686 | 22270.0222 | -0.0130685518 | -40761.4625 | 0.0104631686 | 22270.0222 | -0.0130685518 | -40761.4625 | 0.006875 | 0.0108003793 | 15920.9738 | -0.0149480376 | -46598.7212 | 0.0076309125 | 20479.697 | -0.00977826675 | -40311.9657 | 0.0022 | 0.1272 | 0.0022 | 0.1272
0.1274 | 0.0105711637 | 4613.07474 | -0.0143719359 | -58574.799 | 0.0108964197 | 22710.4734 | -0.0135035614 | -40606.7202 | 0.0108964197 | 22710.4734 | -0.0135035614 | -40606.7202 | 0.1274 | 0.0101387331 | 4749.71772 | -0.013864576 | -58178.2615 | 0.0104259453 | 22307.5909 | -0.013009655 | -40706.9223 | 0.0104259453 | 22307.5909 | -0.013009655 | -40706.9223 | 0.0075 | 0.0107944717 | 15526.5458 | -0.0150067663 | -46956.0152 | 0.0076193901 | 20340.3763 | -0.00979173778 | -40407.0517 | 0.0024 | 0.1274 | 0.0024 | 0.1274
0.1276 | 0.0105323715 | 4687.66835 | -0.0143239333 | -58475.8701 | 0.0108584992 | 22740.2373 | -0.0134450677 | -40559.9019 | 0.0108584992 | 22740.2373 | -0.0134450677 | -40559.9019 | 0.1276 | 0.0101008409 | 4823.12404 | -0.013817577 | -58079.8875 | 0.0103889403 | 22341.5692 | -0.012952221 | -40655.5041 | 0.0103889403 | 22341.5692 | -0.012952221 | -40655.5041 | 0.008125 | 0.0107888232 | 15148.9472 | -0.0150601635 | -47299.8742 | 0.00760831352 | 20197.475 | -0.00980631331 | -40505.6876 | 0.0026 | 0.1276 | 0.0026 | 0.1276
0.1278 | 0.0104937724 | 4762.0709 | -0.0142761179 | -58377.1638 | 0.0108207837 | 22766.2612 | -0.0133880969 | -40516.3482 | 0.0108207837 | 22766.2612 | -0.0133880969 | -40516.3482 | 0.1278 | 0.0100631492 | 4896.33402 | -0.0137707745 | -57981.7471 | 0.0103521501 | 22372.0608 | -0.0128962425 | -40607.0984 | 0.0103521501 | 22372.0608 | -0.0128962425 | -40607.0984 | 0.00875 | 0.010783418 | 14787.4394 | -0.0151086129 | -47630.8722 | 0.00759767118 | 20051.5306 | -0.00982187531 | -40607.5489 | 0.0028 | 0.1278 | 0.0028 | 0.1278
0.128 | 0.0104553654 | 4836.27453 | -0.0142284881 | -58278.6893 | 0.0107832698 | 22788.6562 | -0.0133326418 | -40475.9417 | 0.0107832698 | 22788.6562 | -0.0133326418 | -40475.9417 | 0.128 | 0.0100256568 | 4969.34057 | -0.013724167 | -57883.8485 | 0.0103155715 | 22399.1689 | -0.0128417127 | -40561.5951 | 0.0103155715 | 22399.1689 | -0.0128417127 | -40561.5951 | 0.009375 | 0.0107782416 | 14441.2959 | -0.0151524757 | -47949.5675 | 0.00758745153 | 19903.0357 | -0.00983831212 | -40712.3366 | 0.003 | 0.128 | 0.003 | 0.128
0.1282 | 0.0104171491 | 4910.26979 | -0.0141810424 | -58180.457 | 0.0107459545 | 22807.5334 | -0.0132786949 | -40438.5648 | 0.0107459545 | 22807.5334 | -0.0132786949 | -40438.5648 | 0.1282 | 0.00998836251 | 5042.13507 | -0.013677753 | -57786.2015 | 0.0102792011 | 22422.9967 | -0.0127886245 | -40518.8842 | 0.0102792011 | 22422.9967 | -0.0127886245 | -40518.8842 | 0.01 | 0.01077328 | 14109.8037 | -0.0151920912 | -48256.5034 | 0.00757764308 | 19752.4411 | -0.00985551809 | -40819.7753 | 0.0032 | 0.1282 | 0.0032 | 0.1282
0.1284 | 0.0103791225 | 4984.04552 | -0.0141337793 | -58082.4796 | 0.0107088346 | 22823.0039 | -0.0132262491 | -40404.0988 | 0.0107088346 | 22823.0039 | -0.0132262491 | -40404.0988 | 0.1284 | 0.00995126513 | 5114.70725 | -0.013631531 | -57688.8176 | 0.0102430356 | 22443.647 | -0.0127369711 | -40478.8553 | 0.0102430356 | 22443.647 | -0.0127369711 | -40478.8553 | 0.010625 | 0.0107685205 | 13792.2648 | -0.015227778 | -48552.2083 | 0.00756823441 | 19600.1593 | -0.00987339335 | -40929.6107 | 0.0034 | 0.1284 | 0.0034 | 0.1284
0.1286 | 0.0103412844 | 5057.58874 | -0.0140866973 | -57984.7714 | 0.0106719069 | 22835.1788 | -0.0131752973 | -40372.4246 | 0.0106719069 | 22835.1788 | -0.0131752973 | -40372.4246 | 0.1286 | 0.00991436353 | 5187.04512 | -0.0135854993 | -57591.7105 | 0.0102070719 | 22461.2228 | -0.0126867457 | -40441.3971 | 0.0102070719 | 22461.2228 | -0.0126867457 | -40441.3971 | 0.01125 | 0.0107639509 | 13487.9971 | -0.0152598349 | -48837.1957 | 0.00755921419 | 19446.5675 | -0.00989184355 | -41041.6071 | 0.0036 | 0.1286 | 0.0036 | 0.1286
0.1288 | 0.0103036336 | 5130.88453 | -0.0140397949 | -57887.3492 | 0.0106351684 | 22844.1693 | -0.0131258329 | -40343.4224 | 0.0106351684 | 22844.1693 | -0.0131258329 | -40343.4224 | 0.1288 | 0.00987765653 | 5259.13476 | -0.0135396566 | -57494.8956 | 0.0101713066 | 22475.8268 | -0.0126379419 | -40406.3981 | 0.0101713066 | 22475.8268 | -0.0126379419 | -40406.3981 | 0.011875 | 0.0107595599 | 13196.336 | -0.0152885416 | -49111.9646 | 0.00755057119 | 19292.0104 | -0.00991077955 | -41155.5458 | 0.0038 | 0.1288 | 0.0038 | 0.1288
0.129 | 0.0102661691 | 5203.91587 | -0.0139930708 | -57790.2317 | 0.010598616 | 22876.4663 | -0.0130746294 | -40288.631 | 0.010598616 | 22876.4663 | -0.0130746294 | -40288.631 | 0.129 | 0.00984114296 | 5344.98762 | -0.0134927167 | -57384.2195 | 0.0101357366 | 22487.5622 | -0.0125905536 | -40373.746 | 0.0101357366 | 22487.5622 | -0.0125905536 | -40373.746 | 0.0125 | 0.0107553369 | 12916.6352 | -0.0153141594 | -49376.9993 | 0.0075422943 | 19136.8028 | -0.00993011724 | -41271.2233 | 0.004 | 0.129 | 0.004 | 0.129
0.129 | 0.0102661691 | 5215.74838 | -0.0139919364 | -57778.3531 | 0.010598616 | 22850.087 | -0.0130778497 | -40316.9711 | 0.010598616 | 22850.087 | -0.0130778497 | -40316.9711 | 0.129 | 0.00984114296 | 5330.96028 | -0.0134940013 | -57398.3905 | 0.0101357366 | 22430.2019 | -0.0125955455 | -40429.1256 | 0.0101357366 | 22430.2019 | -0.0125955455 | -40429.1256 | 0.013125 | 0.0107512721 | 12648.268 | -0.0153369325 | -49632.7691 | 0.0075343725 | 18981.2322 | -0.0099497773 | -41388.4493 | 0.004 | 0.129 | 0.004 | 0.129
0.1298 | 0.01011823 | 5514.7118 | -0.013806503 | -57383.0705 | 0.010454311 | 22920.8705 | -0.012870374 | -40170.5696 | 0.010454311 | 22920.8705 | -0.012870374 | -40170.5696 | 0.1298 | 0.00969687715 | 5639.3988 | -0.0133113166 | -56991.2036 | 0.00999526973 | 22476.8682 | -0.0123961799 | -40307.363 | 0.00999526973 | 22476.8682 | -0.0123961799 | -40307.363 | 0.01375 | 0.0107473564 | 12390.6281 | -0.0153570885 | -49879.7285 | 0.00752679492 | 18825.561 | -0.00996968497 | -41507.0454 | 0.0048 | 0.1298 | 0.0048 | 0.1298
0.1306 | 0.00997318564 | 5811.71696 | -0.0136238343 | -56990.2371 | 0.0103129298 | 22940.9765 | -0.012676742 | -40074.8566 | 0.0103129298 | 22940.9765 | -0.012676742 | -40074.8566 | 0.1306 | 0.00955553245 | 5932.43058 | -0.0131327064 | -56599.9647 | 0.00985778178 | 22501.2796 | -0.0122070269 | -40205.8717 | 0.00985778178 | 22501.2796 | -0.0122070269 | -40205.8717 | 0.014375 | 0.0107435811 | 12143.1305 | -0.0153748391 | -50118.3168 | 0.00751955085 | 18670.0288 | -0.00998976987 | -41626.8438 | 0.0056 | 0.1306 | 0.0056 | 0.1306
0.1314 | 0.00983096756 | 6106.9124 | -0.0134438459 | -56599.7111 | 0.0101743606 | 22939.7732 | -0.012492902 | -39998.671 | 0.0101743606 | 22939.7732 | -0.012492902 | -39998.671 | 0.1314 | 0.00941703572 | 6223.50725 | -0.0129568275 | -56211.2402 | 0.00972315385 | 22505.4297 | -0.0120273448 | -40122.8804 | 0.00972315385 | 22505.4297 | -0.0120273448 | -40122.8804 | 0.015 | 0.0107399383 | 11905.2123 | -0.0153903809 | -50348.9577 | 0.0075126297 | 18514.8541 | -0.0100099658 | -41747.686 | 0.0064 | 0.1314 | 0.0064 | 0.1314
0.1322 | 0.0096915096 | 6400.43943 | -0.0132664579 | -56211.358 | 0.0100384989 | 22920.0956 | -0.0123180312 | -39939.3346 | 0.0100384989 | 22920.0956 | -0.0123180312 | -39939.3346 | 0.1322 | 0.0092813161 | 6512.67552 | -0.012783604 | -55824.995 | 0.00959127469 | 22491.749 | -0.0118563715 | -40056.1022 | 0.00959127469 | 22491.749 | -0.0118563715 | -40056.1022 | 0.015625 | 0.0107364206 | 11676.3335 | -0.0154038963 | -50572.0592 | 0.00750602104 | 18360.2364 | -0.0100302106 | -41869.4218 | 0.0072 | 0.1322 | 0.0072 | 0.1322
0.133 | 0.00955474761 | 6692.42922 | -0.013091595 | -55825.0527 | 0.00990524679 | 22884.6524 | -0.0121513187 | -39894.2921 | 0.00990524679 | 22884.6524 | -0.0121513187 | -39894.2921 | 0.133 | 0.00914830506 | 6800.19589 | -0.0126129536 | -55440.937 | 0.00946204065 | 22462.7666 | -0.011693342 | -40003.1434 | 0.00946204065 | 22462.7666 | -0.011693342 | -40003.1434 | 0.01625 | 0.0107330212 | 11455.9774 | -0.015415554 | -50788.0134 | 0.00749971461 | 18206.3578 | -0.0100504459 | -41991.9083 | 0.008 | 0.133 | 0.008 | 0.133
0.1338 | 0.00942061941 | 6983.00026 | -0.0129191866 | -55440.6815 | 0.00977451342 | 22836.0417 | -0.0119919674 | -39861.1002 | 0.00977451342 | 22836.0417 | -0.0119919674 | -39861.1002 | 0.1338 | 0.00901793634 | 7086.32421 | -0.0124447957 | -55058.787 | 0.00933535551 | 22420.9254 | -0.011537501 | -39961.7171 | 0.00933535551 | 22420.9254 | -0.011537501 | -39961.7171 | 0.016875 | 0.0107297338 | 11243.6513 | -0.0154255101 | -50997.1958 | 0.00749370034 | 18053.3847 | -0.010070617 | -42115.009 | 0.0088 | 0.1338 | 0.0088 | 0.1338
0.1346 | 0.00928906469 | 7272.25621 | -0.0127491668 | -55058.1438 | 0.00964621415 | 22776.7592 | -0.0118391973 | -39837.4242 | 0.00964621415 | 22776.7592 | -0.0118391973 | -39837.4242 | 0.1346 | 0.00889014591 | 7371.22494 | -0.0122790549 | -54678.3796 | 0.0092111302 | 22368.5073 | -0.0113881112 | -39929.7229 | 0.0092111302 | 22368.5073 | -0.0113881112 | -39929.7229 | 0.0175 | 0.0107265524 | 11038.8866 | -0.015433908 | -51199.9655 | 0.00748796829 | 17901.4688 | -0.0100906728 | -42238.5931 | 0.0096 | 0.1346 | 0.0096 | 0.1346
0.1354 | 0.00916002492 | 7560.28425 | -0.0125814746 | -54677.3539 | 0.00952027054 | 22709.1998 | -0.0116922477 | -39821.0396 | 0.00952027054 | 22709.1998 | -0.0116922477 | -39821.0396 | 0.1354 | 0.00876487186 | 7654.96664 | -0.0121156639 | -54299.6618 | 0.00908928243 | 22307.6276 | -0.0112444582 | -39905.243 | 0.00908928243 | 22307.6276 | -0.0112444582 | -39905.243 | 0.018125 | 0.0107234717 | 10841.2396 | -0.0154408799 | -51396.6644 | 0.00748250875 | 17750.7489 | -0.0101105656 | -42362.5348 | 0.0104 | 0.1354 | 0.0104 | 0.1354
0.1362 | 0.00903344331 | 7847.15376 | -0.012416054 | -54298.2415 | 0.00939660999 | 22635.656 | -0.0115503802 | -39809.8361 | 0.00939660999 | 22635.656 | -0.0115503802 | -39809.8361 | 0.1362 | 0.00864205428 | 7937.55927 | -0.0119545634 | -53922.6412 | 0.00896973633 | 22240.2683 | -0.0111058524 | -39886.4972 | 0.00896973633 | 22240.2683 | -0.0111058524 | -39886.4972 | 0.01875 | 0.0107204865 | 10650.291 | -0.0154465468 | -51587.6176 | 0.00747731216 | 17601.3517 | -0.0101302508 | -42486.7131 | 0.0112 | 0.1362 | 0.0112 | 0.1362
0.137 | 0.00890926468 | 8132.91563 | -0.0122528537 | -53920.7528 | 0.00927516547 | 22558.3143 | -0.0114128808 | -39801.8238 | 0.00927516547 | 22558.3143 | -0.0114128808 | -39801.8238 | 0.137 | 0.0085216352 | 8219.00219 | -0.011795701 | -53547.3245 | 0.00885242207 | 22168.3235 | -0.0109716302 | -39871.7885 | 0.00885242207 | 22168.3235 | -0.0109716302 | -39871.7885 | 0.019375 | 0.0107175923 | 10465.6467 | -0.0154510198 | -51773.1328 | 0.00747236917 | 17453.3933 | -0.0101496873 | -42611.0106 | 0.012 | 0.137 | 0.012 | 0.137
0.1378 | 0.00878743542 | 8417.60201 | -0.0120918277 | -53544.8508 | 0.00915587523 | 22479.2501 | -0.0112790627 | -39795.1386 | 0.00915587523 | 22479.2501 | -0.0112790627 | -39795.1386 | 0.1378 | 0.0084035585 | 8499.32051 | -0.0116390293 | -53173.6741 | 0.00873727553 | 22093.6378 | -0.0108411527 | -39859.4639 | 0.00873727553 | 22093.6378 | -0.0108411527 | -39859.4639 | 0.02 | 0.0107147848 | 10286.9371 | -0.0154543998 | -51953.5 | 0.00746767062 | 17306.9798 | -0.0101688365 | -42735.3141 | 0.0128 | 0.1378 | 0.0128 | 0.1378
0.1386 | 0.00866790341 | 8701.22659 | -0.0119329348 | -53170.5143 | 0.00903868251 | 22400.4245 | -0.0111482682 | -39788.0469 | 0.00903868251 | 22400.4245 | -0.0111482682 | -39788.0469 | 0.1386 | 0.00828776988 | 8778.57686 | -0.0114845047 | -52801.5988 | 0.00862423804 | 22018.025 | -0.0107138057 | -39847.9038 | 0.00862423804 | 22018.025 | -0.0107138057 | -39847.9038 | 0.020625 | 0.0107120601 | 10113.8175 | -0.0154567791 | -52128.992 | 0.00746320755 | 17162.2083 | -0.0101876631 | -42859.5135 | 0.0136 | 0.1386 | 0.0136 | 0.1386
0.1394 | 0.00855061794 | 8983.78549 | -0.0117761384 | -52797.7376 | 0.00892353527 | 22323.6807 | -0.0110198707 | -39778.9487 | 0.00892353527 | 22323.6807 | -0.0110198707 | -39778.9487 | 0.1394 | 0.00817421676 | 9056.85451 | -0.011332085 | -52430.9821 | 0.00851325603 | 21943.2597 | -0.0105889993 | -39835.5441 | 0.00851325603 | 21943.2597 | -0.0105889993 | -39835.5441 | 0.02125 | 0.0107094143 | 9945.96759 | -0.015458241 | -52299.8638 | 0.00745897119 | 17019.1677 | -0.0102061345 | -42983.5018 | 0.0144 | 0.1394 | 0.0144 | 0.1394
0.1402 | 0.00843552967 | 9265.25875 | -0.011621407 | -52426.5284 | 0.00881038593 | 22250.7432 | -0.010893276 | -39766.3778 | 0.00881038593 | 22250.7432 | -0.010893276 | -39766.3778 | 0.1402 | 0.0080628483 | 9334.21707 | -0.0111817298 | -52061.738 | 0.00840428087 | 21871.0437 | -0.0104661697 | -39820.9279 | 0.00840428087 | 21871.0437 | -0.0104661697 | -39820.9279 | 0.021875 | 0.0107068443 | 9783.09119 | -0.0154588612 | -52466.3527 | 0.00745495299 | 16877.9394 | -0.0102242208 | -43107.1751 | 0.0152 | 0.1402 | 0.0152 | 0.1402
0.141 | 0.00832259052 | 9545.61246 | -0.0114687133 | -52056.9053 | 0.00869919107 | 22183.2184 | -0.0107679237 | -39749.0013 | 0.00869919107 | 22183.2184 | -0.0107679237 | -39749.0013 | 0.141 | 0.00795361538 | 9610.65888 | -0.0110334015 | -51693.8737 | 0.00829726855 | 21802.9511 | -0.0103447829 | -39802.7724 | 0.00829726855 | 21802.9511 | -0.0103447829 | -39802.7724 | 0.0225 | 0.0107043469 | 9624.91574 | -0.0154587078 | -52628.6788 | 0.00745114458 | 16738.598 | -0.0102418945 | -43230.4322 | 0.016 | 0.141 | 0.016 | 0.141
0.1418 | 0.00821175366 | 9824.80147 | -0.0113180343 | -51688.8953 | 0.00858991114 | 22122.5961 | -0.010643288 | -39725.6159 | 0.00858991114 | 22122.5961 | -0.010643288 | -39725.6159 | 0.1418 | 0.00784647049 | 9886.06947 | -0.0108870687 | -51327.5246 | 0.0081921794 | 21740.3671 | -0.0102243414 | -39780.028 | 0.0081921794 | 21740.3671 | -0.0102243414 | -39780.028 | 0.023125 | 0.0107019193 | 9471.19184 | -0.015457842 | -52787.0448 | 0.00744753781 | 16601.2118 | -0.0102591311 | -43353.1748 | 0.0168 | 0.1418 | 0.0168 | 0.1418
0.1426 | 0.00810297342 | 10102.7729 | -0.0111693508 | -51322.5296 | 0.00848251024 | 22070.2534 | -0.0105188774 | -39695.1436 | 0.00848251024 | 22070.2534 | -0.0105188774 | -39695.1436 | 0.1426 | 0.00774136773 | 10160.2445 | -0.010742712 | -50962.9158 | 0.00808897773 | 21684.4389 | -0.0101043956 | -39751.8972 | 0.00808897773 | 21684.4389 | -0.0101043956 | -39751.8972 | 0.02375 | 0.0106995587 | 9321.69254 | -0.0154563188 | -52941.6363 | 0.00744412475 | 16465.8433 | -0.010275908 | -43475.3073 | 0.0176 | 0.1426 | 0.0176 | 0.1426
0.1434 | 0.00799620523 | 10379.4705 | -0.011022647 | -50957.839 | 0.00837695579 | 22027.4567 | -0.0103942348 | -39656.6269 | 0.00837695579 | 22027.4567 | -0.0103942348 | -39656.6269 | 0.1434 | 0.00763826264 | 10432.9847 | -0.0106003342 | -50600.191 | 0.00798763134 | 21636.0637 | -0.00998455874 | -39717.7723 | 0.00798763134 | 21636.0637 | -0.00998455874 | -39717.7723 | 0.024375 | 0.0106972627 | 9176.21263 | -0.015454187 | -53092.6221 | 0.00744089766 | 16332.5493 | -0.0102922052 | -43596.7368 | 0.0184 | 0.1434 | 0.0184 | 0.1434
0.1442 | 0.00789140562 | 10654.8391 | -0.01087791 | -50594.8493 | 0.00827321824 | 21995.3649 | -0.0102689365 | -39609.2257 | 0.00827321824 | 21995.3649 | -0.0102689365 | -39609.2257 | 0.1442 | 0.00753711204 | 10704.3333 | -0.0104599729 | -50239.0379 | 0.00788811077 | 21595.9481 | -0.00986452862 | -39677.0412 | 0.00788811077 | 21595.9481 | -0.00986452862 | -39677.0412 | 0.025 | 0.0106950291 | 9034.56782 | -0.0154514903 | -53240.1548 | 0.00743784901 | 16201.382 | -0.010308005 | -43717.3732 | 0.0192 | 0.1442 | 0.0192 | 0.1442
0.145 | 0.00778853214 | 10928.831 | -0.0107351288 | -50233.5746 | 0.00817127074 | 22005.4464 | -0.0101405172 | -39523.1334 | 0.00817127074 | 22005.4464 | -0.0101405172 | -39523.1334 | 0.145 | 0.00743787373 | 10962.7566 | -0.0103228276 | -49890.2999 | 0.00779038845 | 21564.7745 | -0.00974411479 | -39628.7002 | 0.00779038845 | 21564.7745 | -0.00974411479 | -39628.7002 | 0.025625 | 0.0106928557 | 8896.5938 | -0.0154482673 | -53384.3712 | 0.00743497148 | 16072.3885 | -0.0103232919 | -43837.1292 | 0.02 | 0.145 | 0.02 | 0.145
0.145 | 0.00778853214 | 10920.8868 | -0.0107357495 | -50242.104 | 0.00817127074 | 21975.0274 | -0.0101425902 | -39552.2151 | 0.00817127074 | 21975.0274 | -0.0101425902 | -39552.2151 | 0.145 | 0.00743787373 | 10975.012 | -0.0103217188 | -49878.0262 | 0.00779038845 | 21644.989 | -0.00973713179 | -39550.3069 | 0.00779038845 | 21644.989 | -0.00973713179 | -39550.3069 | 0.02625 | 0.0106907406 | 8762.14527 | -0.0154445522 | -53525.3928 | 0.00743225797 | 15945.6115 | -0.0103380524 | -43955.9206 | 0.02 | 0.145 | 0.02 | 0.145
0.147125 | 0.00752423651 | 11638.4492 | -0.0103668124 | -49291.1245 | 0.00790913402 | 21878.8828 | -0.00983489715 | -39431.772 | 0.00790913402 | 21878.8828 | -0.00983489715 | -39431.772 | 0.147125 | 0.00718328786 | 11670.3997 | -0.00996553846 | -48943.5684 | 0.00753919866 | 21534.6008 | -0.00944237908 | -39437.9735 | 0.00753919866 | 21534.6008 | -0.00944237908 | -39437.9735 | 0.026875 | 0.0106886819 | 8631.09482 | -0.0154403749 | -53663.3262 | 0.00742970156 | 15821.0896 | -0.0103522751 | -44073.666 | 0.022125 | 0.147125 | 0.022125 | 0.147125
0.14925 | 0.0072724825 | 12346.9934 | -0.0100102834 | -48351.7797 | 0.00765855865 | 21763.8929 | -0.00954246503 | -39329.1431 | 0.00765855865 | 21763.8929 | -0.00954246503 | -39329.1431 | 0.14925 | 0.00694105716 | 12368.36 | -0.00962053397 | -48008.4548 | 0.00729938748 | 21432.1578 | -0.0091605508 | -39318.5571 | 0.00729938748 | 21432.1578 | -0.0091605508 | -39318.5571 | 0.0275 | 0.0106866779 | 8503.3318 | -0.0154357621 | -53798.2646 | 0.00742729557 | 15698.8571 | -0.0103659506 | -44190.2875 | 0.02425 | 0.14925 | 0.02425 | 0.14925
0.151375 | 0.0070325828 | 13047.4586 | -0.00966551743 | -47422.2008 | 0.00741889942 | 21662.6585 | -0.00926151116 | -39213.4832 | 0.00741889942 | 21662.6585 | -0.00926151116 | -39213.4832 | 0.151375 | 0.00671049871 | 13057.4735 | -0.00928722863 | -47084.0835 | 0.00707030365 | 21340.6653 | -0.00889006275 | -39189.4493 | 0.00707030365 | 21340.6653 | -0.00889006275 | -39189.4493 | 0.028125 | 0.010684727 | 8378.76111 | -0.0154307368 | -53930.2877 | 0.00742503351 | 15578.9444 | -0.0103790714 | -44305.7102 | 0.026375 | 0.151375 | 0.026375 | 0.151375
0.1535 | 0.00680389478 | 13740.004 | -0.00933200563 | -46501.8726 | 0.00718956591 | 21576.9092 | -0.00899060584 | -39083.458 | 0.00718956591 | 21576.9092 | -0.00899060584 | -39083.458 | 0.1535 | 0.00649097131 | 13737.8838 | -0.00896512112 | -46169.8698 | 0.00685135117 | 21262.2886 | -0.00862955728 | -39048.6084 | 0.00685135117 | 21262.2886 | -0.00862955728 | -39048.6084 | 0.02875 | 0.0106828276 | 8257.30192 | -0.0154253196 | -54059.4633 | 0.00742290909 | 15461.378 | -0.010391632 | -44419.8631 | 0.0285 | 0.1535 | 0.0285 | 0.1535
0.155625 | 0.00658581643 | 14424.2701 | -0.00900932721 | -45590.8746 | 0.00697001587 | 21507.8769 | -0.00872857136 | -38938.0593 | 0.00697001587 | 21507.8769 | -0.00872857136 | -38938.0593 | 0.155625 | 0.00628187272 | 14409.3202 | -0.00865376929 | -45265.4763 | 0.00664198299 | 21198.5568 | -0.00837788981 | -38894.4603 | 0.00664198299 | 21198.5568 | -0.00837788981 | -38894.4603 | 0.029375 | 0.0106809783 | 8138.8863 | -0.0154195282 | -54185.8475 | 0.00742091624 | 15346.1807 | -0.0104036284 | -44532.6785 | 0.030625 | 0.155625 | 0.030625 | 0.155625
0.15775 | 0.00637778297 | 15099.5967 | -0.00869711442 | -44689.4479 | 0.00675974926 | 21456.2892 | -0.00847445823 | -38776.569 | 0.00675974926 | 21456.2892 | -0.00847445823 | -38776.569 | 0.15775 | 0.00608263719 | 15071.2863 | -0.00835277244 | -44370.7567 | 0.00644169529 | 21150.4855 | -0.00813411672 | -38725.8418 | 0.00644169529 | 21150.4855 | -0.00813411672 | -38725.8418 | 0.03 | 0.0106791776 | 8023.45789 | -0.0154133785 | -54309.4867 | 0.00741904906 | 15233.3716 | -0.0104150586 | -44644.0927 | 0.03275 | 0.15775 | 0.03275 | 0.15775
0.159875 | 0.00617926394 | 15765.1921 | -0.00839502913 | -43797.7931 | 0.00655830307 | 21422.3872 | -0.00822752463 | -38598.563 | 0.00655830307 | 21422.3872 | -0.00822752463 | -38598.563 | 0.159875 | 0.00589273315 | 15723.1733 | -0.0080617598 | -43485.6972 | 0.00625002223 | 21118.6415 | -0.00789748414 | -38541.9687 | 0.00625002223 | 21118.6415 | -0.00789748414 | -38541.9687 | 0.030625 | 0.0106774243 | 7910.97044 | -0.0154068846 | -54430.4177 | 0.00741730189 | 15122.966 | -0.0104259222 | -44754.0457 | 0.034875 | 0.159875 | 0.034875 | 0.159875
0.162 | 0.00598976071 | 16420.2463 | -0.00810274874 | -42916.0152 | 0.00636524662 | 21405.955 | -0.00798721845 | -38403.9303 | 0.00636524662 | 21405.955 | -0.00798721845 | -38403.9303 | 0.162 | 0.00571166105 | 16364.3153 | -0.00778038403 | -42610.3617 | 0.00606653112 | 21103.1695 | -0.00766741687 | -38342.4132 | 0.00606653112 | 21103.1695 | -0.00766741687 | -38342.4132 | 0.03125 | 0.0106757171 | 7801.38638 | -0.0154000591 | -54548.6695 | 0.00741566925 | 15014.9756 | -0.0104362203 | -44862.4819 | 0.037 | 0.162 | 0.037 | 0.162
0.164125 | 0.00580880425 | 17063.9921 | -0.00781995978 | -42044.1492 | 0.00618017745 | 21406.3545 | -0.00775316077 | -38192.8881 | 0.00618017745 | 21406.3545 | -0.00775316077 | -38192.8881 | 0.164125 | 0.00553895128 | 16994.002 | -0.0075083185 | -41744.8457 | 0.00589081802 | 21103.8004 | -0.00744350707 | -38127.0793 | 0.00589081802 | 21103.8004 | -0.00744350707 | -38127.0793 | 0.031875 | 0.0106740547 | 7694.67533 | -0.0153929133 | -54664.2642 | 0.00741414584 | 14909.4084 | -0.0104459555 | -44969.3499 | 0.039125 | 0.164125 | 0.039125 | 0.164125
0.16625 | 0.00563595306 | 17695.7156 | -0.007546357 | -41182.2133 | 0.00600271765 | 21422.5616 | -0.00752513017 | -37965.9784 | 0.00600271765 | 21422.5616 | -0.00752513017 | -37965.9784 | 0.16625 | 0.0053741622 | 17611.4627 | -0.00724525708 | -40889.2429 | 0.00572250381 | 21119.8565 | -0.00722550198 | -37896.1678 | 0.00572250381 | 21119.8565 | -0.00722550198 | -37896.1678 | 0.0325 | 0.0106724358 | 7590.81262 | -0.0153854578 | -54777.2182 | 0.00741272657 | 14806.2687 | -0.0104551322 | -45074.6025 | 0.04125 | 0.16625 | 0.04125 | 0.16625
0.168375 | 0.00547079132 | 18314.7273 | -0.00728164625 | -40330.2518 | 0.00583251061 | 21453.2021 | -0.00730304691 | -37724.0356 | 0.00583251061 | 21453.2021 | -0.00730304691 | -37724.0356 | 0.168375 | 0.00521687819 | 18215.8369 | -0.0069909155 | -40043.6245 | 0.00556123062 | 21150.2677 | -0.00701329026 | -37650.1237 | 0.00556123062 | 21150.2677 | -0.00701329026 | -37650.1237 | 0.033125 | 0.0106708594 | 7489.77782 | -0.0153777028 | -54887.5436 | 0.00741140655 | 14705.5573 | -0.010463756 | -45178.1971 | 0.043375 | 0.168375 | 0.043375 | 0.168375
0.1705 | 0.00531292704 | 18920.3052 | -0.0070255491 | -39488.3443 | 0.0056692182 | 21496.5933 | -0.00708695606 | -37468.1211 | 0.0056692182 | 21496.5933 | -0.00708695606 | -37468.1211 | 0.1705 | 0.00506670785 | 18806.1434 | -0.00674503271 | -39208.0314 | 0.00540665874 | 21193.6109 | -0.00680688624 | -37389.5656 | 0.00540665874 | 21193.6109 | -0.00680688624 | -37389.5656 | 0.03375 | 0.0106693242 | 7391.55322 | -0.0153696578 | -54995.2495 | 0.00741018106 | 14607.2711 | -0.0104718338 | -45280.0958 | 0.0455 | 0.1705 | 0.0455 | 0.1705
0.172625 | 0.00516199039 | 19511.6282 | -0.00677780733 | -38656.5733 | 0.00551251829 | 21550.7967 | -0.00687700883 | -37199.4234 | 0.00551251829 | 21550.7967 | -0.00687700883 | -37199.4234 | 0.172625 | 0.00492328218 | 19381.2627 | -0.00650737138 | -38382.4757 | 0.00525846393 | 21248.1812 | -0.00660641169 | -37115.1947 | 0.00525846393 | 21248.1812 | -0.00660641169 | -37115.1947 | 0.034375 | 0.0106678292 | 7296.12237 | -0.0153613325 | -55100.3429 | 0.00740904557 | 14511.4033 | -0.0104793739 | -45380.2652 | 0.047625 | 0.172625 | 0.047625 | 0.172625
0.17475 | 0.00501763208 | 20087.72 | -0.00653818533 | -37834.9564 | 0.00536210271 | 21613.6944 | -0.00667344121 | -36919.1273 | 0.00536210271 | 21613.6944 | -0.00667344121 | -36919.1273 | 0.17475 | 0.00478625303 | 19939.9434 | -0.00627771614 | -37566.9471 | 0.00511633516 | 21312.1022 | -0.00641207428 | -36827.6893 | 0.00511633516 | 21312.1022 | -0.00641207428 | -36827.6893 | 0.035 | 0.0106663731 | 7203.46865 | -0.0153527366 | -55202.8306 | 0.00740799573 | 14417.9435 | -0.0104863858 | -45478.677 | 0.04975 | 0.17475 | 0.04975 | 0.17475
0.176875 | 0.00487952191 | 20647.431 | -0.00630646851 | -37023.3641 | 0.00521767557 | 21683.1032 | -0.00647654902 | -36628.263 | 0.00521767557 | 21683.1032 | -0.00647654902 | -36628.263 | 0.176875 | 0.00465529148 | 20480.845 | -0.0060558684 | -36761.4172 | 0.00497997276 | 21383.4815 | -0.00622414248 | -36527.5883 | 0.00497997276 | 21383.4815 | -0.00622414248 | -36527.5883 | 0.035625 | 0.0106649548 | 7113.57388 | -0.01534388 | -55302.7201 | 0.00740702737 | 14326.8773 | -0.0104928803 | -45575.3075 | 0.051875 | 0.176875 | 0.051875 | 0.176875
0.179 | 0.00474734742 | 21189.4856 | -0.00608245581 | -36221.4587 | 0.00507895195 | 21756.9463 | -0.00628665851 | -36327.5467 | 0.00507895195 | 21756.9463 | -0.00628665851 | -36327.5467 | 0.179 | 0.00453008662 | 21002.628 | -0.00584163666 | -35965.833 | 0.00484908713 | 21460.6108 | -0.00604291608 | -36215.176 | 0.00484908713 | 21460.6108 | -0.00604291608 | -36215.176 | 0.03625 | 0.0106635733 | 7026.41693 | -0.0153347733 | -55400.0211 | 0.0074061365 | 14238.1868 | -0.0104988692 | -45670.1378 | 0.054 | 0.179 | 0.054 | 0.179
0.181125 | 0.00462081281 | 21712.6315 | -0.00586594435 | -35428.7064 | 0.00494565708 | 21833.5034 | -0.00610409171 | -36017.2318 | 0.00494565708 | 21833.5034 | -0.00610409171 | -36017.2318 | 0.181125 | 0.00441034434 | 21504.1017 | -0.00563482093 | -35180.0894 | 0.0047233978 | 21542.2154 | -0.0058686919 | -35890.3775 | 0.0047233978 | 21542.2154 | -0.0058686919 | -35890.3775 | 0.036875 | 0.0106622273 | 6941.97247 | -0.0153254276 | -55494.7465 | 0.00740531931 | 14151.8502 | -0.0105043652 | -45763.1541 | 0.056125 | 0.181125 | 0.056125 | 0.181125
0.18325 | 0.00449963806 | 22215.9267 | -0.00565670425 | -34644.5257 | 0.00481752593 | 21911.7677 | -0.00592912568 | -35696.9944 | 0.00481752593 | 21911.7677 | -0.00592912568 | -35696.9944 | 0.18325 | 0.00429578651 | 21984.4395 | -0.00543519022 | -34403.9665 | 0.00460263301 | 21627.746 | -0.00570172404 | -35552.6821 | 0.00460263301 | 21627.746 | -0.00570172404 | -35552.6821 | 0.0375 | 0.010660916 | 6860.20975 | -0.0153158549 | -55586.9136 | 0.00740457213 | 14067.842 | -0.0105093823 | -45854.3472 | 0.05825 | 0.18325 | 0.05825 | 0.18325
0.185375 | 0.00438355848 | 22699.2092 | -0.0054544419 | -33868.6554 | 0.00469430324 | 21991.9373 | -0.00576194465 | -35365.8788 | 0.00469430324 | 21991.9373 | -0.00576194465 | -35365.8788 | 0.185375 | 0.00418615046 | 22443.4705 | -0.00524245179 | -33637.0196 | 0.00448652989 | 21717.7131 | -0.00554217822 | -35201.1122 | 0.00448652989 | 21717.7131 | -0.00554217822 | -35201.1122 | 0.038125 | 0.010659638 | 6781.09145 | -0.0153060679 | -55676.5458 | 0.00740389148 | 13986.1329 | -0.0105139352 | -45943.713 | 0.060375 | 0.185375 | 0.060375 | 0.185375
0.1875 | 0.00427232456 | 23163.7938 | -0.00525874946 | -33101.8334 | 0.00457574417 | 22076.0826 | -0.00561388842 | -35283.6118 | 0.00457574417 | 22076.0826 | -0.00561388842 | -35283.6118 | 0.1875 | 0.00408118878 | 22733.8802 | -0.00507658218 | -33196.2527 | 0.00437483503 | 21814.0545 | -0.00539007952 | -34834.2589 | 0.00437483503 | 21814.0545 | -0.00539007952 | -34834.2589 | 0.03875 | 0.0106583924 | 6704.57272 | -0.0152960804 | -55763.6729 | 0.00740327403 | 13906.6901 | -0.0105180394 | -46031.2521 | 0.0625 | 0.1875 | 0.0625 | 0.1875
0.1875 | 0.00427232456 | 23115.7493 | -0.00527417081 | -33411.9318 | 0.00457574417 | 22076.0779 | -0.00560258436 | -35022.3369 | 0.00457574417 | 22076.0779 | -0.00560258436 | -35022.3369 | 0.1875 | 0.00408118878 | 22882.0572 | -0.00505621108 | -32878.4019 | 0.00437483503 | 21632.5298 | -0.00541487119 | -35216.1307 | 0.00437483503 | 21632.5298 | -0.00541487119 | -35216.1307 | 0.039375 | 0.0106571781 | 6630.60023 | -0.0152859071 | -55848.3324 | 0.00740271661 | 13829.4768 | -0.0105217113 | -46116.9697 | 0.0625 | 0.1875 | 0.0625 | 0.1875
0.196875 | 0.00383342946 | 24890.1454 | -0.00447973225 | -29746.3694 | 0.00410251589 | 22296.7777 | -0.00491468177 | -33433.8112 | 0.00410251589 | 22296.7777 | -0.00491468177 | -33433.8112 | 0.196875 | 0.00366773508 | 24533.132 | -0.00431297472 | -29561.1056 | 0.00392967205 | 22045.7773 | -0.00473284366 | -33234.8711 | 0.00392967205 | 22045.7773 | -0.00473284366 | -33234.8711 | 0.04 | 0.010655994 | 6559.11142 | -0.015275564 | -55930.5708 | 0.00740221622 | 13754.4529 | -0.010524968 | -46200.8758 | 0.071875 | 0.196875 | 0.071875 | 0.196875
0.20625 | 0.00346685684 | 26036.2578 | -0.0038392158 | -26927.9609 | 0.00370222342 | 22862.2316 | -0.00431033124 | -31637.5546 | 0.00370222342 | 22862.2316 | -0.00431033124 | -31637.5546 | 0.20625 | 0.00332325198 | 25447.47 | -0.00371044252 | -26758.4688 | 0.0035539099 | 22534.5249 | -0.00416004252 | -31397.3006 | 0.0035539099 | 22534.5249 | -0.00416004252 | -31397.3006 | 0.040625 | 0.010654839 | 6490.03388 | -0.0152650679 | -56010.4437 | 0.00740176997 | 13681.5749 | -0.010527827 | -46282.9845 | 0.08125 | 0.20625 | 0.08125 | 0.20625
0.215625 | 0.00315693527 | 26037.6556 | -0.00333405416 | -24359.0245 | 0.00336097903 | 23023.3859 | -0.00380558041 | -29688.8205 | 0.00336097903 | 23023.3859 | -0.00380558041 | -29688.8205 | 0.215625 | 0.00303191434 | 25207.8161 | -0.00323994561 | -24222.7749 | 0.00323346292 | 22514.3567 | -0.00368865839 | -29425.7918 | 0.00323346292 | 22514.3567 | -0.00368865839 | -29425.7918 | 0.04125 | 0.0106537121 | 6423.28488 | -0.0152544368 | -56088.0166 | 0.00740137515 | 13610.7955 | -0.0105303067 | -46363.3147 | 0.090625 | 0.215625 | 0.090625 | 0.215625
0.225 | 0.0028916312 | 25034.2839 | -0.0029397926 | -21940.4143 | 0.00306749621 | 22576.5449 | -0.00339226119 | -27596.7582 | 0.00306749621 | 22576.5449 | -0.00339226119 | -27596.7582 | 0.225 | 0.00278189151 | 24052.9465 | -0.00287258333 | -21851.2559 | 0.00295714974 | 21892.3155 | -0.00330405256 | -27315.6728 | 0.00295714974 | 21892.3155 | -0.00330405256 | -27315.6728 | 0.041875 | 0.0106526124 | 6358.77114 | -0.0152436897 | -56163.3658 | 0.00740102918 | 13542.0645 | -0.0105324257 | -46441.8891 | 0.1 | 0.225 | 0.1 | 0.225
0.234375 | 0.0026618385 | 23416.1051 | -0.00263098593 | -19752.164 | 0.00281281015 | 21606.4712 | -0.00305564589 | -25455.7562 | 0.00281281015 | 21606.4712 | -0.00305564589 | -25455.7562 | 0.234375 | 0.00256447897 | 22387.6996 | -0.00258220759 | -19709.3219 | 0.00271633722 | 20811.4642 | -0.00298907961 | -25167.6569 | 0.00271633722 | 20811.4642 | -0.00298907961 | -25167.6569 | 0.0425 | 0.0106515387 | 6296.38868 | -0.0152328465 | -56236.578 | 0.00740072961 | 13475.3285 | -0.010534203 | -46518.7346 | 0.109375 | 0.234375 | 0.109375 | 0.234375
0.24375 | 0.00246073224 | 21582.6958 | -0.00238449626 | -17880.4661 | 0.00258991555 | 20313.2099 | -0.00277903997 | -23369.838 | 0.00258991555 | 20313.2099 | -0.00277903997 | -23369.838 | 0.24375 | 0.00237333636 | 20586.8967 | -0.00234699768 | -17870.7367 | 0.00250449009 | 19487.3218 | -0.00272709635 | -23092.3856 | 0.00250449009 | 19487.3218 | -0.00272709635 | -23092.3856 | 0.043125 | 0.0106504901 | 6236.023 | -0.015221928 | -56307.7509 | 0.00740047413 | 13410.5309 | -0.010535658 | -46593.8817 | 0.11875 | 0.24375 | 0.11875 | 0.24375
0.253125 | 0.00228320821 | 19825.2446 | -0.00218142498 | -16347.0937 | 0.00239338716 | 18905.1024 | -0.00254685062 | -21416.2243 | 0.00239338716 | 18905.1024 | -0.00254685062 | -21416.2243 | 0.253125 | 0.00220384687 | 18905.5881 | -0.00215016057 | -16352.1421 | 0.00231670852 | 18114.5924 | -0.00250384241 | -21166.4331 | 0.00231670852 | 18114.5924 | -0.00250384241 | -21166.4331 | 0.04375 | 0.0106494657 | 6177.54944 | -0.0152109556 | -56376.993 | 0.00740026055 | 13347.6127 | -0.0105368103 | -46667.3645 | 0.128125 | 0.253125 | 0.128125 | 0.253125
0.2625 | 0.00212541776 | 18293.1317 | -0.00200791212 | -15103.9922 | 0.00221902373 | 17542.2449 | -0.00234636682 | -19635.092 | 0.00221902373 | 17542.2449 | -0.00234636682 | -19635.092 | 0.2625 | 0.00205260097 | 17461.5451 | -0.00197992019 | -15107.5908 | 0.00214930386 | 16825.1577 | -0.00230837806 | -19422.1667 | 0.00214930386 | 16825.1577 | -0.00230837806 | -19422.1667 | 0.044375 | 0.0106484645 | 6120.83376 | -0.0151999514 | -56444.4229 | 0.00740008681 | 13286.512 | -0.0105376797 | -46739.2203 | 0.1375 | 0.2625 | 0.1375 | 0.2625
0.271875 | 0.00198439894 | 17013.0062 | -0.00185503649 | -14062.3954 | 0.0020635386 | 16316.4366 | -0.0021684861 | -18034.7548 | 0.0020635386 | 16316.4366 | -0.0021684861 | -18034.7548 | 0.271875 | 0.00191700023 | 16261.2307 | -0.00182895955 | -14054.8644 | 0.00199944068 | 15680.8571 | -0.00213326474 | -17856.8904 | 0.00199944068 | 15680.8571 | -0.00213326474 | -17856.8904 | 0.045 | 0.0106474857 | 6065.73306 | -0.0151889376 | -56510.1692 | 0.00739995096 | 13227.1646 | -0.0105382859 | -46809.4895 | 0.146875 | 0.271875 | 0.146875 | 0.271875
0.28125 | 0.0018577992 | 15934.0133 | -0.0017180499 | -13132.4476 | 0.00192430832 | 15255.4599 | -0.00200762344 | -16603.6823 | 0.00192430832 | 15255.4599 | -0.00200762344 | -16603.6823 | 0.28125 | 0.00179497127 | 15245.7949 | -0.00169347947 | -13111.4644 | 0.00186485748 | 14687.1391 | -0.00197417377 | -16449.7459 | 0.00186485748 | 14687.1391 | -0.00197417377 | -16449.7459 | 0.045625 | 0.0106465284 | 6012.09692 | -0.0151779369 | -56574.3689 | 0.00739985117 | 13169.5044 | -0.0105386487 | -46878.2151 | 0.15625 | 0.28125 | 0.15625 | 0.28125
0.290625 | 0.00174368063 | 14978.5594 | -0.00159517864 | -12255.9339 | 0.00179918214 | 14341.3251 | -0.00186103775 | -15322.9691 | 0.00179918214 | 14341.3251 | -0.00186103775 | -15322.9691 | 0.290625 | 0.0016847761 | 14338.9472 | -0.00157203747 | -12224.2759 | 0.00174366764 | 13816.2166 | -0.00182910873 | -15177.8795 | 0.00174366764 | 13816.2166 | -0.00182910873 | -15177.8795 | 0.04625 | 0.0106455919 | 5959.76885 | -0.0151669714 | -56637.167 | 0.0073997857 | 13113.4633 | -0.0105387878 | -46945.4428 | 0.165625 | 0.290625 | 0.165625 | 0.290625
0.3 | 0.00164039563 | 14083.7408 | -0.0014862257 | -11421.3528 | 0.00168634897 | 13533.905 | -0.00172781118 | -14175.0586 | 0.00168634897 | 13533.905 | -0.00172781118 | -14175.0586 | 0.3 | 0.0015849023 | 13483.8759 | -0.00146433073 | -11383.0195 | 0.00163423417 | 13030.9196 | -0.00169742705 | -14026.4275 | 0.00163423417 | 13030.9196 | -0.00169742705 | -14026.4275 | 0.046875 | 0.0106446753 | 5908.58816 | -0.015156063 | -56698.7142 | 0.00739975293 | 13058.9717 | -0.0105387224 | -47011.2202 | 0.175 | 0.3 | 0.175 | 0.3
0.309375 | 0.001546519 | 13224.2935 | -0.00139120688 | -10657.1835 | 0.00158425416 | 12793.1801 | -0.00160771689 | -13146.7189 | 0.00158425416 | 12793.1801 | -0.00160771689 | -13146.7189 | 0.309375 | 0.00149401466 | 12661.6886 | -0.00137008676 | -10613.7187 | 0.00153510609 | 12302.989 | -0.00157884616 | -12989.9107 | 0.00153510609 | 12302.989 | -0.00157884616 | -12989.9107 | 0.0475 | 0.0106437781 | 5858.39201 | -0.0151452328 | -56759.1653 | 0.00739975134 | 13005.9588 | -0.0105384719 | -47075.5968 | 0.184375 | 0.309375 | 0.184375 | 0.309375
0.31875 | 0.00146082057 | 12413.6624 | -0.00130925418 | -10005.8317 | 0.00149155481 | 12095.1064 | -0.00150021043 | -12226.4625 | 0.00149155481 | 12095.1064 | -0.00150021043 | -12226.4625 | 0.31875 | 0.00141094806 | 11889.1654 | -0.00128822549 | -9954.52066 | 0.00144500005 | 11622.1126 | -0.0014726199 | -12065.67 | 0.00144500005 | 11622.1126 | -0.0014726199 | -12065.67 | 0.048125 | 0.0106428995 | 5809.01798 | -0.0151345007 | -56818.6771 | 0.00739977947 | 12954.3528 | -0.010538055 | -47138.6237 | 0.19375 | 0.31875 | 0.19375 | 0.31875
0.328125 | 0.00138226134 | 11685.5205 | -0.00123801972 | -9487.35805 | 0.00140710033 | 11437.9104 | -0.00140378024 | -11398.7946 | 0.00140710033 | 11437.9104 | -0.00140378024 | -11398.7946 | 0.328125 | 0.00133472061 | 11198.9229 | -0.00121645656 | -9422.32561 | 0.00136280755 | 10994.5592 | -0.00137707048 | -11243.0132 | 0.00136280755 | 10994.5592 | -0.00137707048 | -11243.0132 | 0.04875 | 0.0106420391 | 5760.30697 | -0.0151238849 | -56877.4053 | 0.00739983598 | 12904.0815 | -0.0105374898 | -47200.3532 | 0.203125 | 0.328125 | 0.203125 | 0.328125
0.3375 | 0.00130999536 | 11063.8061 | -0.0011738135 | -9068.7229 | 0.00132992283 | 10837.4113 | -0.00131589268 | -10639.8673 | 0.00132992283 | 10837.4113 | -0.00131589268 | -10639.8673 | 0.3375 | 0.00126454511 | 10610.4005 | -0.00115147552 | -8984.79007 | 0.00128760593 | 10432.8204 | -0.00128966161 | -10494.7859 | 0.00128760593 | 10432.8204 | -0.00128966161 | -10494.7859 | 0.049375 | 0.0106411963 | 5712.10644 | -0.0151134018 | -56935.5016 | 0.00739991959 | 12855.0725 | -0.0105367941 | -47260.8384 | 0.2125 | 0.3375 | 0.2125 | 0.3375
0.346875 | 0.00124335868 | 10535.0819 | -0.00111270835 | -8660.90315 | 0.00125922056 | 10311.761 | -0.00123376691 | -9921.31223 | 0.00125922056 | 10311.761 | -0.00123376691 | -9921.31223 | 0.346875 | 0.00119981621 | 10105.3912 | -0.0010899226 | -8558.3825 | 0.00121864937 | 9940.22573 | -0.00120779819 | -9781.1168 | 0.00121864937 | 9940.22573 | -0.00120779819 | -9781.1168 | 0.05 | 0.0106403707 | 5664.27425 | -0.015103065 | -56993.11 | 0.00740002909 | 12807.2535 | -0.0105359848 | -47320.1332 | 0.221875 | 0.346875 | 0.221875 | 0.346875
0.35625 | 0.0011818265 | 10042.7559 | -0.00105284524 | -8172.86397 | 0.00119431672 | 9857.7868 | -0.00115621508 | -9231.21591 | 0.00119431672 | 9857.7868 | -0.00115621508 | -9231.21591 | 0.35625 | 0.00114005026 | 9627.15045 | -0.00103026791 | -8059.28396 | 0.00115531486 | 9497.05209 | -0.00113053815 | -9078.1301 | 0.00115531486 | 9497.05209 | -0.00113053815 | -9078.1301 | 0.050625 | 0.0106395621 | 5616.68275 | -0.015092885 | -57050.3628 | 0.00740016335 | 12760.5531 | -0.0105350784 | -47378.2916 | 0.23125 | 0.35625 | 0.23125 | 0.35625
0.365625 | 0.00112491871 | 9528.43891 | -0.000998172469 | -7657.99308 | 0.00113457512 | 9422.91439 | -0.00108678319 | -8623.39633 | 0.00113457512 | 9422.91439 | -0.00108678319 | -8623.39633 | 0.365625 | 0.00108475444 | 9127.42729 | -0.000975786675 | -7540.03848 | 0.00109697709 | 9057.2013 | -0.00106140189 | -8447.45554 | 0.00109697709 | 9057.2013 | -0.00106140189 | -8447.45554 | 0.05125 | 0.01063877 | 5569.22353 | -0.0150828689 | -57107.3757 | 0.00740032128 | 12714.9006 | -0.01053409 | -47435.3679 | 0.240625 | 0.365625 | 0.240625 | 0.365625
0.375 | 0.00107203448 | 9051.45079 | -0.000963851765 | -7595.2304 | 0.00107925326 | 9004.8638 | -0.0010221521 | -8065.36224 | 0.00107925326 | 9004.8638 | -0.0010221521 | -8065.36224 | 0.375 | 0.00103320147 | 8715.1606 | -0.000927870825 | -7208.63004 | 0.00104278511 | 8567.07696 | -0.0010124647 | -8165.40886 | 0.00104278511 | 8567.07696 | -0.0010124647 | -8165.40886 | 0.051875 | 0.0106379945 | 5521.81256 | -0.015073019 | -57164.243 | 0.00740050185 | 12670.227 | -0.0105330342 | -47491.4158 | 0.25 | 0.375 | 0.25 | 0.375
0.375 | 0.00107203448 | 9098.21978 | -0.000950279783 | -7326.51622 | 0.00107925326 | 8878.44259 | -0.00103842796 | -8308.33234 | 0.00107925326 | 8878.44259 | -0.00103842796 | -8308.33234 | 0.375 | 0.00103320147 | 8691.07272 | -0.000938788251 | -7450.97118 | 0.00104278511 | 8640.43455 | -0.00100041096 | -7950.27676 | 0.00104278511 | 8640.43455 | -0.00100041096 | -7950.27676 | 0.0525 | 0.0106372353 | 5474.3959 | -0.0150633331 | -57221.0314 | 0.00740070409 | 12626.4653 | -0.0105319244 | -47546.4888 | 0.25 | 0.375 | 0.25 | 0.375
0.41625 | 0.00088005084 | 7464.03708 | -0.000782130968 | -6031.31204 | 0.000881665994 | 7422.9932 | -0.000815461166 | -6353.15059 | 0.000881665994 | 7422.9932 | -0.000815461166 | -6353.15059 | 0.41625 | 0.000847119312 | 7177.57513 | -0.00075509822 | -5833.11621 | 0.000850981357 | 7159.29956 | -0.000788325117 | -6152.39645 | 0.000850981357 | 7159.29956 | -0.000788325117 | -6152.39645 | 0.053125 | 0.0106364925 | 5426.95592 | -0.0150538027 | -57277.7739 | 0.00740092705 | 12583.5506 | -0.0105307729 | -47600.6396 | 0.29125 | 0.41625 | 0.29125 | 0.41625
0.4575 | 0.000735483255 | 6269.02373 | -0.000650200533 | -4983.85558 | 0.000735675464 | 6261.34971 | -0.000663250358 | -5098.20029 | 0.000735675464 | 6261.34971 | -0.000663250358 | -5098.20029 | 0.4575 | 0.000707594938 | 6050.90898 | -0.000620862549 | -4736.11341 | 0.000708837669 | 6054.74045 | -0.000633746759 | -4846.83658 | 0.000708837669 | 6054.74045 | -0.000633746759 | -4846.83658 | 0.05375 | 0.0106357663 | 5379.51818 | -0.015044413 | -57334.4628 | 0.00740116981 | 12541.421 | -0.0105295906 | -47653.92 | 0.3325 | 0.4575 | 0.3325 | 0.4575
0.49875 | 0.000623391601 | 5353.72165 | -0.000545649793 | -4143.10298 | 0.000623318241 | 5360.84389 | -0.000549193961 | -4166.91108 | 0.000623318241 | 5360.84389 | -0.000549193961 | -4166.91108 | 0.49875 | 0.000601208549 | 5204.19856 | -0.00051558951 | -3864.32295 | 0.000601317493 | 5212.40557 | -0.000519096709 | -3885.6647 | 0.000601317493 | 5212.40557 | -0.000519096709 | -3885.6647 | 0.054375 | 0.0106350567 | 5332.1588 | -0.015035142 | -57391.0414 | 0.00740143148 | 12500.0181 | -0.0105283872 | -47706.3809 | 0.37375 | 0.49875 | 0.37375 | 0.49875
0.54 | 0.000534709174 | 4627.23721 | -0.000461936872 | -3468.79665 | 0.000534556206 | 4636.35664 | -0.000461822063 | -3461.36395 | 0.000534556206 | 4636.35664 | -0.000461822063 | -3461.36395 | 0.54 | 0.000518860201 | 4553.15363 | -0.000432092325 | -3169.11721 | 0.000518526131 | 4558.42538 | -0.000432023428 | -3160.93337 | 0.000518526131 | 4558.42538 | -0.000432023428 | -3160.93337 | 0.055 | 0.0106343641 | 5285.01255 | -0.0150259589 | -57447.3964 | 0.00740171118 | 12459.2868 | -0.0105271712 | -47758.0716 | 0.415 | 0.54 | 0.415 | 0.54
0.58125 | 0.000463476876 | 4037.98367 | -0.000394230345 | -2925.56655 | 0.000463227633 | 4042.9701 | -0.000393249343 | -2912.75211 | 0.000463227633 | 4042.9701 | -0.000393249343 | -2912.75211 | 0.58125 | 0.000454244549 | 4043.81396 | -0.000365050186 | -2609.47756 | 0.000453763643 | 4044.62466 | -0.00036408327 | -2597.11836 | 0.000453763643 | 4044.62466 | -0.00036408327 | -2597.11836 | 0.055625 | 0.0106336889 | 5238.28155 | -0.015016824 | -57503.3482 | 0.00740200803 | 12419.1768 | -0.0105259492 | -47809.0408 | 0.45625 | 0.58125 | 0.45625 | 0.58125
0.6225 | 0.000405505379 | 3554.84715 | -0.000338945683 | -2484.52295 | 0.000405171314 | 3554.76848 | -0.000338154341 | -2474.73385 | 0.000405171314 | 3554.76848 | -0.000338154341 | -2474.73385 | 0.6225 | 0.000402948855 | 3641.21755 | -0.000310572108 | -2152.93235 | 0.000402423425 | 3638.60473 | -0.000309664848 | -2143.80055 | 0.000402423425 | 3638.60473 | -0.000309664848 | -2143.80055 | 0.05625 | 0.0106330315 | 5192.24465 | -0.0150076873 | -57558.6407 | 0.00740232116 | 12379.6422 | -0.0105247265 | -47859.3353 | 0.4975 | 0.6225 | 0.4975 | 0.6225
0.66375 | 0.000357700173 | 3156.16092 | -0.000293389896 | -2123.19492 | 0.000357343438 | 3152.96942 | -0.000292982143 | -2117.21022 | 0.000357343438 | 3152.96942 | -0.000292982143 | -2117.21022 | 0.66375 | 0.000361873975 | 3321.93458 | -0.000265838721 | -1775.13167 | 0.000361315505 | 3317.49279 | -0.000265133242 | -1768.95545 | 0.000361315505 | 3317.49279 | -0.000265133242 | -1768.95545 | 0.056875 | 0.0106323926 | 5147.26753 | -0.0149984872 | -57612.9309 | 0.00740264967 | 12340.6423 | -0.0105235067 | -47909.0011 | 0.53875 | 0.66375 | 0.53875 | 0.66375
0.705 | 0.000317708971 | 2824.21393 | -0.00025549974 | -1824.52739 | 0.000317403831 | 2820.57622 | -0.00025534344 | -1820.91093 | 0.000317403831 | 2820.57622 | -0.00025534344 | -1820.91093 | 0.705 | 0.00032884135 | 3069.46488 | -0.000228814525 | -1458.60107 | 0.000328224321 | 3064.31769 | -0.000228169761 | -1453.12659 | 0.000328224321 | 3064.31769 | -0.000228169761 | -1453.12659 | 0.0575 | 0.0106317726 | 5103.81352 | -0.0149891497 | -57665.7772 | 0.00740299265 | 12302.1422 | -0.0105222915 | -47958.0829 | 0.58 | 0.705 | 0.58 | 0.705
0.74625 | 0.000283729092 | 2543.36043 | -0.000223658897 | -1575.5089 | 0.000283523788 | 2541.17078 | -0.000223582908 | -1573.05202 | 0.000283523788 | 2541.17078 | -0.000223582908 | -1573.05202 | 0.74625 | 0.000302317538 | 2871.64072 | -0.000198023155 | -1191.12226 | 0.000301607571 | 2866.13303 | -0.000197282992 | -1184.67148 | 0.000301607571 | 2866.13303 | -0.000197282992 | -1184.67148 | 0.058125 | 0.0106311725 | 5062.45522 | -0.0149795872 | -57716.6264 | 0.00740334915 | 12264.113 | -0.0105210808 | -48006.6245 | 0.62125 | 0.74625 | 0.62125 | 0.74625
0.7875 | 0.000254393453 | 2300.13831 | -0.00019657948 | -1365.86105 | 0.000254293024 | 2299.89694 | -0.000196489854 | -1364.20968 | 0.000254293024 | 2299.89694 | -0.000196489854 | -1364.20968 | 0.7875 | 0.00028121901 | 2719.32062 | -0.000172378161 | -964.094929 | 0.000280386697 | 2713.17073 | -0.00017146685 | -956.181152 | 0.000280386697 | 2713.17073 | -0.00017146685 | -956.181152 | 0.05875 | 0.0106305929 | 5023.88687 | -0.0149696969 | -57764.8006 | 0.00740371818 | 12226.5324 | -0.0105198728 | -48054.6689 | 0.6625 | 0.7875 | 0.6625 | 0.7875
0.82875 | 0.000228693124 | 2084.14469 | -0.000173233274 | -1187.07964 | 0.000228664172 | 2085.11346 | -0.000173124092 | -1186.43469 | 0.000228664172 | 2085.11346 | -0.000173124092 | -1186.43469 | 0.82875 | 0.000264775018 | 2605.8034 | -0.000151061861 | -771.139023 | 0.000263801017 | 2598.46984 | -0.000149981349 | -762.086757 | 0.000263801017 | 2598.46984 | -0.000149981349 | -762.086757 | 0.059375 | 0.0106300348 | 4988.93755 | -0.0149593598 | -57809.4824 | 0.00740409869 | 12189.385 | -0.0105186635 | -48102.2587 | 0.70375 | 0.82875 | 0.70375 | 0.82875
0.87 | 0.000205914662 | 1888.75849 | -0.000152818078 | -1031.97662 | 0.000205904561 | 1889.62553 | -0.000152729978 | -1032.51258 | 0.000205904561 | 1889.62553 | -0.000152729978 | -1032.51258 | 0.87 | 0.000252434199 | 2526.53585 | -0.000133444782 | -607.103372 | 0.00025130843 | 2517.58749 | -0.00013223183 | -597.378908 | 0.00025130843 | 2517.58749 | -0.00013223183 | -597.378908 | 0.06 | 0.0106294991 | 4958.58528 | -0.0149484392 | -57849.6997 | 0.00740448956 | 12152.6628 | -0.010517447 | -48149.4365 | 0.745 | 0.87 | 0.745 | 0.87
0.91125 | 0.000185581293 | 1711.1401 | -0.000134744544 | -894.730783 | 0.000185541796 | 1710.8334 | -0.000134711579 | -896.15482 | 0.000185541796 | 1710.8334 | -0.000134711579 | -896.15482 | 0.91125 | 0.000243804676 | 2478.83114 | -0.000119038219 | -467.551693 | 0.000242521605 | 2468.1608 | -0.000117722351 | -457.278003 | 0.000242521605 | 2468.1608 | -0.000117722351 | -457.278003 | 0.060625 | 0.0106289867 | 4933.97193 | -0.0149367789 | -57884.3086 | 0.0074048896 | 12116.3656 | -0.0105162151 | -48196.2454 | 0.78625 | 0.91125 | 0.78625 | 0.91125
0.9525 | 0.00016739312 | 1551.27975 | -0.000118628889 | -771.314431 | 0.000167299172 | 1549.56636 | -0.000118641898 | -772.787071 | 0.000167299172 | 1549.56636 | -0.000118641898 | -772.787071 | 0.9525 | 0.000238619843 | 2461.45875 | -0.000107472459 | -348.703237 | 0.000237171833 | 2449.25016 | -0.000106058974 | -337.606036 | 0.000237171833 | 2449.25016 | -0.000106058974 | -337.606036 | 0.06125 | 0.0106284988 | 4916.4191 | -0.0149242023 | -57911.9762 | 0.00740529754 | 12080.5011 | -0.0105149576 | -48242.7296 | 0.8275 | 0.9525 | 0.8275 | 0.9525
0.99375 | 0.000151165129 | 1410.20671 | -0.00010427686 | -660.021854 | 0.00015102241 | 1407.79991 | -0.000104279127 | -660.48071 | 0.00015102241 | 1407.79991 | -0.000104279127 | -660.48071 | 0.99375 | 0.000236723348 | 2474.11084 | -9.84931796e-05 | -247.710949 | 0.000235094689 | 2460.55675 | -9.69786628e-05 | -235.522786 | 0.000235094689 | 2460.55675 | -9.69786628e-05 | -235.522786 | 0.061875 | 0.0106280364 | 4907.44489 | -0.0149105101 | -57931.1616 | 0.00740571198 | 12045.0856 | -0.0105136621 | -48288.9351 | 0.86875 | 0.99375 | 0.86875 | 0.99375
1.035 | 0.000136763831 | 1287.81236 | -9.16443512e-05 | -561.684885 | 0.000136602522 | 1285.88377 | -9.15628697e-05 | -560.454308 | 0.000136602522 | 1285.88377 | -9.15628697e-05 | -560.454308 | 1.035 | 0.000238067605 | 2516.89357 | -9.19685674e-05 | -163.06588 | 0.000236232771 | 2501.76864 | -9.03795233e-05 | -150.201685 | 0.000236232771 | 2501.76864 | -9.03795233e-05 | -150.201685 | 0.0625 | 0.0106276005 | 4925.12771 | -0.0148954788 | -57923.0225 | 0.00740613141 | 12010.1441 | -0.0105123138 | -48334.9104 | 0.91 | 1.035 | 0.91 | 1.035
1.07625 | 0.000124044761 | 1181.08146 | -8.07600334e-05 | -479.019484 | 0.000123901639 | 1180.33774 | -8.05632835e-05 | -476.452272 | 0.000123901639 | 1180.33774 | -8.05632835e-05 | -476.452272 | 1.07625 | 0.000242720706 | 2590.13575 | -8.78996849e-05 | -94.8223867 | 0.000240651543 | 2572.45185 | -8.63280955e-05 | -82.9330042 | 0.000240651543 | 2572.45185 | -8.63280955e-05 | -82.9330042 | 0.0625 | 0.0106276005 | 4908.78174 | -0.0148954788 | -57940.0956 | 0.00740613141 | 11997.5621 | -0.0105123138 | -48346.8051 | 0.95125 | 1.07625 | 0.95125 | 1.07625
1.1175 | 0.00011279383 | 1083.8663 | -7.15954036e-05 | -414.406484 | 0.000112689923 | 1083.70248 | -7.1356087e-05 | -412.188166 | 0.000112689923 | 1083.70248 | -7.1356087e-05 | -412.188166 | 1.1175 | 0.000250876884 | 2694.95118 | -8.64266127e-05 | -44.2444583 | 0.000248564723 | 2673.06486 | -8.50194317e-05 | -36.0543853 | 0.000248564723 | 2673.06486 | -8.50194317e-05 | -36.0543853 | 0.063125 | 0.0106270885 | 4888.22558 | -0.0148888011 | -57966.7188 | 0.00740656797 | 11971.129 | -0.0105091101 | -48383.828 | 0.9925 | 1.1175 | 0.9925 | 1.1175
1.15875 | 0.000102676106 | 989.67983 | -6.38676185e-05 | -365.268568 | 0.000102602526 | 988.361546 | -6.37963923e-05 | -365.920724 | 0.000102602526 | 988.361546 | -6.37963923e-05 | -365.920724 | 1.15875 | 0.000262865906 | 2835.13477 | -8.78229022e-05 | -12.3793028 | 0.000260365964 | 2807.83669 | -8.66656755e-05 | -10.0211183 | 0.000260365964 | 2807.83669 | -8.66656755e-05 | -10.0211183 | 0.06375 | 0.0106265874 | 4852.76694 | -0.0148818195 | -58009.1419 | 0.00740701142 | 11945.2358 | -0.0105059154 | -48420.2309 | 1.03375 | 1.15875 | 1.03375 | 1.15875
1.2 | 9.31959381e-05 | 899.324393 | -5.67605064e-05 | -316.064573 | 9.31261023e-05 | 905.276793 | -5.61021961e-05 | -306.491002 | 9.31261023e-05 | 905.276793 | -5.61021961e-05 | -306.491002 | 1.2 | 0.000279156915 | 3021.11624 | -9.24708667e-05 | 3.02984503 | 0.000276663777 | 2990.41072 | -9.12888675e-05 | 2.15906702 | 0.000276663777 | 2990.41072 | -9.12888675e-05 | 2.15906702 | 0.064375 | 0.0106260975 | 4818.70391 | -0.014874577 | -58050.3059 | 0.00740746114 | 11919.8465 | -0.0105027328 | -48456.0444 | 1.075 | 1.2 | 1.075 | 1.2
1.2 | 9.31959381e-05 | 905.080583 | -5.62152116e-05 | -308.171775 | 9.31261023e-05 | 896.68092 | -5.71643031e-05 | -321.110948 | 9.31261023e-05 | 896.68092 | -5.71643031e-05 | -321.110948 | [13 empty] | 0.065 | 0.0106256189 | 4785.98759 | -0.0148671135 | -58090.2291 | 0.00740791653 | 11894.931 | -0.010499565 | -48491.2935 | 1.075 | 1.2
1.30535654 | 7.17524288e-05 | 710.909444 | -3.96437386e-05 | -193.678046 | 7.16661014e-05 | 710.804022 | -3.95038628e-05 | -191.947149 | 7.16661014e-05 | 710.804022 | -3.95038628e-05 | -191.947149 | [13 empty] | 0.065625 | 0.0106251515 | 4754.56827 | -0.0148594654 | -58128.9334 | 0.00740837704 | 11870.4642 | -0.0104964142 | -48525.9987 | 1.18035654 | 1.30535654
1.41071308 | 5.47205485e-05 | 555.170251 | -2.69628792e-05 | -108.182493 | 5.46176341e-05 | 554.746151 | -2.68093019e-05 | -106.526274 | 5.46176341e-05 | 554.746151 | -2.68093019e-05 | -106.526274 | [13 empty] | 0.06625 | 0.0106246955 | 4724.39571 | -0.0148516664 | -58166.444 | 0.00740884212 | 11846.4258 | -0.0104932819 | -48560.1762 | 1.28571308 | 1.41071308
1.51606961 | 4.13097616e-05 | 430.97971 | -1.74160641e-05 | -45.9475891 | 4.11940539e-05 | 430.280686 | -1.7260648e-05 | -44.4481875 | 4.11940539e-05 | 430.280686 | -1.7260648e-05 | -44.4481875 | [13 empty] | 0.066875 | 0.0106242506 | 4695.41934 | -0.0148437471 | -58202.7888 | 0.00740931126 | 11822.7993 | -0.0104901696 | -48593.8386 | 1.39106961 | 1.51606961
1.62142615 | 3.08240192e-05 | 332.329882 | -1.03520512e-05 | -2.04430339 | 3.07007699e-05 | 331.424598 | -1.02036952e-05 | -0.746138995 | 3.07007699e-05 | 331.424598 | -1.02036952e-05 | -0.746138995 | [13 empty] | 0.0675 | 0.0106238169 | 4667.58852 | -0.0148357357 | -58237.9982 | 0.00740978396 | 11799.5717 | -0.0104870783 | -48626.9953 | 1.49642615 | 1.62142615
1.72678269 | 2.26685554e-05 | 254.135634 | -5.2210739e-06 | 27.7078478 | 2.25430424e-05 | 253.097099 | -5.08520536e-06 | 28.7920096 | 2.25430424e-05 | 253.097099 | -5.08520536e-06 | 28.7920096 | [13 empty] | 0.068125 | 0.0106233941 | 4640.85271 | -0.0148276576 | -58272.1047 | 0.00741025976 | 11776.7332 | -0.0104840086 | -48659.6532 | 1.60178269 | 1.72678269
1.83213923 | 1.6349394e-05 | 192.210371 | -1.56875705e-06 | 46.7949532 | 1.62261948e-05 | 191.105493 | -1.44761031e-06 | 47.6768216 | 1.62261948e-05 | 191.105493 | -1.44761031e-06 | 47.6768216 | [13 empty] | 0.06875 | 0.010622982 | 4615.1617 | -0.014819536 | -58305.1424 | 0.00741073819 | 11754.2763 | -0.0104809613 | -48691.8167 | 1.70713923 | 1.83213923
1.93749576 | 1.14671151e-05 | 143.19159 | 9.71788126e-07 | 58.0619357 | 1.13498381e-05 | 142.076946 | 1.07842476e-06 | 58.7697876 | 1.13498381e-05 | 142.076946 | 1.07842476e-06 | 58.7697876 | [13 empty] | 0.069375 | 0.0106225805 | 4590.46581 | -0.014811392 | -58337.1468 | 0.00741121884 | 11732.1958 | -0.0104779365 | -48723.4886 | 1.81249576 | 1.93749576
2.0428523 | 7.70656803e-06 | 104.434972 | 2.68927587e-06 | 63.7684943 | 7.59785065e-06 | 103.356069 | 2.78311097e-06 | 64.3391961 | 7.59785065e-06 | 103.356069 | 2.78311097e-06 | 64.3391961 | [13 empty] | 0.07 | 0.0106221893 | 4566.71603 | -0.0148032444 | -58368.1544 | 0.00741170128 | 11710.4883 | -0.0104749344 | -48754.6702 | 1.9178523 | 2.0428523
2.14820884 | 4.82420341e-06 | 73.8929615 | 3.80455247e-06 | 65.6501674 | 4.72583679e-06 | 72.8851446 | 3.8878525e-06 | 66.1219107 | 4.72583679e-06 | 72.8851446 | 3.8878525e-06 | 66.1219107 | [13 empty] | 0.070625 | 0.0106218082 | 4543.86423 | -0.0147951104 | -58398.2025 | 0.00741218513 | 11689.152 | -0.010471955 | -48785.3612 | 2.02320884 | 2.14820884
2.25356538 | 2.63453685e-06 | 49.9909313 | 4.48148464e-06 | 64.9856934 | 2.54762648e-06 | 49.0808636 | 4.55630387e-06 | 65.3922315 | 2.54762648e-06 | 49.0808636 | 4.55630387e-06 | 65.3922315 | [13 empty] | 0.07125 | 0.0106214369 | 4521.86327 | -0.0147870051 | -58427.3289 | 0.00741266999 | 11668.186 | -0.0104689983 | -48815.5609 | 2.12856538 | 2.25356538
2.35892191 | 9.97002737e-07 | 31.5112639 | 4.8380168e-06 | 62.6706134 | 9.22112068e-07 | 30.7184218 | 4.90570185e-06 | 63.0376601 | 9.22112068e-07 | 30.7184218 | 4.90570185e-06 | 63.0376601 | [13 empty] | 0.071875 | 0.0106210752 | 4500.6672 | -0.0147789421 | -58455.5713 | 0.00741315551 | 11647.5905 | -0.0104660641 | -48845.2676 | 2.23392191 | 2.35892191
2.46427845 | -1.95867285e-07 | 17.492845 | 4.95698457e-06 | 59.2958304 | -2.58612693e-07 | 16.8308183 | 5.01800576e-06 | 59.640021 | -2.58612693e-07 | 16.8308183 | 5.01800576e-06 | 59.640021 | [13 empty] | 0.0725 | 0.0106207228 | 4480.23132 | -0.0147709334 | -58482.9677 | 0.00741364133 | 11627.3665 | -0.0104631522 | -48874.4793 | 2.33927845 | 2.46427845
2.56963499 | -1.02834447e-06 | 7.15067634 | 4.89627162e-06 | 55.2286093 | -1.07919666e-06 | 6.62819782 | 4.95037991e-06 | 55.5590361 | -1.07919666e-06 | 6.62819782 | 4.95037991e-06 | 55.5590361 | [13 empty] | 0.073125 | 0.0106203793 | 4460.51237 | -0.0147629895 | -58509.5557 | 0.00741412712 | 11607.5151 | -0.0104602624 | -48903.1935 | 2.44463499 | 2.56963499
2.67499153 | -1.56920958e-06 | -0.182498555 | 4.69789705e-06 | 50.6922674 | -1.60877772e-06 | -0.560923752 | 4.74455207e-06 | 51.0140852 | -1.60877772e-06 | -0.560923752 | 4.74455207e-06 | 51.0140852 | [13 empty] | 0.07375 | 0.0106200446 | 4441.4686 | -0.0147551199 | -58535.3721 | 0.00741461256 | 11588.0381 | -0.0104573942 | -48931.408 | 2.54999153 | 2.67499153
2.78034806 | -1.87727516e-06 | -5.09346796 | 4.39562063e-06 | 45.8395797 | -1.90654126e-06 | -5.32772057 | 4.43458181e-06 | 46.1585252 | -1.90654126e-06 | -5.32772057 | 4.43458181e-06 | 46.1585252 | [13 empty] | 0.074375 | 0.0106197184 | 4423.05986 | -0.0147473323 | -58560.4535 | 0.00741509734 | 11568.9371 | -0.0104545475 | -48959.1204 | 2.65534806 | 2.78034806
2.8857046 | -2.00495638e-06 | -8.10844101 | 4.02065293e-06 | 40.8136862 | -2.0253315e-06 | -8.20457382 | 4.05257253e-06 | 41.1395787 | -2.0253315e-06 | -8.20457382 | 4.05257253e-06 | 41.1395787 | [13 empty] | 0.075 | 0.0106194004 | 4405.24773 | -0.0147396338 | -58584.8352 | 0.00741558116 | 11550.2139 | -0.0104517219 | -48986.3284 | 2.7607046 | 2.8857046
2.99106114 | -2.00028413e-06 | -9.70207699 | 3.60505765e-06 | 35.7890622 | -2.01372195e-06 | -9.6772209 | 3.63186093e-06 | 36.1354424 | -2.01372195e-06 | -9.6772209 | 3.63186093e-06 | 36.1354424 | [13 empty] | 0.075625 | 0.0106190904 | 4387.99552 | -0.0147320303 | -58608.5518 | 0.00741606373 | 11531.8701 | -0.0104489173 | -49013.0303 | 2.86606114 | 2.99106114
3.09641768 | -1.90785386e-06 | -10.3049845 | 3.18243337e-06 | 30.9838794 | -1.91705482e-06 | -10.197716 | 3.20721784e-06 | 31.3599045 | -1.91705482e-06 | -10.197716 | 3.20721784e-06 | 31.3599045 | [13 empty] | 0.07625 | 0.0106187881 | 4371.26842 | -0.0147245266 | -58631.6364 | 0.00741654478 | 11513.9069 | -0.0104461333 | -49039.2246 | 2.97141768 | 3.09641768
3.20177421 | -1.76925035e-06 | -10.3218271 | 2.78546179e-06 | 26.6338541 | -1.77800733e-06 | -10.2113859 | 2.81159425e-06 | 27.0233982 | -1.77800733e-06 | -10.2113859 | 2.81159425e-06 | 27.0233982 | [13 empty] | 0.076875 | 0.0106184932 | 4355.03348 | -0.0147171268 | -58654.1212 | 0.00741702405 | 11496.3254 | -0.0104433698 | -49064.9103 | 3.07677421 | 3.20177421
3.30713075 | -1.62349372e-06 | -10.1749774 | 2.43990985e-06 | 22.9164495 | -1.6372482e-06 | -9.83318674 | 2.51473174e-06 | 23.8821391 | -1.6372482e-06 | -9.83318674 | 2.51473174e-06 | 23.8821391 | [13 empty] | 0.0775 | 0.0106182056 | 4339.25969 | -0.0147098341 | -58676.0365 | 0.00741750128 | 11479.1263 | -0.0104406265 | -49090.0868 | 3.18213075 | 3.30713075
3.30713075 | -1.62349372e-06 | -9.64084694 | 2.50577537e-06 | 23.89006 | -1.6372482e-06 | -10.2139689 | 2.46894627e-06 | 23.2380588 | -1.6372482e-06 | -10.2139689 | 2.46894627e-06 | 23.2380588 | [13 empty] | 0.078125 | 0.010617925 | 4323.91798 | -0.0147026512 | -58697.4114 | 0.00741797623 | 11462.3097 | -0.0104379035 | -49114.7542 | 3.18213075 | 3.30713075
3.47177421 | -1.49624438e-06 | -9.93340993 | 2.07073293e-06 | 19.0315186 | -1.50550555e-06 | -10.0338247 | 2.07672195e-06 | 19.0549399 | -1.50550555e-06 | -10.0338247 | 2.07672195e-06 | 19.0549399 | [13 empty] | 0.07875 | 0.0106176513 | 4308.98128 | -0.01469558 | -58718.2735 | 0.00741844867 | 11445.8754 | -0.0104352005 | -49138.9131 | 3.34677421 | 3.47177421
3.63641768 | -1.34888767e-06 | -9.64107587 | 1.70891029e-06 | 15.1891633 | -1.35530092e-06 | -9.67648252 | 1.71385839e-06 | 15.2460141 | -1.35530092e-06 | -9.67648252 | 1.71385839e-06 | 15.2460141 | [13 empty] | 0.079375 | 0.0106173842 | 4294.42448 | -0.0146886217 | -58738.6484 | 0.00741891836 | 11429.8226 | -0.0104325177 | -49162.5648 | 3.51141768 | 3.63641768
3.80106114 | -1.19434281e-06 | -8.97734289 | 1.40796534e-06 | 12.1541819 | -1.19892562e-06 | -8.97472981 | 1.41238854e-06 | 12.2299266 | -1.19892562e-06 | -8.97472981 | 1.41238854e-06 | 12.2299266 | [13 empty] | 0.08 | 0.0106171235 | 4280.22447 | -0.0146817773 | -58758.5603 | 0.00741938509 | 11414.1499 | -0.010429855 | -49185.7109 | 3.67606114 | 3.80106114
3.9657046 | -1.04194086e-06 | -8.11026577 | 1.15737642e-06 | 9.74885206 | -1.04531593e-06 | -8.09060711 | 1.16119996e-06 | 9.8269655 | -1.04531593e-06 | -8.09060711 | 1.16119996e-06 | 9.8269655 | [13 empty] | 0.080625 | 0.0106168691 | 4266.3601 | -0.0146750471 | -58778.0314 | 0.00741984866 | 11398.8557 | -0.0104272125 | -49208.3541 | 3.8407046 | 3.9657046
4.13034806 | -8.9783183e-07 | -7.1635865 | 9.48261161e-07 | 7.82724381 | -9.00379961e-07 | -7.14017186 | 9.51299596e-07 | 7.89602303 | -9.00379961e-07 | -7.14017186 | 9.51299596e-07 | 7.89602303 | [13 empty] | 0.08125 | 0.0106166207 | 4252.81216 | -0.0146684312 | -58797.0825 | 0.00742030886 | 11383.9374 | -0.0104245904 | -49230.4971 | 4.00534806 | 4.13034806
4.29499153 | -7.65529318e-07 | -6.22120219 | 7.73233182e-07 | 6.27401209 | -7.67487216e-07 | -6.20055056 | 7.75420921e-07 | 6.32832755 | -7.67487216e-07 | -6.20055056 | 7.75420921e-07 | 6.32832755 | [13 empty] | 0.081875 | 0.0106163784 | 4239.56338 | -0.0146619291 | -58815.7322 | 0.0074207655 | 11369.3924 | -0.010421989 | -49252.1437 | 4.16999153 | 4.29499153
4.45963499 | -6.46526613e-07 | -5.33376515 | 6.26281848e-07 | 5.00182235 | -6.48048068e-07 | -5.31774827 | 6.27732167e-07 | 5.04197093 | -6.48048068e-07 | -5.31774827 | 6.27732167e-07 | 5.04197093 | [13 empty] | 0.0825 | 0.0106161418 | 4226.59834 | -0.0146555402 | -58833.9976 | 0.00742121839 | 11355.2171 | -0.0104194084 | -49273.2979 | 4.33463499 | 4.45963499
4.62427845 | -5.40925333e-07 | -4.52636809 | 5.0265995e-07 | 3.94785828 | -5.4211911e-07 | -4.5145695 | 5.03619274e-07 | 3.97714069 | -5.4211911e-07 | -4.5145695 | 5.03619274e-07 | 3.97714069 | [13 empty] | 0.083125 | 0.010615911 | 4213.90346 | -0.0146492637 | -58851.8939 | 0.00742166737 | 11341.4079 | -0.010416849 | -49293.9643 | 4.49927845 | 4.62427845
4.78892191 | -4.48025647e-07 | -3.80642613 | 3.9876435e-07 | 3.06976332 | -4.4897878e-07 | -3.79810724 | 3.99516976e-07 | 3.09193349 | -4.4897878e-07 | -3.79810724 | 3.99516976e-07 | 3.09193349 | [13 empty] | 0.08375 | 0.0106156857 | 4201.46693 | -0.0146430984 | -58869.4347 | 0.00742211225 | 11327.9603 | -0.0104143111 | -49314.1482 | 4.66392191 | 4.78892191
4.95356538 | -3.66834621e-07 | -3.1710256 | 3.11994568e-07 | 2.34127157 | -3.67626153e-07 | -3.16635958 | 3.12761485e-07 | 2.35859267 | -3.67626153e-07 | -3.16635958 | 3.12761485e-07 | 2.35859267 | [13 empty] | 0.084375 | 0.0106154658 | 4189.27866 | -0.0146370431 | -58886.6318 | 0.00742255287 | 11314.8698 | -0.0104117952 | -49333.8549 | 4.82856538 | 4.95356538
5.11820884 | -2.96456931e-07 | -2.61316784 | 2.405743e-07 | 1.74768727 | -2.97164336e-07 | -2.61363592 | 2.41438275e-07 | 1.75997926 | -2.97164336e-07 | -2.61363592 | 2.41438275e-07 | 1.75997926 | [13 empty] | 0.085 | 0.0106152513 | 4177.33017 | -0.0146310963 | -58903.4953 | 0.00742298908 | 11302.1311 | -0.0104093017 | -49353.0905 | 4.99320884 | 5.11820884
5.2828523 | -2.36339789e-07 | -2.12649497 | 1.83320863e-07 | 1.28127573 | -2.37038398e-07 | -2.13451746 | 1.84198418e-07 | 1.28605218 | -2.37038398e-07 | -2.13451746 | 1.84198418e-07 | 1.28605218 | [13 empty] | 0.085625 | 0.010615042 | 4165.61455 | -0.0146252565 | -58920.034 | 0.00742342073 | 11289.739 | -0.010406831 | -49371.8613 | 5.1578523 | 5.2828523
5.44749576 | -1.86351592e-07 | -1.70824285 | 1.3934754e-07 | 0.936532062 | -1.87106292e-07 | -1.72623943 | 1.40016957e-07 | 0.93009973 | -1.87106292e-07 | -1.72623943 | 1.40016957e-07 | 0.93009973 | [13 empty] | 0.08625 | 0.0106148379 | 4154.12635 | -0.0146195222 | -58936.2548 | 0.00742384767 | 11277.6877 | -0.0104043839 | -49390.174 | 5.32249576 | 5.44749576
5.61213923 | -1.46681455e-07 | -1.36032467 | 1.07683838e-07 | 0.705198003 | -1.47529721e-07 | -1.3894651 | 1.0786679e-07 | 0.684431373 | -1.47529721e-07 | -1.3894651 | 1.0786679e-07 | 0.684431373 | [13 empty] | 0.086875 | 0.0106146389 | 4142.86149 | -0.0146138917 | -58952.1635 | 0.00742426976 | 11265.9712 | -0.0104019607 | -49408.0354 | 5.48713923 | 5.61213923
5.77678269 | -1.17554396e-07 | -1.08860759 | 8.67986257e-08 | 0.570800402 | -1.1848044e-07 | -1.12752414 | 8.6281525e-08 | 0.5352046 | -1.1848044e-07 | -1.12752414 | 8.6281525e-08 | 0.5352046 | [13 empty] | 0.0875 | 0.0106144448 | 4131.8172 | -0.0146083633 | -58967.7642 | 0.00742468688 | 11254.5831 | -0.0103995621 | -49425.4527 | 5.65178269 | 5.77678269
5.94142615 | -9.8764628e-08 | -0.900602494 | 7.40111579e-08 | 0.502388851 | -9.96659633e-08 | -0.944290827 | 7.27808027e-08 | 0.456028777 | -9.96659633e-08 | -0.944290827 | 7.27808027e-08 | 0.456028777 | [13 empty] | 0.088125 | 0.0106142557 | 4120.99184 | -0.0146029356 | -58983.06 | 0.00742509889 | 11243.5171 | -0.0103971888 | -49442.4333 | 5.81642615 | 5.94142615
6.10606961 | -8.90370229e-08 | -0.801946119 | 6.47749625e-08 | 0.447053462 | -8.96871924e-08 | -0.840980116 | 6.31315359e-08 | 0.399953918 | -8.96871924e-08 | -0.840980116 | 6.31315359e-08 | 0.399953918 | [13 empty] | 0.08875 | 0.0106140714 | 4110.38488 | -0.0145976068 | -58998.0527 | 0.00742550568 | 11232.7667 | -0.0103948413 | -49458.9846 | 5.98106961 | 6.10606961
6.27071308 | -8.52344596e-08 | -0.792212664 | 5.18195897e-08 | 0.320707436 | -8.52489741e-08 | -0.812242154 | 5.04185567e-08 | 0.289418999 | -8.52489741e-08 | -0.812242154 | 5.04185567e-08 | 0.289418999 | [13 empty] | 0.089375 | 0.0106138919 | 4099.99672 | -0.0145923754 | -59012.7431 | 0.00742590713 | 11222.3249 | -0.0103925203 | -49475.1143 | 6.14571308 | 6.27071308
6.43535654 | -8.14364287e-08 | -0.860750689 | 2.41352069e-08 | -0.00347725701 | -8.02531137e-08 | -0.842038689 | 2.38981372e-08 | 0.00370079176 | -8.02531137e-08 | -0.842038689 | 2.38981372e-08 | 0.00370079176 | [13 empty] | 0.09 | 0.0106137171 | 4089.82861 | -0.0145872398 | -59027.131 | 0.00742630314 | 11212.1852 | -0.0103902265 | -49490.83 | 6.31035654 | 6.43535654
6.6 | -6.79218856e-08 | -0.983399467 | -3.42149694e-08 | -0.70968917 | -6.48118836e-08 | -0.899887328 | -3.23921414e-08 | -0.63662927 | -6.48118836e-08 | -0.899887328 | -3.23921414e-08 | -0.63662927 | [13 empty] | 0.090625 | 0.010613547 | 4079.88252 | -0.0145821988 | -59041.2154 | 0.00742669358 | 11202.3405 | -0.0103879607 | -49506.1395 | 6.475 | 6.6
[26 empty] | 0.09125 | 0.0106133814 | 4070.16104 | -0.0145772509 | -59054.9946 | 0.00742707838 | 11192.784 | -0.0103857234 | -49521.0504
[26 empty] | 0.091875 | 0.0106132204 | 4060.66724 | -0.014572395 | -59068.4662 | 0.00742745742 | 11183.5088 | -0.0103835155 | -49535.5705
[26 empty] | 0.0925 | 0.0106130638 | 4051.40453 | -0.0145676299 | -59081.6274 | 0.00742783063 | 11174.5081 | -0.0103813375 | -49549.7073
[26 empty] | 0.093125 | 0.0106129117 | 4042.37659 | -0.0145629546 | -59094.4751 | 0.00742819791 | 11165.7751 | -0.0103791903 | -49563.4685
[26 empty] | 0.09375 | 0.0106127639 | 4033.5872 | -0.0145583683 | -59107.0059 | 0.00742855919 | 11157.303 | -0.0103770746 | -49576.8615
[26 empty] | 0.094375 | 0.0106126204 | 4025.04016 | -0.0145538701 | -59119.2163 | 0.00742891438 | 11149.0851 | -0.010374991 | -49589.8936
[26 empty] | 0.095 | 0.0106124811 | 4016.73912 | -0.0145494596 | -59131.1029 | 0.00742926341 | 11141.115 | -0.0103729403 | -49602.5721
[26 empty] | 0.095625 | 0.0106123459 | 4008.68752 | -0.0145451361 | -59142.6623 | 0.00742960621 | 11133.3862 | -0.0103709232 | -49614.904
[26 empty] | 0.09625 | 0.0106122149 | 4000.88846 | -0.0145408995 | -59153.8916 | 0.00742994272 | 11125.8924 | -0.0103689404 | -49626.8962
[26 empty] | 0.096875 | 0.0106120878 | 3993.34457 | -0.0145367493 | -59164.7881 | 0.00743027287 | 11118.6274 | -0.0103669925 | -49638.5556
[26 empty] | 0.0975 | 0.0106119648 | 3986.05793 | -0.0145326857 | -59175.3497 | 0.0074305966 | 11111.585 | -0.0103650802 | -49649.8888
[26 empty] | 0.098125 | 0.0106118455 | 3979.03 | -0.0145287085 | -59185.5748 | 0.00743091386 | 11104.7595 | -0.0103632043 | -49660.9021
[26 empty] | 0.09875 | 0.0106117301 | 3972.26146 | -0.014524818 | -59195.4625 | 0.00743122459 | 11098.1449 | -0.0103613654 | -49671.602
[26 empty] | 0.099375 | 0.0106116184 | 3965.75222 | -0.0145210144 | -59205.0129 | 0.00743152873 | 11091.7357 | -0.0103595641 | -49681.9945
[26 empty] | 0.1 | 0.0106115104 | 3959.50127 | -0.0145172981 | -59214.2266 | 0.00743182625 | 11085.5261 | -0.0103578011 | -49692.0857
[26 empty] | 0.100625 | 0.0106114059 | 3953.50669 | -0.0145136695 | -59223.1056 | 0.00743211709 | 11079.5107 | -0.0103560769 | -49701.8815
[26 empty] | 0.10125 | 0.0106113049 | 3947.76552 | -0.0145101294 | -59231.6524 | 0.00743240121 | 11073.6843 | -0.0103543923 | -49711.3876
[26 empty] | 0.101875 | 0.0106112073 | 3942.27381 | -0.0145066783 | -59239.871 | 0.00743267856 | 11068.0414 | -0.0103527479 | -49720.6096
[26 empty] | 0.1025 | 0.010611113 | 3937.02652 | -0.0145033169 | -59247.7662 | 0.00743294911 | 11062.577 | -0.0103511441 | -49729.5531
[26 empty] | 0.103125 | 0.010611022 | 3932.01757 | -0.014500046 | -59255.3439 | 0.00743321282 | 11057.2861 | -0.0103495817 | -49738.2234
[26 empty] | 0.10375 | 0.0106109342 | 3927.2398 | -0.0144968666 | -59262.6113 | 0.00743346964 | 11052.1636 | -0.0103480611 | -49746.6257
[26 empty] | 0.104375 | 0.0106108495 | 3922.68499 | -0.0144937794 | -59269.5766 | 0.00743371954 | 11047.2047 | -0.0103465831 | -49754.7653
[26 empty] | 0.105 | 0.0106107678 | 3918.34396 | -0.0144907854 | -59276.2489 | 0.00743396249 | 11042.4046 | -0.0103451479 | -49762.6473
[26 empty] | 0.105625 | 0.010610689 | 3914.20654 | -0.0144878855 | -59282.6385 | 0.00743419844 | 11037.7588 | -0.0103437564 | -49770.2764
[26 empty] | 0.10625 | 0.0106106131 | 3910.26171 | -0.0144850806 | -59288.7567 | 0.00743442737 | 11033.2626 | -0.0103424088 | -49777.6575
[26 empty] | 0.106875 | 0.01061054 | 3906.49766 | -0.0144823716 | -59294.6153 | 0.00743464923 | 11028.9118 | -0.0103411057 | -49784.7951
[26 empty] | 0.1075 | 0.0106104697 | 3902.90194 | -0.0144797594 | -59300.2273 | 0.00743486401 | 11024.7023 | -0.0103398476 | -49791.6937
[26 empty] | 0.108125 | 0.0106104021 | 3899.46158 | -0.0144772447 | -59305.6059 | 0.00743507166 | 11020.63 | -0.0103386348 | -49798.3573
[26 empty] | 0.10875 | 0.0106103371 | 3896.16324 | -0.0144748284 | -59310.765 | 0.00743527214 | 11016.6915 | -0.0103374679 | -49804.79
[26 empty] | 0.109375 | 0.0106102747 | 3892.99346 | -0.014472511 | -59315.7184 | 0.00743546544 | 11012.8834 | -0.010336347 | -49810.9951
[26 empty] | 0.11 | 0.0106102149 | 3889.93882 | -0.0144702931 | -59320.4804 | 0.00743565151 | 11009.2028 | -0.0103352725 | -49816.9758
[26 empty] | 0.110625 | 0.0106101576 | 3886.98622 | -0.0144681752 | -59325.0645 | 0.00743583032 | 11005.6474 | -0.0103342446 | -49822.7348
[26 empty] | 0.11125 | 0.0106101028 | 3884.12314 | -0.0144661576 | -59329.4842 | 0.00743600185 | 11002.2155 | -0.0103332635 | -49828.2739
[26 empty] | 0.111875 | 0.0106100504 | 3881.33796 | -0.0144642403 | -59333.7517 | 0.00743616605 | 10998.9061 | -0.0103323293 | -49833.5945
[26 empty] | 0.1125 | 0.0106100004 | 3878.6203 | -0.0144624233 | -59337.8784 | 0.0074363229 | 10995.7189 | -0.0103314419 | -49838.6969
[26 empty] | 0.113125 | 0.0106099529 | 3875.96139 | -0.0144607063 | -59341.8738 | 0.00743647236 | 10992.655 | -0.0103306013 | -49843.5806
[26 empty] | 0.11375 | 0.0106099078 | 3873.35447 | -0.0144590889 | -59345.7456 | 0.0074366144 | 10989.7162 | -0.010329807 | -49848.2438
[26 empty] | 0.114375 | 0.0106098651 | 3870.79525 | -0.0144575704 | -59349.499 | 0.00743674899 | 10986.9062 | -0.0103290589 | -49852.6833
[26 empty] | 0.115 | 0.0106098249 | 3868.2824 | -0.0144561496 | -59353.1363 | 0.0074368761 | 10984.2299 | -0.0103283562 | -49856.8944
[26 empty] | 0.115625 | 0.010609787 | 3865.81806 | -0.0144548254 | -59356.6561 | 0.00743699569 | 10981.6943 | -0.0103276983 | -49860.8703
[26 empty] | 0.11625 | 0.0106097515 | 3863.40839 | -0.0144535961 | -59360.0531 | 0.00743710775 | 10979.3085 | -0.0103270841 | -49864.6023
[26 empty] | 0.116875 | 0.0106097185 | 3861.06422 | -0.0144524597 | -59363.3173 | 0.00743721223 | 10977.0839 | -0.0103265124 | -49868.0793
[26 empty] | 0.1175 | 0.0106096878 | 3858.80167 | -0.0144514139 | -59366.4332 | 0.00743730912 | 10975.0348 | -0.0103259818 | -49871.2873
[26 empty] | 0.118125 | 0.0106096596 | 3856.64284 | -0.014450456 | -59369.3791 | 0.00743739838 | 10973.1787 | -0.0103254904 | -49874.2091
[26 empty] | 0.11875 | 0.0106096337 | 3854.61658 | -0.0144495828 | -59372.1266 | 0.00743748001 | 10971.5365 | -0.0103250361 | -49876.8242
[26 empty] | 0.119375 | 0.0106096103 | 3852.75927 | -0.0144487907 | -59374.6395 | 0.00743755397 | 10970.133 | -0.0103246163 | -49879.1079
[26 empty] | 0.12 | 0.0106095892 | 3851.11565 | -0.0144480756 | -59376.8729 | 0.00743762025 | 10968.9977 | -0.0103242281 | -49881.0312
[26 empty] | 0.120625 | 0.0106095703 | 3849.73976 | -0.014447433 | -59378.7726 | 0.00743767883 | 10968.1649 | -0.0103238681 | -49882.5599
[26 empty] | 0.12125 | 0.0106095538 | 3848.69583 | -0.0144468576 | -59380.2736 | 0.00743772972 | 10967.6744 | -0.0103235321 | -49883.6545
[26 empty] | 0.121875 | 0.0106095393 | 3848.05932 | -0.0144463438 | -59381.2995 | 0.00743777291 | 10967.5723 | -0.0103232157 | -49884.2693
[26 empty] | 0.1225 | 0.0106095269 | 3847.918 | -0.0144458852 | -59381.7611 | 0.0074378084 | 10967.9113 | -0.0103229137 | -49884.3516
[26 empty] | 0.123125 | 0.0106095164 | 3848.37302 | -0.0144454749 | -59381.5555 | 0.0074378362 | 10968.7517 | -0.0103226202 | -49883.8414
[26 empty] | 0.12375 | 0.0106095076 | 3849.54014 | -0.0144451052 | -59380.5645 | 0.00743785634 | 10970.1619 | -0.0103223284 | -49882.6704
[26 empty] | 0.124375 | 0.0106095003 | 3851.55094 | -0.0144447677 | -59378.6536 | 0.00743786883 | 10972.2196 | -0.0103220307 | -49880.7612
[26 empty] | 0.125 | 0.0106094942 | 3854.55416 | -0.0144444534 | -59375.6706 | 0.00743787373 | 10975.012 | -0.0103217188 | -49878.0262
[26 empty] | 0.125625 | 0.0106095003 | 3851.55094 | -0.0144447677 | -59378.6536 | 0.00743786883 | 10972.2196 | -0.0103220307 | -49880.7612
[26 empty] | 0.12625 | 0.0106095076 | 3849.54014 | -0.0144451052 | -59380.5645 | 0.00743785634 | 10970.1619 | -0.0103223284 | -49882.6704
[26 empty] | 0.126875 | 0.0106095164 | 3848.37302 | -0.0144454749 | -59381.5555 | 0.0074378362 | 10968.7517 | -0.0103226202 | -49883.8414
[26 empty] | 0.1275 | 0.0106095269 | 3847.918 | -0.0144458852 | -59381.7611 | 0.0074378084 | 10967.9113 | -0.0103229137 | -49884.3516
[26 empty] | 0.128125 | 0.0106095393 | 3848.05932 | -0.0144463438 | -59381.2995 | 0.00743777291 | 10967.5723 | -0.0103232157 | -49884.2693
[26 empty] | 0.12875 | 0.0106095538 | 3848.69583 | -0.0144468576 | -59380.2736 | 0.00743772972 | 10967.6744 | -0.0103235321 | -49883.6545
[26 empty] | 0.129375 | 0.0106095703 | 3849.73976 | -0.014447433 | -59378.7726 | 0.00743767883 | 10968.1649 | -0.0103238681 | -49882.5599
[26 empty] | 0.13 | 0.0106095892 | 3851.11565 | -0.0144480756 | -59376.8729 | 0.00743762025 | 10968.9977 | -0.0103242281 | -49881.0312
[26 empty] | 0.130625 | 0.0106096103 | 3852.75927 | -0.0144487907 | -59374.6395 | 0.00743755397 | 10970.133 | -0.0103246163 | -49879.1079
[26 empty] | 0.13125 | 0.0106096337 | 3854.61658 | -0.0144495828 | -59372.1266 | 0.00743748001 | 10971.5365 | -0.0103250361 | -49876.8242
[26 empty] | 0.131875 | 0.0106096596 | 3856.64284 | -0.014450456 | -59369.3791 | 0.00743739838 | 10973.1787 | -0.0103254904 | -49874.2091
[26 empty] | 0.1325 | 0.0106096878 | 3858.80167 | -0.0144514139 | -59366.4332 | 0.00743730912 | 10975.0348 | -0.0103259818 | -49871.2873
[26 empty] | 0.133125 | 0.0106097185 | 3861.06422 | -0.0144524597 | -59363.3173 | 0.00743721223 | 10977.0839 | -0.0103265124 | -49868.0793
[26 empty] | 0.13375 | 0.0106097515 | 3863.40839 | -0.0144535961 | -59360.0531 | 0.00743710775 | 10979.3085 | -0.0103270841 | -49864.6023
[26 empty] | 0.134375 | 0.010609787 | 3865.81806 | -0.0144548254 | -59356.6561 | 0.00743699569 | 10981.6943 | -0.0103276983 | -49860.8703
[26 empty] | 0.135 | 0.0106098249 | 3868.2824 | -0.0144561496 | -59353.1363 | 0.0074368761 | 10984.2299 | -0.0103283562 | -49856.8944
[26 empty] | 0.135625 | 0.0106098651 | 3870.79525 | -0.0144575704 | -59349.499 | 0.00743674899 | 10986.9062 | -0.0103290589 | -49852.6833
[26 empty] | 0.13625 | 0.0106099078 | 3873.35447 | -0.0144590889 | -59345.7456 | 0.0074366144 | 10989.7162 | -0.010329807 | -49848.2438
[26 empty] | 0.136875 | 0.0106099529 | 3875.96139 | -0.0144607063 | -59341.8738 | 0.00743647236 | 10992.655 | -0.0103306013 | -49843.5806
[26 empty] | 0.1375 | 0.0106100004 | 3878.6203 | -0.0144624233 | -59337.8784 | 0.0074363229 | 10995.7189 | -0.0103314419 | -49838.6969
[26 empty] | 0.138125 | 0.0106100504 | 3881.33796 | -0.0144642403 | -59333.7517 | 0.00743616605 | 10998.9061 | -0.0103323293 | -49833.5945
[26 empty] | 0.13875 | 0.0106101028 | 3884.12314 | -0.0144661576 | -59329.4842 | 0.00743600185 | 11002.2155 | -0.0103332635 | -49828.2739
[26 empty] | 0.139375 | 0.0106101576 | 3886.98622 | -0.0144681752 | -59325.0645 | 0.00743583032 | 11005.6474 | -0.0103342446 | -49822.7348
[26 empty] | 0.14 | 0.0106102149 | 3889.93882 | -0.0144702931 | -59320.4804 | 0.00743565151 | 11009.2028 | -0.0103352725 | -49816.9758
[26 empty] | 0.140625 | 0.0106102747 | 3892.99346 | -0.014472511 | -59315.7184 | 0.00743546544 | 11012.8834 | -0.010336347 | -49810.9951
[26 empty] | 0.14125 | 0.0106103371 | 3896.16324 | -0.0144748284 | -59310.765 | 0.00743527214 | 11016.6915 | -0.0103374679 | -49804.79
[26 empty] | 0.141875 | 0.0106104021 | 3899.46158 | -0.0144772447 | -59305.6059 | 0.00743507166 | 11020.63 | -0.0103386348 | -49798.3573
[26 empty] | 0.1425 | 0.0106104697 | 3902.90194 | -0.0144797594 | -59300.2273 | 0.00743486401 | 11024.7023 | -0.0103398476 | -49791.6937
[26 empty] | 0.143125 | 0.01061054 | 3906.49766 | -0.0144823716 | -59294.6153 | 0.00743464923 | 11028.9118 | -0.0103411057 | -49784.7951
[26 empty] | 0.14375 | 0.0106106131 | 3910.26171 | -0.0144850806 | -59288.7567 | 0.00743442737 | 11033.2626 | -0.0103424088 | -49777.6575
[26 empty] | 0.144375 | 0.010610689 | 3914.20654 | -0.0144878855 | -59282.6385 | 0.00743419844 | 11037.7588 | -0.0103437564 | -49770.2764
[26 empty] | 0.145 | 0.0106107678 | 3918.34396 | -0.0144907854 | -59276.2489 | 0.00743396249 | 11042.4046 | -0.0103451479 | -49762.6473
[26 empty] | 0.145625 | 0.0106108495 | 3922.68499 | -0.0144937794 | -59269.5766 | 0.00743371954 | 11047.2047 | -0.0103465831 | -49754.7653
[26 empty] | 0.14625 | 0.0106109342 | 3927.2398 | -0.0144968666 | -59262.6113 | 0.00743346964 | 11052.1636 | -0.0103480611 | -49746.6257
[26 empty] | 0.146875 | 0.010611022 | 3932.01757 | -0.014500046 | -59255.3439 | 0.00743321282 | 11057.2861 | -0.0103495817 | -49738.2234
[26 empty] | 0.1475 | 0.010611113 | 3937.02652 | -0.0145033169 | -59247.7662 | 0.00743294911 | 11062.577 | -0.0103511441 | -49729.5531
[26 empty] | 0.148125 | 0.0106112073 | 3942.27381 | -0.0145066783 | -59239.871 | 0.00743267856 | 11068.0414 | -0.0103527479 | -49720.6096
[26 empty] | 0.14875 | 0.0106113049 | 3947.76552 | -0.0145101294 | -59231.6524 | 0.00743240121 | 11073.6843 | -0.0103543923 | -49711.3876
[26 empty] | 0.149375 | 0.0106114059 | 3953.50669 | -0.0145136695 | -59223.1056 | 0.00743211709 | 11079.5107 | -0.0103560769 | -49701.8815
[26 empty] | 0.15 | 0.0106115104 | 3959.50127 | -0.0145172981 | -59214.2266 | 0.00743182625 | 11085.5261 | -0.0103578011 | -49692.0857
[26 empty] | 0.150625 | 0.0106116184 | 3965.75222 | -0.0145210144 | -59205.0129 | 0.00743152873 | 11091.7357 | -0.0103595641 | -49681.9945
[26 empty] | 0.15125 | 0.0106117301 | 3972.26146 | -0.014524818 | -59195.4625 | 0.00743122459 | 11098.1449 | -0.0103613654 | -49671.602
[26 empty] | 0.151875 | 0.0106118455 | 3979.03 | -0.0145287085 | -59185.5748 | 0.00743091386 | 11104.7595 | -0.0103632043 | -49660.9021
[26 empty] | 0.1525 | 0.0106119648 | 3986.05793 | -0.0145326857 | -59175.3497 | 0.0074305966 | 11111.585 | -0.0103650802 | -49649.8888
[26 empty] | 0.153125 | 0.0106120878 | 3993.34457 | -0.0145367493 | -59164.7881 | 0.00743027287 | 11118.6274 | -0.0103669925 | -49638.5556
[26 empty] | 0.15375 | 0.0106122149 | 4000.88846 | -0.0145408995 | -59153.8916 | 0.00742994272 | 11125.8924 | -0.0103689404 | -49626.8962
[26 empty] | 0.154375 | 0.0106123459 | 4008.68752 | -0.0145451361 | -59142.6623 | 0.00742960621 | 11133.3862 | -0.0103709232 | -49614.904
[26 empty] | 0.155 | 0.0106124811 | 4016.73912 | -0.0145494596 | -59131.1029 | 0.00742926341 | 11141.115 | -0.0103729403 | -49602.5721
[26 empty] | 0.155625 | 0.0106126204 | 4025.04016 | -0.0145538701 | -59119.2163 | 0.00742891438 | 11149.0851 | -0.010374991 | -49589.8936
[26 empty] | 0.15625 | 0.0106127639 | 4033.5872 | -0.0145583683 | -59107.0059 | 0.00742855919 | 11157.303 | -0.0103770746 | -49576.8615
[26 empty] | 0.156875 | 0.0106129117 | 4042.37659 | -0.0145629546 | -59094.4751 | 0.00742819791 | 11165.7751 | -0.0103791903 | -49563.4685
[26 empty] | 0.1575 | 0.0106130638 | 4051.40453 | -0.0145676299 | -59081.6274 | 0.00742783063 | 11174.5081 | -0.0103813375 | -49549.7073
[26 empty] | 0.158125 | 0.0106132204 | 4060.66724 | -0.014572395 | -59068.4662 | 0.00742745742 | 11183.5088 | -0.0103835155 | -49535.5705
[26 empty] | 0.15875 | 0.0106133814 | 4070.16104 | -0.0145772509 | -59054.9946 | 0.00742707838 | 11192.784 | -0.0103857234 | -49521.0504
[26 empty] | 0.159375 | 0.010613547 | 4079.88252 | -0.0145821988 | -59041.2154 | 0.00742669358 | 11202.3405 | -0.0103879607 | -49506.1395
[26 empty] | 0.16 | 0.0106137171 | 4089.82861 | -0.0145872398 | -59027.131 | 0.00742630314 | 11212.1852 | -0.0103902265 | -49490.83
[26 empty] | 0.160625 | 0.0106138919 | 4099.99672 | -0.0145923754 | -59012.7431 | 0.00742590713 | 11222.3249 | -0.0103925203 | -49475.1143
[26 empty] | 0.16125 | 0.0106140714 | 4110.38488 | -0.0145976068 | -58998.0527 | 0.00742550568 | 11232.7667 | -0.0103948413 | -49458.9846
[26 empty] | 0.161875 | 0.0106142557 | 4120.99184 | -0.0146029356 | -58983.06 | 0.00742509889 | 11243.5171 | -0.0103971888 | -49442.4333
[26 empty] | 0.1625 | 0.0106144448 | 4131.8172 | -0.0146083633 | -58967.7642 | 0.00742468688 | 11254.5831 | -0.0103995621 | -49425.4527
[26 empty] | 0.163125 | 0.0106146389 | 4142.86149 | -0.0146138917 | -58952.1635 | 0.00742426976 | 11265.9712 | -0.0104019607 | -49408.0354
[26 empty] | 0.16375 | 0.0106148379 | 4154.12635 | -0.0146195222 | -58936.2548 | 0.00742384767 | 11277.6877 | -0.0104043839 | -49390.174
[26 empty] | 0.164375 | 0.010615042 | 4165.61455 | -0.0146252565 | -58920.034 | 0.00742342073 | 11289.739 | -0.010406831 | -49371.8613
[26 empty] | 0.165 | 0.0106152513 | 4177.33017 | -0.0146310963 | -58903.4953 | 0.00742298908 | 11302.1311 | -0.0104093017 | -49353.0905
[26 empty] | 0.165625 | 0.0106154658 | 4189.27866 | -0.0146370431 | -58886.6318 | 0.00742255287 | 11314.8698 | -0.0104117952 | -49333.8549
[26 empty] | 0.16625 | 0.0106156857 | 4201.46693 | -0.0146430984 | -58869.4347 | 0.00742211225 | 11327.9603 | -0.0104143111 | -49314.1482
[26 empty] | 0.166875 | 0.010615911 | 4213.90346 | -0.0146492637 | -58851.8939 | 0.00742166737 | 11341.4079 | -0.010416849 | -49293.9643
[26 empty] | 0.1675 | 0.0106161418 | 4226.59834 | -0.0146555402 | -58833.9976 | 0.00742121839 | 11355.2171 | -0.0104194084 | -49273.2979
[26 empty] | 0.168125 | 0.0106163784 | 4239.56338 | -0.0146619291 | -58815.7322 | 0.0074207655 | 11369.3924 | -0.010421989 | -49252.1437
[26 empty] | 0.16875 | 0.0106166207 | 4252.81216 | -0.0146684312 | -58797.0825 | 0.00742030886 | 11383.9374 | -0.0104245904 | -49230.4971
[26 empty] | 0.169375 | 0.0106168691 | 4266.3601 | -0.0146750471 | -58778.0314 | 0.00741984866 | 11398.8557 | -0.0104272125 | -49208.3541
[26 empty] | 0.17 | 0.0106171235 | 4280.22447 | -0.0146817773 | -58758.5603 | 0.00741938509 | 11414.1499 | -0.010429855 | -49185.7109
[26 empty] | 0.170625 | 0.0106173842 | 4294.42448 | -0.0146886217 | -58738.6484 | 0.00741891836 | 11429.8226 | -0.0104325177 | -49162.5648
[26 empty] | 0.17125 | 0.0106176513 | 4308.98128 | -0.01469558 | -58718.2735 | 0.00741844867 | 11445.8754 | -0.0104352005 | -49138.9131
[26 empty] | 0.171875 | 0.010617925 | 4323.91798 | -0.0147026512 | -58697.4114 | 0.00741797623 | 11462.3097 | -0.0104379035 | -49114.7542
[26 empty] | 0.1725 | 0.0106182056 | 4339.25969 | -0.0147098341 | -58676.0365 | 0.00741750128 | 11479.1263 | -0.0104406265 | -49090.0868
[26 empty] | 0.173125 | 0.0106184932 | 4355.03348 | -0.0147171268 | -58654.1212 | 0.00741702405 | 11496.3254 | -0.0104433698 | -49064.9103
[26 empty] | 0.17375 | 0.0106187881 | 4371.26842 | -0.0147245266 | -58631.6364 | 0.00741654478 | 11513.9069 | -0.0104461333 | -49039.2246
[26 empty] | 0.174375 | 0.0106190904 | 4387.99552 | -0.0147320303 | -58608.5518 | 0.00741606373 | 11531.8701 | -0.0104489173 | -49013.0303
[26 empty] | 0.175 | 0.0106194004 | 4405.24773 | -0.0147396338 | -58584.8352 | 0.00741558116 | 11550.2139 | -0.0104517219 | -48986.3284
[26 empty] | 0.175625 | 0.0106197184 | 4423.05986 | -0.0147473323 | -58560.4535 | 0.00741509734 | 11568.9371 | -0.0104545475 | -48959.1204
[26 empty] | 0.17625 | 0.0106200446 | 4441.4686 | -0.0147551199 | -58535.3721 | 0.00741461256 | 11588.0381 | -0.0104573942 | -48931.408
[26 empty] | 0.176875 | 0.0106203793 | 4460.51237 | -0.0147629895 | -58509.5557 | 0.00741412712 | 11607.5151 | -0.0104602624 | -48903.1935
[26 empty] | 0.1775 | 0.0106207228 | 4480.23132 | -0.0147709334 | -58482.9677 | 0.00741364133 | 11627.3665 | -0.0104631522 | -48874.4793
[26 empty] | 0.178125 | 0.0106210752 | 4500.6672 | -0.0147789421 | -58455.5713 | 0.00741315551 | 11647.5905 | -0.0104660641 | -48845.2676
[26 empty] | 0.17875 | 0.0106214369 | 4521.86327 | -0.0147870051 | -58427.3289 | 0.00741266999 | 11668.186 | -0.0104689983 | -48815.5609
[26 empty] | 0.179375 | 0.0106218082 | 4543.86423 | -0.0147951104 | -58398.2025 | 0.00741218513 | 11689.152 | -0.010471955 | -48785.3612
[26 empty] | 0.18 | 0.0106221893 | 4566.71603 | -0.0148032444 | -58368.1544 | 0.00741170128 | 11710.4883 | -0.0104749344 | -48754.6702
[26 empty] | 0.180625 | 0.0106225805 | 4590.46581 | -0.014811392 | -58337.1468 | 0.00741121884 | 11732.1958 | -0.0104779365 | -48723.4886
[26 empty] | 0.18125 | 0.010622982 | 4615.1617 | -0.014819536 | -58305.1424 | 0.00741073819 | 11754.2763 | -0.0104809613 | -48691.8167
[26 empty] | 0.181875 | 0.0106233941 | 4640.85271 | -0.0148276576 | -58272.1047 | 0.00741025976 | 11776.7332 | -0.0104840086 | -48659.6532
[26 empty] | 0.1825 | 0.0106238169 | 4667.58852 | -0.0148357357 | -58237.9982 | 0.00740978396 | 11799.5717 | -0.0104870783 | -48626.9953
[26 empty] | 0.183125 | 0.0106242506 | 4695.41934 | -0.0148437471 | -58202.7888 | 0.00740931126 | 11822.7993 | -0.0104901696 | -48593.8386
[26 empty] | 0.18375 | 0.0106246955 | 4724.39571 | -0.0148516664 | -58166.444 | 0.00740884212 | 11846.4258 | -0.0104932819 | -48560.1762
[26 empty] | 0.184375 | 0.0106251515 | 4754.56827 | -0.0148594654 | -58128.9334 | 0.00740837704 | 11870.4642 | -0.0104964142 | -48525.9987
[26 empty] | 0.185 | 0.0106256189 | 4785.98759 | -0.0148671135 | -58090.2291 | 0.00740791653 | 11894.931 | -0.010499565 | -48491.2935
[26 empty] | 0.185625 | 0.0106260975 | 4818.70391 | -0.014874577 | -58050.3059 | 0.00740746114 | 11919.8465 | -0.0105027328 | -48456.0444
[26 empty] | 0.18625 | 0.0106265874 | 4852.76694 | -0.0148818195 | -58009.1419 | 0.00740701142 | 11945.2358 | -0.0105059154 | -48420.2309
[26 empty] | 0.186875 | 0.0106270885 | 4888.22558 | -0.0148888011 | -57966.7188 | 0.00740656797 | 11971.129 | -0.0105091101 | -48383.828
[26 empty] | 0.1875 | 0.0106276005 | 4925.12771 | -0.0148954788 | -57923.0225 | 0.00740613141 | 12010.1441 | -0.0105123138 | -48334.9104
[26 empty] | 0.1875 | 0.0106276005 | 4908.78174 | -0.0148954788 | -57940.0956 | 0.00740613141 | 11997.5621 | -0.0105123138 | -48346.8051
[26 empty] | 0.188125 | 0.0106280364 | 4907.44489 | -0.0149105101 | -57931.1616 | 0.00740571198 | 12045.0856 | -0.0105136621 | -48288.9351
[26 empty] | 0.18875 | 0.0106284988 | 4916.4191 | -0.0149242023 | -57911.9762 | 0.00740529754 | 12080.5011 | -0.0105149576 | -48242.7296
[26 empty] | 0.189375 | 0.0106289867 | 4933.97193 | -0.0149367789 | -57884.3086 | 0.0074048896 | 12116.3656 | -0.0105162151 | -48196.2454
[26 empty] | 0.19 | 0.0106294991 | 4958.58528 | -0.0149484392 | -57849.6997 | 0.00740448956 | 12152.6628 | -0.010517447 | -48149.4365
[26 empty] | 0.190625 | 0.0106300348 | 4988.93755 | -0.0149593598 | -57809.4824 | 0.00740409869 | 12189.385 | -0.0105186635 | -48102.2587
[26 empty] | 0.19125 | 0.0106305929 | 5023.88687 | -0.0149696969 | -57764.8006 | 0.00740371818 | 12226.5324 | -0.0105198728 | -48054.6689
[26 empty] | 0.191875 | 0.0106311725 | 5062.45522 | -0.0149795872 | -57716.6264 | 0.00740334915 | 12264.113 | -0.0105210808 | -48006.6245
[26 empty] | 0.1925 | 0.0106317726 | 5103.81352 | -0.0149891497 | -57665.7772 | 0.00740299265 | 12302.1422 | -0.0105222915 | -47958.0829
[26 empty] | 0.193125 | 0.0106323926 | 5147.26753 | -0.0149984872 | -57612.9309 | 0.00740264967 | 12340.6423 | -0.0105235067 | -47909.0011
[26 empty] | 0.19375 | 0.0106330315 | 5192.24465 | -0.0150076873 | -57558.6407 | 0.00740232116 | 12379.6422 | -0.0105247265 | -47859.3353
[26 empty] | 0.194375 | 0.0106336889 | 5238.28155 | -0.015016824 | -57503.3482 | 0.00740200803 | 12419.1768 | -0.0105259492 | -47809.0408
[26 empty] | 0.195 | 0.0106343641 | 5285.01255 | -0.0150259589 | -57447.3964 | 0.00740171118 | 12459.2868 | -0.0105271712 | -47758.0716
[26 empty] | 0.195625 | 0.0106350567 | 5332.1588 | -0.015035142 | -57391.0414 | 0.00740143148 | 12500.0181 | -0.0105283872 | -47706.3809
[26 empty] | 0.19625 | 0.0106357663 | 5379.51818 | -0.015044413 | -57334.4628 | 0.00740116981 | 12541.421 | -0.0105295906 | -47653.92
[26 empty] | 0.196875 | 0.0106364925 | 5426.95592 | -0.0150538027 | -57277.7739 | 0.00740092705 | 12583.5506 | -0.0105307729 | -47600.6396
[26 empty] | 0.1975 | 0.0106372353 | 5474.3959 | -0.0150633331 | -57221.0314 | 0.00740070409 | 12626.4653 | -0.0105319244 | -47546.4888
[26 empty] | 0.198125 | 0.0106379945 | 5521.81256 | -0.015073019 | -57164.243 | 0.00740050185 | 12670.227 | -0.0105330342 | -47491.4158
[26 empty] | 0.19875 | 0.01063877 | 5569.22353 | -0.0150828689 | -57107.3757 | 0.00740032128 | 12714.9006 | -0.01053409 | -47435.3679
[26 empty] | 0.199375 | 0.0106395621 | 5616.68275 | -0.015092885 | -57050.3628 | 0.00740016335 | 12760.5531 | -0.0105350784 | -47378.2916
[26 empty] | 0.2 | 0.0106403707 | 5664.27425 | -0.015103065 | -56993.11 | 0.00740002909 | 12807.2535 | -0.0105359848 | -47320.1332
[26 empty] | 0.200625 | 0.0106411963 | 5712.10644 | -0.0151134018 | -56935.5016 | 0.00739991959 | 12855.0725 | -0.0105367941 | -47260.8384
[26 empty] | 0.20125 | 0.0106420391 | 5760.30697 | -0.0151238849 | -56877.4053 | 0.00739983598 | 12904.0815 | -0.0105374898 | -47200.3532
[26 empty] | 0.201875 | 0.0106428995 | 5809.01798 | -0.0151345007 | -56818.6771 | 0.00739977947 | 12954.3528 | -0.010538055 | -47138.6237
[26 empty] | 0.2025 | 0.0106437781 | 5858.39201 | -0.0151452328 | -56759.1653 | 0.00739975134 | 13005.9588 | -0.0105384719 | -47075.5968
[26 empty] | 0.203125 | 0.0106446753 | 5908.58816 | -0.015156063 | -56698.7142 | 0.00739975293 | 13058.9717 | -0.0105387224 | -47011.2202
[26 empty] | 0.20375 | 0.0106455919 | 5959.76885 | -0.0151669714 | -56637.167 | 0.0073997857 | 13113.4633 | -0.0105387878 | -46945.4428
[26 empty] | 0.204375 | 0.0106465284 | 6012.09692 | -0.0151779369 | -56574.3689 | 0.00739985117 | 13169.5044 | -0.0105386487 | -46878.2151
[26 empty] | 0.205 | 0.0106474857 | 6065.73306 | -0.0151889376 | -56510.1692 | 0.00739995096 | 13227.1646 | -0.0105382859 | -46809.4895
[26 empty] | 0.205625 | 0.0106484645 | 6120.83376 | -0.0151999514 | -56444.4229 | 0.00740008681 | 13286.512 | -0.0105376797 | -46739.2203
[26 empty] | 0.20625 | 0.0106494657 | 6177.54944 | -0.0152109556 | -56376.993 | 0.00740026055 | 13347.6127 | -0.0105368103 | -46667.3645
[26 empty] | 0.206875 | 0.0106504901 | 6236.023 | -0.015221928 | -56307.7509 | 0.00740047413 | 13410.5309 | -0.010535658 | -46593.8817
[26 empty] | 0.2075 | 0.0106515387 | 6296.38868 | -0.0152328465 | -56236.578 | 0.00740072961 | 13475.3285 | -0.010534203 | -46518.7346
[26 empty] | 0.208125 | 0.0106526124 | 6358.77114 | -0.0152436897 | -56163.3658 | 0.00740102918 | 13542.0645 | -0.0105324257 | -46441.8891
[26 empty] | 0.20875 | 0.0106537121 | 6423.28488 | -0.0152544368 | -56088.0166 | 0.00740137515 | 13610.7955 | -0.0105303067 | -46363.3147
[26 empty] | 0.209375 | 0.010654839 | 6490.03388 | -0.0152650679 | -56010.4437 | 0.00740176997 | 13681.5749 | -0.010527827 | -46282.9845
[26 empty] | 0.21 | 0.010655994 | 6559.11142 | -0.015275564 | -55930.5708 | 0.00740221622 | 13754.4529 | -0.010524968 | -46200.8758
[26 empty] | 0.210625 | 0.0106571781 | 6630.60023 | -0.0152859071 | -55848.3324 | 0.00740271661 | 13829.4768 | -0.0105217113 | -46116.9697
[26 empty] | 0.21125 | 0.0106583924 | 6704.57272 | -0.0152960804 | -55763.6729 | 0.00740327403 | 13906.6901 | -0.0105180394 | -46031.2521
[26 empty] | 0.211875 | 0.010659638 | 6781.09145 | -0.0153060679 | -55676.5458 | 0.00740389148 | 13986.1329 | -0.0105139352 | -45943.713
[26 empty] | 0.2125 | 0.010660916 | 6860.20975 | -0.0153158549 | -55586.9136 | 0.00740457213 | 14067.842 | -0.0105093823 | -45854.3472
[26 empty] | 0.213125 | 0.0106622273 | 6941.97247 | -0.0153254276 | -55494.7465 | 0.00740531931 | 14151.8502 | -0.0105043652 | -45763.1541
[26 empty] | 0.21375 | 0.0106635733 | 7026.41693 | -0.0153347733 | -55400.0211 | 0.0074061365 | 14238.1868 | -0.0104988692 | -45670.1378
[26 empty] | 0.214375 | 0.0106649548 | 7113.57388 | -0.01534388 | -55302.7201 | 0.00740702737 | 14326.8773 | -0.0104928803 | -45575.3075
[26 empty] | 0.215 | 0.0106663731 | 7203.46865 | -0.0153527366 | -55202.8306 | 0.00740799573 | 14417.9435 | -0.0104863858 | -45478.677
[26 empty] | 0.215625 | 0.0106678292 | 7296.12237 | -0.0153613325 | -55100.3429 | 0.00740904557 | 14511.4033 | -0.0104793739 | -45380.2652
[26 empty] | 0.21625 | 0.0106693242 | 7391.55322 | -0.0153696578 | -54995.2495 | 0.00741018106 | 14607.2711 | -0.0104718338 | -45280.0958
[26 empty] | 0.216875 | 0.0106708594 | 7489.77782 | -0.0153777028 | -54887.5436 | 0.00741140655 | 14705.5573 | -0.010463756 | -45178.1971
[26 empty] | 0.2175 | 0.0106724358 | 7590.81262 | -0.0153854578 | -54777.2182 | 0.00741272657 | 14806.2687 | -0.0104551322 | -45074.6025
[26 empty] | 0.218125 | 0.0106740547 | 7694.67533 | -0.0153929133 | -54664.2642 | 0.00741414584 | 14909.4084 | -0.0104459555 | -44969.3499
[26 empty] | 0.21875 | 0.0106757171 | 7801.38638 | -0.0154000591 | -54548.6695 | 0.00741566925 | 15014.9756 | -0.0104362203 | -44862.4819
[26 empty] | 0.219375 | 0.0106774243 | 7910.97044 | -0.0154068846 | -54430.4177 | 0.00741730189 | 15122.966 | -0.0104259222 | -44754.0457
[26 empty] | 0.22 | 0.0106791776 | 8023.45789 | -0.0154133785 | -54309.4867 | 0.00741904906 | 15233.3716 | -0.0104150586 | -44644.0927
[26 empty] | 0.220625 | 0.0106809783 | 8138.8863 | -0.0154195282 | -54185.8475 | 0.00742091624 | 15346.1807 | -0.0104036284 | -44532.6785
[26 empty] | 0.22125 | 0.0106828276 | 8257.30192 | -0.0154253196 | -54059.4633 | 0.00742290909 | 15461.378 | -0.010391632 | -44419.8631
[26 empty] | 0.221875 | 0.010684727 | 8378.76111 | -0.0154307368 | -53930.2877 | 0.00742503351 | 15578.9444 | -0.0103790714 | -44305.7102
[26 empty] | 0.2225 | 0.0106866779 | 8503.3318 | -0.0154357621 | -53798.2646 | 0.00742729557 | 15698.8571 | -0.0103659506 | -44190.2875
[26 empty] | 0.223125 | 0.0106886819 | 8631.09482 | -0.0154403749 | -53663.3262 | 0.00742970156 | 15821.0896 | -0.0103522751 | -44073.666
[26 empty] | 0.22375 | 0.0106907406 | 8762.14527 | -0.0154445522 | -53525.3928 | 0.00743225797 | 15945.6115 | -0.0103380524 | -43955.9206
[26 empty] | 0.224375 | 0.0106928557 | 8896.5938 | -0.0154482673 | -53384.3712 | 0.00743497148 | 16072.3885 | -0.0103232919 | -43837.1292
[26 empty] | 0.225 | 0.0106950291 | 9034.56782 | -0.0154514903 | -53240.1548 | 0.00743784901 | 16201.382 | -0.010308005 | -43717.3732
[26 empty] | 0.225625 | 0.0106972627 | 9176.21263 | -0.015454187 | -53092.6221 | 0.00744089766 | 16332.5493 | -0.0102922052 | -43596.7368
[26 empty] | 0.22625 | 0.0106995587 | 9321.69254 | -0.0154563188 | -52941.6363 | 0.00744412475 | 16465.8433 | -0.010275908 | -43475.3073
[26 empty] | 0.226875 | 0.0107019193 | 9471.19184 | -0.015457842 | -52787.0448 | 0.00744753781 | 16601.2118 | -0.0102591311 | -43353.1748
[26 empty] | 0.2275 | 0.0107043469 | 9624.91574 | -0.0154587078 | -52628.6788 | 0.00745114458 | 16738.598 | -0.0102418945 | -43230.4322
[26 empty] | 0.228125 | 0.0107068443 | 9783.09119 | -0.0154588612 | -52466.3527 | 0.00745495299 | 16877.9394 | -0.0102242208 | -43107.1751
[26 empty] | 0.22875 | 0.0107094143 | 9945.96759 | -0.015458241 | -52299.8638 | 0.00745897119 | 17019.1677 | -0.0102061345 | -42983.5018
[26 empty] | 0.229375 | 0.0107120601 | 10113.8175 | -0.0154567791 | -52128.992 | 0.00746320755 | 17162.2083 | -0.0101876631 | -42859.5135
[26 empty] | 0.23 | 0.0107147848 | 10286.9371 | -0.0154543998 | -51953.5 | 0.00746767062 | 17306.9798 | -0.0101688365 | -42735.3141
[26 empty] | 0.230625 | 0.0107175923 | 10465.6467 | -0.0154510198 | -51773.1328 | 0.00747236917 | 17453.3933 | -0.0101496873 | -42611.0106
[26 empty] | 0.23125 | 0.0107204865 | 10650.291 | -0.0154465468 | -51587.6176 | 0.00747731216 | 17601.3517 | -0.0101302508 | -42486.7131
[26 empty] | 0.231875 | 0.0107234717 | 10841.2396 | -0.0154408799 | -51396.6644 | 0.00748250875 | 17750.7489 | -0.0101105656 | -42362.5348
[26 empty] | 0.2325 | 0.0107265524 | 11038.8866 | -0.015433908 | -51199.9655 | 0.00748796829 | 17901.4688 | -0.0100906728 | -42238.5931
[26 empty] | 0.233125 | 0.0107297338 | 11243.6513 | -0.0154255101 | -50997.1958 | 0.00749370034 | 18053.3847 | -0.010070617 | -42115.009
[26 empty] | 0.23375 | 0.0107330212 | 11455.9774 | -0.015415554 | -50788.0134 | 0.00749971461 | 18206.3578 | -0.0100504459 | -41991.9083
[26 empty] | 0.234375 | 0.0107364206 | 11676.3335 | -0.0154038963 | -50572.0592 | 0.00750602104 | 18360.2364 | -0.0100302106 | -41869.4218
[26 empty] | 0.235 | 0.0107399383 | 11905.2123 | -0.0153903809 | -50348.9577 | 0.0075126297 | 18514.8541 | -0.0100099658 | -41747.686
[26 empty] | 0.235625 | 0.0107435811 | 12143.1305 | -0.0153748391 | -50118.3168 | 0.00751955085 | 18670.0288 | -0.00998976987 | -41626.8438
[26 empty] | 0.23625 | 0.0107473564 | 12390.6281 | -0.0153570885 | -49879.7285 | 0.00752679492 | 18825.561 | -0.00996968497 | -41507.0454
[26 empty] | 0.236875 | 0.0107512721 | 12648.268 | -0.0153369325 | -49632.7691 | 0.0075343725 | 18981.2322 | -0.0099497773 | -41388.4493
[26 empty] | 0.2375 | 0.0107553369 | 12916.6352 | -0.0153141594 | -49376.9993 | 0.0075422943 | 19136.8028 | -0.00993011724 | -41271.2233
[26 empty] | 0.238125 | 0.0107595599 | 13196.336 | -0.0152885416 | -49111.9646 | 0.00755057119 | 19292.0104 | -0.00991077955 | -41155.5458
[26 empty] | 0.23875 | 0.0107639509 | 13487.9971 | -0.0152598349 | -48837.1957 | 0.00755921419 | 19446.5675 | -0.00989184355 | -41041.6071
[26 empty] | 0.239375 | 0.0107685205 | 13792.2648 | -0.015227778 | -48552.2083 | 0.00756823441 | 19600.1593 | -0.00987339335 | -40929.6107
[26 empty] | 0.24 | 0.01077328 | 14109.8037 | -0.0151920912 | -48256.5034 | 0.00757764308 | 19752.4411 | -0.00985551809 | -40819.7753
[26 empty] | 0.240625 | 0.0107782416 | 14441.2959 | -0.0151524757 | -47949.5675 | 0.00758745153 | 19903.0357 | -0.00983831212 | -40712.3366
[26 empty] | 0.24125 | 0.010783418 | 14787.4394 | -0.0151086129 | -47630.8722 | 0.00759767118 | 20051.5306 | -0.00982187531 | -40607.5489
[26 empty] | 0.241875 | 0.0107888232 | 15148.9472 | -0.0150601635 | -47299.8742 | 0.00760831352 | 20197.475 | -0.00980631331 | -40505.6876
[26 empty] | 0.2425 | 0.0107944717 | 15526.5458 | -0.0150067663 | -46956.0152 | 0.0076193901 | 20340.3763 | -0.00979173778 | -40407.0517
[26 empty] | 0.243125 | 0.0108003793 | 15920.9738 | -0.0149480376 | -46598.7212 | 0.0076309125 | 20479.697 | -0.00977826675 | -40311.9657
[26 empty] | 0.24375 | 0.0108065625 | 16332.9808 | -0.0148835701 | -46227.4017 | 0.00764289236 | 20614.8507 | -0.00976602489 | -40220.7834
[26 empty] | 0.244375 | 0.0108130391 | 16763.3253 | -0.0148129319 | -45841.4494 | 0.00765534129 | 20745.1984 | -0.00975514385 | -40133.8899
[26 empty] | 0.245 | 0.0108198276 | 17212.774 | -0.0147356652 | -45440.2389 | 0.00766827092 | 20870.0444 | -0.00974576264 | -40051.7053
[26 empty] | 0.245625 | 0.0108269481 | 17682.0997 | -0.014651286 | -45023.1255 | 0.00768169284 | 20988.6314 | -0.00973802793 | -39974.6884
[26 empty] | 0.24625 | 0.0108344215 | 18172.0799 | -0.0145592821 | -44589.4437 | 0.0076956186 | 21100.1368 | -0.00973209451 | -39903.3399
[26 empty] | 0.246875 | 0.01084227 | 18683.4957 | -0.0144591127 | -44138.5054 | 0.00771005968 | 21203.6668 | -0.00972812566 | -39838.2067
[26 empty] | 0.2475 | 0.0108505172 | 19217.1297 | -0.0143502068 | -43669.5982 | 0.00772502744 | 21298.2517 | -0.00972629357 | -39779.8859
[26 empty] | 0.248125 | 0.0108591879 | 19773.7648 | -0.0142319623 | -43181.9825 | 0.00774053317 | 21382.8405 | -0.00972677981 | -39729.03
[26 empty] | 0.24875 | 0.0108683082 | 20354.183 | -0.0141037445 | -42674.8892 | 0.00775658797 | 21456.2949 | -0.00972977578 | -39686.3507
[26 empty] | 0.249375 | 0.0108779057 | 20959.1635 | -0.0139648853 | -42147.5166 | 0.00777320281 | 21517.3833 | -0.00973548324 | -39652.625
[26 empty] | 0.25 | 0.0108880095 | 21589.4816 | -0.0138146814 | -41599.0267 | 0.00779038845 | 21564.7745 | -0.00974411479 | -39628.7002

## Sub 5 1.2% 10 ksi L
0.125
Group 2, Condition 3 (IFF) Sequence Step 1 - IFF 1.2%
PATHS ALONG Y-DIRECTION (L) | [12 empty] | PATHS ALONG X-DIRECTION (T) | [12 empty] | PATHS ALONG Z-DIRECTION (THROUGH THICKNESS)
| Midplane |  | Midplane |  | Entry |  | Entry |  | Exit |  | Exit |  |  | Midplane |  | Midplane |  | Entry |  | Entry |  | Exit |  | Exit |  |  | At bore |  | At bore |  | 0.02" away from bore |  | 0.02" away from bore
| Hoop |  | Radial |  | Hoop |  | Radial |  | Hoop |  | Radial |  |  | Hoop |  | Radial |  | Hoop |  | Radial |  | Hoop |  | Radial |  |  | Hoop |  | Radial |  | Hoop |  | Radial
Radial | Strain | Stress | Strain | Stress | Strain | Stress | Strain | Stress | Strain | Stress | Strain | Stress | Radial | Strain | Stress | Strain | Stress | Strain | Stress | Strain | Stress | Strain | Stress | Strain | Stress | z coordinate | Strain | Stress | Strain | Stress | Strain | Stress | Strain | Stress
dim, in | in/in | psi | in/in | psi | in/in | psi | in/in | psi | in/in | psi | in/in | psi | dim, in | in/in | psi | in/in | psi | in/in | psi | in/in | psi | in/in | psi | in/in | psi | in | in/in | psi | in/in | psi | in/in | psi | in/in | psi
0.125 | 0.00963289028 | -4357.32162 | -0.0128088263 | -38820.6491 | 0.0098658399 | 12581.7225 | -0.0121310309 | -20871.0519 | 0.0098658399 | 12581.7225 | -0.0121310309 | -20871.0519 | 0.125 | 0.0133994958 | 9580.94649 | -0.0169492635 | -55676.0379 | 0.0139977585 | 29133.0753 | -0.0164338394 | -36184.3933 | 0.0139977585 | 29133.0753 | -0.0164338394 | -36184.3933 | 0 | 0.0139977585 | 29133.0753 | -0.0164338394 | -36184.3933 | 0.0103046924 | 28965.9482 | -0.0116790682 | -34451.8341
0.1252 | 0.00959604161 | -4250.42854 | -0.0127634666 | -38765.1352 | 0.00982948044 | 12696.4846 | -0.0120589854 | -20821.681 | 0.00982948044 | 12696.4846 | -0.0120589854 | -20821.681 | 0.1252 | 0.0133537069 | 9664.62104 | -0.0168939507 | -55572.1225 | 0.0139529611 | 29210.5717 | -0.016347371 | -36087.0724 | 0.0139529611 | 29210.5717 | -0.016347371 | -36087.0724 | 0.000625 | 0.0139766049 | 28484.1533 | -0.0166188417 | -36824.831 | 0.0102810027 | 28927.9648 | -0.0116684247 | -34477.3317
0.1254 | 0.00955937362 | -4144.08491 | -0.0127182982 | -38709.8354 | 0.00979335845 | 12806.0527 | -0.0119885181 | -20776.921 | 0.00979335845 | 12806.0527 | -0.0119885181 | -20776.921 | 0.1254 | 0.0133084064 | 9748.90052 | -0.0168390595 | -55467.7092 | 0.0139085593 | 29284.7423 | -0.0162627526 | -35993.0443 | 0.0139085593 | 29284.7423 | -0.0162627526 | -35993.0443 | 0.00125 | 0.0139566802 | 27860.2102 | -0.0167891929 | -37437.4853 | 0.0102580699 | 28871.0234 | -0.0116617815 | -34518.2114
0.1256 | 0.00952288508 | -4038.18289 | -0.0126733117 | -38654.6051 | 0.00975746916 | 12910.5728 | -0.0119196229 | -20736.5927 | 0.00975746916 | 12910.5728 | -0.0119196229 | -20736.5927 | 0.1256 | 0.0132635771 | 9833.72507 | -0.0167845782 | -55362.8601 | 0.0138645383 | 29355.5871 | -0.0161799804 | -35902.3252 | 0.0138645383 | 29355.5871 | -0.0161799804 | -35902.3252 | 0.001875 | 0.01393789 | 27260.4895 | -0.0169458436 | -38023.787 | 0.0102358816 | 28797.3202 | -0.0116588002 | -34572.7864
0.1258 | 0.00948657477 | -3932.68494 | -0.0126285032 | -38599.3953 | 0.00972180788 | 13010.1663 | -0.0118522947 | -20700.5493 | 0.00972180788 | 13010.1663 | -0.0118522947 | -20700.5493 | 0.1258 | 0.0132192016 | 9918.98959 | -0.0167304985 | -55257.678 | 0.0138208837 | 29423.0904 | -0.0160990509 | -35814.9444 | 0.0138208837 | 29423.0904 | -0.0160990509 | -35814.9444 | 0.0025 | 0.0139201474 | 26684.2404 | -0.0170896937 | -38585.0711 | 0.0102144247 | 28708.8549 | -0.0116591638 | -34639.5274
0.126 | 0.00945044144 | -3827.59259 | -0.0125838716 | -38544.2107 | 0.00968637001 | 13104.94 | -0.0117865289 | -20668.664 | 0.00968637001 | 13104.94 | -0.0117865289 | -20668.664 | 0.126 | 0.0131752623 | 10004.5592 | -0.0166768139 | -55152.2926 | 0.0137775814 | 29487.2247 | -0.016019961 | -35730.9415 | 0.0137775814 | 29487.2247 | -0.016019961 | -35730.9415 | 0.003125 | 0.013903372 | 26130.7176 | -0.0172215946 | -39122.5853 | 0.0101936857 | 28607.4445 | -0.0116625756 | -34717.0504
0.1262 | 0.00941448391 | -3722.92443 | -0.0125394172 | -38489.0803 | 0.00965115104 | 13194.9933 | -0.0117223205 | -20640.821 | 0.00965115104 | 13194.9933 | -0.0117223205 | -20640.821 | 0.1262 | 0.0131317416 | 10090.28 | -0.0166235195 | -55046.8517 | 0.0137346171 | 29547.953 | -0.0159427074 | -35650.3642 | 0.0137346171 | 29547.953 | -0.0159427074 | -35650.3642 | 0.00375 | 0.0138874898 | 25599.1798 | -0.0173423512 | -39637.4992 | 0.0101736506 | 28494.7371 | -0.0116687576 | -34804.105
0.1264 | 0.009378701 | -3618.70197 | -0.0124951404 | -38434.0383 | 0.00961614656 | 13280.4233 | -0.0116596645 | -20616.9095 | 0.00961614656 | 13280.4233 | -0.0116596645 | -20616.9095 | 0.1264 | 0.0130886215 | 10175.9853 | -0.0165706107 | -54941.5151 | 0.0136919766 | 29605.23 | -0.0158672865 | -35573.2675 | 0.0136919766 | 29605.23 | -0.0158672865 | -35573.2675 | 0.004375 | 0.0138724329 | 25088.8904 | -0.0174527238 | -40130.9115 | 0.0101543051 | 28372.2247 | -0.0116774503 | -34899.5636
0.1266 | 0.00934309157 | -3514.94208 | -0.0124510414 | -38379.1137 | 0.00958135225 | 13361.327 | -0.0115985552 | -20596.8197 | 0.00958135225 | 13361.327 | -0.0115985552 | -20596.8197 | 0.1266 | 0.0130458834 | 10261.4995 | -0.0165180834 | -54836.4519 | 0.0136496455 | 29659.0025 | -0.0157936946 | -35499.7128 | 0.0136496455 | 29659.0025 | -0.0157936946 | -35499.7128 | 0.005 | 0.0138581384 | 24599.1166 | -0.0175534299 | -40603.8571 | 0.0101356346 | 28241.2554 | -0.0116884106 | -35002.4112
0.1268 | 0.00930765449 | -3411.65443 | -0.0124071199 | -38324.3272 | 0.00954676386 | 13437.8035 | -0.0115389862 | -20580.4412 | 0.00954676386 | 13437.8035 | -0.0115389862 | -20580.4412 | 0.1268 | 0.0130035083 | 10346.6387 | -0.0164659334 | -54731.8396 | 0.0136076088 | 29709.2096 | -0.0157219278 | -35429.7686 | 0.0136076088 | 29709.2096 | -0.0157219278 | -35429.7686 | 0.005625 | 0.013844549 | 24129.1297 | -0.0176451464 | -41057.3133 | 0.0101176242 | 28103.0443 | -0.0117014114 | -35111.7355
0.127 | 0.00927238867 | -3308.84295 | -0.0123633752 | -38269.6926 | 0.00951237726 | 13509.953 | -0.011480951 | -20567.6623 | 0.00951237726 | 13509.953 | -0.011480951 | -20567.6623 | 0.127 | 0.0129614762 | 10431.2094 | -0.0164141565 | -54627.8652 | 0.0135658511 | 29755.7821 | -0.0156519816 | -35363.5107 | 0.0135658511 | 29755.7821 | -0.0156519816 | -35363.5107 | 0.00625 | 0.0138316117 | 23678.2059 | -0.0177285111 | -41492.2055 | 0.0101002588 | 27958.6846 | -0.0117162405 | -35226.718
0.1272 | 0.00923729301 | -3206.50959 | -0.0123198064 | -38215.2225 | 0.00947818838 | 13577.8768 | -0.0114244426 | -20558.3709 | 0.00947818838 | 13577.8768 | -0.0114244426 | -20558.3709 | 0.1272 | 0.0129197664 | 10515.0067 | -0.0163627483 | -54524.7268 | 0.0135243563 | 29798.6413 | -0.0155838516 | -35301.0232 | 0.0135243563 | 29798.6413 | -0.0155838516 | -35301.0232 | 0.006875 | 0.0138192781 | 23245.6261 | -0.0178041243 | -41909.4119 | 0.0100835232 | 27809.1578 | -0.0117326998 | -35346.6259
0.1274 | 0.00920236642 | -3104.6594 | -0.0122764129 | -38160.9343 | 0.00944419326 | 13641.6759 | -0.0113694537 | -20552.4559 | 0.00944419326 | 13641.6759 | -0.0113694537 | -20552.4559 | 0.1274 | 0.0128783567 | 10597.8113 | -0.0163117044 | -54422.6362 | 0.0134831074 | 29837.6978 | -0.015517533 | -35242.3994 | 0.0134831074 | 29837.6978 | -0.015517533 | -35242.3994 | 0.0075 | 0.0138075038 | 22830.6771 | -0.0178725509 | -42309.7679 | 0.010067402 | 27655.3425 | -0.0117506041 | -35470.8036
0.1276 | 0.00916760784 | -3003.30537 | -0.0122331945 | -38106.8575 | 0.00941038799 | 13701.4495 | -0.0113159772 | -20549.8082 | 0.00941038799 | 13701.4495 | -0.0113159772 | -20549.8082 | 0.1276 | 0.012837224 | 10679.3868 | -0.0162610206 | -54321.8211 | 0.0134420863 | 29872.8509 | -0.0154530208 | -35187.7428 | 0.0134420863 | 29872.8509 | -0.0154530208 | -35187.7428 | 0.008125 | 0.0137962481 | 22432.6519 | -0.0179343214 | -42694.0705 | 0.0100518799 | 27498.0241 | -0.0117697809 | -35598.6662
0.1278 | 0.00913301621 | -2902.47195 | -0.0121901522 | -38053.0377 | 0.00937676875 | 13757.2945 | -0.011264006 | -20550.3226 | 0.00937676875 | 13757.2945 | -0.011264006 | -20550.3226 | 0.1278 | 0.0127963437 | 10759.4778 | -0.0162106922 | -54222.5269 | 0.013401274 | 29903.9871 | -0.0153903098 | -35137.1681 | 0.013401274 | 29903.9871 | -0.0153903098 | -35137.1681 | 0.00875 | 0.0137854736 | 22050.8511 | -0.017989934 | -43063.0809 | 0.0100369413 | 27337.902 | -0.0117900689 | -35729.6917
0.128 | 0.00909859048 | -2802.19573 | -0.0121472877 | -37999.5374 | 0.00934333182 | 13809.305 | -0.0112135336 | -20553.8978 | 0.00934333182 | 13809.305 | -0.0112135336 | -20553.8978 | 0.128 | 0.0127556895 | 10837.809 | -0.0161607148 | -54125.017 | 0.0133606501 | 29930.9796 | -0.0153293949 | -35090.8022 | 0.0133606501 | 29930.9796 | -0.0153293949 | -35090.8022 | 0.009375 | 0.0137751464 | 21684.5834 | -0.0180398558 | -43417.5281 | 0.0100225708 | 27175.5985 | -0.0118113178 | -35863.4155
0.1282 | 0.00906432965 | -2702.5223 | -0.0121046032 | -37946.4319 | 0.00931007353 | 13857.5733 | -0.0111645533 | -20560.436 | 0.00931007353 | 13857.5733 | -0.0111645533 | -20560.436 | 0.1282 | 0.0127152335 | 10914.0861 | -0.0161110834 | -54029.5722 | 0.0133201925 | 29953.6875 | -0.0152702707 | -35048.7839 | 0.0133201925 | 29953.6875 | -0.0152702707 | -35048.7839 | 0.01 | 0.0137652352 | 21333.1671 | -0.0180845242 | -43758.111 | 0.010008753 | 27011.6651 | -0.0118333878 | -35999.4244
0.1284 | 0.00903023274 | -2603.49774 | -0.0120621012 | -37893.797 | 0.00927699031 | 13902.1918 | -0.0111170592 | -20569.8404 | 0.00927699031 | 13902.1918 | -0.0111170592 | -20569.8404 | 0.1284 | 0.012674946 | 10987.9992 | -0.0160617922 | -53936.4879 | 0.013279878 | 29971.9561 | -0.0152129316 | -35011.2648 | 0.013279878 | 29971.9561 | -0.0152129316 | -35011.2648 | 0.010625 | 0.0137557116 | 20995.9306 | -0.0181243484 | -44085.5008 | 0.00999547243 | 26846.5896 | -0.0118561481 | -36137.3507
0.1286 | 0.00899629877 | -2505.15368 | -0.0120197826 | -37841.6886 | 0.00924407863 | 13943.2573 | -0.0110710452 | -20582.0109 | 0.00924407863 | 13943.2573 | -0.0110710452 | -20582.0109 | 0.1286 | 0.0126347951 | 11059.2282 | -0.0160128341 | -53846.0687 | 0.0132396812 | 29985.6176 | -0.0151573719 | -34978.4082 | 0.0132396812 | 29985.6176 | -0.0151573719 | -34978.4082 | 0.01125 | 0.0137465495 | 20672.2144 | -0.0181597108 | -44400.3427 | 0.00998271389 | 26680.8021 | -0.0118794774 | -36276.8677
0.1288 | 0.00896252678 | -2407.48464 | -0.0119776457 | -37790.111 | 0.00921133507 | 13980.8765 | -0.0110265049 | -20596.8371 | 0.00921133507 | 13980.8765 | -0.0110265049 | -20596.8371 | 0.1288 | 0.0125947467 | 11127.4521 | -0.0159641998 | -53758.6204 | 0.013199575 | 29994.4915 | -0.0151035855 | -34950.3887 | 0.013199575 | 29994.4915 | -0.0151035855 | -34950.3887 | 0.011875 | 0.0137377252 | 20361.3712 | -0.0181909681 | -44703.2574 | 0.00997046217 | 26514.6812 | -0.0119032626 | -36417.6852
0.129 | 0.00892891578 | -2310.41642 | -0.011935683 | -37738.9736 | 0.00917875624 | 14053.2538 | -0.0109789684 | -20564.8504 | 0.00917875624 | 14053.2538 | -0.0109789684 | -20564.8504 | 0.129 | 0.0125547642 | 11231.2171 | -0.0159123379 | -53635.0555 | 0.0131595303 | 29998.3877 | -0.0150515656 | -34927.3903 | 0.0131595303 | 29998.3877 | -0.0150515656 | -34927.3903 | 0.0125 | 0.0137292171 | 20062.7682 | -0.0182184528 | -44994.8423 | 0.00995870224 | 26348.5588 | -0.0119273984 | -36559.5448
0.129 | 0.00892891578 | -2281.60193 | -0.0119324936 | -37693.6052 | 0.00917875624 | 14015.1741 | -0.0109834313 | -20614.188 | 0.00917875624 | 14015.1741 | -0.0109834313 | -20614.188 | 0.129 | 0.0125547642 | 11192.3619 | -0.0159158764 | -53674.4397 | 0.0131595303 | 29968.009 | -0.0150542014 | -34955.7417 | 0.0131595303 | 29968.009 | -0.0150542014 | -34955.7417 | 0.013125 | 0.0137210052 | 19775.7872 | -0.0182424742 | -45275.6725 | 0.00994741923 | 26182.7254 | -0.0119517871 | -36702.2165
0.1298 | 0.00879608496 | -1881.33632 | -0.0117648149 | -37463.7805 | 0.00904995698 | 14210.7293 | -0.0107933313 | -20610.6911 | 0.00904995698 | 14210.7293 | -0.0107933313 | -20610.6911 | 0.1298 | 0.0123891935 | 11547.4371 | -0.0157080414 | -53238.3925 | 0.0129939313 | 30001.2784 | -0.0148227506 | -34844.0036 | 0.0129939313 | 30001.2784 | -0.0148227506 | -34844.0036 | 0.01375 | 0.0137130715 | 19499.8268 | -0.0182633195 | -45546.3016 | 0.00993659845 | 26017.4342 | -0.0119763379 | -36845.4952
0.1306 | 0.00866588012 | -1484.4287 | -0.0115995394 | -37232.7163 | 0.00892383334 | 14342.6283 | -0.0106179485 | -20675.1765 | 0.00892383334 | 14342.6283 | -0.0106179485 | -20675.1765 | 0.1306 | 0.0122269666 | 11863.76 | -0.0155067327 | -52841.7687 | 0.0128313271 | 30016.7106 | -0.014602673 | -34750.8042 | 0.0128313271 | 30016.7106 | -0.014602673 | -34750.8042 | 0.014375 | 0.0137053995 | 19234.3025 | -0.0182812554 | -45807.262 | 0.00992622537 | 25852.9059 | -0.0120009665 | -36989.1973
0.1314 | 0.00853822462 | -1090.87882 | -0.0114365836 | -37000.3551 | 0.00880026868 | 14451.8069 | -0.0104519913 | -20755.5989 | 0.00880026868 | 14451.8069 | -0.0104519913 | -20755.5989 | 0.1314 | 0.0120679951 | 12178.9488 | -0.0153083723 | -52446.4406 | 0.0126716624 | 30015.4942 | -0.0143932242 | -34674.962 | 0.0126716624 | 30015.4942 | -0.0143932242 | -34674.962 | 0.015 | 0.0136979741 | 18978.6484 | -0.0182965284 | -46059.0657 | 0.00991628572 | 25689.332 | -0.0120255949 | -37133.158
0.1322 | 0.00841304614 | -700.665708 | -0.0112758695 | -36766.6444 | 0.00867915462 | 14540.9875 | -0.0102946401 | -20849.3829 | 0.00867915462 | 14540.9875 | -0.0102946401 | -20849.3829 | 0.1322 | 0.0119121842 | 12492.5907 | -0.015112895 | -52052.8398 | 0.0125148647 | 29999.3099 | -0.0141936145 | -34614.7989 | 0.0125148647 | 29999.3099 | -0.0141936145 | -34614.7989 | 0.015625 | 0.0136907814 | 18732.3181 | -0.0183093669 | -46302.2041 | 0.00990676542 | 25526.8782 | -0.0120501505 | -37277.2288
0.133 | 0.00829027641 | -313.753132 | -0.0111173246 | -36531.5396 | 0.00856039081 | 14612.7841 | -0.0101450868 | -20954.0665 | 0.00856039081 | 14612.7841 | -0.0101450868 | -20954.0665 | 0.133 | 0.0117594326 | 12804.5456 | -0.0149202202 | -51661.1156 | 0.0123608459 | 29969.9058 | -0.0140030282 | -34568.5462 | 0.0123608459 | 29969.9058 | -0.0140030282 | -34568.5462 | 0.01625 | 0.013683809 | 18494.7856 | -0.018319981 | -46537.1485 | 0.00989765065 | 25365.6881 | -0.0120745667 | -37421.275
0.1338 | 0.00816985095 | 69.9053615 | -0.0109608821 | -36295.0068 | 0.00844388454 | 14669.7164 | -0.0100025376 | -21067.2927 | 0.00844388454 | 14669.7164 | -0.0100025376 | -21067.2927 | 0.1338 | 0.0116096329 | 13114.666 | -0.0147302597 | -51271.4108 | 0.0122095042 | 29928.8913 | -0.0138206374 | -34534.5436 | 0.0122095042 | 29928.8913 | -0.0138206374 | -34534.5436 | 0.016875 | 0.0136770451 | 18265.5461 | -0.0183285645 | -46764.3499 | 0.00988892782 | 25205.8854 | -0.0120987815 | -37565.1738
0.1346 | 0.00805170885 | 450.362119 | -0.0108064807 | -36057.0251 | 0.00832955046 | 14714.2168 | -0.00986621574 | -21186.8073 | 0.00832955046 | 14714.2168 | -0.00986621574 | -21186.8073 | 0.1346 | 0.011462672 | 13422.7034 | -0.0145429215 | -50883.9573 | 0.0120607262 | 29877.6824 | -0.0136456116 | -34511.2925 | 0.0120607262 | 29877.6824 | -0.0136456116 | -34511.2925 | 0.0175 | 0.0136704793 | 18044.1168 | -0.0183352955 | -46984.2392 | 0.00988058362 | 25047.577 | -0.0121227379 | -37708.8126
0.1354 | 0.00793579247 | 827.671661 | -0.0106540646 | -35817.5891 | 0.00821731016 | 14748.6304 | -0.00973536423 | -21310.4619 | 0.00821731016 | 14748.6304 | -0.00973536423 | -21310.4619 | 0.1354 | 0.0113184316 | 13728.3274 | -0.0143581112 | -50499.0584 | 0.0119143889 | 29817.5424 | -0.0134771235 | -34497.4206 | 0.0119143889 | 29817.5424 | -0.0134771235 | -34497.4206 | 0.018125 | 0.0136641018 | 17830.0377 | -0.018340337 | -47197.2268 | 0.00987260498 | 24890.8549 | -0.0121463836 | -37852.0873
0.1362 | 0.00782204733 | 1201.88762 | -0.0105035841 | -35576.7097 | 0.00810709189 | 14775.2129 | -0.00960924842 | -21436.219 | 0.00810709189 | 14775.2129 | -0.00960924842 | -21436.219 | 0.1362 | 0.011176789 | 14031.2013 | -0.0141757322 | -50117.0171 | 0.0117703628 | 29749.6702 | -0.0133143524 | -34491.6005 | 0.0117703628 | 29749.6702 | -0.0133143524 | -34491.6005 | 0.01875 | 0.0136579037 | 17622.8723 | -0.0183438382 | -47403.7029 | 0.00986497914 | 24735.7987 | -0.0121696704 | -37994.9008
0.137 | 0.0077104218 | 1573.06033 | -0.0103549948 | -35334.4154 | 0.00799883018 | 14796.1251 | -0.00948715863 | -21562.1584 | 0.00799883018 | 14796.1251 | -0.00948715863 | -21562.1584 | 0.137 | 0.0110376189 | 14331.0683 | -0.0139956832 | -49738.0517 | 0.011628514 | 29675.3017 | -0.0131564857 | -34492.457 | 0.011628514 | 29675.3017 | -0.0131564857 | -34492.457 | 0.019375 | 0.0136518768 | 17422.2076 | -0.0183459353 | -47604.0368 | 0.00985769359 | 24582.4769 | -0.0121925543 | -38137.1619
0.1378 | 0.00760086699 | 1941.23517 | -0.010208258 | -35090.7528 | 0.00789246553 | 14813.4284 | -0.00936841254 | -21686.4833 | 0.00789246553 | 14813.4284 | -0.00936841254 | -21686.4833 | 0.1378 | 0.0109007937 | 14627.8187 | -0.0138178571 | -49362.2309 | 0.0114887081 | 29595.7961 | -0.0130027195 | -34498.4898 | 0.0114887081 | 29595.7961 | -0.0130027195 | -34498.4898 | 0.02 | 0.0136460135 | 17227.6549 | -0.018346752 | -47798.5774 | 0.00985073611 | 24430.9492 | -0.0122149948 | -38278.7845
0.1386 | 0.00749333653 | 2306.45148 | -0.0100633406 | -34845.7858 | 0.00778794405 | 14829.0801 | -0.00925235734 | -21807.5251 | 0.00778794405 | 14829.0801 | -0.00925235734 | -21807.5251 | 0.1386 | 0.010766186 | 14921.5198 | -0.0136421379 | -48989.4435 | 0.0113508133 | 29512.6932 | -0.0128522598 | -34508.0241 | 0.0113508133 | 29512.6932 | -0.0128522598 | -34508.0241 | 0.020625 | 0.0136403067 | 17038.8503 | -0.0183464009 | -47987.6526 | 0.00984409479 | 24281.267 | -0.0122369556 | -38419.6866
0.1394 | 0.0073877864 | 2668.74231 | -0.00992021493 | -34599.5951 | 0.00768521718 | 14844.9299 | -0.00913837161 | -21923.7466 | 0.00768521718 | 14844.9299 | -0.00913837161 | -21923.7466 | 0.1394 | 0.0106336697 | 15212.4055 | -0.0134683994 | -48619.4083 | 0.011214704 | 29427.7332 | -0.0127043234 | -34519.1965 | 0.011214704 | 29427.7332 | -0.0127043234 | -34519.1965 | 0.02125 | 0.0136347501 | 16855.4539 | -0.0183449835 | -48171.5696 | 0.009837758 | 24133.4758 | -0.0122584033 | -38559.7894
0.1402 | 0.00728417481 | 3028.13478 | -0.00977885842 | -34352.2761 | 0.00758424138 | 14862.7187 | -0.0090258669 | -22033.743 | 0.00758424138 | 14862.7187 | -0.0090258669 | -22033.743 | 0.1402 | 0.0105031226 | 15500.8373 | -0.0132965051 | -48251.7129 | 0.0110802653 | 29342.846 | -0.0125581417 | -34529.9702 | 0.0110802653 | 29342.846 | -0.0125581417 | -34529.9702 | 0.021875 | 0.0136293375 | 16677.151 | -0.0183425916 | -48350.6146 | 0.00983171441 | 23987.6152 | -0.0122793081 | -38699.0171
0.141 | 0.007182462 | 3384.6512 | -0.00963925348 | -34103.9365 | 0.0074849778 | 14884.0791 | -0.00891428885 | -22136.2403 | 0.0074849778 | 14884.0791 | -0.00891428885 | -22136.2403 | 0.141 | 0.0103744279 | 15787.2579 | -0.0131263095 | -47885.8593 | 0.0109473969 | 29260.1226 | -0.0124129668 | -34538.166 | 0.0109473969 | 29260.1226 | -0.0124129668 | -34538.166 | 0.0225 | 0.0136240635 | 16503.6511 | -0.0183393077 | -48525.0529 | 0.00982595296 | 23843.7203 | -0.0122996433 | -38837.2961
0.1418 | 0.00708261015 | 3738.31087 | -0.00950138716 | -33854.6934 | 0.00738739201 | 14910.5368 | -0.00880311797 | -22230.0928 | 0.00738739201 | 14910.5368 | -0.00880311797 | -22230.0928 | 0.1418 | 0.010247477 | 16072.1783 | -0.0129576623 | -47521.2811 | 0.0108160174 | 29181.7934 | -0.0122680809 | -34541.485 | 0.0108160174 | 29181.7934 | -0.0122680809 | -34541.485 | 0.023125 | 0.0136189229 | 16334.6881 | -0.0183352059 | -48695.129 | 0.00982046293 | 23701.8227 | -0.0123193851 | -38974.555
0.1426 | 0.00698458321 | 4089.13264 | -0.00936525072 | -33604.6695 | 0.0072914537 | 14943.5137 | -0.00869186982 | -22314.2788 | 0.0072914537 | 14943.5137 | -0.00869186982 | -22314.2788 | 0.1426 | 0.0101221717 | 16356.2477 | -0.0127904156 | -47157.2812 | 0.0106860694 | 29110.2491 | -0.0121228103 | -34537.4881 | 0.0106860694 | 29110.2491 | -0.0121228103 | -34537.4881 | 0.02375 | 0.0136139106 | 16170.0198 | -0.018330352 | -48861.067 | 0.00981523388 | 23561.9505 | -0.0123385125 | -39110.7241
0.1434 | 0.00688834684 | 4437.13809 | -0.00923083913 | -33353.9887 | 0.00719713636 | 14984.3308 | -0.00858009472 | -22387.8965 | 0.00719713636 | 14984.3308 | -0.00858009472 | -22387.8965 | 0.1434 | 0.00999842693 | 16640.4721 | -0.0126244349 | -46792.829 | 0.0105575237 | 29048.1479 | -0.011976545 | -34523.4898 | 0.0105575237 | 29048.1479 | -0.011976545 | -34523.4898 | 0.024375 | 0.0136090223 | 16009.4275 | -0.0183248051 | -49023.0702 | 0.00981025564 | 23424.1295 | -0.0123570072 | -39245.7356
0.1442 | 0.00679386828 | 4782.35549 | -0.00909815053 | -33102.7715 | 0.007104417 | 15034.2091 | -0.00846737681 | -22450.1611 | 0.007104417 | 15034.2091 | -0.00846737681 | -22450.1611 | 0.1442 | 0.00987617317 | 16926.6607 | -0.0124596144 | -46426.1398 | 0.0104303842 | 28998.6648 | -0.011828764 | -34496.312 | 0.0104303842 | 28998.6648 | -0.011828764 | -34496.312 | 0.025 | 0.0136042537 | 15852.7154 | -0.0183186173 | -49181.3223 | 0.00980551837 | 23288.3829 | -0.0123748536 | -39379.5229
0.145 | 0.00670111625 | 5124.82438 | -0.00896718554 | -32851.1292 | 0.00701327576 | 15130.2672 | -0.00835059105 | -22460.3867 | 0.00701327576 | 15130.2672 | -0.00835059105 | -22460.3867 | 0.145 | 0.00975535941 | 17157.335 | -0.0123013079 | -46114.8114 | 0.0103046924 | 28965.9482 | -0.0116790682 | -34451.8341 | 0.0103046924 | 28965.9482 | -0.0116790682 | -34451.8341 | 0.025625 | 0.0135996007 | 15699.7097 | -0.0183118349 | -49335.9874 | 0.00980101251 | 23154.7324 | -0.0123920384 | -39512.0213
0.145 | 0.00670111625 | 5115.99214 | -0.00896793021 | -32861.5817 | 0.00701327576 | 15094.2688 | -0.00835333248 | -22500.4047 | 0.00701327576 | 15094.2688 | -0.00835333248 | -22500.4047 | 0.145 | 0.00975535941 | 17218.1923 | -0.0122958978 | -46053.9492 | 0.0103046924 | 28989.4203 | -0.0116769504 | -34430.5705 | 0.0103046924 | 28989.4203 | -0.0116769504 | -34430.5705 | 0.02625 | 0.0135950596 | 15550.2581 | -0.0183044984 | -49487.2102 | 0.00979672879 | 23023.1978 | -0.012408551 | -39643.1677
0.147125 | 0.00646312493 | 6011.41306 | -0.00862972982 | -32195.887 | 0.00677915903 | 15212.3609 | -0.008077208 | -22649.4061 | 0.00677915903 | 15212.3609 | -0.008077208 | -22649.4061 | 0.147125 | 0.00945151889 | 17868.958 | -0.0118892164 | -45193.715 | 0.00998928262 | 28861.8323 | -0.0113197535 | -34361.7624 | 0.00998928262 | 28861.8323 | -0.0113197535 | -34361.7624 | 0.026875 | 0.0135906269 | 15404.2285 | -0.0182966439 | -49635.1175 | 0.00979265823 | 22893.7974 | -0.0124243827 | -39772.9007
0.14925 | 0.00623634288 | 6889.01253 | -0.00830236357 | -31527.1284 | 0.00655532393 | 15299.2346 | -0.00781528213 | -22809.916 | 0.00655532393 | 15299.2346 | -0.00781528213 | -22809.916 | 0.14925 | 0.00915964134 | 18571.2285 | -0.0114882891 | -44280.9373 | 0.00968435567 | 28729.6594 | -0.0109756114 | -34295.7265 | 0.00968435567 | 28729.6594 | -0.0109756114 | -34295.7265 | 0.0275 | 0.0135862991 | 15261.508 | -0.0182883027 | -49779.8181 | 0.00978879212 | 22766.5481 | -0.0124395272 | -39901.1608
0.151375 | 0.00602017811 | 7750.09276 | -0.00798532383 | -30854.8797 | 0.00634118086 | 15391.5319 | -0.00756332705 | -22943.5991 | 0.00634118086 | 15391.5319 | -0.00756332705 | -22943.5991 | 0.151375 | 0.00887998265 | 19262.8755 | -0.0110991261 | -43377.98 | 0.00939077276 | 28598.8243 | -0.0106440564 | -34227.1994 | 0.00939077276 | 28598.8243 | -0.0106440564 | -34227.1994 | 0.028125 | 0.0135820731 | 15122.0019 | -0.0182795024 | -49921.4043 | 0.00978512206 | 22641.4654 | -0.0124539803 | -40027.8907
0.1535 | 0.0058140788 | 8595.36284 | -0.0076782143 | -30179.6919 | 0.0061362077 | 15490.6487 | -0.00732005781 | -23051.0453 | 0.0061362077 | 15490.6487 | -0.00732005781 | -23051.0453 | 0.1535 | 0.00861252633 | 19942.8086 | -0.0107220619 | -42486.2135 | 0.00910895409 | 28473.6199 | -0.0103244415 | -34152.3023 | 0.00910895409 | 28473.6199 | -0.0103244415 | -34152.3023 | 0.02875 | 0.013577946 | 14985.6323 | -0.0182702672 | -50059.9525 | 0.00978163989 | 22518.5632 | -0.0124677396 | -40153.0351
0.155625 | 0.00561752841 | 9425.09698 | -0.00738070987 | -29502.4758 | 0.00593993577 | 15598.1778 | -0.0070843937 | -23132.2556 | 0.00593993577 | 15598.1778 | -0.0070843937 | -23132.2556 | 0.155625 | 0.00835704576 | 20610.071 | -0.0103571991 | -41606.8063 | 0.00883897277 | 28357.0539 | -0.0100160172 | -34068.2696 | 0.00883897277 | 28357.0539 | -0.0100160172 | -34068.2696 | 0.029375 | 0.0135739147 | 14852.3365 | -0.0182606182 | -50195.5243 | 0.00977833775 | 22397.8543 | -0.012480805 | -40276.5415
0.15775 | 0.00543004204 | 10239.2802 | -0.00709252748 | -28824.1713 | 0.00575193931 | 15715.5361 | -0.00685545698 | -23187.0489 | 0.00575193931 | 15715.5361 | -0.00685545698 | -23187.0489 | 0.15775 | 0.00811315855 | 21263.8529 | -0.0100044443 | -40740.6464 | 0.00858063892 | 28251.1232 | -0.00971799675 | -33973.2185 | 0.00858063892 | 28251.1232 | -0.00971799675 | -33973.2185 | 0.03 | 0.0135699768 | 14722.0661 | -0.0182505742 | -50328.1678 | 0.00977520805 | 22279.3495 | -0.0124931779 | -40398.3599
0.159875 | 0.00525116336 | 11037.7289 | -0.00681340661 | -28145.6135 | 0.00557182739 | 15843.7378 | -0.00663256788 | -23215.3676 | 0.00557182739 | 15843.7378 | -0.00663256788 | -23215.3676 | 0.159875 | 0.00788037369 | 21903.5392 | -0.00966354471 | -39888.2721 | 0.00833357386 | 28157.0372 | -0.00942961023 | -33865.9499 | 0.00833357386 | 28157.0372 | -0.00942961023 | -33865.9499 | 0.030625 | 0.0135661295 | 14594.7848 | -0.0182401519 | -50457.9188 | 0.00977224343 | 22163.0582 | -0.0125048617 | -40518.4432
0.162 | 0.00508046218 | 11820.1783 | -0.00654309755 | -27467.5182 | 0.00539923776 | 15983.2776 | -0.00641523596 | -23217.4813 | 0.00539923776 | 15983.2776 | -0.00641523596 | -23217.4813 | 0.162 | 0.00765813207 | 22528.766 | -0.00933412617 | -39049.8236 | 0.00809727428 | 28075.4079 | -0.00915014882 | -33745.7736 | 0.00809727428 | 28075.4079 | -0.00915014882 | -33745.7736 | 0.03125 | 0.0135623705 | 14470.4673 | -0.0182293662 | -50584.8023 | 0.00976943682 | 22048.9879 | -0.0125158614 | -40636.7477
0.164125 | 0.0049175323 | 12586.3319 | -0.00628135601 | -26790.5241 | 0.00523383185 | 16134.0951 | -0.00620314812 | -23194.091 | 0.00523383185 | 16134.0951 | -0.00620314812 | -23194.091 | 0.164125 | 0.00744584086 | 23139.4668 | -0.00901572974 | -38225.0261 | 0.00787116668 | 28006.4145 | -0.00887899896 | -33612.3565 | 0.00787116668 | 28006.4145 | -0.00887899896 | -33612.3565 | 0.031875 | 0.0135586974 | 14349.0974 | -0.0182182306 | -50708.8336 | 0.00976678139 | 21937.1441 | -0.0125261838 | -40753.2329
0.16625 | 0.00476198948 | 13335.8751 | -0.00602794226 | -26115.2457 | 0.00507529067 | 16295.5974 | -0.00599615334 | -23146.342 | 0.00507529067 | 16295.5974 | -0.00599615334 | -23146.342 | 0.16625 | 0.00724290238 | 23735.8916 | -0.00870784811 | -37413.2099 | 0.00765465255 | 27949.9512 | -0.0086156672 | -33465.5902 | 0.00765465255 | 27949.9512 | -0.0086156672 | -33465.5902 | 0.0325 | 0.013555108 | 14230.6663 | -0.0182067577 | -50830.0202 | 0.00976427056 | 21827.5304 | -0.0125358371 | -40867.8619
0.168375 | 0.00461346966 | 14068.4559 | -0.00578262331 | -25442.3026 | 0.00492331119 | 16466.7197 | -0.00579424449 | -23075.7559 | 0.00492331119 | 16466.7197 | -0.00579424449 | -23075.7559 | 0.168375 | 0.00704873787 | 24318.5879 | -0.00840996004 | -36613.3731 | 0.0074471447 | 27905.7567 | -0.00835979639 | -33305.4817 | 0.0074471447 | 27905.7567 | -0.00835979639 | -33305.4817 | 0.033125 | 0.0135516002 | 14115.1709 | -0.0181949596 | -50948.3629 | 0.009761898 | 21720.1478 | -0.0125448311 | -40980.6015
0.1705 | 0.00447162719 | 14783.6433 | -0.0055451764 | -24772.3083 | 0.00477760322 | 16646.0113 | -0.00559753724 | -22984.0979 | 0.00477760322 | 16646.0113 | -0.00559753724 | -22984.0979 | 0.1705 | 0.00686280679 | 24888.3341 | -0.00812156241 | -35824.2881 | 0.00724809568 | 27873.524 | -0.00811117348 | -33132.0707 | 0.00724809568 | 27873.524 | -0.00811117348 | -33132.0707 | 0.03375 | 0.0135481719 | 14002.6119 | -0.0181828477 | -51063.8581 | 0.00975965761 | 21614.9953 | -0.0125531769 | -41091.4226
0.172625 | 0.00433613312 | 15480.8761 | -0.00531539228 | -24105.815 | 0.00463788653 | 16831.7375 | -0.00540624639 | -22873.1983 | 0.00463788653 | 16831.7375 | -0.00540624639 | -22873.1983 | 0.172625 | 0.00668462207 | 25446.0223 | -0.0078421992 | -35044.6495 | 0.0070570189 | 27852.9801 | -0.00786972953 | -32945.3808 | 0.0070570189 | 27852.9801 | -0.00786972953 | -32945.3808 | 0.034375 | 0.0135448214 | 13892.9923 | -0.0181704337 | -51176.499 | 0.00975754351 | 21512.0691 | -0.012560887 | -41200.3002
0.17475 | 0.00420667368 | 16159.4214 | -0.00509307654 | -23443.2259 | 0.00450388843 | 17021.9943 | -0.00522065972 | -22744.7526 | 0.00450388843 | 17021.9943 | -0.00522065972 | -22744.7526 | 0.17475 | 0.00651376185 | 25992.4904 | -0.00757148657 | -34273.2611 | 0.00687350366 | 27843.9239 | -0.00763553253 | -32745.4144 | 0.00687350366 | 27843.9239 | -0.00763553253 | -32745.4144 | 0.035 | 0.0135415466 | 13786.3153 | -0.0181577291 | -51286.2771 | 0.00975555006 | 21411.3627 | -0.0125679753 | -41307.2134
0.176875 | 0.00408294891 | 16818.3627 | -0.00487804743 | -22784.7015 | 0.00437534181 | 17214.8376 | -0.0050411097 | -22600.1264 | 0.00437534181 | 17214.8376 | -0.0050411097 | -22600.1264 | 0.176875 | 0.00634987818 | 26528.3063 | -0.0073091335 | -33509.2536 | 0.00669722491 | 27846.2023 | -0.00740877335 | -32532.2036 | 0.00669722491 | 27846.2023 | -0.00740877335 | -32532.2036 | 0.035625 | 0.0135383459 | 13682.5827 | -0.018144746 | -51393.1848 | 0.00975367184 | 21312.8671 | -0.0125744569 | -41412.1456
0.179 | 0.00396467157 | 17456.6469 | -0.00467012847 | -22130.1004 | 0.00425198401 | 17408.4336 | -0.00486794302 | -22440.1984 | 0.00425198401 | 17408.4336 | -0.00486794302 | -22440.1984 | 0.179 | 0.00619270315 | 27053.5139 | -0.007054957 | -32752.324 | 0.00652794911 | 27859.604 | -0.00718974555 | -32305.9324 | 0.00652794911 | 27859.604 | -0.00718974555 | -32305.9324 | 0.03625 | 0.0135352176 | 13581.7932 | -0.0181314972 | -51497.2162 | 0.00975190364 | 21216.5703 | -0.0125803477 | -41515.0847
0.181125 | 0.00385156649 | 18073.2197 | -0.00446913435 | -21479.0111 | 0.00413355652 | 17601.2415 | -0.00470148836 | -22265.2764 | 0.00413355652 | 17601.2415 | -0.00470148836 | -22265.2764 | 0.181125 | 0.00604205294 | 27567.3507 | -0.00680889153 | -32002.9854 | 0.00636553724 | 27883.6411 | -0.00697881934 | -32067.1476 | 0.00636553724 | 27883.6411 | -0.00697881934 | -32067.1476 | 0.036875 | 0.0135321601 | 13483.9406 | -0.018117996 | -51598.3691 | 0.00975024045 | 21122.4574 | -0.0125856651 | -41616.0229
0.18325 | 0.00374337039 | 18667.2852 | -0.00427484833 | -20830.9446 | 0.00401980617 | 17792.2464 | -0.00454202247 | -22075.1262 | 0.00401980617 | 17792.2464 | -0.00454202247 | -22075.1262 | 0.18325 | 0.00589783025 | 28067.9552 | -0.00657099157 | -31262.8094 | 0.00620994641 | 27917.1875 | -0.00677641039 | -31817.0793 | 0.00620994641 | 27917.1875 | -0.00677641039 | -31817.0793 | 0.0375 | 0.0135291717 | 13389.0122 | -0.0181042568 | -51696.6471 | 0.00974867749 | 21030.5104 | -0.0125904272 | -41714.9569
0.185375 | 0.00363983246 | 19238.7299 | -0.00408698963 | -20185.7735 | 0.00391048793 | 17981.2644 | -0.00438973476 | -21869.1576 | 0.00391048793 | 17981.2644 | -0.00438973476 | -21869.1576 | 0.185375 | 0.00576002558 | 28552.0812 | -0.00634142691 | -30534.6468 | 0.00606123137 | 27957.9356 | -0.00658294382 | -31558.0938 | 0.00606123137 | 27957.9356 | -0.00658294382 | -31558.0938 | 0.038125 | 0.0135262509 | 13296.9876 | -0.018090295 | -51792.0606 | 0.00974721016 | 20940.7085 | -0.0125946531 | -41811.8876
0.1875 | 0.00354071584 | 19788.7541 | -0.00390516915 | -19544.5177 | 0.00380536992 | 18193.4831 | -0.00425171455 | -21847.5893 | 0.00380536992 | 18193.4831 | -0.00425171455 | -21847.5893 | 0.1875 | 0.00562871775 | 29180.7565 | -0.00610873326 | -29723.3354 | 0.00591954737 | 28001.6311 | -0.00639881405 | -31294.3044 | 0.00591954737 | 28001.6311 | -0.00639881405 | -31294.3044 | 0.03875 | 0.0135233963 | 13207.8367 | -0.0180761272 | -51884.6288 | 0.00974583403 | 20853.0279 | -0.0125983626 | -41906.8205
0.1875 | 0.00354071584 | 19763.5531 | -0.00391645217 | -19796.4643 | 0.00380536992 | 18169.3459 | -0.0042446907 | -21646.8157 | 0.00380536992 | 18169.3459 | -0.0042446907 | -21646.8157 | 0.1875 | 0.00562871775 | 29014.8464 | -0.00612046969 | -29822.8025 | 0.00591954737 | 28005.0042 | -0.00639428847 | -31201.2244 | 0.00591954737 | 28005.0042 | -0.00639428847 | -31201.2244 | 0.039375 | 0.0135206065 | 13121.5188 | -0.0180617711 | -51974.3806 | 0.0097445449 | 20767.4416 | -0.0126015764 | -41999.765
0.196875 | 0.0031494977 | 21842.3691 | -0.00318283659 | -16711.2221 | 0.00338512942 | 18801.2064 | -0.00361508147 | -20552.7522 | 0.00338512942 | 18801.2064 | -0.00361508147 | -20552.7522 | 0.196875 | 0.00508045234 | 30705.1908 | -0.00521855552 | -26848.4743 | 0.00532717321 | 28228.8347 | -0.00559946939 | -30028.0237 | 0.00532717321 | 28228.8347 | -0.00559946939 | -30028.0237 | 0.04 | 0.0135178799 | 13037.9816 | -0.0180472459 | -52061.3567 | 0.00974333872 | 20683.9201 | -0.0126043157 | -42090.7349
0.20625 | 0.00282357671 | 23273.9792 | -0.00258869833 | -14312.8326 | 0.00303018982 | 19722.6245 | -0.00305842639 | -19154.7819 | 0.00303018982 | 19722.6245 | -0.00305842639 | -19154.7819 | 0.20625 | 0.00462884369 | 32206.1697 | -0.00444988255 | -24032.8612 | 0.00483744791 | 28492.9257 | -0.00491456071 | -28493.4415 | 0.00483744791 | 28492.9257 | -0.00491456071 | -28493.4415 | 0.040625 | 0.0135152153 | 12957.1596 | -0.0180325717 | -52145.6102 | 0.00974221162 | 20602.4308 | -0.0126066022 | -42179.7479
0.215625 | 0.00254945358 | 23541.0765 | -0.00212224852 | -12080.8573 | 0.00272898598 | 20211.2983 | -0.00259329848 | -17522.9999 | 0.00272898598 | 20211.2983 | -0.00259329848 | -17522.9999 | 0.215625 | 0.00424957393 | 33241.751 | -0.00381062753 | -21466.4246 | 0.00442562157 | 28866.9023 | -0.00432536429 | -26851.1858 | 0.00442562157 | 28866.9023 | -0.00432536429 | -26851.1858 | 0.04125 | 0.0135126112 | 12878.9742 | -0.0180177702 | -52227.2077 | 0.00974115991 | 20522.9382 | -0.0126084583 | -42266.8252
0.225 | 0.00231606485 | 22779.8898 | -0.00176239821 | -9957.29778 | 0.00247122393 | 20060.7867 | -0.00221498307 | -15707.69 | 0.00247122393 | 20060.7867 | -0.00221498307 | -15707.69 | 0.225 | 0.0039266961 | 33587.2155 | -0.00329412425 | -19196.0826 | 0.004074741 | 29194.027 | -0.00382176856 | -25153.1065 | 0.004074741 | 29194.027 | -0.00382176856 | -25153.1065 | 0.041875 | 0.0135100663 | 12803.332 | -0.0180028639 | -52306.2303 | 0.00974018005 | 20445.4046 | -0.0126099066 | -42351.9921
0.234375 | 0.00211473941 | 21377.614 | -0.00148497768 | -8039.46601 | 0.00224835683 | 19353.0257 | -0.00191013378 | -13821.257 | 0.00224835683 | 19353.0257 | -0.00191013378 | -13821.257 | 0.234375 | 0.00364933513 | 33210.3383 | -0.00288525438 | -17207.7234 | 0.00377298951 | 29284.7737 | -0.00339549362 | -23392.8177 | 0.00377298951 | 29284.7737 | -0.00339549362 | -23392.8177 | 0.0425 | 0.0135075791 | 12730.1258 | -0.0179878767 | -52382.7741 | 0.00973926865 | 20369.7896 | -0.0126109698 | -42435.2768
0.24375 | 0.00193890809 | 19733.5624 | -0.00126701704 | -6416.80194 | 0.00205362609 | 18287.6658 | -0.00166231948 | -11971.6998 | 0.00205362609 | 18287.6658 | -0.00166231948 | -11971.6998 | 0.24375 | 0.00340966306 | 32222.4464 | -0.00256510571 | -15471.6449 | 0.00351188612 | 29016.7792 | -0.00303863696 | -21576.7612 | 0.00351188612 | 29016.7792 | -0.00303863696 | -21576.7612 | 0.043125 | 0.0135051482 | 12659.2331 | -0.0179728334 | -52456.9504 | 0.0097384225 | 20296.0504 | -0.0126116712 | -42516.7108
0.253125 | 0.00178370838 | 18141.2342 | -0.00108936525 | -5107.79956 | 0.00188186691 | 17075.6768 | -0.00145576359 | -10233.2411 | 0.00188186691 | 17075.6768 | -0.00145576359 | -10233.2411 | 0.253125 | 0.00320169795 | 30819.1587 | -0.00231433265 | -13962.5451 | 0.00328508566 | 28368.2478 | -0.00274289229 | -19745.9667 | 0.00328508566 | 28368.2478 | -0.00274289229 | -19745.9667 | 0.04375 | 0.0135027723 | 12590.5176 | -0.0179577594 | -52528.8861 | 0.00973763851 | 20224.1422 | -0.0126120338 | -42596.3287
0.2625 | 0.00164557446 | 16754.1039 | -0.000937925098 | -4059.89072 | 0.00172920942 | 15882.1918 | -0.00127755309 | -8641.20869 | 0.00172920942 | 15882.1918 | -0.00127755309 | -8641.20869 | 0.2625 | 0.0030206204 | 29221.9982 | -0.00211539033 | -12663.4423 | 0.00308759757 | 27408.1098 | -0.00249931426 | -17968.1076 | 0.00308759757 | 27408.1098 | -0.00249931426 | -17968.1076 | 0.044375 | 0.01350045 | 12523.8287 | -0.0179426809 | -52598.7229 | 0.00973691374 | 20154.0182 | -0.0126120809 | -42674.1675
0.271875 | 0.00152186675 | 15603.561 | -0.000803781203 | -3181.82314 | 0.00159275906 | 14805.2388 | -0.00111859485 | -7200.52209 | 0.00159275906 | 14805.2388 | -0.00111859485 | -7200.52209 | 0.271875 | 0.0028624014 | 27629.3705 | -0.00195381362 | -11561.1903 | 0.00291529444 | 26262.4586 | -0.00229850139 | -16315.7935 | 0.00291529444 | 26262.4586 | -0.00229850139 | -16315.7935 | 0.045 | 0.0134981796 | 12459.0031 | -0.0179276245 | -52666.6173 | 0.00973624537 | 20085.6298 | -0.0126118353 | -42750.2667
0.28125 | 0.00141057003 | 14643.0409 | -0.000682498393 | -2384.7578 | 0.00147030695 | 13878.6729 | -0.000973596457 | -5899.38976 | 0.00147030695 | 13878.6729 | -0.000973596457 | -5899.38976 | 0.28125 | 0.00272360511 | 26182.693 | -0.00181871228 | -10639.5419 | 0.00276461847 | 25073.0163 | -0.00213106998 | -14843.382 | 0.00276461847 | 25073.0163 | -0.00213106998 | -14843.382 | 0.045625 | 0.0134959599 | 12395.8653 | -0.0179126166 | -52732.7391 | 0.00973563073 | 20018.9267 | -0.0126113201 | -42824.6679
0.290625 | 0.00131007173 | 13798.0095 | -0.00057286777 | -1614.99828 | 0.00136009756 | 13089.2956 | -0.000840349176 | -4722.0804 | 0.00136009756 | 13089.2956 | -0.000840349176 | -4722.0804 | 0.290625 | 0.00260127941 | 24950.7657 | -0.00170265375 | -9873.99946 | 0.00263242006 | 23959.6021 | -0.00198829134 | -13570.9346 | 0.00263242006 | 23959.6021 | -0.00198829134 | -13570.9346 | 0.04625 | 0.0134937891 | 12334.23 | -0.0178976838 | -52797.2705 | 0.00973506726 | 19953.8573 | -0.0126105575 | -42897.4148
0.3 | 0.00121901856 | 13007.0788 | -0.000475377715 | -867.952875 | 0.001260664 | 12399.815 | -0.00071859045 | -3656.88543 | 0.001260664 | 12399.815 | -0.00071859045 | -3656.88543 | 0.3 | 0.0024928832 | 23932.7645 | -0.00160110471 | -9230.98028 | 0.00251588191 | 22994.8021 | -0.00186276523 | -12480.2848 | 0.00251588191 | 22994.8021 | -0.00186276523 | -12480.2848 | 0.046875 | 0.0134916657 | 12273.9036 | -0.0178828516 | -52860.4035 | 0.0097345525 | 19890.3688 | -0.0126095699 | -42968.5525
0.309375 | 0.00113624106 | 12245.149 | -0.000390687105 | -179.618148 | 0.00117072909 | 11770.974 | -0.000608723297 | -2697.64555 | 0.00117072909 | 11770.974 | -0.000608723297 | -2697.64555 | 0.309375 | 0.00239622471 | 23077.5423 | -0.00151160284 | -8672.10909 | 0.0024124957 | 22195.2639 | -0.00174900166 | -11524.5275 | 0.0024124957 | 22195.2639 | -0.00174900166 | -11524.5275 | 0.0475 | 0.0134895882 | 12214.6869 | -0.017868145 | -52922.3383 | 0.00973408411 | 19828.4073 | -0.0126083787 | -43038.1279
0.31875 | 0.00106072812 | 11525.0894 | -0.000318378057 | 401.439455 | 0.00108916142 | 11177.8395 | -0.000510670121 | -1839.4697 | 0.00108916142 | 11177.8395 | -0.000510670121 | -1839.4697 | 0.31875 | 0.00230940467 | 22314.2176 | -0.00143283004 | -8162.73892 | 0.00232006844 | 21530.2647 | -0.00164378403 | -10648.5816 | 0.00232006844 | 21530.2647 | -0.00164378403 | -10648.5816 | 0.048125 | 0.0134875548 | 12156.378 | -0.0178535871 | -52983.28 | 0.00973365985 | 19767.9177 | -0.0126070049 | -43106.1891
0.328125 | 0.000991629004 | 10880.0894 | -0.00025626544 | 851.939314 | 0.0010149687 | 10616.9185 | -0.000423138347 | -1071.52949 | 0.0010149687 | 10616.9185 | -0.000423138347 | -1071.52949 | 0.328125 | 0.00223077194 | 21586.3289 | -0.00136375846 | -7682.08758 | 0.00223674322 | 20944.4249 | -0.00154618582 | -9814.81904 | 0.00223674322 | 20944.4249 | -0.00154618582 | -9814.81904 | 0.04875 | 0.013485564 | 12098.7759 | -0.0178391994 | -53043.435 | 0.00973327758 | 19708.8444 | -0.012605469 | -43172.7855
0.3375 | 0.000928256178 | 10334.4258 | -0.000200540474 | 1205.22713 | 0.000947305802 | 10102.4363 | -0.000343575306 | -372.068079 | 0.000947305802 | 10102.4363 | -0.000343575306 | -372.068079 | 0.3375 | 0.00215890999 | 20879.1334 | -0.00130304062 | -7230.66425 | 0.00216102465 | 20387.6646 | -0.00145711367 | -9024.0981 | 0.00216102465 | 20387.6646 | -0.00145711367 | -9024.0981 | 0.049375 | 0.0134836138 | 12041.6845 | -0.0178250006 | -53103.0075 | 0.00973293522 | 19651.1309 | -0.0126037905 | -43237.9676
0.346875 | 0.000870059611 | 9876.01062 | -0.000147025674 | 1553.05974 | 0.000885471276 | 9651.78065 | -0.00026908984 | 286.982791 | 0.000885471276 | 9651.78065 | -0.00026908984 | 286.982791 | 0.346875 | 0.00209268074 | 20226.923 | -0.00124881499 | -6828.9473 | 0.00209180354 | 19841.7249 | -0.00137824924 | -8318.87698 | 0.00209180354 | 19841.7249 | -0.00137824924 | -8318.87698 | 0.05 | 0.0134817027 | 11984.9173 | -0.0178110065 | -53162.194 | 0.00973263079 | 19594.7197 | -0.012601988 | -43301.7871
0.35625 | 0.000816540895 | 9449.70374 | -9.3818427e-05 | 1988.10575 | 0.00082886279 | 9261.7885 | -0.000198618028 | 916.128354 | 0.00082886279 | 9261.7885 | -0.000198618028 | 916.128354 | 0.35625 | 0.00203135805 | 19684.5316 | -0.00119909824 | -6499.56209 | 0.00202837868 | 19328.8011 | -0.00131026245 | -7751.4302 | 0.00202837868 | 19328.8011 | -0.00131026245 | -7751.4302 | 0.050625 | 0.0134798289 | 11928.3026 | -0.017797229 | -53221.1785 | 0.00973236238 | 19539.553 | -0.0126000793 | -43364.2968
0.365625 | 0.000767073878 | 8995.98742 | -4.56004886e-05 | 2450.74568 | 0.000776860145 | 8879.21768 | -0.000136610499 | 1453.27449 | 0.000776860145 | 8879.21768 | -0.000136610499 | 1453.27449 | 0.365625 | 0.00197488835 | 19244.5048 | -0.00115293568 | -6223.49363 | 0.00197047602 | 18884.0573 | -0.00125016875 | -7296.52927 | 0.00197047602 | 18884.0573 | -0.00125016875 | -7296.52927 | 0.05125 | 0.0134779907 | 11871.6895 | -0.0177836756 | -53280.1259 | 0.00973212813 | 19485.5717 | -0.0125980811 | -43425.5511
0.375 | 0.000720597169 | 8565.2206 | -1.9890674e-05 | 2437.06719 | 0.000728602511 | 8562.20862 | -7.17672127e-05 | 2058.05837 | 0.000728602511 | 8562.20862 | -7.17672127e-05 | 2058.05837 | 0.375 | 0.00192431911 | 18775.9613 | -0.00110835524 | -5849.21437 | 0.00191826759 | 18470.02 | -0.00118770284 | -6684.29315 | 0.00191826759 | 18470.02 | -0.00118770284 | -6684.29315 | 0.051875 | 0.0134761862 | 11814.9542 | -0.0177703485 | -53339.1751 | 0.00973192622 | 19432.7159 | -0.0125960092 | -43485.6056
0.375 | 0.000720597169 | 8638.9804 | -7.82080493e-07 | 2779.6621 | 0.000728602511 | 8370.42038 | -9.85187566e-05 | 1663.36979 | 0.000728602511 | 8370.42038 | -9.85187566e-05 | 1663.36979 | 0.375 | 0.00192431911 | 18678.7006 | -0.0011124809 | -5859.15667 | 0.00191826759 | 18504.9933 | -0.0011873375 | -6712.60302 | 0.00191826759 | 18504.9933 | -0.0011873375 | -6712.60302 | 0.0525 | 0.0134744139 | 11758.008 | -0.0177572439 | -53398.4315 | 0.00973175489 | 19380.9243 | -0.0125938778 | -43544.5181
0.41625 | 0.000545089271 | 7142.04999 | 0.000151015726 | 3941.34454 | 0.000547739229 | 7115.00334 | 0.000117020889 | 3619.77592 | 0.000547739229 | 7115.00334 | 0.000117020889 | 3619.77592 | 0.41625 | 0.00174008268 | 17161.7572 | -0.000960404523 | -4767.27324 | 0.00173321796 | 17030.5711 | -0.000993948261 | -5114.79192 | 0.00173321796 | 17030.5711 | -0.000993948261 | -5114.79192 | 0.053125 | 0.0134726722 | 11700.8046 | -0.0177443509 | -53457.9577 | 0.0097316124 | 19330.1341 | -0.0125917005 | -43602.3485
0.4575 | 0.000413084088 | 6055.99828 | 0.000273046242 | 4916.77464 | 0.000414200222 | 6058.62119 | 0.000258741965 | 4794.91201 | 0.000414200222 | 6058.62119 | 0.000258741965 | 4794.91201 | 0.4575 | 0.00160403355 | 16005.9398 | -0.000845191405 | -3881.79733 | 0.00159802965 | 15944.027 | -0.000855747279 | -3980.45543 | 0.00159802965 | 15944.027 | -0.000855747279 | -3980.45543 | 0.05375 | 0.0134709596 | 11643.3496 | -0.0177316508 | -53517.7643 | 0.00973149704 | 19280.2802 | -0.0125894891 | -43659.1597
0.49875 | 0.000311036759 | 5232.36436 | 0.00037110143 | 5717.93925 | 0.000311679863 | 5246.12692 | 0.00036625052 | 5684.21421 | 0.000311679863 | 5246.12692 | 0.00036625052 | 5684.21421 | 0.49875 | 0.00150129958 | 15150.7527 | -0.000754523592 | -3166.94977 | 0.00149652429 | 15119.1368 | -0.000754997201 | -3163.95066 | 0.00149652429 | 15119.1368 | -0.000754997201 | -3163.95066 | 0.054375 | 0.0134692747 | 11585.7101 | -0.0177191159 | -53577.7991 | 0.0097314071 | 19231.2953 | -0.0125872543 | -43715.0182
0.54 | 0.000230661204 | 4585.13888 | 0.000449976977 | 6366.99936 | 0.000231032254 | 4597.98908 | 0.00044898348 | 6364.95992 | 0.000231032254 | 4597.98908 | 0.00044898348 | 6364.95992 | 0.54 | 0.00142227722 | 14498.7799 | -0.000682342997 | -2591.84187 | 0.00141862533 | 14478.3302 | -0.000679478949 | -2559.93387 | 0.00141862533 | 14478.3302 | -0.000679478949 | -2559.93387 | 0.055 | 0.0134676165 | 11528.025 | -0.0177067085 | -53637.9355 | 0.00973134085 | 19183.1084 | -0.0125850056 | -43769.9949
0.58125 | 0.000166473013 | 4064.90354 | 0.000513616849 | 6889.54502 | 0.000166607965 | 4071.74588 | 0.000513759105 | 6894.53305 | 0.000166607965 | 4071.74588 | 0.000513759105 | 6894.53305 | 0.58125 | 0.00136053479 | 13990.4806 | -0.000624219068 | -2126.92044 | 0.00135776993 | 13973.5027 | -0.000621040501 | -2095.94135 | 0.00135776993 | 13973.5027 | -0.000621040501 | -2095.94135 | 0.055625 | 0.0134659839 | 11470.517 | -0.0176943798 | -53697.9594 | 0.00973129657 | 19135.6445 | -0.012582751 | -43824.1659
0.6225 | 0.000114599145 | 3641.92227 | 0.000565237182 | 7310.45054 | 0.000114564198 | 3642.82739 | 0.00056543129 | 7314.27293 | 0.000114564198 | 3642.82739 | 0.00056543129 | 7314.27293 | 0.6225 | 0.00131166221 | 13588.9236 | -0.000576934797 | -1747.22409 | 0.00130954578 | 13573.4516 | -0.000574423888 | -1724.94511 | 0.00130954578 | 13573.4516 | -0.000574423888 | -1724.94511 | 0.05625 | 0.0134643763 | 11413.5051 | -0.0176820685 | -53757.5555 | 0.00973127249 | 19088.8237 | -0.0125804971 | -43877.6144
0.66375 | 7.21754621e-05 | 3295.99286 | 0.000607432139 | 7651.64459 | 7.20743678e-05 | 3293.68576 | 0.000607414209 | 7653.22788 | 7.20743678e-05 | 3293.68576 | 0.000607414209 | 7653.22788 | 0.66375 | 0.00127258904 | 13270.0279 | -0.000538156098 | -1433.43435 | 0.00127091956 | 13256.2628 | -0.000536341799 | -1418.37396 | 0.00127091956 | 13256.2628 | -0.000536341799 | -1418.37396 | 0.056875 | 0.0134627936 | 11357.4178 | -0.0176696996 | -53816.2921 | 0.0097312668 | 19042.5595 | -0.0125782492 | -43930.4311
0.705 | 3.70299217e-05 | 3011.14761 | 0.000642264366 | 7931.20865 | 3.69610663e-05 | 3008.7603 | 0.000642092247 | 7931.53023 | 3.69610663e-05 | 3008.7603 | 0.000642092247 | 7931.53023 | 0.705 | 0.00124115488 | 13016.8275 | -0.000506175296 | -1171.5119 | 0.00123977335 | 13005.2037 | -0.000504775154 | -1159.97921 | 0.00123977335 | 13005.2037 | -0.000504775154 | -1159.97921 | 0.0575 | 0.0134612358 | 11302.8077 | -0.017657183 | -53873.6048 | 0.00973127762 | 18996.7583 | -0.0125760114 | -43982.7167
0.74625 | 7.50734988e-06 | 2773.57108 | 0.000671342685 | 8163.316 | 7.52719363e-06 | 2773.17843 | 0.000671130147 | 8163.19277 | 7.52719363e-06 | 2773.17843 | 0.000671130147 | 8163.19277 | 0.74625 | 0.00121582692 | 12816.4977 | -0.000479719426 | -951.572896 | 0.00121461195 | 12806.902 | -0.00047846305 | -940.812176 | 0.00121461195 | 12806.902 | -0.00047846305 | -940.812176 | 0.058125 | 0.0134597036 | 11250.3676 | -0.017644412 | -53928.7782 | 0.00973130299 | 18951.317 | -0.0125737863 | -44034.5831
0.7875 | -1.76363911e-05 | 2571.38261 | 0.000695889651 | 8358.62205 | -1.75258303e-05 | 2573.46846 | 0.00069569833 | 8358.21067 | -1.75258303e-05 | 2573.46846 | 0.00069569833 | 8358.21067 | 0.7875 | 0.00119550898 | 12659.0967 | -0.000457814046 | -766.525263 | 0.0011943707 | 12650.817 | -0.000456556428 | -755.469107 | 0.0011943707 | 12650.817 | -0.000456556428 | -755.469107 | 0.05875 | 0.0134581983 | 11200.9469 | -0.0176312621 | -53980.9276 | 0.00973134086 | 18906.122 | -0.0125715754 | -44086.1555
0.82875 | -3.93081023e-05 | 2395.21103 | 0.000716801607 | 8524.81574 | -3.9148467e-05 | 2398.93475 | 0.000716628325 | 8523.93632 | -3.9148467e-05 | 2398.93475 | 0.000716628325 | 8523.93632 | 0.82875 | 0.00117941123 | 12537.1914 | -0.000439693305 | -610.849439 | 0.00117828604 | 12529.2337 | -0.000438406861 | -599.647272 | 0.00117828604 | 12529.2337 | -0.000438406861 | -599.647272 | 0.059375 | 0.0134567217 | 11155.5698 | -0.0176175886 | -54028.9775 | 0.00973138905 | 18861.0469 | -0.0125693788 | -44137.5753
0.87 | -5.81381318e-05 | 2238.76849 | 0.000734703875 | 8667.1403 | -5.79892805e-05 | 2242.72041 | 0.000734513242 | 8665.77857 | -5.79892805e-05 | 2242.72041 | 0.000734513242 | 8665.77857 | 0.87 | 0.00116696179 | 12445.7531 | -0.000424746955 | -479.772794 | 0.0011658073 | 12437.2398 | -0.000423461839 | -468.944315 | 0.0011658073 | 12437.2398 | -0.000423461839 | -468.944315 | 0.06 | 0.0134552767 | 11115.4545 | -0.0176032257 | -54071.6401 | 0.00973144525 | 18815.9502 | -0.0125671957 | -44189.0018
0.91125 | -7.45381002e-05 | 2098.90984 | 0.000750003704 | 8788.79051 | -7.44488589e-05 | 2101.95734 | 0.000749768242 | 8787.36128 | -7.44488589e-05 | 2101.95734 | 0.000749768242 | 8787.36128 | 0.91125 | 0.00115774865 | 12381.9261 | -0.000412495031 | -368.951715 | 0.00115653756 | 12372.3669 | -0.000411237915 | -358.721183 | 0.00115653756 | 12372.3669 | -0.000411237915 | -358.721183 | 0.060625 | 0.0134538669 | 11082.0335 | -0.0175879843 | -54107.3913 | 0.00973150698 | 18770.6732 | -0.0125650243 | -44240.6158
0.9525 | -8.87596986e-05 | 1974.94396 | 0.000762943626 | 8891.19236 | -8.8744709e-05 | 1976.7781 | 0.00076266594 | 8890.35985 | -8.8744709e-05 | 1976.7781 | 0.00076266594 | 8890.35985 | 0.9525 | 0.00115148369 | 12344.4872 | -0.000402580912 | -274.640045 | 0.0011501962 | 12333.8075 | -0.000401343113 | -264.737182 | 0.0011501962 | 12333.8075 | -0.000401343113 | -264.737182 | 0.06125 | 0.0134524969 | 11056.9759 | -0.0175716501 | -54134.4456 | 0.00973157159 | 18725.0372 | -0.012562862 | -44292.6223
0.99375 | -0.000100955643 | 1867.24263 | 0.000773657838 | 8974.26961 | -0.000100985396 | 1868.33884 | 0.000773361683 | 8974.31832 | -0.000100985396 | 1868.33884 | 0.000773361683 | 8974.31832 | 0.99375 | 0.00114798303 | 12333.0319 | -0.000394773481 | -194.187301 | 0.00114659882 | 12321.3415 | -0.000393519953 | -184.154003 | 0.00114659882 | 12321.3415 | -0.000393519953 | -184.154003 | 0.061875 | 0.0134511726 | 11042.2102 | -0.0175539816 | -54150.7287 | 0.0097316362 | 18678.8402 | -0.0125607052 | -44345.2542
1.035 | -0.00011124197 | 1775.4724 | 0.00078223424 | 9036.9006 | -0.000111249195 | 1776.37687 | 0.000781923646 | 9036.83302 | -0.000111249195 | 1776.37687 | 0.000781923646 | 9036.83302 | 1.035 | 0.00114715926 | 12347.138 | -0.000388969088 | -126.574816 | 0.00114565184 | 12334.335 | -0.000387680492 | -116.393788 | 0.00114565184 | 12334.335 | -0.000387680492 | -116.393788 | 0.0625 | 0.0134499013 | 11059.2402 | -0.0175347081 | -54135.1548 | 0.00973169771 | 18631.8539 | -0.0125585502 | -44398.7764
1.07625 | -0.000119759703 | 1697.05453 | 0.000788784783 | 9077.86751 | -0.000119660678 | 1697.20159 | 0.000788382686 | 9074.57266 | -0.000119660678 | 1697.20159 | 0.000788382686 | 9074.57266 | 1.07625 | 0.00114902165 | 12385.9755 | -0.000385184039 | -72.5626894 | 0.0011473604 | 12371.3966 | -0.000383904746 | -63.2245733 | 0.0011473604 | 12371.3966 | -0.000383904746 | -63.2245733 | 0.0625 | 0.0134499013 | 11039.949 | -0.0175347081 | -54153.849 | 0.00973169771 | 18601.9417 | -0.0125585502 | -44428.3942
1.1175 | -0.000126733159 | 1626.7375 | 0.000793526739 | 9097.69866 | -0.000126457471 | 1623.39156 | 0.000792816904 | 9085.68838 | -0.000126457471 | 1623.39156 | 0.000792816904 | 9085.68838 | 1.1175 | 0.00115368143 | 12449.0466 | -0.00038352832 | -33.8851434 | 0.0011518485 | 12431.5072 | -0.000382373877 | -27.3347016 | 0.0011518485 | 12431.5072 | -0.000382373877 | -27.3347016 | 0.063125 | 0.0134486908 | 11014.5978 | -0.0175257432 | -54181.2881 | 0.00973188496 | 18571.0443 | -0.0125537628 | -44465.0732
1.15875 | -0.000132521713 | 1558.44651 | 0.000796877528 | 9101.9036 | -0.000132038667 | 1546.84573 | 0.000795485837 | 9074.2511 | -0.000132038667 | 1546.84573 | 0.000795485837 | 9074.2511 | 1.15875 | 0.00116135901 | 12538.9562 | -0.000384151274 | -10.7966215 | 0.00115939114 | 12517.6587 | -0.000383209523 | -8.54604511 | 0.00115939114 | 12517.6587 | -0.000383209523 | -8.54604511 | 0.06375 | 0.0134474966 | 10971.2447 | -0.0175164247 | -54226.1654 | 0.0097320877 | 18540.4202 | -0.0125490248 | -44501.4091
1.2 | -0.000137661501 | 1490.85358 | 0.000799565753 | 9106.19913 | -0.000136985893 | 1603.9434 | 0.000814072005 | 9328.9612 | -0.000136985893 | 1603.9434 | 0.000814072005 | 9328.9612 | 1.2 | 0.00117239072 | 12667.3304 | -0.000387149937 | 2.8643134 | 0.00117045832 | 12644.2695 | -0.000386190648 | 3.2958587 | 0.00117045832 | 12644.2695 | -0.000386190648 | 3.2958587 | 0.064375 | 0.0134463191 | 10929.1859 | -0.0175068032 | -54269.7722 | 0.00973230492 | 18510.0562 | -0.0125443375 | -44537.4129
1.2 | -0.000137661501 | 1609.3791 | 0.000814156989 | 9340.41974 | -0.000136985893 | 1467.211 | 0.000797029251 | 9057.43696 | -0.000136985893 | 1467.211 | 0.000797029251 | 9057.43696 | [13 empty] | 0.065 | 0.013445159 | 10888.4175 | -0.0174969251 | -54312.1034 | 0.00973253566 | 18479.9446 | -0.0125397016 | -44573.0902
1.30535654 | -0.000153382724 | 1424.36384 | 0.000816208798 | 9297.69777 | -0.000152643975 | 1429.62254 | 0.000816558575 | 9299.77818 | -0.000152643975 | 1429.62254 | 0.000816558575 | 9299.77818 | [13 empty] | 0.065625 | 0.0134440164 | 10848.9283 | -0.0174868336 | -54353.1628 | 0.009732779 | 18450.0821 | -0.0125351174 | -44608.4424
1.41071308 | -0.000164397373 | 1286.72625 | 0.000816644401 | 9251.79905 | -0.000163739006 | 1295.99409 | 0.000816949974 | 9258.1453 | -0.000163739006 | 1295.99409 | 0.000816949974 | 9258.1453 | [13 empty] | 0.06625 | 0.0134428917 | 10810.7002 | -0.0174765685 | -54392.9615 | 0.00973303407 | 18420.4697 | -0.0125305849 | -44643.4669
1.51606961 | -0.000171987828 | 1182.70717 | 0.000815497256 | 9199.75576 | -0.000171492287 | 1192.29991 | 0.000815558014 | 9205.76931 | -0.000171492287 | 1192.29991 | 0.000815558014 | 9205.76931 | [13 empty] | 0.066875 | 0.0134417851 | 10773.7096 | -0.0174661664 | -54431.5171 | 0.00973330004 | 18391.1114 | -0.0125261037 | -44678.1581
1.62142615 | -0.000177358559 | 1100.68336 | 0.000813019164 | 9141.56817 | -0.000177057185 | 1108.51415 | 0.000812808614 | 9145.20569 | -0.000177057185 | 1108.51415 | 0.000812808614 | 9145.20569 | [13 empty] | 0.0675 | 0.0134406966 | 10737.9276 | -0.017455661 | -54468.8532 | 0.00973357612 | 18362.0141 | -0.0125216731 | -44712.5077
1.72678269 | -0.000181571276 | 1030.69192 | 0.000809564142 | 9078.42628 | -0.000181457007 | 1035.63645 | 0.000809150624 | 9079.05312 | -0.000181457007 | 1035.63645 | 0.000809150624 | 9079.05312 | [13 empty] | 0.068125 | 0.0134396265 | 10703.3214 | -0.0174450829 | -54504.998 | 0.00973386155 | 18333.187 | -0.0125172923 | -44746.5055
1.83213923 | -0.000185498711 | 964.331265 | 0.000805502607 | 9011.68044 | -0.000185539198 | 965.985121 | 0.000804991806 | 9009.48162 | -0.000185539198 | 965.985121 | 0.000804991806 | 9009.48162 | [13 empty] | 0.06875 | 0.0134385746 | 10669.8545 | -0.0174344604 | -54539.9841 | 0.00973415559 | 18304.6409 | -0.0125129603 | -44780.1397
1.93749576 | -0.000189797956 | 894.866485 | 0.000801162472 | 8942.34941 | -0.000189947516 | 893.443303 | 0.000800658609 | 8938.0141 | -0.000189947516 | 893.443303 | 0.000800658609 | 8938.0141 | [13 empty] | 0.069375 | 0.013437541 | 10637.4877 | -0.0174238189 | -54573.8472 | 0.00973445757 | 18276.3883 | -0.0125086758 | -44813.397
2.0428523 | -0.000194902852 | 817.398619 | 0.000796793689 | 8870.98592 | -0.000195112307 | 813.622598 | 0.000796376404 | 8865.49124 | -0.000195112307 | 813.622598 | 0.000796376404 | 8865.49124 | [13 empty] | 0.07 | 0.0134365256 | 10606.1794 | -0.0174131816 | -54606.6261 | 0.00973476682 | 18248.4421 | -0.0125044377 | -44846.2638
2.14820884 | -0.000201033648 | 728.989668 | 0.000792552827 | 8797.7522 | -0.000201257685 | 723.919915 | 0.000792266835 | 8792.16003 | -0.000201257685 | 723.919915 | 0.000792266835 | 8792.16003 | [13 empty] | 0.070625 | 0.0134355283 | 10575.8866 | -0.0174025694 | -54638.3613 | 0.00973508272 | 18220.8164 | -0.0125002445 | -44878.7256
2.25356538 | -0.000208221166 | 628.666861 | 0.000788504248 | 8722.58948 | -0.000208423282 | 623.454492 | 0.000788358935 | 8717.83681 | -0.000208423282 | 623.454492 | 0.000788358935 | 8717.83681 | [13 empty] | 0.07125 | 0.013434549 | 10546.5651 | -0.0173920012 | -54669.0953 | 0.00973540465 | 18193.5251 | -0.0124960951 | -44910.768
2.35892191 | -0.000216342121 | 517.261777 | 0.000784634452 | 8645.39759 | -0.000216497515 | 512.883382 | 0.000784610667 | 8642.10578 | -0.000216497515 | 512.883382 | 0.000784610667 | 8642.10578 | [13 empty] | 0.071875 | 0.0134335876 | 10518.17 | -0.0173814938 | -54698.8713 | 0.00973573205 | 18166.5826 | -0.0124919879 | -44942.3766
2.46427845 | -0.000225162003 | 397.071878 | 0.000780876153 | 8566.17287 | -0.000225258899 | 394.104979 | 0.000780937539 | 8564.52451 | -0.000225258899 | 394.104979 | 0.000780937539 | 8564.52451 | [13 empty] | 0.0725 | 0.0134326438 | 10490.6564 | -0.0173710622 | -54727.7332 | 0.00973606438 | 18140.0026 | -0.0124879218 | -44973.5374
2.56963499 | -0.000234381964 | 271.363938 | 0.000777138662 | 8485.08418 | -0.000234421879 | 269.87141 | 0.000777244957 | 8484.81824 | -0.000234421879 | 269.87141 | 0.000777244957 | 8484.81824 | [13 empty] | 0.073125 | 0.0134317176 | 10463.9793 | -0.0173607195 | -54755.7249 | 0.00973640109 | 18113.7989 | -0.0124838953 | -45004.2369
2.67499153 | -0.000243686542 | 143.770843 | 0.00077334114 | 8402.49913 | -0.000243683874 | 143.341928 | 0.000773460962 | 8403.05524 | -0.000243683874 | 143.341928 | 0.000773460962 | 8403.05524 | [13 empty] | 0.07375 | 0.0134308088 | 10438.0945 | -0.0173504776 | -54782.8902 | 0.00973674171 | 18087.9843 | -0.0124799074 | -45034.4623
2.78034806 | -0.000252789511 | 17.6651877 | 0.000769445292 | 8319.00434 | -0.000252770665 | 17.6207136 | 0.00076956601 | 8319.80567 | -0.000252770665 | 17.6207136 | 0.00076956601 | 8319.80567 | [13 empty] | 0.074375 | 0.0134299171 | 10412.9586 | -0.0173403465 | -54809.2721 | 0.00973708574 | 18062.5711 | -0.0124759566 | -45064.2016
2.8857046 | -0.000261475752 | -104.374939 | 0.000765484074 | 8235.49562 | -0.000261477748 | -104.666225 | 0.000765616454 | 8236.29708 | -0.000261477748 | -104.666225 | 0.000765616454 | 8236.29708 | [13 empty] | 0.075 | 0.0134290424 | 10388.5296 | -0.0173303349 | -54834.9126 | 0.00973743273 | 18037.5707 | -0.0124720421 | -45093.4438
2.99106114 | -0.000269637641 | -220.860631 | 0.000761582968 | 8153.44582 | -0.000269705899 | -221.689094 | 0.000761758371 | 8154.58959 | -0.000269705899 | -221.689094 | 0.000761758371 | 8154.58959 | [13 empty] | 0.075625 | 0.0134281844 | 10364.7665 | -0.0173204503 | -54859.8527 | 0.00973778225 | 18012.9934 | -0.0124681627 | -45122.179
3.09641768 | -0.000277305018 | -331.267992 | 0.000757970412 | 8075.49008 | -0.000277489725 | -332.550022 | 0.000758228407 | 8077.80468 | -0.000277489725 | -332.550022 | 0.000758228407 | 8077.80468 | [13 empty] | 0.07625 | 0.0134273431 | 10341.6305 | -0.0173106991 | -54884.1318 | 0.00973813388 | 17988.8487 | -0.0124643177 | -45150.3984
3.20177421 | -0.000284668293 | -435.283819 | 0.000754973939 | 8006.50022 | -0.000285018492 | -437.147925 | 0.000755338273 | 8010.45146 | -0.000285018492 | -437.147925 | 0.000755338273 | 8010.45146 | [13 empty] | 0.076875 | 0.0134265181 | 10319.0841 | -0.0173010863 | -54907.7874 | 0.00973848723 | 17965.1449 | -0.0124605061 | -45178.0944
3.30713075 | -0.00029209463 | -531.177932 | 0.000752998602 | 7955.35179 | -0.000292648928 | -525.999774 | 0.000754601301 | 7977.98705 | -0.000292648928 | -525.999774 | 0.000754601301 | 7977.98705 | [13 empty] | 0.0775 | 0.0134257094 | 10297.0921 | -0.0172916163 | -54930.8555 | 0.0097388419 | 17941.8891 | -0.0124567272 | -45205.2604
3.30713075 | -0.00029209463 | -517.238498 | 0.000754713306 | 7983.15677 | -0.000292648928 | -535.672693 | 0.00075343957 | 7958.90494 | -0.000292648928 | -535.672693 | 0.00075343957 | 7958.90494 | [13 empty] | 0.078125 | 0.0134249166 | 10275.6215 | -0.0172822922 | -54953.3698 | 0.00973919754 | 17919.0873 | -0.0124529806 | -45231.8913
3.47177421 | -0.000294009503 | -582.802276 | 0.00074461066 | 7851.10581 | -0.000294494232 | -587.681107 | 0.000744902193 | 7852.53047 | -0.000294494232 | -587.681107 | 0.000744902193 | 7852.53047 | [13 empty] | 0.07875 | 0.0134241397 | 10254.6414 | -0.0172731166 | -54975.3619 | 0.0097395538 | 17896.7443 | -0.0124492657 | -45257.9831
3.63641768 | -0.000294019754 | -630.977311 | 0.000732797064 | 7707.08407 | -0.000294406487 | -634.845471 | 0.000733098669 | 7708.80542 | -0.000294406487 | -634.845471 | 0.000733098669 | 7708.80542 | [13 empty] | 0.079375 | 0.0134233784 | 10234.1231 | -0.0172640912 | -54996.8612 | 0.00973991035 | 17874.8639 | -0.0124455822 | -45283.533
3.80106114 | -0.000292046943 | -658.431115 | 0.000720348253 | 7562.52236 | -0.000292339692 | -661.4828 | 0.000720566871 | 7563.62312 | -0.000292339692 | -661.4828 | 0.000720566871 | 7563.62312 | [13 empty] | 0.08 | 0.0134226326 | 10214.0405 | -0.017255217 | -55017.8948 | 0.00974026687 | 17853.4485 | -0.0124419299 | -45308.5395
3.9657046 | -0.000288160116 | -662.789799 | 0.000707980173 | 7426.16894 | -0.000288374334 | -664.576553 | 0.000708149705 | 7427.49835 | -0.000288374334 | -664.576553 | 0.000708149705 | 7427.49835 | [13 empty] | 0.080625 | 0.0134219021 | 10194.3697 | -0.0172464945 | -55038.4874 | 0.00974062306 | 17832.4995 | -0.0124383085 | -45333.0022
4.13034806 | -0.000282582336 | -643.967974 | 0.000696146395 | 7303.60368 | -0.000282734488 | -644.307452 | 0.000696324932 | 7305.94949 | -0.000282734488 | -644.307452 | 0.000696324932 | 7305.94949 | [13 empty] | 0.08125 | 0.0134211867 | 10175.0893 | -0.0172379236 | -55058.6615 | 0.00974097862 | 17812.0173 | -0.0124347181 | -45356.9217
4.29499153 | -0.000275666173 | -604.45204 | 0.000685112305 | 7197.35816 | -0.000275769743 | -603.646096 | 0.000685331734 | 7200.78694 | -0.000275769743 | -603.646096 | 0.000685331734 | 7200.78694 | [13 empty] | 0.081875 | 0.0134204863 | 10156.1803 | -0.0172295037 | -55078.437 | 0.00974133328 | 17792.0011 | -0.0124311587 | -45380.2998
4.45963499 | -0.000267849644 | -548.879877 | 0.000675010092 | 7107.42475 | -0.000267914613 | -547.569421 | 0.000675262085 | 7111.30903 | -0.000267914613 | -547.569421 | 0.000675262085 | 7111.30903 | [13 empty] | 0.0825 | 0.0134198008 | 10137.6259 | -0.017221234 | -55097.8315 | 0.00974168677 | 17772.4493 | -0.0124276306 | -45403.1393
4.62427845 | -0.00025960282 | -483.212947 | 0.000665878579 | 7031.97436 | -0.000259636595 | -482.10236 | 0.000666123258 | 7035.34607 | -0.000259636595 | -482.10236 | 0.000666123258 | 7035.34607 | [13 empty] | 0.083125 | 0.0134191299 | 10119.4117 | -0.0172131132 | -55116.8604 | 0.00974203884 | 17753.3592 | -0.012424134 | -45425.4439
4.78892191 | -0.000251373946 | -413.749742 | 0.00065769193 | 6968.13858 | -0.000251382532 | -413.352375 | 0.000657877776 | 6970.11479 | -0.000251382532 | -413.352375 | 0.000657877776 | 6970.11479 | [13 empty] | 0.08375 | 0.0134184736 | 10101.5256 | -0.0172051396 | -55135.5368 | 0.00974238925 | 17734.7274 | -0.0124206691 | -45447.2182
4.95356538 | -0.000243542627 | -346.182497 | 0.000650381258 | 6912.7483 | -0.000243531503 | -346.670917 | 0.000650467148 | 6912.867 | -0.000243531503 | -346.670917 | 0.000650467148 | 6912.867 | [13 empty] | 0.084375 | 0.0134178317 | 10083.9574 | -0.0171973115 | -55153.8718 | 0.00974273775 | 17716.5496 | -0.0124172366 | -45468.4677
5.11820884 | -0.000236386287 | -284.852026 | 0.000643853182 | 6862.95719 | -0.000236360934 | -286.042201 | 0.000643825711 | 6861.33807 | -0.000236360934 | -286.042201 | 0.000643825711 | 6861.33807 | [13 empty] | 0.085 | 0.013417204 | 10066.6992 | -0.0171896269 | -55171.874 | 0.00974308414 | 17698.8207 | -0.0124138368 | -45489.1984
5.2828523 | -0.0002300648 | -232.30853 | 0.000638009354 | 6816.71467 | -0.000230031168 | -233.766035 | 0.000637890894 | 6814.02214 | -0.000230031168 | -233.766035 | 0.000637890894 | 6814.02214 | [13 empty] | 0.085625 | 0.0134165905 | 10049.745 | -0.0171820837 | -55189.5506 | 0.00974342819 | 17681.5351 | -0.0124104704 | -45509.4171
5.44749576 | -0.000224626853 | -189.239145 | 0.000632771001 | 6773.0893 | -0.000224592242 | -190.467824 | 0.000632616247 | 6770.32291 | -0.000224592242 | -190.467824 | 0.000632616247 | 6770.32291 | [13 empty] | 0.08625 | 0.013415991 | 10033.0904 | -0.0171746796 | -55206.9064 | 0.0097437697 | 17664.6865 | -0.0124071381 | -45529.1314
5.61213923 | -0.000220040283 | -154.775998 | 0.000628112508 | 6732.47975 | -0.000220015133 | -155.43517 | 0.000627993535 | 6730.65026 | -0.000220015133 | -155.43517 | 0.000627993535 | 6730.65026 | [13 empty] | 0.086875 | 0.0134154054 | 10016.7329 | -0.0171674123 | -55223.945 | 0.00974410849 | 17648.2682 | -0.0124038404 | -45548.349
5.77678269 | -0.000216247293 | -127.151472 | 0.00062410808 | 6696.7869 | -0.000216248263 | -127.246901 | 0.000624090254 | 6696.55459 | -0.000216248263 | -127.246901 | 0.000624090254 | 6696.55459 | [13 empty] | 0.0875 | 0.0134148336 | 10000.6715 | -0.0171602795 | -55240.6679 | 0.00974444435 | 17632.2728 | -0.0124005782 | -45567.0783
5.94142615 | -0.000213244163 | -104.620351 | 0.000620995518 | 6669.65676 | -0.000213298553 | -104.626654 | 0.000621108859 | 6671.01248 | -0.000213298553 | -104.626654 | 0.000621108859 | 6671.01248 | [13 empty] | 0.088125 | 0.0134142754 | 9984.90661 | -0.0171532788 | -55257.0755 | 0.00974477711 | 17616.6927 | -0.0123973523 | -45585.328
6.10606961 | -0.000211183686 | -86.5214826 | 0.000619261139 | 6656.94025 | -0.000211334854 | -87.4195523 | 0.000619474058 | 6658.99868 | -0.000211334854 | -87.4195523 | 0.000619474058 | 6658.99868 | [13 empty] | 0.08875 | 0.0134137307 | 9969.43978 | -0.017146408 | -55273.1668 | 0.0097451066 | 17601.5201 | -0.0123941634 | -45603.1073
6.27071308 | -0.000210497293 | -74.3045412 | 0.000619749879 | 6667.55219 | -0.000210810085 | -77.5568078 | 0.000619954482 | 6668.50133 | -0.000210810085 | -77.5568078 | 0.000619954482 | 6668.50133 | [13 empty] | 0.089375 | 0.0134131993 | 9954.27373 | -0.0171396649 | -55288.9398 | 0.00974543266 | 17586.7466 | -0.0123910125 | -45620.4252
6.43535654 | -0.000212032475 | -72.3004459 | 0.000623804613 | 6714.94809 | -0.000212596932 | -79.8394779 | 0.000623825057 | 6712.15863 | -0.000212596932 | -79.8394779 | 0.000623825057 | 6712.15863 | [13 empty] | 0.09 | 0.0134126813 | 9939.41209 | -0.0171330472 | -55304.3913 | 0.00974575513 | 17572.364 | -0.0123879005 | -45637.2913
6.6 | -0.000217199787 | -87.9669461 | 0.000633438716 | 6819.47353 | -0.000218130483 | -102.338937 | 0.00063307641 | 6809.71704 | -0.000218130483 | -102.338937 | 0.00063307641 | 6809.71704 | [13 empty] | 0.090625 | 0.0134121763 | 9924.85923 | -0.017126553 | -55319.5174 | 0.00974607385 | 17558.3636 | -0.0123848282 | -45653.7151
[26 empty] | 0.09125 | 0.0134116844 | 9910.62013 | -0.0171201803 | -55334.3138 | 0.00974638868 | 17544.7369 | -0.0123817966 | -45669.7061
[26 empty] | 0.091875 | 0.0134112054 | 9896.70016 | -0.0171139274 | -55348.7753 | 0.0097466995 | 17531.4753 | -0.0123788066 | -45685.2741
[26 empty] | 0.0925 | 0.013410739 | 9883.10497 | -0.0171077926 | -55362.8968 | 0.00974700615 | 17518.57 | -0.0123758592 | -45700.4285
[26 empty] | 0.093125 | 0.0134102853 | 9869.84029 | -0.0171017745 | -55376.6728 | 0.00974730851 | 17506.0125 | -0.0123729553 | -45715.1788
[26 empty] | 0.09375 | 0.013409844 | 9856.91178 | -0.0170958718 | -55390.0979 | 0.00974760647 | 17493.7944 | -0.0123700959 | -45729.5345
[26 empty] | 0.094375 | 0.013409415 | 9844.32487 | -0.0170900835 | -55403.1672 | 0.00974789991 | 17481.9073 | -0.0123672819 | -45743.5046
[26 empty] | 0.095 | 0.0134089982 | 9832.08462 | -0.0170844086 | -55415.8756 | 0.00974818871 | 17470.3429 | -0.0123645142 | -45757.0983
[26 empty] | 0.095625 | 0.0134085934 | 9820.19556 | -0.0170788464 | -55428.2189 | 0.00974847276 | 17459.0933 | -0.0123617938 | -45770.3243
[26 empty] | 0.09625 | 0.0134082004 | 9808.66157 | -0.0170733964 | -55440.1935 | 0.00974875196 | 17448.1505 | -0.0123591215 | -45783.1913
[26 empty] | 0.096875 | 0.013407819 | 9797.48572 | -0.0170680583 | -55451.7963 | 0.00974902622 | 17437.507 | -0.0123564983 | -45795.7076
[26 empty] | 0.0975 | 0.0134074492 | 9786.67021 | -0.0170628319 | -55463.0255 | 0.00974929543 | 17427.1553 | -0.0123539249 | -45807.8813
[26 empty] | 0.098125 | 0.0134070906 | 9776.21619 | -0.0170577173 | -55473.8799 | 0.00974955951 | 17417.0882 | -0.0123514024 | -45819.7204
[26 empty] | 0.09875 | 0.0134067432 | 9766.12374 | -0.0170527147 | -55484.3596 | 0.00974981836 | 17407.2988 | -0.0123489315 | -45831.2323
[26 empty] | 0.099375 | 0.0134064068 | 9756.39173 | -0.0170478244 | -55494.466 | 0.00975007191 | 17397.7803 | -0.0123465129 | -45842.4246
[26 empty] | 0.1 | 0.0134060811 | 9747.01778 | -0.0170430471 | -55504.2014 | 0.00975032007 | 17388.5262 | -0.0123441477 | -45853.3043
[26 empty] | 0.100625 | 0.013405766 | 9737.99822 | -0.0170383833 | -55513.5697 | 0.00975056276 | 17379.5303 | -0.0123418363 | -45863.8782
[26 empty] | 0.10125 | 0.0134054612 | 9729.32801 | -0.017033834 | -55522.576 | 0.00975079991 | 17370.7865 | -0.0123395798 | -45874.1529
[26 empty] | 0.101875 | 0.0134051667 | 9721.00077 | -0.0170294 | -55531.2269 | 0.00975103144 | 17362.2889 | -0.0123373787 | -45884.1349
[26 empty] | 0.1025 | 0.0134048821 | 9713.00877 | -0.0170250823 | -55539.5302 | 0.00975125729 | 17354.032 | -0.0123352338 | -45893.8302
[26 empty] | 0.103125 | 0.0134046073 | 9705.34292 | -0.0170208822 | -55547.4952 | 0.0097514774 | 17346.0104 | -0.0123331457 | -45903.2447
[26 empty] | 0.10375 | 0.0134043421 | 9697.99285 | -0.0170168007 | -55555.1323 | 0.00975169169 | 17338.2189 | -0.0123311151 | -45912.3841
[26 empty] | 0.104375 | 0.0134040862 | 9690.94695 | -0.0170128391 | -55562.4534 | 0.00975190012 | 17330.6525 | -0.0123291426 | -45921.2538
[26 empty] | 0.105 | 0.0134038395 | 9684.19246 | -0.0170089986 | -55569.4714 | 0.00975210262 | 17323.3065 | -0.0123272289 | -45929.859
[26 empty] | 0.105625 | 0.0134036017 | 9677.71557 | -0.0170052805 | -55576.2003 | 0.00975229914 | 17316.1766 | -0.0123253745 | -45938.2045
[26 empty] | 0.10625 | 0.0134033727 | 9671.50156 | -0.017001686 | -55582.655 | 0.00975248963 | 17309.2584 | -0.0123235798 | -45946.2951
[26 empty] | 0.106875 | 0.0134031522 | 9665.53498 | -0.0169982163 | -55588.8512 | 0.00975267405 | 17302.5481 | -0.0123218455 | -45954.1351
[26 empty] | 0.1075 | 0.0134029401 | 9659.79977 | -0.0169948725 | -55594.8051 | 0.00975285234 | 17296.0421 | -0.012320172 | -45961.7283
[26 empty] | 0.108125 | 0.013402736 | 9654.27954 | -0.0169916556 | -55600.5335 | 0.00975302448 | 17289.7372 | -0.0123185596 | -45969.0786
[26 empty] | 0.10875 | 0.0134025399 | 9648.95777 | -0.0169885666 | -55606.053 | 0.00975319042 | 17283.6306 | -0.0123170087 | -45976.1889
[26 empty] | 0.109375 | 0.0134023515 | 9643.81809 | -0.0169856062 | -55611.3804 | 0.00975335014 | 17277.7201 | -0.0123155197 | -45983.0621
[26 empty] | 0.11 | 0.0134021707 | 9638.84458 | -0.0169827749 | -55616.5317 | 0.0097535036 | 17272.0041 | -0.0123140926 | -45989.7
[26 empty] | 0.110625 | 0.0134019971 | 9634.02207 | -0.0169800732 | -55621.5225 | 0.00975365078 | 17266.4815 | -0.0123127277 | -45996.1041
[26 empty] | 0.11125 | 0.0134018307 | 9629.33656 | -0.0169775012 | -55626.367 | 0.00975379166 | 17261.1522 | -0.012311425 | -46002.2748
[26 empty] | 0.111875 | 0.0134016711 | 9624.77556 | -0.0169750588 | -55631.0779 | 0.00975392624 | 17256.0171 | -0.0123101845 | -46008.2117
[26 empty] | 0.1125 | 0.0134015184 | 9620.32852 | -0.0169727456 | -55635.6661 | 0.0097540545 | 17251.0781 | -0.0123090058 | -46013.9131
[26 empty] | 0.113125 | 0.0134013721 | 9615.98732 | -0.0169705608 | -55640.14 | 0.00975417644 | 17246.3384 | -0.0123078888 | -46019.3763
[26 empty] | 0.11375 | 0.0134012321 | 9611.74675 | -0.0169685036 | -55644.5049 | 0.00975429207 | 17241.8027 | -0.0123068328 | -46024.5967
[26 empty] | 0.114375 | 0.0134010983 | 9607.60502 | -0.0169665723 | -55648.7628 | 0.0097544014 | 17237.4776 | -0.0123058372 | -46029.5681
[26 empty] | 0.115 | 0.0134009704 | 9603.56437 | -0.0169647653 | -55652.9118 | 0.00975450446 | 17233.3714 | -0.0123049012 | -46034.2823
[26 empty] | 0.115625 | 0.0134008481 | 9599.63163 | -0.0169630802 | -55656.9449 | 0.00975460126 | 17229.4951 | -0.0123040236 | -46038.7287
[26 empty] | 0.11625 | 0.0134007313 | 9595.81893 | -0.0169615143 | -55660.8502 | 0.00975469185 | 17225.862 | -0.0123032029 | -46042.894
[26 empty] | 0.116875 | 0.0134006198 | 9592.14428 | -0.0169600645 | -55664.6098 | 0.00975477628 | 17222.4885 | -0.0123024375 | -46046.7619
[26 empty] | 0.1175 | 0.0134005132 | 9588.6324 | -0.016958727 | -55668.1987 | 0.0097548546 | 17219.3944 | -0.0123017253 | -46050.3127
[26 empty] | 0.118125 | 0.0134004113 | 9585.31541 | -0.0169574975 | -55671.5848 | 0.00975492689 | 17216.6035 | -0.0123010639 | -46053.5227
[26 empty] | 0.11875 | 0.0134003139 | 9582.23368 | -0.0169563713 | -55674.7275 | 0.00975499324 | 17214.1436 | -0.0123004504 | -46056.3639
[26 empty] | 0.119375 | 0.0134002206 | 9579.43664 | -0.0169553429 | -55677.5769 | 0.00975505373 | 17212.0475 | -0.0122998815 | -46058.8033
[26 empty] | 0.12 | 0.013400131 | 9576.9837 | -0.0169544062 | -55680.0734 | 0.00975510848 | 17210.3535 | -0.0122993532 | -46060.8023
[26 empty] | 0.120625 | 0.0134000449 | 9574.94517 | -0.0169535545 | -55682.1459 | 0.00975515763 | 17209.1058 | -0.0122988611 | -46062.3165
[26 empty] | 0.12125 | 0.0133999617 | 9573.40322 | -0.0169527806 | -55683.7117 | 0.00975520131 | 17208.3554 | -0.0122984001 | -46063.2942
[26 empty] | 0.121875 | 0.0133998811 | 9572.45295 | -0.0169520762 | -55684.6747 | 0.00975523969 | 17208.1607 | -0.0122979643 | -46063.6763
[26 empty] | 0.1225 | 0.0133998025 | 9572.20341 | -0.0169514326 | -55684.925 | 0.00975527296 | 17208.5883 | -0.012297547 | -46063.3956
[26 empty] | 0.123125 | 0.0133997253 | 9572.77876 | -0.0169508402 | -55684.3372 | 0.00975530132 | 17209.7139 | -0.0122971407 | -46062.3751
[26 empty] | 0.12375 | 0.013399649 | 9574.31936 | -0.0169502888 | -55682.7695 | 0.00975532501 | 17211.6234 | -0.012296737 | -46060.528
[26 empty] | 0.124375 | 0.0133995727 | 9576.98309 | -0.0169497672 | -55680.0626 | 0.00975534428 | 17214.4133 | -0.0122963263 | -46057.7561
[26 empty] | 0.125 | 0.0133994958 | 9580.94649 | -0.0169492635 | -55676.0379 | 0.00975535941 | 17218.1923 | -0.0122958978 | -46053.9492
[26 empty] | 0.125625 | 0.0133995727 | 9576.98309 | -0.0169497672 | -55680.0626 | 0.00975534428 | 17214.4133 | -0.0122963263 | -46057.7561
[26 empty] | 0.12625 | 0.013399649 | 9574.31936 | -0.0169502888 | -55682.7695 | 0.00975532501 | 17211.6234 | -0.012296737 | -46060.528
[26 empty] | 0.126875 | 0.0133997253 | 9572.77876 | -0.0169508402 | -55684.3372 | 0.00975530132 | 17209.7139 | -0.0122971407 | -46062.3751
[26 empty] | 0.1275 | 0.0133998025 | 9572.20341 | -0.0169514326 | -55684.925 | 0.00975527296 | 17208.5883 | -0.012297547 | -46063.3956
[26 empty] | 0.128125 | 0.0133998811 | 9572.45295 | -0.0169520762 | -55684.6747 | 0.00975523969 | 17208.1607 | -0.0122979643 | -46063.6763
[26 empty] | 0.12875 | 0.0133999617 | 9573.40322 | -0.0169527806 | -55683.7117 | 0.00975520131 | 17208.3554 | -0.0122984001 | -46063.2942
[26 empty] | 0.129375 | 0.0134000449 | 9574.94517 | -0.0169535545 | -55682.1459 | 0.00975515763 | 17209.1058 | -0.0122988611 | -46062.3165
[26 empty] | 0.13 | 0.013400131 | 9576.9837 | -0.0169544062 | -55680.0734 | 0.00975510848 | 17210.3535 | -0.0122993532 | -46060.8023
[26 empty] | 0.130625 | 0.0134002206 | 9579.43664 | -0.0169553429 | -55677.5769 | 0.00975505373 | 17212.0475 | -0.0122998815 | -46058.8033
[26 empty] | 0.13125 | 0.0134003139 | 9582.23368 | -0.0169563713 | -55674.7275 | 0.00975499324 | 17214.1436 | -0.0123004504 | -46056.3639
[26 empty] | 0.131875 | 0.0134004113 | 9585.31541 | -0.0169574975 | -55671.5848 | 0.00975492689 | 17216.6035 | -0.0123010639 | -46053.5227
[26 empty] | 0.1325 | 0.0134005132 | 9588.6324 | -0.016958727 | -55668.1987 | 0.0097548546 | 17219.3944 | -0.0123017253 | -46050.3127
[26 empty] | 0.133125 | 0.0134006198 | 9592.14428 | -0.0169600645 | -55664.6098 | 0.00975477628 | 17222.4885 | -0.0123024375 | -46046.7619
[26 empty] | 0.13375 | 0.0134007313 | 9595.81893 | -0.0169615143 | -55660.8502 | 0.00975469185 | 17225.862 | -0.0123032029 | -46042.894
[26 empty] | 0.134375 | 0.0134008481 | 9599.63163 | -0.0169630802 | -55656.9449 | 0.00975460126 | 17229.4951 | -0.0123040236 | -46038.7287
[26 empty] | 0.135 | 0.0134009704 | 9603.56437 | -0.0169647653 | -55652.9118 | 0.00975450446 | 17233.3714 | -0.0123049012 | -46034.2823
[26 empty] | 0.135625 | 0.0134010983 | 9607.60502 | -0.0169665723 | -55648.7628 | 0.0097544014 | 17237.4776 | -0.0123058372 | -46029.5681
[26 empty] | 0.13625 | 0.0134012321 | 9611.74675 | -0.0169685036 | -55644.5049 | 0.00975429207 | 17241.8027 | -0.0123068328 | -46024.5967
[26 empty] | 0.136875 | 0.0134013721 | 9615.98732 | -0.0169705608 | -55640.14 | 0.00975417644 | 17246.3384 | -0.0123078888 | -46019.3763
[26 empty] | 0.1375 | 0.0134015184 | 9620.32852 | -0.0169727456 | -55635.6661 | 0.0097540545 | 17251.0781 | -0.0123090058 | -46013.9131
[26 empty] | 0.138125 | 0.0134016711 | 9624.77556 | -0.0169750588 | -55631.0779 | 0.00975392624 | 17256.0171 | -0.0123101845 | -46008.2117
[26 empty] | 0.13875 | 0.0134018307 | 9629.33656 | -0.0169775012 | -55626.367 | 0.00975379166 | 17261.1522 | -0.012311425 | -46002.2748
[26 empty] | 0.139375 | 0.0134019971 | 9634.02207 | -0.0169800732 | -55621.5225 | 0.00975365078 | 17266.4815 | -0.0123127277 | -45996.1041
[26 empty] | 0.14 | 0.0134021707 | 9638.84458 | -0.0169827749 | -55616.5317 | 0.0097535036 | 17272.0041 | -0.0123140926 | -45989.7
[26 empty] | 0.140625 | 0.0134023515 | 9643.81809 | -0.0169856062 | -55611.3804 | 0.00975335014 | 17277.7201 | -0.0123155197 | -45983.0621
[26 empty] | 0.14125 | 0.0134025399 | 9648.95777 | -0.0169885666 | -55606.053 | 0.00975319042 | 17283.6306 | -0.0123170087 | -45976.1889
[26 empty] | 0.141875 | 0.013402736 | 9654.27954 | -0.0169916556 | -55600.5335 | 0.00975302448 | 17289.7372 | -0.0123185596 | -45969.0786
[26 empty] | 0.1425 | 0.0134029401 | 9659.79977 | -0.0169948725 | -55594.8051 | 0.00975285234 | 17296.0421 | -0.012320172 | -45961.7283
[26 empty] | 0.143125 | 0.0134031522 | 9665.53498 | -0.0169982163 | -55588.8512 | 0.00975267405 | 17302.5481 | -0.0123218455 | -45954.1351
[26 empty] | 0.14375 | 0.0134033727 | 9671.50156 | -0.017001686 | -55582.655 | 0.00975248963 | 17309.2584 | -0.0123235798 | -45946.2951
[26 empty] | 0.144375 | 0.0134036017 | 9677.71557 | -0.0170052805 | -55576.2003 | 0.00975229914 | 17316.1766 | -0.0123253745 | -45938.2045
[26 empty] | 0.145 | 0.0134038395 | 9684.19246 | -0.0170089986 | -55569.4714 | 0.00975210262 | 17323.3065 | -0.0123272289 | -45929.859
[26 empty] | 0.145625 | 0.0134040862 | 9690.94695 | -0.0170128391 | -55562.4534 | 0.00975190012 | 17330.6525 | -0.0123291426 | -45921.2538
[26 empty] | 0.14625 | 0.0134043421 | 9697.99285 | -0.0170168007 | -55555.1323 | 0.00975169169 | 17338.2189 | -0.0123311151 | -45912.3841
[26 empty] | 0.146875 | 0.0134046073 | 9705.34292 | -0.0170208822 | -55547.4952 | 0.0097514774 | 17346.0104 | -0.0123331457 | -45903.2447
[26 empty] | 0.1475 | 0.0134048821 | 9713.00877 | -0.0170250823 | -55539.5302 | 0.00975125729 | 17354.032 | -0.0123352338 | -45893.8302
[26 empty] | 0.148125 | 0.0134051667 | 9721.00077 | -0.0170294 | -55531.2269 | 0.00975103144 | 17362.2889 | -0.0123373787 | -45884.1349
[26 empty] | 0.14875 | 0.0134054612 | 9729.32801 | -0.017033834 | -55522.576 | 0.00975079991 | 17370.7865 | -0.0123395798 | -45874.1529
[26 empty] | 0.149375 | 0.013405766 | 9737.99822 | -0.0170383833 | -55513.5697 | 0.00975056276 | 17379.5303 | -0.0123418363 | -45863.8782
[26 empty] | 0.15 | 0.0134060811 | 9747.01778 | -0.0170430471 | -55504.2014 | 0.00975032007 | 17388.5262 | -0.0123441477 | -45853.3043
[26 empty] | 0.150625 | 0.0134064068 | 9756.39173 | -0.0170478244 | -55494.466 | 0.00975007191 | 17397.7803 | -0.0123465129 | -45842.4246
[26 empty] | 0.15125 | 0.0134067432 | 9766.12374 | -0.0170527147 | -55484.3596 | 0.00974981836 | 17407.2988 | -0.0123489315 | -45831.2323
[26 empty] | 0.151875 | 0.0134070906 | 9776.21619 | -0.0170577173 | -55473.8799 | 0.00974955951 | 17417.0882 | -0.0123514024 | -45819.7204
[26 empty] | 0.1525 | 0.0134074492 | 9786.67021 | -0.0170628319 | -55463.0255 | 0.00974929543 | 17427.1553 | -0.0123539249 | -45807.8813
[26 empty] | 0.153125 | 0.013407819 | 9797.48572 | -0.0170680583 | -55451.7963 | 0.00974902622 | 17437.507 | -0.0123564983 | -45795.7076
[26 empty] | 0.15375 | 0.0134082004 | 9808.66157 | -0.0170733964 | -55440.1935 | 0.00974875196 | 17448.1505 | -0.0123591215 | -45783.1913
[26 empty] | 0.154375 | 0.0134085934 | 9820.19556 | -0.0170788464 | -55428.2189 | 0.00974847276 | 17459.0933 | -0.0123617938 | -45770.3243
[26 empty] | 0.155 | 0.0134089982 | 9832.08462 | -0.0170844086 | -55415.8756 | 0.00974818871 | 17470.3429 | -0.0123645142 | -45757.0983
[26 empty] | 0.155625 | 0.013409415 | 9844.32487 | -0.0170900835 | -55403.1672 | 0.00974789991 | 17481.9073 | -0.0123672819 | -45743.5046
[26 empty] | 0.15625 | 0.013409844 | 9856.91178 | -0.0170958718 | -55390.0979 | 0.00974760647 | 17493.7944 | -0.0123700959 | -45729.5345
[26 empty] | 0.156875 | 0.0134102853 | 9869.84029 | -0.0171017745 | -55376.6728 | 0.00974730851 | 17506.0125 | -0.0123729553 | -45715.1788
[26 empty] | 0.1575 | 0.013410739 | 9883.10497 | -0.0171077926 | -55362.8968 | 0.00974700615 | 17518.57 | -0.0123758592 | -45700.4285
[26 empty] | 0.158125 | 0.0134112054 | 9896.70016 | -0.0171139274 | -55348.7753 | 0.0097466995 | 17531.4753 | -0.0123788066 | -45685.2741
[26 empty] | 0.15875 | 0.0134116844 | 9910.62013 | -0.0171201803 | -55334.3138 | 0.00974638868 | 17544.7369 | -0.0123817966 | -45669.7061
[26 empty] | 0.159375 | 0.0134121763 | 9924.85923 | -0.017126553 | -55319.5174 | 0.00974607385 | 17558.3636 | -0.0123848282 | -45653.7151
[26 empty] | 0.16 | 0.0134126813 | 9939.41209 | -0.0171330472 | -55304.3913 | 0.00974575513 | 17572.364 | -0.0123879005 | -45637.2913
[26 empty] | 0.160625 | 0.0134131993 | 9954.27373 | -0.0171396649 | -55288.9398 | 0.00974543266 | 17586.7466 | -0.0123910125 | -45620.4252
[26 empty] | 0.16125 | 0.0134137307 | 9969.43978 | -0.017146408 | -55273.1668 | 0.0097451066 | 17601.5201 | -0.0123941634 | -45603.1073
[26 empty] | 0.161875 | 0.0134142754 | 9984.90661 | -0.0171532788 | -55257.0755 | 0.00974477711 | 17616.6927 | -0.0123973523 | -45585.328
[26 empty] | 0.1625 | 0.0134148336 | 10000.6715 | -0.0171602795 | -55240.6679 | 0.00974444435 | 17632.2728 | -0.0124005782 | -45567.0783
[26 empty] | 0.163125 | 0.0134154054 | 10016.7329 | -0.0171674123 | -55223.945 | 0.00974410849 | 17648.2682 | -0.0124038404 | -45548.349
[26 empty] | 0.16375 | 0.013415991 | 10033.0904 | -0.0171746796 | -55206.9064 | 0.0097437697 | 17664.6865 | -0.0124071381 | -45529.1314
[26 empty] | 0.164375 | 0.0134165905 | 10049.745 | -0.0171820837 | -55189.5506 | 0.00974342819 | 17681.5351 | -0.0124104704 | -45509.4171
[26 empty] | 0.165 | 0.013417204 | 10066.6992 | -0.0171896269 | -55171.874 | 0.00974308414 | 17698.8207 | -0.0124138368 | -45489.1984
[26 empty] | 0.165625 | 0.0134178317 | 10083.9574 | -0.0171973115 | -55153.8718 | 0.00974273775 | 17716.5496 | -0.0124172366 | -45468.4677
[26 empty] | 0.16625 | 0.0134184736 | 10101.5256 | -0.0172051396 | -55135.5368 | 0.00974238925 | 17734.7274 | -0.0124206691 | -45447.2182
[26 empty] | 0.166875 | 0.0134191299 | 10119.4117 | -0.0172131132 | -55116.8604 | 0.00974203884 | 17753.3592 | -0.012424134 | -45425.4439
[26 empty] | 0.1675 | 0.0134198008 | 10137.6259 | -0.017221234 | -55097.8315 | 0.00974168677 | 17772.4493 | -0.0124276306 | -45403.1393
[26 empty] | 0.168125 | 0.0134204863 | 10156.1803 | -0.0172295037 | -55078.437 | 0.00974133328 | 17792.0011 | -0.0124311587 | -45380.2998
[26 empty] | 0.16875 | 0.0134211867 | 10175.0893 | -0.0172379236 | -55058.6615 | 0.00974097862 | 17812.0173 | -0.0124347181 | -45356.9217
[26 empty] | 0.169375 | 0.0134219021 | 10194.3697 | -0.0172464945 | -55038.4874 | 0.00974062306 | 17832.4995 | -0.0124383085 | -45333.0022
[26 empty] | 0.17 | 0.0134226326 | 10214.0405 | -0.017255217 | -55017.8948 | 0.00974026687 | 17853.4485 | -0.0124419299 | -45308.5395
[26 empty] | 0.170625 | 0.0134233784 | 10234.1231 | -0.0172640912 | -54996.8612 | 0.00973991035 | 17874.8639 | -0.0124455822 | -45283.533
[26 empty] | 0.17125 | 0.0134241397 | 10254.6414 | -0.0172731166 | -54975.3619 | 0.0097395538 | 17896.7443 | -0.0124492657 | -45257.9831
[26 empty] | 0.171875 | 0.0134249166 | 10275.6215 | -0.0172822922 | -54953.3698 | 0.00973919754 | 17919.0873 | -0.0124529806 | -45231.8913
[26 empty] | 0.1725 | 0.0134257094 | 10297.0921 | -0.0172916163 | -54930.8555 | 0.0097388419 | 17941.8891 | -0.0124567272 | -45205.2604
[26 empty] | 0.173125 | 0.0134265181 | 10319.0841 | -0.0173010863 | -54907.7874 | 0.00973848723 | 17965.1449 | -0.0124605061 | -45178.0944
[26 empty] | 0.17375 | 0.0134273431 | 10341.6305 | -0.0173106991 | -54884.1318 | 0.00973813388 | 17988.8487 | -0.0124643177 | -45150.3984
[26 empty] | 0.174375 | 0.0134281844 | 10364.7665 | -0.0173204503 | -54859.8527 | 0.00973778225 | 18012.9934 | -0.0124681627 | -45122.179
[26 empty] | 0.175 | 0.0134290424 | 10388.5296 | -0.0173303349 | -54834.9126 | 0.00973743273 | 18037.5707 | -0.0124720421 | -45093.4438
[26 empty] | 0.175625 | 0.0134299171 | 10412.9586 | -0.0173403465 | -54809.2721 | 0.00973708574 | 18062.5711 | -0.0124759566 | -45064.2016
[26 empty] | 0.17625 | 0.0134308088 | 10438.0945 | -0.0173504776 | -54782.8902 | 0.00973674171 | 18087.9843 | -0.0124799074 | -45034.4623
[26 empty] | 0.176875 | 0.0134317176 | 10463.9793 | -0.0173607195 | -54755.7249 | 0.00973640109 | 18113.7989 | -0.0124838953 | -45004.2369
[26 empty] | 0.1775 | 0.0134326438 | 10490.6564 | -0.0173710622 | -54727.7332 | 0.00973606438 | 18140.0026 | -0.0124879218 | -44973.5374
[26 empty] | 0.178125 | 0.0134335876 | 10518.17 | -0.0173814938 | -54698.8713 | 0.00973573205 | 18166.5826 | -0.0124919879 | -44942.3766
[26 empty] | 0.17875 | 0.013434549 | 10546.5651 | -0.0173920012 | -54669.0953 | 0.00973540465 | 18193.5251 | -0.0124960951 | -44910.768
[26 empty] | 0.179375 | 0.0134355283 | 10575.8866 | -0.0174025694 | -54638.3613 | 0.00973508272 | 18220.8164 | -0.0125002445 | -44878.7256
[26 empty] | 0.18 | 0.0134365256 | 10606.1794 | -0.0174131816 | -54606.6261 | 0.00973476682 | 18248.4421 | -0.0125044377 | -44846.2638
[26 empty] | 0.180625 | 0.013437541 | 10637.4877 | -0.0174238189 | -54573.8472 | 0.00973445757 | 18276.3883 | -0.0125086758 | -44813.397
[26 empty] | 0.18125 | 0.0134385746 | 10669.8545 | -0.0174344604 | -54539.9841 | 0.00973415559 | 18304.6409 | -0.0125129603 | -44780.1397
[26 empty] | 0.181875 | 0.0134396265 | 10703.3214 | -0.0174450829 | -54504.998 | 0.00973386155 | 18333.187 | -0.0125172923 | -44746.5055
[26 empty] | 0.1825 | 0.0134406966 | 10737.9276 | -0.017455661 | -54468.8532 | 0.00973357612 | 18362.0141 | -0.0125216731 | -44712.5077
[26 empty] | 0.183125 | 0.0134417851 | 10773.7096 | -0.0174661664 | -54431.5171 | 0.00973330004 | 18391.1114 | -0.0125261037 | -44678.1581
[26 empty] | 0.18375 | 0.0134428917 | 10810.7002 | -0.0174765685 | -54392.9615 | 0.00973303407 | 18420.4697 | -0.0125305849 | -44643.4669
[26 empty] | 0.184375 | 0.0134440164 | 10848.9283 | -0.0174868336 | -54353.1628 | 0.009732779 | 18450.0821 | -0.0125351174 | -44608.4424
[26 empty] | 0.185 | 0.013445159 | 10888.4175 | -0.0174969251 | -54312.1034 | 0.00973253566 | 18479.9446 | -0.0125397016 | -44573.0902
[26 empty] | 0.185625 | 0.0134463191 | 10929.1859 | -0.0175068032 | -54269.7722 | 0.00973230492 | 18510.0562 | -0.0125443375 | -44537.4129
[26 empty] | 0.18625 | 0.0134474966 | 10971.2447 | -0.0175164247 | -54226.1654 | 0.0097320877 | 18540.4202 | -0.0125490248 | -44501.4091
[26 empty] | 0.186875 | 0.0134486908 | 11014.5978 | -0.0175257432 | -54181.2881 | 0.00973188496 | 18571.0443 | -0.0125537628 | -44465.0732
[26 empty] | 0.1875 | 0.0134499013 | 11059.2402 | -0.0175347081 | -54135.1548 | 0.00973169771 | 18631.8539 | -0.0125585502 | -44398.7764
[26 empty] | 0.1875 | 0.0134499013 | 11039.949 | -0.0175347081 | -54153.849 | 0.00973169771 | 18601.9417 | -0.0125585502 | -44428.3942
[26 empty] | 0.188125 | 0.0134511726 | 11042.2102 | -0.0175539816 | -54150.7287 | 0.0097316362 | 18678.8402 | -0.0125607052 | -44345.2542
[26 empty] | 0.18875 | 0.0134524969 | 11056.9759 | -0.0175716501 | -54134.4456 | 0.00973157159 | 18725.0372 | -0.012562862 | -44292.6223
[26 empty] | 0.189375 | 0.0134538669 | 11082.0335 | -0.0175879843 | -54107.3913 | 0.00973150698 | 18770.6732 | -0.0125650243 | -44240.6158
[26 empty] | 0.19 | 0.0134552767 | 11115.4545 | -0.0176032257 | -54071.6401 | 0.00973144525 | 18815.9502 | -0.0125671957 | -44189.0018
[26 empty] | 0.190625 | 0.0134567217 | 11155.5698 | -0.0176175886 | -54028.9775 | 0.00973138905 | 18861.0469 | -0.0125693788 | -44137.5753
[26 empty] | 0.19125 | 0.0134581983 | 11200.9469 | -0.0176312621 | -53980.9276 | 0.00973134086 | 18906.122 | -0.0125715754 | -44086.1555
[26 empty] | 0.191875 | 0.0134597036 | 11250.3676 | -0.017644412 | -53928.7782 | 0.00973130299 | 18951.317 | -0.0125737863 | -44034.5831
[26 empty] | 0.1925 | 0.0134612358 | 11302.8077 | -0.017657183 | -53873.6048 | 0.00973127762 | 18996.7583 | -0.0125760114 | -43982.7167
[26 empty] | 0.193125 | 0.0134627936 | 11357.4178 | -0.0176696996 | -53816.2921 | 0.0097312668 | 19042.5595 | -0.0125782492 | -43930.4311
[26 empty] | 0.19375 | 0.0134643763 | 11413.5051 | -0.0176820685 | -53757.5555 | 0.00973127249 | 19088.8237 | -0.0125804971 | -43877.6144
[26 empty] | 0.194375 | 0.0134659839 | 11470.517 | -0.0176943798 | -53697.9594 | 0.00973129657 | 19135.6445 | -0.012582751 | -43824.1659
[26 empty] | 0.195 | 0.0134676165 | 11528.025 | -0.0177067085 | -53637.9355 | 0.00973134085 | 19183.1084 | -0.0125850056 | -43769.9949
[26 empty] | 0.195625 | 0.0134692747 | 11585.7101 | -0.0177191159 | -53577.7991 | 0.0097314071 | 19231.2953 | -0.0125872543 | -43715.0182
[26 empty] | 0.19625 | 0.0134709596 | 11643.3496 | -0.0177316508 | -53517.7643 | 0.00973149704 | 19280.2802 | -0.0125894891 | -43659.1597
[26 empty] | 0.196875 | 0.0134726722 | 11700.8046 | -0.0177443509 | -53457.9577 | 0.0097316124 | 19330.1341 | -0.0125917005 | -43602.3485
[26 empty] | 0.1975 | 0.0134744139 | 11758.008 | -0.0177572439 | -53398.4315 | 0.00973175489 | 19380.9243 | -0.0125938778 | -43544.5181
[26 empty] | 0.198125 | 0.0134761862 | 11814.9542 | -0.0177703485 | -53339.1751 | 0.00973192622 | 19432.7159 | -0.0125960092 | -43485.6056
[26 empty] | 0.19875 | 0.0134779907 | 11871.6895 | -0.0177836756 | -53280.1259 | 0.00973212813 | 19485.5717 | -0.0125980811 | -43425.5511
[26 empty] | 0.199375 | 0.0134798289 | 11928.3026 | -0.017797229 | -53221.1785 | 0.00973236238 | 19539.553 | -0.0126000793 | -43364.2968
[26 empty] | 0.2 | 0.0134817027 | 11984.9173 | -0.0178110065 | -53162.194 | 0.00973263079 | 19594.7197 | -0.012601988 | -43301.7871
[26 empty] | 0.200625 | 0.0134836138 | 12041.6845 | -0.0178250006 | -53103.0075 | 0.00973293522 | 19651.1309 | -0.0126037905 | -43237.9676
[26 empty] | 0.20125 | 0.013485564 | 12098.7759 | -0.0178391994 | -53043.435 | 0.00973327758 | 19708.8444 | -0.012605469 | -43172.7855
[26 empty] | 0.201875 | 0.0134875548 | 12156.378 | -0.0178535871 | -52983.28 | 0.00973365985 | 19767.9177 | -0.0126070049 | -43106.1891
[26 empty] | 0.2025 | 0.0134895882 | 12214.6869 | -0.017868145 | -52922.3383 | 0.00973408411 | 19828.4073 | -0.0126083787 | -43038.1279
[26 empty] | 0.203125 | 0.0134916657 | 12273.9036 | -0.0178828516 | -52860.4035 | 0.0097345525 | 19890.3688 | -0.0126095699 | -42968.5525
[26 empty] | 0.20375 | 0.0134937891 | 12334.23 | -0.0178976838 | -52797.2705 | 0.00973506726 | 19953.8573 | -0.0126105575 | -42897.4148
[26 empty] | 0.204375 | 0.0134959599 | 12395.8653 | -0.0179126166 | -52732.7391 | 0.00973563073 | 20018.9267 | -0.0126113201 | -42824.6679
[26 empty] | 0.205 | 0.0134981796 | 12459.0031 | -0.0179276245 | -52666.6173 | 0.00973624537 | 20085.6298 | -0.0126118353 | -42750.2667
[26 empty] | 0.205625 | 0.01350045 | 12523.8287 | -0.0179426809 | -52598.7229 | 0.00973691374 | 20154.0182 | -0.0126120809 | -42674.1675
[26 empty] | 0.20625 | 0.0135027723 | 12590.5176 | -0.0179577594 | -52528.8861 | 0.00973763851 | 20224.1422 | -0.0126120338 | -42596.3287
[26 empty] | 0.206875 | 0.0135051482 | 12659.2331 | -0.0179728334 | -52456.9504 | 0.0097384225 | 20296.0504 | -0.0126116712 | -42516.7108
[26 empty] | 0.2075 | 0.0135075791 | 12730.1258 | -0.0179878767 | -52382.7741 | 0.00973926865 | 20369.7896 | -0.0126109698 | -42435.2768
[26 empty] | 0.208125 | 0.0135100663 | 12803.332 | -0.0180028639 | -52306.2303 | 0.00974018005 | 20445.4046 | -0.0126099066 | -42351.9921
[26 empty] | 0.20875 | 0.0135126112 | 12878.9742 | -0.0180177702 | -52227.2077 | 0.00974115991 | 20522.9382 | -0.0126084583 | -42266.8252
[26 empty] | 0.209375 | 0.0135152153 | 12957.1596 | -0.0180325717 | -52145.6102 | 0.00974221162 | 20602.4308 | -0.0126066022 | -42179.7479
[26 empty] | 0.21 | 0.0135178799 | 13037.9816 | -0.0180472459 | -52061.3567 | 0.00974333872 | 20683.9201 | -0.0126043157 | -42090.7349
[26 empty] | 0.210625 | 0.0135206065 | 13121.5188 | -0.0180617711 | -51974.3806 | 0.0097445449 | 20767.4416 | -0.0126015764 | -41999.765
[26 empty] | 0.21125 | 0.0135233963 | 13207.8367 | -0.0180761272 | -51884.6288 | 0.00974583403 | 20853.0279 | -0.0125983626 | -41906.8205
[26 empty] | 0.211875 | 0.0135262509 | 13296.9876 | -0.018090295 | -51792.0606 | 0.00974721016 | 20940.7085 | -0.0125946531 | -41811.8876
[26 empty] | 0.2125 | 0.0135291717 | 13389.0122 | -0.0181042568 | -51696.6471 | 0.00974867749 | 21030.5104 | -0.0125904272 | -41714.9569
[26 empty] | 0.213125 | 0.0135321601 | 13483.9406 | -0.018117996 | -51598.3691 | 0.00975024045 | 21122.4574 | -0.0125856651 | -41616.0229
[26 empty] | 0.21375 | 0.0135352176 | 13581.7932 | -0.0181314972 | -51497.2162 | 0.00975190364 | 21216.5703 | -0.0125803477 | -41515.0847
[26 empty] | 0.214375 | 0.0135383459 | 13682.5827 | -0.018144746 | -51393.1848 | 0.00975367184 | 21312.8671 | -0.0125744569 | -41412.1456
[26 empty] | 0.215 | 0.0135415466 | 13786.3153 | -0.0181577291 | -51286.2771 | 0.00975555006 | 21411.3627 | -0.0125679753 | -41307.2134
[26 empty] | 0.215625 | 0.0135448214 | 13892.9923 | -0.0181704337 | -51176.499 | 0.00975754351 | 21512.0691 | -0.012560887 | -41200.3002
[26 empty] | 0.21625 | 0.0135481719 | 14002.6119 | -0.0181828477 | -51063.8581 | 0.00975965761 | 21614.9953 | -0.0125531769 | -41091.4226
[26 empty] | 0.216875 | 0.0135516002 | 14115.1709 | -0.0181949596 | -50948.3629 | 0.009761898 | 21720.1478 | -0.0125448311 | -40980.6015
[26 empty] | 0.2175 | 0.013555108 | 14230.6663 | -0.0182067577 | -50830.0202 | 0.00976427056 | 21827.5304 | -0.0125358371 | -40867.8619
[26 empty] | 0.218125 | 0.0135586974 | 14349.0974 | -0.0182182306 | -50708.8336 | 0.00976678139 | 21937.1441 | -0.0125261838 | -40753.2329
[26 empty] | 0.21875 | 0.0135623705 | 14470.4673 | -0.0182293662 | -50584.8023 | 0.00976943682 | 22048.9879 | -0.0125158614 | -40636.7477
[26 empty] | 0.219375 | 0.0135661295 | 14594.7848 | -0.0182401519 | -50457.9188 | 0.00977224343 | 22163.0582 | -0.0125048617 | -40518.4432
[26 empty] | 0.22 | 0.0135699768 | 14722.0661 | -0.0182505742 | -50328.1678 | 0.00977520805 | 22279.3495 | -0.0124931779 | -40398.3599
[26 empty] | 0.220625 | 0.0135739147 | 14852.3365 | -0.0182606182 | -50195.5243 | 0.00977833775 | 22397.8543 | -0.012480805 | -40276.5415
[26 empty] | 0.22125 | 0.013577946 | 14985.6323 | -0.0182702672 | -50059.9525 | 0.00978163989 | 22518.5632 | -0.0124677396 | -40153.0351
[26 empty] | 0.221875 | 0.0135820731 | 15122.0019 | -0.0182795024 | -49921.4043 | 0.00978512206 | 22641.4654 | -0.0124539803 | -40027.8907
[26 empty] | 0.2225 | 0.0135862991 | 15261.508 | -0.0182883027 | -49779.8181 | 0.00978879212 | 22766.5481 | -0.0124395272 | -39901.1608
[26 empty] | 0.223125 | 0.0135906269 | 15404.2285 | -0.0182966439 | -49635.1175 | 0.00979265823 | 22893.7974 | -0.0124243827 | -39772.9007
[26 empty] | 0.22375 | 0.0135950596 | 15550.2581 | -0.0183044984 | -49487.2102 | 0.00979672879 | 23023.1978 | -0.012408551 | -39643.1677
[26 empty] | 0.224375 | 0.0135996007 | 15699.7097 | -0.0183118349 | -49335.9874 | 0.00980101251 | 23154.7324 | -0.0123920384 | -39512.0213
[26 empty] | 0.225 | 0.0136042537 | 15852.7154 | -0.0183186173 | -49181.3223 | 0.00980551837 | 23288.3829 | -0.0123748536 | -39379.5229
[26 empty] | 0.225625 | 0.0136090223 | 16009.4275 | -0.0183248051 | -49023.0702 | 0.00981025564 | 23424.1295 | -0.0123570072 | -39245.7356
[26 empty] | 0.22625 | 0.0136139106 | 16170.0198 | -0.018330352 | -48861.067 | 0.00981523388 | 23561.9505 | -0.0123385125 | -39110.7241
[26 empty] | 0.226875 | 0.0136189229 | 16334.6881 | -0.0183352059 | -48695.129 | 0.00982046293 | 23701.8227 | -0.0123193851 | -38974.555
[26 empty] | 0.2275 | 0.0136240635 | 16503.6511 | -0.0183393077 | -48525.0529 | 0.00982595296 | 23843.7203 | -0.0122996433 | -38837.2961
[26 empty] | 0.228125 | 0.0136293375 | 16677.151 | -0.0183425916 | -48350.6146 | 0.00983171441 | 23987.6152 | -0.0122793081 | -38699.0171
[26 empty] | 0.22875 | 0.0136347501 | 16855.4539 | -0.0183449835 | -48171.5696 | 0.009837758 | 24133.4758 | -0.0122584033 | -38559.7894
[26 empty] | 0.229375 | 0.0136403067 | 17038.8503 | -0.0183464009 | -47987.6526 | 0.00984409479 | 24281.267 | -0.0122369556 | -38419.6866
[26 empty] | 0.23 | 0.0136460135 | 17227.6549 | -0.018346752 | -47798.5774 | 0.00985073611 | 24430.9492 | -0.0122149948 | -38278.7845
[26 empty] | 0.230625 | 0.0136518768 | 17422.2076 | -0.0183459353 | -47604.0368 | 0.00985769359 | 24582.4769 | -0.0121925543 | -38137.1619
[26 empty] | 0.23125 | 0.0136579037 | 17622.8723 | -0.0183438382 | -47403.7029 | 0.00986497914 | 24735.7987 | -0.0121696704 | -37994.9008
[26 empty] | 0.231875 | 0.0136641018 | 17830.0377 | -0.018340337 | -47197.2268 | 0.00987260498 | 24890.8549 | -0.0121463836 | -37852.0873
[26 empty] | 0.2325 | 0.0136704793 | 18044.1168 | -0.0183352955 | -46984.2392 | 0.00988058362 | 25047.577 | -0.0121227379 | -37708.8126
[26 empty] | 0.233125 | 0.0136770451 | 18265.5461 | -0.0183285645 | -46764.3499 | 0.00988892782 | 25205.8854 | -0.0120987815 | -37565.1738
[26 empty] | 0.23375 | 0.013683809 | 18494.7856 | -0.018319981 | -46537.1485 | 0.00989765065 | 25365.6881 | -0.0120745667 | -37421.275
[26 empty] | 0.234375 | 0.0136907814 | 18732.3181 | -0.0183093669 | -46302.2041 | 0.00990676542 | 25526.8782 | -0.0120501505 | -37277.2288
[26 empty] | 0.235 | 0.0136979741 | 18978.6484 | -0.0182965284 | -46059.0657 | 0.00991628572 | 25689.332 | -0.0120255949 | -37133.158
[26 empty] | 0.235625 | 0.0137053995 | 19234.3025 | -0.0182812554 | -45807.262 | 0.00992622537 | 25852.9059 | -0.0120009665 | -36989.1973
[26 empty] | 0.23625 | 0.0137130715 | 19499.8268 | -0.0182633195 | -45546.3016 | 0.00993659845 | 26017.4342 | -0.0119763379 | -36845.4952
[26 empty] | 0.236875 | 0.0137210052 | 19775.7872 | -0.0182424742 | -45275.6725 | 0.00994741923 | 26182.7254 | -0.0119517871 | -36702.2165
[26 empty] | 0.2375 | 0.0137292171 | 20062.7682 | -0.0182184528 | -44994.8423 | 0.00995870224 | 26348.5588 | -0.0119273984 | -36559.5448
[26 empty] | 0.238125 | 0.0137377252 | 20361.3712 | -0.0181909681 | -44703.2574 | 0.00997046217 | 26514.6812 | -0.0119032626 | -36417.6852
[26 empty] | 0.23875 | 0.0137465495 | 20672.2144 | -0.0181597108 | -44400.3427 | 0.00998271389 | 26680.8021 | -0.0118794774 | -36276.8677
[26 empty] | 0.239375 | 0.0137557116 | 20995.9306 | -0.0181243484 | -44085.5008 | 0.00999547243 | 26846.5896 | -0.0118561481 | -36137.3507
[26 empty] | 0.24 | 0.0137652352 | 21333.1671 | -0.0180845242 | -43758.111 | 0.010008753 | 27011.6651 | -0.0118333878 | -35999.4244
[26 empty] | 0.240625 | 0.0137751464 | 21684.5834 | -0.0180398558 | -43417.5281 | 0.0100225708 | 27175.5985 | -0.0118113178 | -35863.4155
[26 empty] | 0.24125 | 0.0137854736 | 22050.8511 | -0.017989934 | -43063.0809 | 0.0100369413 | 27337.902 | -0.0117900689 | -35729.6917
[26 empty] | 0.241875 | 0.0137962481 | 22432.6519 | -0.0179343214 | -42694.0705 | 0.0100518799 | 27498.0241 | -0.0117697809 | -35598.6662
[26 empty] | 0.2425 | 0.0138075038 | 22830.6771 | -0.0178725509 | -42309.7679 | 0.010067402 | 27655.3425 | -0.0117506041 | -35470.8036
[26 empty] | 0.243125 | 0.0138192781 | 23245.6261 | -0.0178041243 | -41909.4119 | 0.0100835232 | 27809.1578 | -0.0117326998 | -35346.6259
[26 empty] | 0.24375 | 0.0138316117 | 23678.2059 | -0.0177285111 | -41492.2055 | 0.0101002588 | 27958.6846 | -0.0117162405 | -35226.718
[26 empty] | 0.244375 | 0.013844549 | 24129.1297 | -0.0176451464 | -41057.3133 | 0.0101176242 | 28103.0443 | -0.0117014114 | -35111.7355
[26 empty] | 0.245 | 0.0138581384 | 24599.1166 | -0.0175534299 | -40603.8571 | 0.0101356346 | 28241.2554 | -0.0116884106 | -35002.4112
[26 empty] | 0.245625 | 0.0138724329 | 25088.8904 | -0.0174527238 | -40130.9115 | 0.0101543051 | 28372.2247 | -0.0116774503 | -34899.5636
[26 empty] | 0.24625 | 0.0138874898 | 25599.1798 | -0.0173423512 | -39637.4992 | 0.0101736506 | 28494.7371 | -0.0116687576 | -34804.105
[26 empty] | 0.246875 | 0.013903372 | 26130.7176 | -0.0172215946 | -39122.5853 | 0.0101936857 | 28607.4445 | -0.0116625756 | -34717.0504
[26 empty] | 0.2475 | 0.0139201474 | 26684.2404 | -0.0170896937 | -38585.0711 | 0.0102144247 | 28708.8549 | -0.0116591638 | -34639.5274
[26 empty] | 0.248125 | 0.01393789 | 27260.4895 | -0.0169458436 | -38023.787 | 0.0102358816 | 28797.3202 | -0.0116588002 | -34572.7864
[26 empty] | 0.24875 | 0.0139566802 | 27860.2102 | -0.0167891929 | -37437.4853 | 0.0102580699 | 28871.0234 | -0.0116617815 | -34518.2114
[26 empty] | 0.249375 | 0.0139766049 | 28484.1533 | -0.0166188417 | -36824.831 | 0.0102810027 | 28927.9648 | -0.0116684247 | -34477.3317
[26 empty] | 0.25 | 0.0139977585 | 29133.0753 | -0.0164338394 | -36184.3933 | 0.0103046924 | 28965.9482 | -0.0116790682 | -34451.8341

## Sub 5 1.2% 10 ksi U
0.125
Group 2, Condition 3 (IFF) Sequence Step 2 - remove IFF 1.2%
PATHS ALONG Y-DIRECTION (L) | [12 empty] | PATHS ALONG X-DIRECTION (T) | [12 empty] | PATHS ALONG Z-DIRECTION (THROUGH THICKNESS)
| Midplane |  | Midplane |  | Entry |  | Entry |  | Exit |  | Exit |  |  | Midplane |  | Midplane |  | Entry |  | Entry |  | Exit |  | Exit |  |  | At bore |  | At bore |  | 0.02" away from bore |  | 0.02" away from bore
| Hoop |  | Radial |  | Hoop |  | Radial |  | Hoop |  | Radial |  |  | Hoop |  | Radial |  | Hoop |  | Radial |  | Hoop |  | Radial |  |  | Hoop |  | Radial |  | Hoop |  | Radial
Radial | Strain | Stress | Strain | Stress | Strain | Stress | Strain | Stress | Strain | Stress | Strain | Stress | Radial | Strain | Stress | Strain | Stress | Strain | Stress | Strain | Stress | Strain | Stress | Strain | Stress | z coordinate | Strain | Stress | Strain | Stress | Strain | Stress | Strain | Stress
dim, in | in/in | psi | in/in | psi | in/in | psi | in/in | psi | in/in | psi | in/in | psi | dim, in | in/in | psi | in/in | psi | in/in | psi | in/in | psi | in/in | psi | in/in | psi | in | in/in | psi | in/in | psi | in/in | psi | in/in | psi
0.125 | 0.010635548 | 364.869846 | -0.0145989329 | -56776.5382 | 0.0109078206 | 18026.0982 | -0.0139277678 | -38478.0725 | 0.0109078206 | 18026.0982 | -0.0139277678 | -38478.0725 | 0.125 | 0.0121619072 | -2077.02821 | -0.0161818237 | -51052.4922 | 0.0127210022 | 16756.0162 | -0.01565927 | -31904.0516 | 0.0127210022 | 16756.0162 | -0.01565927 | -31904.0516 | 0 | 0.0127210022 | 16756.0162 | -0.01565927 | -31904.0516 | 0.00919723522 | 17818.0206 | -0.0111104392 | -31989.4761
0.1252 | 0.0105950496 | 445.341709 | -0.0145495124 | -56684.8349 | 0.0108678202 | 18113.3231 | -0.013851515 | -38392.5268 | 0.0108678202 | 18113.3231 | -0.013851515 | -38392.5268 | 0.1252 | 0.0121185162 | -1977.07924 | -0.0161293162 | -50974.5404 | 0.0126785921 | 16850.5609 | -0.0155757965 | -31833.3347 | 0.0126785921 | 16850.5609 | -0.0155757965 | -31833.3347 | 0.000625 | 0.012701056 | 16124.0771 | -0.0158438066 | -32533.575 | 0.00917443337 | 17790.9336 | -0.0110997531 | -32010.9407
0.1254 | 0.0105547578 | 525.454007 | -0.0145003114 | -56593.5945 | 0.0108280803 | 18195.5389 | -0.0137768702 | -38311.8338 | 0.0108280803 | 18195.5389 | -0.0137768702 | -38311.8338 | 0.1254 | 0.012075593 | -1876.67946 | -0.0160772082 | -50895.9017 | 0.0126365601 | 16941.6875 | -0.0154941445 | -31765.6711 | 0.0126365601 | 16941.6875 | -0.0154941445 | -31765.6711 | 0.00125 | 0.0126822885 | 15516.5603 | -0.0160137375 | -33135.8171 | 0.00915236754 | 17744.7284 | -0.0110930546 | -32047.6751
0.1256 | 0.0105146711 | 605.315641 | -0.01445132 | -56502.6661 | 0.0107885962 | 18272.89 | -0.013703827 | -38235.8134 | 0.0107885962 | 18272.89 | -0.013703827 | -38235.8134 | 0.1256 | 0.0120331206 | -1775.88572 | -0.0160254884 | -50816.6426 | 0.0125948916 | 17029.382 | -0.0154143113 | -31701.0767 | 0.0125948916 | 17029.382 | -0.0154143113 | -31701.0767 | 0.001875 | 0.0126646088 | 14932.7502 | -0.0161700095 | -33712.1667 | 0.00913102561 | 17681.5989 | -0.0110900068 | -32098.0105
0.1258 | 0.0104747882 | 684.963772 | -0.014402534 | -56411.9967 | 0.0107493629 | 18345.4961 | -0.0136323802 | -38164.3179 | 0.0107493629 | 18345.4961 | -0.0136323802 | -38164.3179 | 0.1258 | 0.0119910817 | -1674.8024 | -0.0159741485 | -50736.8655 | 0.0125535723 | 17113.6216 | -0.0153362939 | -31639.5822 | 0.0125535723 | 17113.6216 | -0.0153362939 | -31639.5822 | 0.0025 | 0.0126479329 | 14371.9329 | -0.0163135189 | -34263.9214 | 0.00911039493 | 17603.5424 | -0.0110902942 | -32160.4344
0.126 | 0.0104351075 | 764.395643 | -0.0143539519 | -56321.588 | 0.0107103758 | 18413.4619 | -0.0135625247 | -38097.2196 | 0.0107103758 | 18413.4619 | -0.0135625247 | -38097.2196 | 0.126 | 0.0119494591 | -1573.56344 | -0.0159231823 | -50656.6986 | 0.0125125881 | 17194.3754 | -0.0152600898 | -31581.229 | 0.0125125881 | 17194.3754 | -0.0152600898 | -31581.229 | 0.003125 | 0.0126321834 | 13833.395 | -0.0164451138 | -34792.2958 | 0.00909046235 | 17512.3746 | -0.0110936213 | -32233.5781
0.1262 | 0.0103956276 | 843.591006 | -0.0143055739 | -56231.467 | 0.0106716303 | 18476.8852 | -0.0134942556 | -38034.4021 | 0.0106716303 | 18476.8852 | -0.0134942556 | -38034.4021 | 0.1262 | 0.0119082353 | -1472.32073 | -0.015872585 | -50576.2889 | 0.0124719249 | 17271.6054 | -0.015185696 | -31526.0675 | 0.0124719249 | 17271.6054 | -0.015185696 | -31526.0675 | 0.00375 | 0.0126172888 | 13316.424 | -0.0165655962 | -35298.43 | 0.00907121431 | 17409.7427 | -0.0110997117 | -32316.2055
0.1264 | 0.0103563471 | 922.526531 | -0.0142574 | -56141.6659 | 0.0106331217 | 18535.861 | -0.0134275676 | -37975.7538 | 0.0106331217 | 18535.861 | -0.0134275676 | -37975.7538 | 0.1264 | 0.0118673926 | -1371.23757 | -0.0158223521 | -50495.7968 | 0.0124315686 | 17345.2667 | -0.0151131095 | -31474.1551 | 0.0124315686 | 17345.2667 | -0.0151131095 | -31474.1551 | 0.004375 | 0.0126031836 | 12820.3083 | -0.0166757237 | -35783.3967 | 0.00905263687 | 17297.1381 | -0.0111083066 | -32407.2016
0.1266 | 0.0103172647 | 1001.18361 | -0.0142094304 | -56052.2119 | 0.0105948457 | 18590.4847 | -0.0133624546 | -37921.1642 | 0.0105948457 | 18590.4847 | -0.0133624546 | -37921.1642 | 0.1266 | 0.0118269127 | -1270.48588 | -0.0157724797 | -50415.3929 | 0.0123915047 | 17415.3075 | -0.0150423267 | -31425.5563 | 0.0123915047 | 17415.3075 | -0.0150423267 | -31425.5563 | 0.005 | 0.0125898071 | 12344.3373 | -0.0167762114 | -36248.2078 | 0.00903471582 | 17175.9086 | -0.0111191642 | -32505.563
0.1268 | 0.0102783791 | 1079.55087 | -0.0141616644 | -55963.1237 | 0.0105567978 | 18640.8535 | -0.0132989104 | -37870.5221 | 0.0105567978 | 18640.8535 | -0.0132989104 | -37870.5221 | 0.1268 | 0.0117867768 | -1170.24612 | -0.0157229636 | -50335.2566 | 0.0123517186 | 17481.6682 | -0.0149733442 | -31380.3425 | 0.0123517186 | 17481.6682 | -0.0149733442 | -31380.3425 | 0.005625 | 0.0125771038 | 11887.8017 | -0.016867734 | -36693.8203 | 0.00901743666 | 17047.2697 | -0.0111320583 | -32610.388
0.127 | 0.0102396888 | 1157.62288 | -0.0141141011 | -55874.4132 | 0.0105189738 | 18687.0661 | -0.013236928 | -37823.7149 | 0.0105189738 | 18687.0661 | -0.013236928 | -37823.7149 | 0.127 | 0.011746965 | -1070.70891 | -0.0156737998 | -50255.5767 | 0.0123121949 | 17544.2811 | -0.0149061578 | -31338.593 | 0.0123121949 | 17544.2811 | -0.0149061578 | -31338.593 | 0.00625 | 0.0125650227 | 11449.9947 | -0.0169509272 | -37121.1414 | 0.0090007847 | 16912.3153 | -0.0111467776 | -32720.8679
0.1272 | 0.0102011927 | 1235.39621 | -0.0140667394 | -55786.0907 | 0.0104813694 | 18729.2221 | -0.0131765003 | -37780.6297 | 0.0104813694 | 18729.2221 | -0.0131765003 | -37780.6297 | 0.1272 | 0.0117074569 | -972.077596 | -0.0156249842 | -50176.5525 | 0.0122729175 | 17603.0688 | -0.0148407634 | -31300.3952 | 0.0122729175 | 17603.0688 | -0.0148407634 | -31300.3952 | 0.006875 | 0.012553517 | 11030.2122 | -0.0170263896 | -37531.0337 | 0.00898474509 | 16772.0274 | -0.0111631248 | -32836.2784
0.1274 | 0.0101628894 | 1312.86437 | -0.0140195784 | -55698.1718 | 0.0104439806 | 18767.4208 | -0.0131176198 | -37741.1542 | 0.0104439806 | 18767.4208 | -0.0131176198 | -37741.1542 | 0.1274 | 0.0116682305 | -874.570944 | -0.0155765127 | -50098.3965 | 0.0122338697 | 17657.943 | -0.0147771565 | -31265.846 | 0.0122338697 | 17657.943 | -0.0147771565 | -31265.846 | 0.0075 | 0.0125425436 | 10627.7542 | -0.0170946843 | -37924.3187 | 0.00896930285 | 16627.2861 | -0.0111809153 | -32955.9717
0.1276 | 0.0101247776 | 1390.01287 | -0.0139726179 | -55610.6838 | 0.0104068034 | 18801.76 | -0.0130602792 | -37705.1786 | 0.0104068034 | 18801.76 | -0.0130602792 | -37705.1786 | 0.1276 | 0.011629263 | -778.42545 | -0.015528381 | -50021.3369 | 0.0121950334 | 17708.8036 | -0.0147153326 | -31235.0524 | 0.0121950334 | 17708.8036 | -0.0147153326 | -31235.0524 | 0.008125 | 0.0125320632 | 10241.9251 | -0.0171563404 | -38301.7808 | 0.00895444293 | 16478.8778 | -0.0111999774 | -33079.3698
0.1278 | 0.0100868561 | 1466.81566 | -0.0139258584 | -55523.6706 | 0.0103698337 | 18832.335 | -0.0130044713 | -37672.5965 | 0.0103698337 | 18832.335 | -0.0130044713 | -37672.5965 | 0.1278 | 0.0115905298 | -683.896816 | -0.0154805851 | -49945.62 | 0.0121563898 | 17755.5373 | -0.0146552868 | -31208.1318 | 0.0121563898 | 17755.5373 | -0.0146552868 | -31208.1318 | 0.00875 | 0.0125220398 | 9872.03582 | -0.0172118548 | -38664.1704 | 0.00894015025 | 16327.5038 | -0.0112201503 | -33205.9571
0.128 | 0.0100491236 | 1543.23438 | -0.0138793016 | -55437.1933 | 0.0103330678 | 18859.2384 | -0.0129501891 | -37643.3056 | 0.0103330678 | 18859.2384 | -0.0129501891 | -37643.3056 | 0.128 | 0.0115520049 | -591.260248 | -0.0154331206 | -49871.5114 | 0.0121179184 | 17798.0166 | -0.0145970143 | -31185.2134 | 0.0121179184 | 17798.0166 | -0.0145970143 | -31185.2134 | 0.009375 | 0.0125124404 | 9517.40403 | -0.0172616932 | -39012.2069 | 0.0089264097 | 16173.7878 | -0.0112412843 | -33335.2745
0.1282 | 0.0100115789 | 1619.22163 | -0.0138329495 | -55351.3257 | 0.0102965017 | 18882.561 | -0.0128974262 | -37617.207 | 0.0102965017 | 18882.561 | -0.0128974262 | -37617.207 | 0.1282 | 0.0115136607 | -500.809411 | -0.0153859828 | -49799.2952 | 0.0120795976 | 17836.0994 | -0.0145405101 | -31166.438 | 0.0120795976 | 17836.0994 | -0.0145405101 | -31166.438 | 0.01 | 0.012503235 | 9177.35591 | -0.017306292 | -39346.5805 | 0.00891320622 | 16018.2835 | -0.0112632399 | -33466.9138
0.1284 | 0.00997422091 | 1694.72953 | -0.0137868042 | -55266.1423 | 0.0102601319 | 18902.3938 | -0.0128461762 | -37594.2029 | 0.0102601319 | 18902.3938 | -0.0128461762 | -37594.2029 | 0.1284 | 0.0114754677 | -412.853977 | -0.0153391666 | -49729.2716 | 0.012041404 | 17869.6293 | -0.014485769 | -31151.9586 | 0.012041404 | 17869.6293 | -0.014485769 | -31151.9586 | 0.010625 | 0.0124943959 | 8851.22725 | -0.0173460593 | -39667.9546 | 0.00890052479 | 15861.4806 | -0.0112858871 | -33600.5115
0.1286 | 0.00993704838 | 1769.72486 | -0.0137408667 | -55181.6975 | 0.0102239545 | 18918.832 | -0.0127964327 | -37574.1919 | 0.0102239545 | 18918.832 | -0.0127964327 | -37574.1919 | 0.1286 | 0.011437394 | -327.715824 | -0.0152926651 | -49661.749 | 0.0120033125 | 17898.4366 | -0.0144327856 | -31141.9411 | 0.0120033125 | 17898.4366 | -0.0144327856 | -31141.9411 | 0.01125 | 0.0124858981 | 8538.36476 | -0.0173813767 | -39976.9676 | 0.00888835047 | 15703.8114 | -0.0113091046 | -33735.745
0.1288 | 0.00990006019 | 1844.21211 | -0.0136951349 | -55097.9935 | 0.0101879662 | 18931.9812 | -0.0127481894 | -37557.0623 | 0.0101879662 | 18931.9812 | -0.0127481894 | -37557.0623 | 0.1288 | 0.011399406 | -245.72412 | -0.0152464695 | -49597.0333 | 0.0119652961 | 17922.34 | -0.0143815543 | -31136.5647 | 0.0119652961 | 17922.34 | -0.0143815543 | -31136.5647 | 0.011875 | 0.0124777184 | 8238.12733 | -0.0174126001 | -40274.2336 | 0.00887666844 | 15545.6566 | -0.0113327798 | -33872.3271
0.129 | 0.00986325512 | 1918.26548 | -0.0136496011 | -55014.9361 | 0.0101521633 | 18979.9284 | -0.0126969235 | -37492.8741 | 0.0101521633 | 18979.9284 | -0.0126969235 | -37492.8741 | 0.129 | 0.011361467 | -128.224002 | -0.0151970235 | -49496.0237 | 0.0119273258 | 17941.1505 | -0.0143320689 | -31136.0226 | 0.0119273258 | 17941.1505 | -0.0143320689 | -31136.0226 | 0.0125 | 0.0124698361 | 7949.88738 | -0.017440061 | -40560.3444 | 0.00886546401 | 15387.3506 | -0.0113568077 | -34010.0025
0.129 | 0.00986325512 | 1946.66877 | -0.01364647 | -54970.4621 | 0.0101521633 | 18941.9651 | -0.012701439 | -37542.6815 | 0.0101521633 | 18941.9651 | -0.012701439 | -37542.6815 | 0.129 | 0.011361467 | -167.209589 | -0.0152005678 | -49535.4104 | 0.0119273258 | 17911.4057 | -0.0143346443 | -31163.4627 | 0.0119273258 | 17911.4057 | -0.0143346443 | -31163.4627 | 0.013125 | 0.012462232 | 7673.03205 | -0.0174640681 | -40835.8696 | 0.00885472262 | 15229.1862 | -0.0113810908 | -34148.5437
0.1298 | 0.00971784365 | 2256.27632 | -0.0134647267 | -54614.9279 | 0.0100106546 | 19040.8895 | -0.0124968448 | -37414.7703 | 0.0100106546 | 19040.8895 | -0.0124968448 | -37414.7703 | 0.1298 | 0.0112039059 | 241.450186 | -0.0150022259 | -49188.0738 | 0.0117698593 | 18003.6224 | -0.0141131312 | -31139.5023 | 0.0117698593 | 18003.6224 | -0.0141131312 | -31139.5023 | 0.01375 | 0.0124548885 | 7406.9645 | -0.0174849081 | -41101.3577 | 0.00884442992 | 15071.4191 | -0.0114055387 | -34287.7475
0.1306 | 0.00957539858 | 2565.07205 | -0.0132857527 | -54261.3454 | 0.00987214593 | 19078.6864 | -0.0123074098 | -37358.6878 | 0.00987214593 | 19078.6864 | -0.0123074098 | -37358.6878 | 0.1306 | 0.0110494314 | 609.350006 | -0.0148101342 | -48877.6625 | 0.0116151477 | 18076.3406 | -0.013902677 | -31131.2455 | 0.0116151477 | 18076.3406 | -0.013902677 | -31131.2455 | 0.014375 | 0.0124477899 | 7151.10503 | -0.0175028469 | -41357.3364 | 0.00883457171 | 14914.2724 | -0.0114300671 | -34427.4321
0.1314 | 0.00943583172 | 2872.96872 | -0.0131094522 | -53909.5504 | 0.0097365108 | 19096.1078 | -0.0121277765 | -37321.8007 | 0.0097365108 | 19096.1078 | -0.0121277765 | -37321.8007 | 0.1314 | 0.010897965 | 974.3162 | -0.0146207189 | -48566.1305 | 0.0114631434 | 18130.7938 | -0.0137025491 | -31137.6239 | 0.0114631434 | 18130.7938 | -0.0137025491 | -31137.6239 | 0.015 | 0.0124409214 | 6904.89227 | -0.0175181307 | -41604.313 | 0.00882513403 | 14757.9401 | -0.0114545981 | -34567.4342
0.1322 | 0.00929905966 | 3179.90333 | -0.0129357355 | -53559.3884 | 0.00960363127 | 19095.8101 | -0.0119571126 | -37301.4194 | 0.00960363127 | 19095.8101 | -0.0119571126 | -37301.4194 | 0.1322 | 0.010749421 | 1336.00832 | -0.0144339246 | -48253.9927 | 0.0113137812 | 18168.7046 | -0.0135119698 | -31157.0731 | 0.0113137812 | 18168.7046 | -0.0135119698 | -31157.0731 | 0.015625 | 0.01243427 | 6667.78419 | -0.0175309871 | -41842.7747 | 0.00881610311 | 14602.5905 | -0.0114790596 | -34707.6064
0.133 | 0.00916500351 | 3485.83141 | -0.0127645186 | -53210.7171 | 0.00947339775 | 19080.3427 | -0.0117945977 | -37294.9726 | 0.00947339775 | 19080.3427 | -0.0117945977 | -37294.9726 | 0.133 | 0.0106037071 | 1694.35397 | -0.0142496801 | -47941.4789 | 0.01116698 | 18191.8612 | -0.0133301347 | -31187.9357 | 0.01116698 | 18191.8612 | -0.0133301347 | -31187.9357 | 0.01625 | 0.0124278234 | 6439.25912 | -0.0175416261 | -42073.1884 | 0.00880746543 | 14448.3697 | -0.0115033847 | -34847.8148
0.1338 | 0.00903358859 | 3790.72191 | -0.0125957239 | -52863.4091 | 0.00934570862 | 19052.162 | -0.011639426 | -37299.9981 | 0.00934570862 | 19052.162 | -0.011639426 | -37299.9981 | 0.1338 | 0.0104607243 | 2049.26945 | -0.0140679062 | -47628.8103 | 0.0110226452 | 18201.9117 | -0.0131562271 | -31228.6578 | 0.0110226452 | 18201.9117 | -0.0131562271 | -31228.6578 | 0.016875 | 0.0124215706 | 6218.81664 | -0.0175502408 | -42296.0009 | 0.0087992077 | 14295.4038 | -0.0115275117 | -34987.9375
0.1346 | 0.00890474418 | 4094.55268 | -0.0124292794 | -52517.3537 | 0.00922046985 | 19013.6386 | -0.0114908093 | -37314.1408 | 0.00922046985 | 19013.6386 | -0.0114908093 | -37314.1408 | 0.1346 | 0.0103203674 | 2400.56619 | -0.0138885196 | -47316.2938 | 0.0108806699 | 18200.3103 | -0.012989427 | -31277.8422 | 0.0108806699 | 18200.3103 | -0.012989427 | -31277.8422 | 0.0175 | 0.0124155014 | 6005.9784 | -0.0175570089 | -42511.6388 | 0.0087913169 | 14143.8023 | -0.0115513837 | -35127.8622
0.1354 | 0.00877840327 | 4397.30665 | -0.0122651197 | -52172.4592 | 0.00909759471 | 18967.0572 | -0.0113479792 | -37335.1548 | 0.00909759471 | 18967.0572 | -0.0113479792 | -37335.1548 | 0.1354 | 0.0101825258 | 2747.97091 | -0.0137114343 | -47004.3049 | 0.0107409379 | 18188.3584 | -0.0128289173 | -31334.2124 | 0.0107409379 | 18188.3584 | -0.0128289173 | -31334.2124 | 0.018125 | 0.0124096065 | 5800.28882 | -0.0175620932 | -42720.5085 | 0.00878378026 | 13993.6597 | -0.0115749483 | -35267.4849
0.1362 | 0.00865450231 | 4698.96861 | -0.012103185 | -51828.6539 | 0.00897700334 | 18914.6145 | -0.0112101905 | -37360.9091 | 0.00897700334 | 18914.6145 | -0.0112101905 | -37360.9091 | 0.1362 | 0.0100470844 | 3091.20144 | -0.0135365615 | -46693.2156 | 0.0106033259 | 18167.2935 | -0.012673887 | -31396.5315 | 0.0106033259 | 18167.2935 | -0.012673887 | -31396.5315 | 0.01875 | 0.0124038774 | 5601.31571 | -0.0175656425 | -42922.996 | 0.00877658526 | 13845.058 | -0.0115981575 | -35406.7088
0.137 | 0.00853298103 | 4999.52274 | -0.0119434219 | -51485.887 | 0.00885862245 | 18858.4142 | -0.011076723 | -37389.3932 | 0.00885862245 | 18858.4142 | -0.011076723 | -37389.3932 | 0.137 | 0.00991392455 | 3430.05348 | -0.0133638077 | -46383.3107 | 0.0104677063 | 18138.3902 | -0.0125235327 | -31463.5106 | 0.0104677063 | 18138.3902 | -0.0125235327 | -31463.5106 | 0.019375 | 0.0123983064 | 5408.65075 | -0.0175677925 | -43119.4665 | 0.0087697197 | 13698.0682 | -0.0116209671 | -35545.4426
0.1378 | 0.00841378217 | 5298.95072 | -0.0117857828 | -51144.1286 | 0.00874238497 | 18800.4617 | -0.0109468843 | -37418.7235 | 0.00874238497 | 18800.4617 | -0.0109468843 | -37418.7235 | 0.1378 | 0.00978292575 | 3764.46771 | -0.0131930731 | -46074.7224 | 0.0103339507 | 18103.0464 | -0.0123770595 | -31533.7312 | 0.0103339507 | 18103.0464 | -0.0123770595 | -31533.7312 | 0.02 | 0.0123928861 | 5221.90987 | -0.0175686668 | -43310.2648 | 0.00876317161 | 13552.7522 | -0.011643337 | -35683.6001
0.1386 | 0.00829685136 | 5597.2307 | -0.011630226 | -50803.3694 | 0.0086282297 | 18742.6601 | -0.010820012 | -37447.1477 | 0.0086282297 | 18742.6601 | -0.010820012 | -37447.1477 | 0.1386 | 0.00965396689 | 4094.56002 | -0.0130242486 | -45767.4006 | 0.0102019331 | 18062.8398 | -0.0122336816 | -31605.5966 | 0.0102019331 | 18062.8398 | -0.0122336816 | -31605.5966 | 0.020625 | 0.01238761 | 5040.73352 | -0.0175683775 | -43495.7148 | 0.00875692934 | 13409.1642 | -0.0116652304 | -35821.0987
0.1394 | 0.00818213685 | 5894.33678 | -0.0114767157 | -50463.6195 | 0.00851610099 | 18686.8064 | -0.0106954753 | -37473.0483 | 0.00851610099 | 18686.8064 | -0.0106954753 | -37473.0483 | 0.1394 | 0.00952692827 | 4420.61162 | -0.0128572149 | -45461.1228 | 0.0100715336 | 18019.5472 | -0.0120926239 | -31677.3175 | 0.0100715336 | 18019.5472 | -0.0120926239 | -31677.3175 | 0.02125 | 0.012382472 | 4864.78682 | -0.017567026 | -43676.1195 | 0.00875098152 | 13267.3516 | -0.0116866143 | -35957.8596
0.1402 | 0.00806958942 | 6190.2394 | -0.0113252212 | -50124.9064 | 0.00840594843 | 18634.5904 | -0.0105726767 | -37494.9426 | 0.00840594843 | 18634.5904 | -0.0105726767 | -37494.9426 | 0.1402 | 0.00940169348 | 4743.02926 | -0.0126918418 | -45155.5326 | 0.00994264265 | 17975.1337 | -0.0119531257 | -31746.9281 | 0.00994264265 | 17975.1337 | -0.0119531257 | -31746.9281 | 0.021875 | 0.0123774664 | 4693.75954 | -0.0175647038 | -43851.7609 | 0.00874531704 | 13127.3565 | -0.0117074587 | -36093.8061
0.141 | 0.00795916218 | 6484.90629 | -0.0111757175 | -49787.2725 | 0.00829772655 | 18587.5952 | -0.0104510532 | -37511.4821 | 0.00829772655 | 18587.5952 | -0.0104510532 | -37511.4821 | 0.141 | 0.00927815159 | 5062.29976 | -0.0125279901 | -44850.1854 | 0.00981516519 | 17931.7236 | -0.0118144465 | -31812.3164 | 0.00981516519 | 17931.7236 | -0.0118144465 | -31812.3164 | 0.0225 | 0.0123725879 | 4527.36599 | -0.017561493 | -44022.9004 | 0.00873992513 | 12989.2163 | -0.0117277368 | -36228.8643
0.1418 | 0.00785081041 | 6778.30425 | -0.0110281843 | -49450.7721 | 0.00819139449 | 18547.2988 | -0.010330077 | -37521.4489 | 0.00819139449 | 18547.2988 | -0.010330077 | -37521.4489 | 0.1418 | 0.00915619948 | 5378.9766 | -0.0123655152 | -44544.5655 | 0.00968902502 | 17891.5802 | -0.0116758755 | -31871.2477 | 0.00968902502 | 17891.5802 | -0.0116758755 | -31871.2477 | 0.023125 | 0.0123678317 | 4365.34479 | -0.0175574675 | -44189.7784 | 0.00873479527 | 12852.9646 | -0.0117474248 | -36362.9621
0.1426 | 0.00774449147 | 7070.40154 | -0.0108826057 | -49115.4673 | 0.00808691573 | 18515.0767 | -0.0102092557 | -37523.7521 | 0.00808691573 | 18515.0767 | -0.0102092557 | -37523.7521 | 0.1426 | 0.00903574429 | 5693.75006 | -0.012204275 | -44238.0232 | 0.00956416951 | 17857.1289 | -0.0115367458 | -31921.3444 | 0.00956416951 | 17857.1289 | -0.0115367458 | -31921.3444 | 0.02375 | 0.0123631933 | 4207.45853 | -0.0175526931 | -44352.615 | 0.00872991724 | 12718.6318 | -0.0117665017 | -36496.0291
0.1434 | 0.00764016462 | 7361.17108 | -0.01073897 | -48781.4236 | 0.00798425775 | 18492.2053 | -0.0100881318 | -37517.423 | 0.00798425775 | 18492.2053 | -0.0100881318 | -37517.423 | 0.1434 | 0.008916706 | 6007.66621 | -0.0120441401 | -43929.5713 | 0.00944057418 | 17831.0679 | -0.0113964534 | -31959.9817 | 0.00944057418 | 17831.0679 | -0.0113964534 | -31959.9817 | 0.024375 | 0.0123586685 | 4053.49321 | -0.0175472283 | -44511.6098 | 0.00872528114 | 12586.2457 | -0.0117849491 | -36627.9967
0.1442 | 0.00753779094 | 7650.59427 | -0.0105972687 | -48448.7053 | 0.00788339173 | 18479.8628 | -0.00996628228 | -37501.6125 | 0.00788339173 | 18479.8628 | -0.00996628228 | -37501.6125 | 0.1442 | 0.00879902005 | 6322.57359 | -0.0118850098 | -43617.4649 | 0.00931824745 | 17816.6246 | -0.0112544828 | -31984.0433 | 0.00931824745 | 17816.6246 | -0.0112544828 | -31984.0433 | 0.025 | 0.0123542532 | 3903.25765 | -0.0175411253 | -44666.9424 | 0.00872087731 | 12455.8317 | -0.0118027514 | -36758.7976
0.145 | 0.00743733325 | 7938.66557 | -0.0104574962 | -48117.3695 | 0.00778429218 | 18514.3464 | -0.00984066056 | -37437.0313 | 0.00778429218 | 18514.3464 | -0.00984066056 | -37437.0313 | 0.145 | 0.00868264006 | 6581.01369 | -0.0117322419 | -43359.3106 | 0.00919723522 | 17818.0206 | -0.0111104392 | -31989.4761 | 0.00919723522 | 17818.0206 | -0.0111104392 | -31989.4761 | 0.025625 | 0.0123499439 | 3756.58275 | -0.0175344299 | -44818.7732 | 0.00871669641 | 12327.4135 | -0.0118198952 | -36888.3662
0.145 | 0.00743733325 | 7929.78934 | -0.0104582453 | -48127.9102 | 0.00778429218 | 18479.1283 | -0.00984331637 | -37475.5908 | 0.00778429218 | 18479.1283 | -0.00984331637 | -37475.5908 | 0.145 | 0.00868264006 | 6641.89043 | -0.0117268323 | -43298.4746 | 0.00919723522 | 17841.1947 | -0.0111083552 | -31968.7111 | 0.00919723522 | 17841.1947 | -0.0111083552 | -31968.7111 | 0.02625 | 0.012345737 | 3613.32064 | -0.0175271827 | -44967.2434 | 0.00871272939 | 12201.0128 | -0.0118363698 | -37016.6387
0.147125 | 0.00717977224 | 8687.69147 | -0.0100975727 | -47258.3348 | 0.00752994465 | 18442.4076 | -0.00954451555 | -37430.9604 | 0.00752994465 | 18442.4076 | -0.00954451555 | -37430.9604 | 0.147125 | 0.0083899446 | 7361.80558 | -0.0113341759 | -42573.3957 | 0.00889363726 | 17799.5527 | -0.0107654835 | -32026.2517 | 0.00889363726 | 17799.5527 | -0.0107654835 | -32026.2517 | 0.026875 | 0.0123416293 | 3473.34367 | -0.0175194193 | -45112.4761 | 0.00870896745 | 12076.6498 | -0.0118521665 | -37143.5526
0.14925 | 0.0069346135 | 9436.52422 | -0.00974903219 | -46397.1732 | 0.00728706748 | 18384.3268 | -0.009261169 | -37407.8416 | 0.00728706748 | 18384.3268 | -0.009261169 | -37407.8416 | 0.14925 | 0.00810837605 | 8127.44719 | -0.0109463311 | -41787.2012 | 0.00859968871 | 17747.1085 | -0.0104346829 | -32077.9719 | 0.00859968871 | 17747.1085 | -0.0104346829 | -32077.9719 | 0.0275 | 0.0123376176 | 3336.54331 | -0.0175111711 | -45254.5768 | 0.00870540211 | 11954.3433 | -0.0118672788 | -37269.0478
0.151375 | 0.00670117337 | 10176.8933 | -0.00941201754 | -45543.1465 | 0.0070549823 | 18340.0901 | -0.00898903005 | -37368.4478 | 0.0070549823 | 18340.0901 | -0.00898903005 | -37368.4478 | 0.151375 | 0.00783826063 | 8877.15328 | -0.0105693869 | -41002.9251 | 0.00831631893 | 17690.3148 | -0.0101155661 | -32119.3295 | 0.00831631893 | 17690.3148 | -0.0101155661 | -32119.3295 | 0.028125 | 0.0123336992 | 3202.829 | -0.0175024654 | -45393.6345 | 0.00870202512 | 11834.1107 | -0.0118817025 | -37393.0659
0.1535 | 0.00647881681 | 10908.8805 | -0.00908604292 | -44696.0297 | 0.00683308614 | 18310.4864 | -0.00872671934 | -37312.5548 | 0.00683308614 | 18310.4864 | -0.00872671934 | -37312.5548 | 0.1535 | 0.00757964557 | 9610.28492 | -0.0102037486 | -40222.5592 | 0.00804400974 | 17633.929 | -0.00980756019 | -32147.0976 | 0.00804400974 | 17633.929 | -0.00980756019 | -32147.0976 | 0.02875 | 0.0123298713 | 3072.12681 | -0.0174933261 | -45529.7225 | 0.00869882856 | 11715.9678 | -0.0118954353 | -37515.551
0.155625 | 0.00626695171 | 11632.1923 | -0.00877070186 | -43856.0274 | 0.00662083667 | 18296.5485 | -0.00847307067 | -37239.4322 | 0.00662083667 | 18296.5485 | -0.00847307067 | -37239.4322 | 0.155625 | 0.00733236194 | 10326.3022 | -0.00984958222 | -39447.8309 | 0.00778289012 | 17581.3715 | -0.00950998305 | -32159.101 | 0.00778289012 | 17581.3715 | -0.00950998305 | -32159.101 | 0.029375 | 0.0123261313 | 2944.3781 | -0.0174837745 | -45662.8995 | 0.00869580471 | 11599.9288 | -0.0119084767 | -37636.4493
0.15775 | 0.00606502434 | 12346.2989 | -0.00846563732 | -43023.436 | 0.00641774088 | 18299.1785 | -0.00822712876 | -37148.2393 | 0.00641774088 | 18299.1785 | -0.00822712876 | -37148.2393 | 0.15775 | 0.00709607969 | 11024.7786 | -0.0095068516 | -38680.1356 | 0.00753282095 | 17535.0107 | -0.00922210915 | -32153.9917 | 0.00753282095 | 17535.0107 | -0.00922210915 | -32153.9917 | 0.03 | 0.0123224767 | 2819.53797 | -0.017473829 | -45793.2109 | 0.00869294617 | 11486.0066 | -0.0119208282 | -37755.7103
0.159875 | 0.00587251565 | 13050.5479 | -0.00817052133 | -42198.5036 | 0.00622334641 | 18318.9176 | -0.00798814339 | -37038.3222 | 0.00622334641 | 18318.9176 | -0.00798814339 | -37038.3222 | 0.159875 | 0.00687035536 | 11705.4486 | -0.00917535612 | -37920.4739 | 0.00729346974 | 17496.3943 | -0.00894322439 | -32131.0548 | 0.00729346974 | 17496.3943 | -0.00894322439 | -32131.0548 | 0.030625 | 0.0123189053 | 2697.57378 | -0.0174635062 | -45920.6899 | 0.00869024577 | 11374.212 | -0.0119324931 | -37873.2859
0.162 | 0.00568893818 | 13744.2471 | -0.00788504263 | -41381.4096 | 0.00603723482 | 18355.8263 | -0.00775556 | -36909.4083 | 0.00603723482 | 18355.8263 | -0.00775556 | -36909.4083 | 0.162 | 0.00665467312 | 12368.2657 | -0.00885476886 | -37169.4095 | 0.00706437529 | 17466.4442 | -0.00867267051 | -32090.0397 | 0.00706437529 | 17466.4442 | -0.00867267051 | -32090.0397 | 0.03125 | 0.0123154148 | 2578.46353 | -0.0174528208 | -46045.359 | 0.00868769659 | 11264.5543 | -0.0119434764 | -37989.1314
0.164125 | 0.00551383331 | 14426.7096 | -0.00760890062 | -40572.3012 | 0.00585901606 | 18409.4465 | -0.00752900703 | -36761.7043 | 0.00585901606 | 18409.4465 | -0.00752900703 | -36761.7043 | 0.164125 | 0.0064484796 | 13013.4504 | -0.00854467425 | -36427.0558 | 0.00684500256 | 17445.6251 | -0.0084098798 | -32031.0113 | 0.00684500256 | 17445.6251 | -0.0084098798 | -32031.0113 | 0.031875 | 0.012312003 | 2462.19412 | -0.0174417863 | -46167.2315 | 0.00868529198 | 11157.0405 | -0.0119537847 | -38103.2055
0.16625 | 0.00534676885 | 15097.264 | -0.00734180389 | -39771.3409 | 0.00568832389 | 18478.8209 | -0.00730828003 | -36595.9027 | 0.00568832389 | 18478.8209 | -0.00730828003 | -36595.9027 | 0.16625 | 0.00625121314 | 13641.5116 | -0.00824460472 | -35693.0999 | 0.00663478823 | 17434.094 | -0.00815440048 | -31954.2233 | 0.00663478823 | 17434.094 | -0.00815440048 | -31954.2233 | 0.0325 | 0.0123086682 | 2348.75972 | -0.0174304153 | -46286.3127 | 0.00868302552 | 11051.6757 | -0.0119634262 | -38215.4706
0.168375 | 0.00518733671 | 15755.232 | -0.00708347199 | -38978.7317 | 0.00552481189 | 18562.5513 | -0.00709332297 | -36413.1091 | 0.00552481189 | 18562.5513 | -0.00709332297 | -36413.1091 | 0.168375 | 0.00606232799 | 14253.2306 | -0.00795407556 | -34966.8683 | 0.00643317737 | 17431.8324 | -0.00790591325 | -31860.0118 | 0.00643317737 | 17431.8324 | -0.00790591325 | -31860.0118 | 0.033125 | 0.0123054082 | 2238.15997 | -0.0174187195 | -46402.6017 | 0.00868089102 | 10948.4626 | -0.0119724105 | -38325.8926
0.1705 | 0.00503515077 | 16399.8843 | -0.00683363842 | -38194.7011 | 0.00536814992 | 18658.8817 | -0.00688420669 | -36214.7054 | 0.00536814992 | 18658.8817 | -0.00688420669 | -36214.7054 | 0.1705 | 0.00588131384 | 14849.5982 | -0.00767261726 | -34247.4359 | 0.00623965218 | 17438.7567 | -0.00766423954 | -31748.7175 | 0.00623965218 | 17438.7567 | -0.00766423954 | -31748.7175 | 0.03375 | 0.0123022213 | 2130.39821 | -0.0174067105 | -46516.0932 | 0.00867888255 | 10847.4015 | -0.0119807488 | -38434.4416
0.172625 | 0.00488984487 | 17030.3874 | -0.00659205352 | -37419.4432 | 0.00521802094 | 18765.7982 | -0.00668110484 | -36002.1675 | 0.00521802094 | 18765.7982 | -0.00668110484 | -36002.1675 | 0.172625 | 0.00570771144 | 15431.7005 | -0.00739980474 | -33533.7773 | 0.00605375345 | 17454.7992 | -0.00742934202 | -31620.6402 | 0.00605375345 | 17454.7992 | -0.00742934202 | -31620.6402 | 0.034375 | 0.0122991059 | 2025.47969 | -0.0173943996 | -46626.7789 | 0.00867699438 | 10748.4901 | -0.0119884535 | -38541.0917
0.17475 | 0.00475107094 | 17645.759 | -0.00635848549 | -36653.0273 | 0.00507411829 | 18881.1414 | -0.00648426737 | -35776.8618 | 0.00507411829 | 18881.1414 | -0.00648426737 | -35776.8618 | 0.17475 | 0.00554112453 | 16000.5546 | -0.00713528273 | -32824.9566 | 0.00587509578 | 17479.947 | -0.00720131775 | -31476.0376 | 0.00587509578 | 17479.947 | -0.00720131775 | -31476.0376 | 0.035 | 0.0122960601 | 1923.40984 | -0.0173817986 | -46734.6492 | 0.00867522102 | 10651.7235 | -0.0119955383 | -38645.8213
0.176875 | 0.00461849735 | 18244.8552 | -0.00613271786 | -35895.302 | 0.0049361435 | 19002.7342 | -0.0062939919 | -35539.8486 | 0.0049361435 | 19002.7342 | -0.0062939919 | -35539.8486 | 0.176875 | 0.0053812288 | 16556.8952 | -0.00687878657 | -32120.3484 | 0.00570337768 | 17514.2196 | -0.00698038456 | -31315.18 | 0.00570337768 | 17514.2196 | -0.00698038456 | -31315.18 | 0.035625 | 0.0122930825 | 1824.19245 | -0.0173689193 | -46839.695 | 0.00867355719 | 10557.0938 | -0.0120020183 | -38748.6131
0.179 | 0.00449180763 | 18826.4146 | -0.0059145419 | -35145.8344 | 0.00480380486 | 19128.5298 | -0.00611059302 | -35291.722 | 0.00480380486 | 19128.5298 | -0.00611059302 | -35291.722 | 0.179 | 0.00522777823 | 17100.9213 | -0.00663015783 | -31419.8797 | 0.00553838759 | 17557.5635 | -0.00676686117 | -31138.4751 | 0.00553838759 | 17557.5635 | -0.00676686117 | -31138.4751 | 0.03625 | 0.0122901715 | 1727.82801 | -0.0173557744 | -46941.9097 | 0.00867199781 | 10464.5906 | -0.0120079094 | -38849.4543
0.181125 | 0.00437069956 | 19389.1922 | -0.00570374226 | -34403.9398 | 0.00467681703 | 19256.7937 | -0.00593436977 | -35032.5237 | 0.00467681703 | 19256.7937 | -0.00593436977 | -35032.5237 | 0.181125 | 0.00508060935 | 17632.0135 | -0.00638935395 | -30724.2822 | 0.00538000714 | 17609.6352 | -0.00656114147 | -30946.6819 | 0.00538000714 | 17609.6352 | -0.00656114147 | -30946.6819 | 0.036875 | 0.0122873256 | 1634.31203 | -0.0173423773 | -47041.2902 | 0.00867053803 | 10374.2 | -0.0120132289 | -38948.3362
0.18325 | 0.00425488483 | 19932.2168 | -0.00550007417 | -33668.8736 | 0.00455490195 | 19386.3353 | -0.00576557149 | -34761.7706 | 0.00455490195 | 19386.3353 | -0.00576557149 | -34761.7706 | 0.18325 | 0.00493964384 | 18148.4366 | -0.00615645137 | -30035.3359 | 0.00522821296 | 17669.4402 | -0.00636366358 | -30741.2327 | 0.00522821296 | 17669.4402 | -0.00636366358 | -30741.2327 | 0.0375 | 0.0122845434 | 1543.6334 | -0.0173287423 | -47137.8393 | 0.00866917318 | 10285.9057 | -0.0120179948 | -39045.2549
0.185375 | 0.00414408953 | 20455.2131 | -0.00530323071 | -32940.2696 | 0.00443779153 | 19516.8124 | -0.00560436219 | -34478.6384 | 0.00443779153 | 19516.8124 | -0.00560436219 | -34478.6384 | 0.185375 | 0.00480489003 | 18647.0473 | -0.0059316412 | -29356.0896 | 0.00508307829 | 17734.7902 | -0.00617487409 | -30524.6863 | 0.00508307829 | 17734.7902 | -0.00617487409 | -30524.6863 | 0.038125 | 0.0122818235 | 1455.77296 | -0.0173148848 | -47231.5667 | 0.00866789879 | 10199.6879 | -0.0120222262 | -39140.2108
0.1875 | 0.0040380554 | 20959.2314 | -0.00511279832 | -32218.9247 | 0.00432523252 | 19665.4134 | -0.00545884159 | -34398.9864 | 0.00432523252 | 19665.4134 | -0.00545884159 | -34398.9864 | 0.1875 | 0.00467644364 | 19291.7808 | -0.00570311956 | -28585.8707 | 0.00494477603 | 17801.5367 | -0.00599518802 | -30301.3384 | 0.00494477603 | 17801.5367 | -0.00599518802 | -30301.3384 | 0.03875 | 0.0122791646 | 1370.70204 | -0.0173008213 | -47322.491 | 0.00866671059 | 10115.5241 | -0.0120259428 | -39233.2085
0.1875 | 0.0040380554 | 20927.9158 | -0.00512489216 | -32483.2974 | 0.00432523252 | 19649.1335 | -0.00545078367 | -34182.3512 | 0.00432523252 | 19649.1335 | -0.00545078367 | -34182.3512 | 0.1875 | 0.00467644364 | 19123.0297 | -0.00571521706 | -28691.0335 | 0.00494477603 | 17807.7603 | -0.00599029531 | -30202.4271 | 0.00494477603 | 17807.7603 | -0.00599029531 | -30202.4271 | 0.039375 | 0.0122765653 | 1288.3812 | -0.0172865695 | -47410.6407 | 0.00866560447 | 10033.3887 | -0.0120291652 | -39324.257
0.196875 | 0.00361969083 | 22826.0294 | -0.00435721416 | -29081.7624 | 0.00387565625 | 20052.2541 | -0.00478846414 | -32812.893 | 0.00387565625 | 20052.2541 | -0.00478846414 | -32812.893 | 0.196875 | 0.00413843878 | 20858.5391 | -0.00483024967 | -25892.5171 | 0.00436481585 | 18113.3832 | -0.00521239072 | -29185.5864 | 0.00436481585 | 18113.3832 | -0.00521239072 | -29185.5864 | 0.04 | 0.0122740244 | 1208.75912 | -0.0172721485 | -47496.0561 | 0.00866457652 | 9953.25308 | -0.0120319147 | -39413.3693
0.20625 | 0.00327148863 | 24110.0592 | -0.00373465174 | -26419.419 | 0.0034964915 | 20791.8532 | -0.00420383093 | -31173.0673 | 0.0034964915 | 20791.8532 | -0.00420383093 | -31173.0673 | 0.20625 | 0.00369462676 | 22389.1132 | -0.00407555337 | -23224.0936 | 0.00388484295 | 18441.3637 | -0.00454097094 | -27775.8304 | 0.00388484295 | 18441.3637 | -0.00454097094 | -27775.8304 | 0.040625 | 0.0122715405 | 1131.77165 | -0.0172575785 | -47578.7896 | 0.00866362299 | 9875.08588 | -0.0120342128 | -39500.5626
0.215625 | 0.00297889013 | 24255.3843 | -0.00324422699 | -23964.7161 | 0.00317507538 | 21129.4595 | -0.00371522816 | -29337.8299 | 0.00317507538 | 21129.4595 | -0.00371522816 | -29337.8299 | 0.215625 | 0.00332125768 | 23444.4712 | -0.00344768137 | -20778.2139 | 0.00348068807 | 18864.8814 | -0.00396263346 | -26234.4961 | 0.00348068807 | 18864.8814 | -0.00396263346 | -26234.4961 | 0.04125 | 0.0122691125 | 1057.34098 | -0.0172428811 | -47658.9074 | 0.00866274029 | 9798.85295 | -0.0120360819 | -39585.8578
0.225 | 0.00273003233 | 23392.7791 | -0.00286394548 | -21651.1703 | 0.00290028396 | 20852.3378 | -0.00331698552 | -27349.1737 | 0.00290028396 | 20852.3378 | -0.00331698552 | -27349.1737 | 0.225 | 0.0030028181 | 23802.1137 | -0.00294053348 | -18607.704 | 0.00313584576 | 19230.0085 | -0.00346787349 | -24619.2029 | 0.00313584576 | 19230.0085 | -0.00346787349 | -24619.2029 | 0.041875 | 0.0122667389 | 985.37516 | -0.0172280788 | -47736.4903 | 0.00866192501 | 9724.51749 | -0.0120375445 | -39669.2791
0.234375 | 0.00251563613 | 21905.3133 | -0.00256895083 | -19569.6857 | 0.00266293804 | 20037.604 | -0.00299503778 | -25313.3305 | 0.00266293804 | 20037.604 | -0.00299503778 | -25313.3305 | 0.234375 | 0.00272876869 | 23431.5755 | -0.0025394231 | -16702.9254 | 0.00283884974 | 19349.5038 | -0.00304886997 | -22927.8535 | 0.00283884974 | 19349.5038 | -0.00304886997 | -22927.8535 | 0.0425 | 0.0122644185 | 915.767729 | -0.0172131955 | -47811.6337 | 0.00866117388 | 9652.0402 | -0.0120386234 | -39750.8547
0.24375 | 0.00232866581 | 20189.1214 | -0.00233575204 | -17804.8902 | 0.00245579273 | 18881.1647 | -0.00273241361 | -23333.7327 | 0.00245579273 | 18881.1647 | -0.00273241361 | -23333.7327 | 0.24375 | 0.00249154411 | 22445.6237 | -0.00222576624 | -15037.5235 | 0.00258149603 | 19102.9025 | -0.00269806512 | -21170.0289 | 0.00258149603 | 19102.9025 | -0.00269806512 | -21170.0289 | 0.043125 | 0.01226215 | 848.397668 | -0.0171982559 | -47884.4483 | 0.00866048378 | 9581.37944 | -0.0120393418 | -39830.6154
0.253125 | 0.00216389693 | 18535.2009 | -0.00214479934 | -16371.6528 | 0.00227330506 | 17591.0347 | -0.00251292777 | -21481.2134 | 0.00227330506 | 17591.0347 | -0.00251292777 | -21481.2134 | 0.253125 | 0.00228536847 | 21041.0737 | -0.00198046676 | -13588.6853 | 0.00235765919 | 18470.0007 | -0.00240741083 | -19389.0329 | 0.00235765919 | 18470.0007 | -0.00240741083 | -19389.0329 | 0.04375 | 0.012259932 | 783.129628 | -0.0171832855 | -47955.0604 | 0.00865985173 | 9512.49141 | -0.0120397226 | -39908.5953
0.2625 | 0.00201747915 | 17095.0197 | -0.0019816852 | -15214.6294 | 0.00211130708 | 16329.9812 | -0.00232335303 | -19788.5379 | 0.00211130708 | 16329.9812 | -0.00232335303 | -19788.5379 | 0.2625 | 0.00210558333 | 19440.4366 | -0.00178617013 | -12341.2847 | 0.00216252231 | 17521.0551 | -0.00216815522 | -17654.1839 | 0.00216252231 | 17521.0551 | -0.00216815522 | -17654.1839 | 0.044375 | 0.0122577633 | 719.81446 | -0.0171683104 | -48023.6109 | 0.00865927491 | 9445.33031 | -0.012039789 | -39984.8309
0.271875 | 0.00188654562 | 15898.3327 | -0.00183724627 | -14240.3745 | 0.00196666543 | 15194.1143 | -0.0021543479 | -18258.6166 | 0.00196666543 | 15194.1143 | -0.0021543479 | -18258.6166 | 0.271875 | 0.00194828368 | 17842.9082 | -0.00162855756 | -11283.5798 | 0.00199209364 | 16383.2403 | -0.00197104259 | -16039.2944 | 0.00199209364 | 16383.2403 | -0.00197104259 | -16039.2944 | 0.045 | 0.0122556425 | 658.290088 | -0.0171533572 | -48090.2554 | 0.00865875059 | 9379.84854 | -0.012039564 | -40059.3613
0.28125 | 0.00176889625 | 14897.2318 | -0.00170684275 | -13358.2394 | 0.00183697634 | 14215.7223 | -0.00200041675 | -16878.001 | 0.00183697634 | 14215.7223 | -0.00200041675 | -16878.001 | 0.28125 | 0.00181012698 | 16390.5022 | -0.00149685254 | -10400.415 | 0.00184291923 | 15199.1267 | -0.00180680011 | -14599.6243 | 0.00184291923 | 15199.1267 | -0.00180680011 | -14599.6243 | 0.045625 | 0.0122535681 | 598.382746 | -0.0171384523 | -48155.1627 | 0.0086582762 | 9315.99686 | -0.0120390704 | -40132.2277
0.290625 | 0.00166276493 | 14016.0729 | -0.00158909117 | -12512.9633 | 0.00172032194 | 13380.3187 | -0.00185917822 | -15629.5181 | 0.00172032194 | 13380.3187 | -0.00185917822 | -15629.5181 | 0.290625 | 0.00168822904 | 15152.4262 | -0.00138371185 | -9668.17224 | 0.0017119268 | 14089.1627 | -0.00166678445 | -13355.9378 | 0.0017119268 | 14089.1627 | -0.00166678445 | -13355.9378 | 0.04625 | 0.0122515386 | 539.908611 | -0.0171236222 | -48218.5137 | 0.00865784928 | 9253.72463 | -0.0120383307 | -40203.4731
0.3 | 0.0015666681 | 13192.5466 | -0.00148432689 | -11698.5519 | 0.00161509712 | 12649.547 | -0.00173021841 | -14500.1514 | 0.00161509712 | 12649.547 | -0.00173021841 | -14500.1514 | 0.3 | 0.00158009608 | 14128.0929 | -0.00128467305 | -9054.00057 | 0.00159635469 | 13126.3687 | -0.00154366174 | -12290.6351 | 0.00159635469 | 13126.3687 | -0.00154366174 | -12290.6351 | 0.046875 | 0.0122495527 | 482.675849 | -0.0171088924 | -48280.4994 | 0.00865746747 | 9192.97992 | -0.0120373669 | -40273.1424
0.309375 | 0.00147932329 | 12400.7794 | -0.00139307245 | -10949.7218 | 0.00151990458 | 11983.2597 | -0.00161380512 | -13482.5322 | 0.00151990458 | 11983.2597 | -0.00161380512 | -13482.5322 | 0.309375 | 0.00148356786 | 13266.452 | -0.00119733037 | -8520.14624 | 0.0014937334 | 12327.6678 | -0.00143199403 | -11357.2775 | 0.0014937334 | 12327.6678 | -0.00143199403 | -11357.2775 | 0.0475 | 0.0122476088 | 426.487122 | -0.0170942879 | -48341.3183 | 0.00865712852 | 9133.70973 | -0.0120362005 | -40341.282
0.31875 | 0.00139961942 | 11652.9751 | -0.00131478795 | -10313.8763 | 0.00143350648 | 11355.763 | -0.00150973919 | -12570.6552 | 0.00143350648 | 11355.763 | -0.00150973919 | -12570.6552 | 0.31875 | 0.0013967657 | 12496.6261 | -0.00112041121 | -8032.49062 | 0.00140189679 | 11662.503 | -0.0013286056 | -10501.1648 | 0.00140189679 | 11662.503 | -0.0013286056 | -10501.1648 | 0.048125 | 0.0122457053 | 371.142577 | -0.0170798317 | -48401.1741 | 0.00865683028 | 9075.86006 | -0.0120348527 | -40407.9395
0.328125 | 0.00132661587 | 10981.7269 | -0.00124717967 | -9813.26301 | 0.00135481474 | 10762.8936 | -0.0014166195 | -11752.6889 | 0.00135481474 | 10762.8936 | -0.0014166195 | -11752.6889 | 0.328125 | 0.00131805318 | 11762.1241 | -0.00105292505 | -7570.69448 | 0.00131900801 | 11075.6098 | -0.00123260241 | -9684.97081 | 0.00131900801 | 11075.6098 | -0.00123260241 | -9684.97081 | 0.04875 | 0.0122438406 | 316.443335 | -0.0170655452 | -48460.2716 | 0.0086565707 | 9019.37609 | -0.0120333436 | -40473.1638
0.3375 | 0.0012595433 | 10410.7524 | -0.00118634313 | -9413.65123 | 0.00128289722 | 10218.2669 | -0.00133179759 | -11006.0025 | 0.00128289722 | 10218.2669 | -0.00133179759 | -11006.0025 | 0.3375 | 0.00124602788 | 11048.2034 | -0.000993556901 | -7135.63501 | 0.00124359015 | 10517.035 | -0.00114491791 | -8909.78331 | 0.00124359015 | 10517.035 | -0.00114491791 | -8909.78331 | 0.049375 | 0.0122420132 | 262.195547 | -0.0170514472 | -48518.813 | 0.00865634778 | 8964.20219 | -0.0120316928 | -40537.0049
0.346875 | 0.0011977769 | 9927.42411 | -0.00112801667 | -9022.55068 | 0.00121697309 | 9738.71019 | -0.00125229844 | -10301.7854 | 0.00121697309 | 9738.71019 | -0.00125229844 | -10301.7854 | 0.346875 | 0.00117957042 | 10389.2444 | -0.000940477329 | -6748.1108 | 0.00117455635 | 9968.71503 | -0.00106725859 | -8218.2422 | 0.00117455635 | 9968.71503 | -0.00106725859 | -8218.2422 | 0.05 | 0.0122402213 | 208.215005 | -0.0170375533 | -48576.9932 | 0.00865615964 | 8910.282 | -0.012029919 | -40599.514
0.35625 | 0.00114075008 | 9476.09347 | -0.00107022193 | -8546.68182 | 0.00115636794 | 9320.56817 | -0.00117698344 | -9628.88838 | 0.00115636794 | 9320.56817 | -0.00117698344 | -9628.88838 | 0.35625 | 0.0011179832 | 9840.29678 | -0.000891741012 | -6431.07892 | 0.00111123672 | 9453.14439 | -0.00100032242 | -7662.81007 | 0.00111123672 | 9453.14439 | -0.00100032242 | -7662.81007 | 0.050625 | 0.0122384634 | 154.332387 | -0.0170238754 | -48634.9941 | 0.00865600444 | 8857.55835 | -0.0120280399 | -40660.7434
0.365625 | 0.0010877754 | 8996.82174 | -0.00101756719 | -8045.09172 | 0.00110039716 | 8910.24283 | -0.00111023196 | -9048.77085 | 0.00110039716 | 8910.24283 | -0.00111023196 | -9048.77085 | 0.365625 | 0.00106125585 | 9394.25024 | -0.000846445858 | -6165.97702 | 0.0010534026 | 9005.89241 | -0.000941163614 | -7218.55534 | 0.0010534026 | 9005.89241 | -0.000941163614 | -7218.55534 | 0.05125 | 0.0122367379 | 100.39913 | -0.017010421 | -48692.9789 | 0.00865588039 | 8805.97323 | -0.0120260721 | -40720.7467
0.375 | 0.00103773791 | 8539.75867 | -0.000987489969 | -8020.9964 | 0.00104814407 | 8537.95243 | -0.00104518365 | -8466.67607 | 0.00104814407 | 8537.95243 | -0.00104518365 | -8466.67607 | 0.375 | 0.00101049806 | 8919.50306 | -0.000802872979 | -5804.63473 | 0.00100128988 | 8589.94157 | -0.000879576873 | -6616.17102 | 0.00100128988 | 8589.94157 | -0.000879576873 | -6616.17102 | 0.051875 | 0.012235043 | 46.2939936 | -0.0169971922 | -48751.0846 | 0.00865578577 | 8755.46759 | -0.0120240313 | -40779.5791
0.375 | 0.00103773791 | 8605.127 | -0.000970291514 | -7703.57744 | 0.00104814407 | 8374.00295 | -0.00106741768 | -8795.68767 | 0.00104814407 | 8374.00295 | -0.00106741768 | -8795.68767 | 0.375 | 0.00101049806 | 8823.37743 | -0.00080682472 | -5811.97219 | 0.00100128988 | 8622.4841 | -0.000879559459 | -6649.83528 | 0.00100128988 | 8622.4841 | -0.000879559459 | -6649.83528 | 0.0525 | 0.0122333774 | -8.0696582 | -0.016984185 | -48809.4148 | 0.00865571888 | 8705.98111 | -0.0120219319 | -40837.2975
0.41625 | 0.000856641345 | 7080.99398 | -0.000806988763 | -6426.82966 | 0.000861135855 | 7062.94992 | -0.000843313467 | -6773.38869 | 0.000861135855 | 7062.94992 | -0.000843313467 | -6773.38869 | 0.41625 | 0.000825188643 | 7284.53685 | -0.000657305275 | -4754.04434 | 0.000816167104 | 7135.88665 | -0.000688938162 | -5085.9883 | 0.000816167104 | 7135.88665 | -0.000688938162 | -5085.9883 | 0.053125 | 0.0122317394 | -62.7358256 | -0.0169713887 | -48868.0307 | 0.00865567807 | 8657.45189 | -0.0120197872 | -40893.9611
0.4575 | 0.000718938843 | 5964.50072 | -0.00067579111 | -5362.67259 | 0.000721516681 | 5975.93162 | -0.000691409478 | -5498.4144 | 0.000721516681 | 5975.93162 | -0.000691409478 | -5498.4144 | 0.4575 | 0.000687755898 | 6108.0582 | -0.000543274467 | -3887.69465 | 0.000680231143 | 6034.0538 | -0.000552326077 | -3973.89855 | 0.000680231143 | 6034.0538 | -0.000552326077 | -3973.89855 | 0.05375 | 0.0122301278 | -117.697047 | -0.0169587844 | -48926.9416 | 0.00865566167 | 8609.81599 | -0.012017609 | -40949.632
0.49875 | 0.000611474473 | 5108.88063 | -0.000570185123 | -4490.22178 | 0.00061329492 | 5131.19535 | -0.000575770359 | -4531.02551 | 0.00061329492 | 5131.19535 | -0.000575770359 | -4531.02551 | 0.49875 | 0.000583758278 | 5235.60079 | -0.000453115382 | -3183.85733 | 0.00057788143 | 5195.24422 | -0.000452444493 | -3171.37234 | 0.00057788143 | 5195.24422 | -0.000452444493 | -3171.37234 | 0.054375 | 0.0122285413 | -172.884745 | -0.0169463444 | -48986.0946 | 0.00865566805 | 8563.00688 | -0.0120154082 | -41004.3754
0.54 | 0.000526095204 | 4429.34155 | -0.000484904953 | -3781.84849 | 0.000527423101 | 4450.24732 | -0.000486355959 | -3787.32857 | 0.000527423101 | 4450.24732 | -0.000486355959 | -3787.32857 | 0.54 | 0.000503686876 | 4570.28785 | -0.000381078941 | -2614.61625 | 0.000499215228 | 4543.25143 | -0.000377355625 | -2575.65386 | 0.000499215228 | 4543.25143 | -0.000377355625 | -2575.65386 | 0.055 | 0.0122269789 | -228.158699 | -0.016934031 | -49045.3624 | 0.00865569557 | 8516.9548 | -0.0120131939 | -41058.2614
0.58125 | 0.000457324834 | 3877.21557 | -0.000415702519 | -3208.69498 | 0.000458242512 | 3891.3767 | -0.000415923251 | -3205.58913 | 0.000458242512 | 3891.3767 | -0.000415923251 | -3205.58913 | 0.58125 | 0.000441091628 | 4051.95362 | -0.000322901561 | -2152.38074 | 0.000437698057 | 4029.86472 | -0.000319072124 | -2116.10703 | 0.000437698057 | 4029.86472 | -0.000319072124 | -2116.10703 | 0.055625 | 0.0122254398 | -283.295617 | -0.0169217953 | -49104.5313 | 0.00865574254 | 8471.5859 | -0.0120109742 | -41111.3648
0.6225 | 0.000401239318 | 3423.11601 | -0.000359159163 | -2743.90289 | 0.000401849007 | 3430.44962 | -0.000359319588 | -2741.57339 | 0.000401849007 | 3430.44962 | -0.000359319588 | -2741.57339 | 0.6225 | 0.000391522822 | 3642.81082 | -0.000275448631 | -1773.35788 | 0.000388907994 | 3623.31152 | -0.000272429922 | -1746.92509 | 0.000388907994 | 3623.31152 | -0.000272429922 | -1746.92509 | 0.05625 | 0.0122239234 | -337.976747 | -0.016909576 | -49163.2871 | 0.00865580726 | 8426.82134 | -0.0120087556 | -41163.7673
0.66375 | 0.000354898736 | 3046.88721 | -0.000312533604 | -2364.19563 | 0.000355332849 | 3050.06231 | -0.0003129171 | -2364.21707 | 0.000355332849 | 3050.06231 | -0.0003129171 | -2364.21707 | 0.66375 | 0.000351882506 | 3318.14694 | -0.000236425103 | -1458.85304 | 0.000349804662 | 3301.17741 | -0.000234197683 | -1440.32394 | 0.000349804662 | 3301.17741 | -0.000234197683 | -1440.32394 | 0.056875 | 0.0122224296 | -391.774507 | -0.0168972983 | -49221.1999 | 0.00865588799 | 8382.57608 | -0.0120065433 | -41215.5583
0.705 | 0.000316049071 | 2732.41658 | -0.000273640987 | -2050.35897 | 0.000316428608 | 2734.56785 | -0.000274172016 | -2051.85509 | 0.000316428608 | 2734.56785 | -0.000274172016 | -2051.85509 | 0.705 | 0.000320002313 | 3060.72372 | -0.000204146264 | -1195.1452 | 0.000318276281 | 3046.50291 | -0.000202396124 | -1180.57085 | 0.000318276281 | 3046.50291 | -0.000202396124 | -1180.57085 | 0.0575 | 0.0122209586 | -444.138077 | -0.0168848721 | -49277.7082 | 0.00865598288 | 8338.75764 | -0.0120043413 | -41266.8365
0.74625 | 0.000282957072 | 2465.66112 | -0.000240757845 | -1787.06673 | 0.000283355816 | 2468.86564 | -0.000241292726 | -1789.16892 | 0.000283355816 | 2468.86564 | -0.000241292726 | -1789.16892 | 0.74625 | 0.000294357332 | 2857.74533 | -0.000177361748 | -972.559031 | 0.000292845069 | 2845.95975 | -0.000175800483 | -959.095883 | 0.000292845069 | 2845.95975 | -0.000175800483 | -959.095883 | 0.058125 | 0.0122195111 | -494.377913 | -0.0168721909 | -49332.1013 | 0.00865609005 | 8295.26457 | -0.0120021521 | -41317.712
0.7875 | 0.000254309795 | 2234.52402 | -0.000212547766 | -1562.40147 | 0.000254742335 | 2239.21721 | -0.000213000392 | -1564.93154 | 0.000254742335 | 2239.21721 | -0.000213000392 | -1564.93154 | 0.7875 | 0.000273867959 | 2699.45251 | -0.00015512584 | -784.232844 | 0.000272469018 | 2689.21252 | -0.000153599387 | -770.828777 | 0.000272469018 | 2689.21252 | -0.000153599387 | -770.828777 | 0.05875 | 0.0122180883 | -541.649149 | -0.01685913 | -49383.4999 | 0.00865620749 | 8251.98475 | -0.0119999769 | -41368.3078
0.82875 | 0.000229143547 | 2029.50019 | -0.000188002599 | -1367.32282 | 0.000229576446 | 2034.7271 | -0.000188365905 | -1370.55324 | 0.000229576446 | 2034.7271 | -0.000188365905 | -1370.55324 | 0.82875 | 0.000257762279 | 2578.59123 | -0.000136707137 | -624.957267 | 0.000256406104 | 2568.7749 | -0.000135183409 | -611.799884 | 0.000256406104 | 2568.7749 | -0.000135183409 | -611.799884 | 0.059375 | 0.0122166924 | -584.933822 | -0.0168455454 | -49430.8362 | 0.00865633305 | 8208.79346 | -0.0119978159 | -41418.7627
0.87 | 0.000206784049 | 1844.2928 | -0.000166393979 | -1195.23917 | 0.000207161446 | 1848.50164 | -0.000166707009 | -1199.35457 | 0.000207161446 | 1848.50164 | -0.000166707009 | -1199.35457 | 0.87 | 0.000245482053 | 2490.19572 | -0.000121530618 | -490.336299 | 0.000244121404 | 2479.8728 | -0.000120036563 | -477.939194 | 0.000244121404 | 2479.8728 | -0.000120036563 | -477.939194 | 0.06 | 0.0122153258 | -623.021899 | -0.0168312713 | -49472.8322 | 0.00865646449 | 8165.55121 | -0.0119956682 | -41469.2334
0.91125 | 0.00018678876 | 1675.88592 | -0.000147229998 | -1041.74116 | 0.000187061493 | 1677.87361 | -0.000147529379 | -1046.41611 | 0.000187061493 | 1677.87361 | -0.000147529379 | -1046.41611 | 0.91125 | 0.000236621091 | 2431.31754 | -0.000109145188 | -376.398499 | 0.00023522535 | 2420.03044 | -0.000107704014 | -364.903182 | 0.00023522535 | 2420.03044 | -0.000107704014 | -364.903182 | 0.060625 | 0.0122139922 | -654.491038 | -0.016816119 | -49507.9756 | 0.00865659936 | 8122.1013 | -0.0119935315 | -41519.8976
0.9525 | 0.000168887494 | 1523.84195 | -0.000130211831 | -904.458354 | 0.000169035816 | 1523.45522 | -0.000130495481 | -908.777819 | 0.000169035816 | 1523.45522 | -0.000130495481 | -908.777819 | 0.9525 | 0.000230888005 | 2400.52333 | -9.92097482e-05 | -279.662522 | 0.000229435684 | 2388.29804 | -9.78092779e-05 | -268.654793 | 0.000229435684 | 2388.29804 | -9.78092779e-05 | -268.654793 | 0.06125 | 0.0122126963 | -677.685056 | -0.0167998746 | -49534.4953 | 0.00865673504 | 8078.26714 | -0.0119914032 | -41570.9567
0.99375 | 0.00015292043 | 1388.87525 | -0.000115185108 | -782.903413 | 0.000152963309 | 1387.15647 | -0.000115404997 | -785.683898 | 0.000152963309 | 1387.15647 | -0.000115404997 | -785.683898 | 0.99375 | 0.000228087146 | 2397.17569 | -9.14908502e-05 | -197.537571 | 0.000226558259 | 2384.24384 | -9.00941652e-05 | -186.417505 | 0.000226558259 | 2384.24384 | -9.00941652e-05 | -186.417505 | 0.061875 | 0.0122114435 | -690.691035 | -0.0167822971 | -49550.3347 | 0.0086568687 | 8033.84927 | -0.0119892795 | -41622.6401
1.035 | 0.000138774425 | 1271.0372 | -0.000102080859 | -678.070977 | 0.000138762438 | 1269.6808 | -0.000102170647 | -678.492403 | 0.000138762438 | 1269.6808 | -0.000102170647 | -678.492403 | 1.035 | 0.000228112697 | 2420.70285 | -8.58650005e-05 | -128.815653 | 0.000226483273 | 2407.03577 | -8.44547464e-05 | -117.520019 | 0.000226483273 | 2407.03577 | -8.44547464e-05 | -117.520019 | 0.0625 | 0.012210241 | -671.685197 | -0.0167631166 | -49534.115 | 0.00865699726 | 7988.62203 | -0.0119871563 | -41675.2082
1.07625 | 0.000126319657 | 1168.13048 | -9.08408333e-05 | -591.461206 | 0.000126313205 | 1168.38458 | -9.07731875e-05 | -589.791934 | 0.000126313205 | 1168.38458 | -9.07731875e-05 | -589.791934 | 1.07625 | 0.000230951534 | 2470.25437 | -8.23186631e-05 | -73.8889295 | 0.000229194551 | 2455.14177 | -8.09466071e-05 | -63.5437459 | 0.000229194551 | 2455.14177 | -8.09466071e-05 | -63.5437459 | 0.0625 | 0.012210241 | -691.31504 | -0.0167631166 | -49553.1229 | 0.00865699726 | 7958.74163 | -0.0119871563 | -41704.8024
1.1175 | 0.000115349288 | 1075.25415 | -8.13219978e-05 | -523.10102 | 0.000115389055 | 1076.76136 | -8.11794165e-05 | -521.190995 | 0.000115389055 | 1076.76136 | -8.11794165e-05 | -521.190995 | 1.1175 | 0.000236690941 | 2545.3314 | -8.09390249e-05 | -34.2017786 | 0.000234789998 | 2527.38104 | -7.97326572e-05 | -27.0808469 | 0.000234789998 | 2527.38104 | -7.97326572e-05 | -27.0808469 | 0.063125 | 0.0122090981 | -714.470193 | -0.0167542339 | -49579.5964 | 0.00865724923 | 7929.49968 | -0.0119824077 | -41740.669
1.15875 | 0.000105525354 | 986.663954 | -7.31750268e-05 | -468.038835 | 0.000105607353 | 987.187057 | -7.32069751e-05 | -469.168787 | 0.000105607353 | 987.187057 | -7.32069751e-05 | -469.168787 | 1.15875 | 0.000245527511 | 2648.17159 | -8.188858e-05 | -10.3235593 | 0.000243511789 | 2626.26154 | -8.09467666e-05 | -8.30624534 | 0.000243511789 | 2626.26154 | -8.09467666e-05 | -8.30624534 | 0.06375 | 0.0122079694 | -756.003269 | -0.0167449971 | -49623.8411 | 0.00865751485 | 7900.50027 | -0.0119777084 | -41776.2074
1.2 | 9.63343215e-05 | 901.415678 | -6.56915924e-05 | -410.691528 | 9.64075402e-05 | 909.174794 | -6.5062771e-05 | -401.998244 | 9.64075402e-05 | 909.174794 | -6.5062771e-05 | -401.998244 | 1.2 | 0.000257773792 | 2788.86019 | -8.53565909e-05 | 2.09557795 | 0.000255785098 | 2764.7426 | -8.44464919e-05 | 1.53741058 | 0.000255785098 | 2764.7426 | -8.44464919e-05 | 1.53741058 | 0.064375 | 0.0122068557 | -796.278986 | -0.0167354565 | -49666.8339 | 0.00865779316 | 7871.73074 | -0.0119730597 | -41811.4283
1.2 | 9.63343215e-05 | 907.855319 | -6.50370219e-05 | -402.513687 | 9.64075402e-05 | 898.936337 | -6.63197595e-05 | -418.299399 | 9.64075402e-05 | 898.936337 | -6.63197595e-05 | -418.299399 | [13 empty] | 0.065 | 0.0122057573 | -835.300461 | -0.0167256587 | -49708.5693 | 0.00865808326 | 7843.18376 | -0.0119684624 | -41846.3373
1.30535654 | 7.50864193e-05 | 720.37483 | -4.73700702e-05 | -274.038307 | 7.51085765e-05 | 721.254604 | -4.73315098e-05 | -273.025456 | 7.51085765e-05 | 721.254604 | -4.73315098e-05 | -273.025456 | [13 empty] | 0.065625 | 0.0122046747 | -873.07839 | -0.0167156469 | -49749.05 | 0.00865838427 | 7814.85667 | -0.0119639167 | -41880.9355
1.41071308 | 5.81450758e-05 | 569.61681 | -3.37274431e-05 | -176.508477 | 5.81233853e-05 | 569.957246 | -3.36508372e-05 | -175.37181 | 5.81233853e-05 | 569.957246 | -3.36508372e-05 | -175.37181 | [13 empty] | 0.06625 | 0.0122036083 | -909.630117 | -0.0167054608 | -49788.2866 | 0.00865869536 | 7786.75073 | -0.0119594225 | -41915.2203
1.51606961 | 4.47334397e-05 | 448.834589 | -2.33384761e-05 | -104.015652 | 4.46781184e-05 | 448.673785 | -2.32434836e-05 | -102.958607 | 4.46781184e-05 | 448.673785 | -2.32434836e-05 | -102.958607 | [13 empty] | 0.066875 | 0.0122025582 | -944.978771 | -0.016695137 | -49826.2962 | 0.00865901575 | 7758.87054 | -0.0119549795 | -41949.1859
1.62142615 | 3.41694171e-05 | 352.220107 | -1.55353829e-05 | -51.4111885 | 3.40910828e-05 | 351.662818 | -1.54354489e-05 | -50.5226141 | 3.40910828e-05 | 351.662818 | -1.54354489e-05 | -50.5226141 | [13 empty] | 0.0675 | 0.0122015247 | -979.152447 | -0.0166847091 | -49863.1016 | 0.00865934468 | 7731.22347 | -0.011950587 | -41982.8238
1.72678269 | 2.58720954e-05 | 274.917222 | -9.75158679e-06 | -14.2767491 | 2.57803107e-05 | 274.089054 | -9.65483445e-06 | -13.573484 | 2.57803107e-05 | 274.089054 | -9.65483445e-06 | -13.573484 | [13 empty] | 0.068125 | 0.0122005079 | -1012.18344 | -0.0166742079 | -49898.7305 | 0.00865968143 | 7703.81909 | -0.0119462441 | -42016.1237
1.83213923 | 1.9360997e-05 | 212.973132 | -5.51726626e-06 | 11.1064051 | 1.92636141e-05 | 211.993293 | -5.42766538e-06 | 11.6476861 | 1.92636141e-05 | 211.993293 | -5.42766538e-06 | 11.6476861 | [13 empty] | 0.06875 | 0.0121995078 | -1044.10755 | -0.0166636615 | -49933.2148 | 0.00866002532 | 7676.66877 | -0.0119419499 | -42049.0735
1.93749576 | 1.42496687e-05 | 163.247486 | -2.45257243e-06 | 27.7934141 | 1.41526894e-05 | 162.214775 | -2.37119808e-06 | 28.2132825 | 1.41526894e-05 | 162.214775 | -2.37119808e-06 | 28.2132825 | [13 empty] | 0.069375 | 0.0121985245 | -1074.96339 | -0.0166530953 | -49966.5898 | 0.00866037569 | 7649.7852 | -0.011937703 | -42081.66
2.0428523 | 1.02352602e-05 | 123.296231 | -2.58977714e-07 | 38.2201199 | 1.01429863e-05 | 122.284057 | -1.85205816e-07 | 38.5609497 | 1.01429863e-05 | 122.284057 | -1.85205816e-07 | 38.5609497 | [13 empty] | 0.07 | 0.0121975579 | -1104.79179 | -0.0166425327 | -49998.8936 | 0.00866073193 | 7623.18201 | -0.0119335023 | -42113.8692
2.14820884 | 7.08572933e-06 | 91.2445969 | 1.29078713e-06 | 44.2575146 | 7.00104373e-06 | 90.3018536 | 1.35826249e-06 | 44.5543037 | 7.00104373e-06 | 90.3018536 | 1.35826249e-06 | 44.5543037 | [13 empty] | 0.070625 | 0.012196608 | -1133.63523 | -0.0166319943 | -50030.1665 | 0.00866109344 | 7596.87343 | -0.0119293465 | -42145.6866
2.25356538 | 4.62616722e-06 | 65.6610972 | 2.36374886e-06 | 47.2770222 | 4.55084059e-06 | 64.8164913 | 2.42615625e-06 | 47.5534122 | 4.55084059e-06 | 64.8164913 | 2.42615625e-06 | 47.5534122 | [13 empty] | 0.07125 | 0.0121956748 | -1161.53731 | -0.0166214992 | -50060.4502 | 0.00866145966 | 7570.87402 | -0.0119252342 | -42177.0975
2.35892191 | 2.72548565e-06 | 45.4417947 | 3.07820235e-06 | 48.2261328 | 2.66044876e-06 | 44.709844 | 3.13623578e-06 | 48.4946029 | 2.66044876e-06 | 44.709844 | 3.13623578e-06 | 48.4946029 | [13 empty] | 0.071875 | 0.012194758 | -1188.54227 | -0.016611064 | -50089.7875 | 0.00866183005 | 7545.19833 | -0.011921164 | -42208.0875
2.46427845 | 1.28439626e-06 | 29.7115298 | 3.51525786e-06 | 47.7127461 | 1.22995404e-06 | 29.0988856 | 3.56892929e-06 | 47.9778939 | 1.22995404e-06 | 29.0988856 | 3.56892929e-06 | 47.9778939 | [13 empty] | 0.0725 | 0.0121938576 | -1214.69455 | -0.0166007037 | -50118.2219 | 0.00866220409 | 7519.86071 | -0.0119171345 | -42238.6422
2.56963499 | 2.25280013e-07 | 17.7462107 | 3.72996658e-06 | 46.0954178 | 1.81263473e-07 | 17.2571971 | 3.77873991e-06 | 46.3590768 | 1.81263473e-07 | 17.2571971 | 3.77873991e-06 | 46.3590768 | [13 empty] | 0.073125 | 0.0121929735 | -1240.0384 | -0.0165904317 | -50145.7969 | 0.00866258129 | 7494.87511 | -0.0119131446 | -42268.7482
2.67499153 | -5.15773045e-07 | 8.91768664 | 3.76156634e-06 | 43.5755364 | -5.49911025e-07 | 8.55801649 | 3.80470866e-06 | 43.8422143 | -5.49911025e-07 | 8.55801649 | 3.80470866e-06 | 43.8422143 | [13 empty] | 0.07375 | 0.0121921055 | -1264.61749 | -0.0165802594 | -50172.5559 | 0.00866296119 | 7470.25487 | -0.0119091929 | -42298.3923
2.78034806 | -9.94750838e-07 | 2.66014417 | 3.64238931e-06 | 40.2862985 | -1.01989098e-06 | 2.4376461 | 3.67943909e-06 | 40.5670496 | -1.01989098e-06 | 2.4376461 | 3.67943909e-06 | 40.5670496 | [13 empty] | 0.074375 | 0.0121912535 | -1288.47463 | -0.0165701971 | -50198.5415 | 0.00866334333 | 7446.0126 | -0.0119052783 | -42327.5625
2.8857046 | -1.26355145e-06 | -1.54561866 | 3.40497325e-06 | 36.3721819 | -1.2809194e-06 | -1.62473316 | 3.43618933e-06 | 36.6845588 | -1.2809194e-06 | -1.62473316 | 3.43618933e-06 | 36.6845588 | [13 empty] | 0.075 | 0.0121904173 | -1311.65147 | -0.0165602536 | -50223.7955 | 0.0086637273 | 7422.16003 | -0.0119013996 | -42356.2475
2.99106114 | -1.37223842e-06 | -4.17626547 | 3.08691846e-06 | 32.0514566 | -1.38349183e-06 | -4.11755742 | 3.1135374e-06 | 32.4126107 | -1.38349183e-06 | -4.11755742 | 3.1135374e-06 | 32.4126107 | [13 empty] | 0.075625 | 0.0121895967 | -1334.1882 | -0.0165504361 | -50248.3584 | 0.00866411269 | 7398.70795 | -0.0118975559 | -42384.4374
3.09641768 | -1.37019697e-06 | -5.66715163 | 2.73303184e-06 | 27.6531072 | -1.37762765e-06 | -5.50717009 | 2.75712545e-06 | 28.0624331 | -1.37762765e-06 | -5.50717009 | 2.75712545e-06 | 28.0624331 | [13 empty] | 0.07625 | 0.0121887916 | -1356.12342 | -0.0165407511 | -50272.2692 | 0.00866449912 | 7375.66608 | -0.0118937462 | -42412.123
3.20177421 | -1.30671718e-06 | -6.42210202 | 2.39430008e-06 | 23.6183783 | -1.31362853e-06 | -6.26015754 | 2.41798887e-06 | 24.0253179 | -1.31362853e-06 | -6.26015754 | 2.41798887e-06 | 24.0253179 | [13 empty] | 0.076875 | 0.0121880018 | -1377.49385 | -0.0165312037 | -50295.5654 | 0.0086648862 | 7353.04306 | -0.0118899697 | -42439.2967
3.30713075 | -1.23153599e-06 | -6.84571064 | 2.12323373e-06 | 20.4559895 | -1.24287768e-06 | -5.98254266 | 2.25560271e-06 | 22.4261702 | -1.24287768e-06 | -5.98254266 | 2.25560271e-06 | 22.4261702 | [13 empty] | 0.0775 | 0.0121872271 | -1398.33428 | -0.0165217982 | -50318.2824 | 0.00866527359 | 7330.84638 | -0.0118862258 | -42465.9517
3.30713075 | -1.23153599e-06 | -5.81410715 | 2.24757361e-06 | 22.4373092 | -1.24287768e-06 | -6.89274789 | 2.14697581e-06 | 20.7077322 | -1.24287768e-06 | -6.89274789 | 2.14697581e-06 | 20.7077322 | [13 empty] | 0.078125 | 0.0121864675 | -1418.67733 | -0.0165125377 | -50340.4539 | 0.00866566095 | 7309.08236 | -0.0118825137 | -42492.0826
3.47177421 | -1.20925401e-06 | -7.09626747 | 1.89507678e-06 | 18.1118322 | -1.21696625e-06 | -7.16576177 | 1.90111671e-06 | 18.1540096 | -1.21696625e-06 | -7.16576177 | 1.90111671e-06 | 18.1540096 | [13 empty] | 0.07875 | 0.0121857226 | -1438.55345 | -0.0165034248 | -50362.1112 | 0.00866604797 | 7287.75616 | -0.0118788332 | -42517.6855
3.63641768 | -1.1411017e-06 | -7.56570501 | 1.59280103e-06 | 14.6344074 | -1.14663031e-06 | -7.57481235 | 1.59822419e-06 | 14.7142317 | -1.14663031e-06 | -7.57481235 | 1.59822419e-06 | 14.7142317 | [13 empty] | 0.079375 | 0.0121849925 | -1457.99076 | -0.0164944612 | -50383.2834 | 0.00866643433 | 7266.87176 | -0.0118751837 | -42542.7572
3.80106114 | -1.04580241e-06 | -7.48026774 | 1.33408844e-06 | 11.8451617 | -1.04997387e-06 | -7.46026912 | 1.33904955e-06 | 11.9393196 | -1.04997387e-06 | -7.46026912 | 1.33904955e-06 | 11.9393196 | [13 empty] | 0.08 | 0.0121842768 | -1477.01504 | -0.0164856479 | -50403.9975 | 0.00866681975 | 7246.43201 | -0.011871565 | -42567.2962
3.9657046 | -9.3738686e-07 | -7.04636092 | 1.11293438e-06 | 9.60286419 | -9.40658134e-07 | -7.01802552 | 1.11716135e-06 | 9.69208759 | -9.40658134e-07 | -7.01802552 | 1.11716135e-06 | 9.69208759 | [13 empty] | 0.080625 | 0.0121835756 | -1495.64973 | -0.0164769853 | -50424.278 | 0.00866720393 | 7226.4386 | -0.0118679771 | -42591.3017
4.13034806 | -8.25743086e-07 | -6.42008343 | 9.23982597e-07 | 7.78821534 | -8.28362993e-07 | -6.39418407 | 9.27221318e-07 | 7.86168853 | -8.28362993e-07 | -6.39418407 | 9.27221318e-07 | 7.86168853 | [13 empty] | 0.08125 | 0.0121828886 | -1513.91585 | -0.0164684735 | -50444.147 | 0.00866758663 | 7206.89218 | -0.0118644198 | -42614.7743
4.29499153 | -7.17298458e-07 | -5.71197206 | 7.62540805e-07 | 6.30476782 | -7.19407883e-07 | -5.69179322 | 7.64747491e-07 | 6.35999477 | -7.19407883e-07 | -5.69179322 | 7.64747491e-07 | 6.35999477 | [13 empty] | 0.081875 | 0.0121822157 | -1531.83208 | -0.0164601118 | -50463.6245 | 0.00866796757 | 7187.79232 | -0.0118608933 | -42637.7157
4.45963499 | -6.15766369e-07 | -4.99407329 | 6.24603063e-07 | 5.07809955 | -6.17457671e-07 | -4.97860713 | 6.25965641e-07 | 5.11836412 | -6.17457671e-07 | -4.97860713 | 6.25965641e-07 | 5.11836412 | [13 empty] | 0.0825 | 0.0121815568 | -1549.41475 | -0.0164518994 | -50482.7278 | 0.00866834653 | 7169.13762 | -0.0118573976 | -42660.1284
4.62427845 | -5.22898026e-07 | -4.3082303 | 5.06865274e-07 | 4.05375739 | -5.24248363e-07 | -4.29515808 | 5.07723352e-07 | 4.08476261 | -5.24248363e-07 | -4.29515808 | 5.07723352e-07 | 4.08476261 | [13 empty] | 0.083125 | 0.0121809118 | -1566.67792 | -0.0164438349 | -50501.4723 | 0.00866872327 | 7150.92574 | -0.0118539331 | -42682.016
4.78892191 | -4.39187658e-07 | -3.67464189 | 4.0672012e-07 | 3.19438367 | -4.40275994e-07 | -3.66254425 | 4.07441028e-07 | 3.22117292 | -4.40275994e-07 | -3.66254425 | 4.07441028e-07 | 3.22117292 | [13 empty] | 0.08375 | 0.0121802805 | -1583.63344 | -0.0164359168 | -50519.8709 | 0.00866909756 | 7133.15348 | -0.0118505001 | -42703.3829
4.95356538 | -3.64487232e-07 | -3.09991813 | 3.22217741e-07 | 2.47633277 | -3.65400865e-07 | -3.08944885 | 3.23074154e-07 | 2.50117536 | -3.65400865e-07 | -3.08944885 | 3.23074154e-07 | 2.50117536 | [13 empty] | 0.084375 | 0.0121796629 | -1600.29101 | -0.0164281434 | -50537.9344 | 0.00866946919 | 7115.81682 | -0.0118470991 | -42724.2344
5.11820884 | -2.98494625e-07 | -2.58402665 | 2.51978453e-07 | 1.88598031 | -2.9932805e-07 | -2.57801941 | 2.5306108e-07 | 1.90754646 | -2.9932805e-07 | -2.57801941 | 2.5306108e-07 | 1.90754646 | [13 empty] | 0.085 | 0.0121790587 | -1616.65832 | -0.0164205125 | -50555.6716 | 0.00866983797 | 7098.91101 | -0.0118437304 | -42744.5765
5.2828523 | -2.41086994e-07 | -2.12569153 | 1.9504385e-07 | 1.41582209 | -2.41933838e-07 | -2.12834961 | 1.96230659e-07 | 1.42967789 | -2.41933838e-07 | -2.12834961 | 1.96230659e-07 | 1.42967789 | [13 empty] | 0.085625 | 0.012178468 | -1632.74111 | -0.016413022 | -50573.0893 | 0.0086702037 | 7082.43065 | -0.0118403948 | -42764.4158
5.44749576 | -1.92478955e-07 | -1.72597583 | 1.50652559e-07 | 1.06035527 | -1.93416516e-07 | -1.74141859 | 1.51644013e-07 | 1.06057669 | -1.93416516e-07 | -1.74141859 | 1.51644013e-07 | 1.06057669 | [13 empty] | 0.08625 | 0.0121778905 | -1648.54334 | -0.0164056698 | -50590.1924 | 0.00867056619 | 7066.36971 | -0.0118370928 | -42783.7595
5.61213923 | -1.53192954e-07 | -1.38994684 | 1.17926998e-07 | 0.811628712 | -1.54258696e-07 | -1.4204564 | 1.18344748e-07 | 0.79316555 | -1.54258696e-07 | -1.4204564 | 1.18344748e-07 | 0.79316555 | [13 empty] | 0.086875 | 0.0121773262 | -1664.06727 | -0.0163984536 | -50606.9841 | 0.00867092527 | 7050.72165 | -0.0118338252 | -42802.6154
5.77678269 | -1.23837083e-07 | -1.12649227 | 9.54574245e-08 | 0.654245077 | -1.24997081e-07 | -1.17081683 | 9.49919105e-08 | 0.615559938 | -1.24997081e-07 | -1.17081683 | 9.49919105e-08 | 0.615559938 | [13 empty] | 0.0875 | 0.0121767751 | -1679.31366 | -0.0163913709 | -50623.4662 | 0.00867128077 | 7035.47948 | -0.0118305926 | -42820.9918
5.94142615 | -1.04693402e-07 | -0.946523703 | 8.07695885e-08 | 0.559491556 | -1.05804376e-07 | -0.998552266 | 7.93499789e-08 | 0.504956779 | -1.05804376e-07 | -0.998552266 | 7.93499789e-08 | 0.504956779 | [13 empty] | 0.088125 | 0.0121762368 | -1694.28184 | -0.0163844195 | -50639.6389 | 0.00867163254 | 7020.63581 | -0.0118273959 | -42838.8971
6.10606961 | -9.51276402e-08 | -0.859972408 | 6.96623127e-08 | 0.478171571 | -9.58967646e-08 | -0.907998357 | 6.76102063e-08 | 0.419727421 | -9.58967646e-08 | -0.907998357 | 6.76102063e-08 | 0.419727421 | [13 empty] | 0.08875 | 0.0121757115 | -1708.96995 | -0.0163775971 | -50655.501 | 0.00867198041 | 7006.18293 | -0.0118242359 | -42856.3403
6.27071308 | -9.28390004e-08 | -0.872151318 | 5.54012982e-08 | 0.33160449 | -9.278914e-08 | -0.89878923 | 5.35176007e-08 | 0.289265507 | -9.278914e-08 | -0.89878923 | 5.35176007e-08 | 0.289265507 | [13 empty] | 0.089375 | 0.0121751989 | -1723.37502 | -0.0163709015 | -50671.0504 | 0.00867232423 | 6992.11288 | -0.0118211135 | -42873.3305
6.43535654 | -9.29765955e-08 | -0.98022524 | 2.77554732e-08 | 0.000155468354 | -9.14290326e-08 | -0.962837208 | 2.72778513e-08 | 0.00109839114 | -9.14290326e-08 | -0.962837208 | 2.72778513e-08 | 0.00109839114 | [13 empty] | 0.09 | 0.012174699 | -1737.49318 | -0.0163643305 | -50686.2839 | 0.00867266388 | 6978.41748 | -0.0118180295 | -42889.8769
6.6 | -8.71568838e-08 | -1.17070019 | -2.81378055e-08 | -0.691447525 | -8.3248928e-08 | -1.08192411 | -2.57815015e-08 | -0.615271324 | -8.3248928e-08 | -1.08192411 | -2.57815015e-08 | -0.615271324 | [13 empty] | 0.090625 | 0.0121742116 | -1751.31982 | -0.0163578821 | -50701.1976 | 0.00867299921 | 6965.08844 | -0.0118149849 | -42905.989
[26 empty] | 0.09125 | 0.0121737366 | -1764.84973 | -0.0163515543 | -50715.7869 | 0.0086733301 | 6952.11736 | -0.0118119806 | -42921.6762
[26 empty] | 0.091875 | 0.012173274 | -1778.07732 | -0.0163453455 | -50730.0467 | 0.00867365642 | 6939.49582 | -0.0118090174 | -42936.948
[26 empty] | 0.0925 | 0.0121728235 | -1790.9967 | -0.0163392539 | -50743.9718 | 0.00867397806 | 6927.21539 | -0.0118060964 | -42951.8139
[26 empty] | 0.093125 | 0.0121723851 | -1803.60194 | -0.0163332782 | -50757.5566 | 0.00867429489 | 6915.2677 | -0.0118032185 | -42966.283
[26 empty] | 0.09375 | 0.0121719586 | -1815.88716 | -0.0163274171 | -50770.7957 | 0.00867460683 | 6903.64447 | -0.0118003846 | -42980.3648
[26 empty] | 0.094375 | 0.012171544 | -1827.84673 | -0.0163216694 | -50783.6839 | 0.00867491375 | 6892.33754 | -0.0117975957 | -42994.0683
[26 empty] | 0.095 | 0.012171141 | -1839.47539 | -0.0163160344 | -50796.2162 | 0.00867521557 | 6881.33888 | -0.0117948526 | -43007.4023
[26 empty] | 0.095625 | 0.0121707495 | -1850.76841 | -0.0163105112 | -50808.3884 | 0.00867551219 | 6870.64064 | -0.0117921564 | -43020.3756
[26 empty] | 0.09625 | 0.0121703693 | -1861.72172 | -0.0163050993 | -50820.1967 | 0.00867580351 | 6860.23516 | -0.0117895078 | -43032.9967
[26 empty] | 0.096875 | 0.0121700004 | -1872.33206 | -0.0162997985 | -50831.6379 | 0.00867608945 | 6850.11498 | -0.0117869079 | -43045.2738
[26 empty] | 0.0975 | 0.0121696426 | -1882.59706 | -0.0162946086 | -50842.7102 | 0.00867636993 | 6840.27284 | -0.0117843574 | -43057.215
[26 empty] | 0.098125 | 0.0121692956 | -1892.51537 | -0.0162895296 | -50853.4123 | 0.00867664487 | 6830.70174 | -0.0117818571 | -43068.828
[26 empty] | 0.09875 | 0.0121689594 | -1902.08675 | -0.0162845618 | -50863.7442 | 0.00867691418 | 6821.39485 | -0.0117794081 | -43080.1202
[26 empty] | 0.099375 | 0.0121686337 | -1911.31215 | -0.0162797055 | -50873.7071 | 0.0086771778 | 6812.34561 | -0.0117770109 | -43091.0991
[26 empty] | 0.1 | 0.0121683183 | -1920.19378 | -0.0162749613 | -50883.3034 | 0.00867743566 | 6803.54767 | -0.0117746665 | -43101.7715
[26 empty] | 0.100625 | 0.0121680132 | -1928.73515 | -0.0162703298 | -50892.5369 | 0.00867768768 | 6794.9949 | -0.0117723756 | -43112.1442
[26 empty] | 0.10125 | 0.0121677181 | -1936.94113 | -0.0162658119 | -50901.4126 | 0.00867793381 | 6786.68139 | -0.011770139 | -43122.2237
[26 empty] | 0.101875 | 0.0121674327 | -1944.81795 | -0.0162614085 | -50909.937 | 0.00867817398 | 6778.60146 | -0.0117679573 | -43132.0163
[26 empty] | 0.1025 | 0.012167157 | -1952.3732 | -0.0162571206 | -50918.1178 | 0.00867840812 | 6770.74963 | -0.0117658313 | -43141.5281
[26 empty] | 0.103125 | 0.0121668908 | -1959.61579 | -0.0162529494 | -50925.9642 | 0.0086786362 | 6763.12065 | -0.0117637616 | -43150.7648
[26 empty] | 0.10375 | 0.0121666337 | -1966.55597 | -0.0162488959 | -50933.4866 | 0.00867885815 | 6755.70948 | -0.011761749 | -43159.732
[26 empty] | 0.104375 | 0.0121663857 | -1973.2052 | -0.0162449616 | -50940.6967 | 0.00867907391 | 6748.51129 | -0.0117597939 | -43168.4351
[26 empty] | 0.105 | 0.0121661465 | -1979.57612 | -0.0162411475 | -50947.6075 | 0.00867928345 | 6741.52148 | -0.0117578971 | -43176.8791
[26 empty] | 0.105625 | 0.012165916 | -1985.6824 | -0.0162374549 | -50954.2327 | 0.00867948671 | 6734.7357 | -0.011756059 | -43185.0689
[26 empty] | 0.10625 | 0.0121656939 | -1991.53862 | -0.0162338852 | -50960.5874 | 0.00867968366 | 6728.14986 | -0.0117542803 | -43193.0091
[26 empty] | 0.106875 | 0.01216548 | -1997.16015 | -0.0162304393 | -50966.687 | 0.00867987426 | 6721.76016 | -0.0117525613 | -43200.7039
[26 empty] | 0.1075 | 0.0121652742 | -2002.5629 | -0.0162271186 | -50972.5478 | 0.00868005846 | 6715.56311 | -0.0117509026 | -43208.1573
[26 empty] | 0.108125 | 0.0121650762 | -2007.76318 | -0.0162239239 | -50978.1865 | 0.00868023623 | 6709.55562 | -0.0117493046 | -43215.3727
[26 empty] | 0.10875 | 0.0121648858 | -2012.7774 | -0.0162208562 | -50983.6196 | 0.00868040756 | 6703.735 | -0.0117477675 | -43222.3534
[26 empty] | 0.109375 | 0.0121647029 | -2017.62184 | -0.0162179163 | -50988.8639 | 0.0086805724 | 6698.09911 | -0.0117462917 | -43229.1019
[26 empty] | 0.11 | 0.0121645273 | -2022.31235 | -0.0162151047 | -50993.9354 | 0.00868073073 | 6692.64635 | -0.0117448774 | -43235.6202
[26 empty] | 0.110625 | 0.0121643587 | -2026.86399 | -0.0162124218 | -50998.8495 | 0.00868088255 | 6687.37583 | -0.0117435247 | -43241.9096
[26 empty] | 0.11125 | 0.0121641969 | -2031.29073 | -0.0162098678 | -51003.6205 | 0.00868102784 | 6682.2875 | -0.0117422337 | -43247.9705
[26 empty] | 0.111875 | 0.0121640418 | -2035.60499 | -0.0162074425 | -51008.2611 | 0.00868116658 | 6677.38221 | -0.0117410043 | -43253.8025
[26 empty] | 0.1125 | 0.0121638932 | -2039.81726 | -0.0162051456 | -51012.7822 | 0.00868129878 | 6672.66197 | -0.0117398363 | -43259.404
[26 empty] | 0.113125 | 0.0121637509 | -2043.93563 | -0.0162029764 | -51017.192 | 0.00868142444 | 6668.13005 | -0.0117387293 | -43264.772
[26 empty] | 0.11375 | 0.0121636147 | -2047.96528 | -0.0162009338 | -51021.496 | 0.00868154357 | 6663.79124 | -0.011737683 | -43269.9021
[26 empty] | 0.114375 | 0.0121634843 | -2051.90797 | -0.0161990164 | -51025.6961 | 0.00868165619 | 6659.65208 | -0.0117366965 | -43274.788
[26 empty] | 0.115 | 0.0121633596 | -2055.76145 | -0.0161972224 | -51029.7903 | 0.00868176232 | 6655.72108 | -0.011735769 | -43279.4214
[26 empty] | 0.115625 | 0.0121632404 | -2059.51887 | -0.0161955496 | -51033.772 | 0.00868186199 | 6652.00908 | -0.0117348993 | -43283.7919
[26 empty] | 0.11625 | 0.0121631264 | -2063.16816 | -0.0161939951 | -51037.629 | 0.00868195525 | 6648.52954 | -0.0117340861 | -43287.8861
[26 empty] | 0.116875 | 0.0121630174 | -2066.69128 | -0.016192556 | -51041.3434 | 0.00868204214 | 6645.29889 | -0.0117333277 | -43291.6878
[26 empty] | 0.1175 | 0.0121629131 | -2070.06356 | -0.0161912283 | -51044.8904 | 0.00868212273 | 6642.33697 | -0.0117326219 | -43295.1771
[26 empty] | 0.118125 | 0.0121628134 | -2073.25291 | -0.0161900079 | -51048.2379 | 0.0086821971 | 6639.66745 | -0.0117319665 | -43298.3306
[26 empty] | 0.11875 | 0.0121627178 | -2076.21902 | -0.01618889 | -51051.3452 | 0.00868226532 | 6637.3183 | -0.0117313584 | -43301.1202
[26 empty] | 0.119375 | 0.0121626262 | -2078.91252 | -0.0161878691 | -51054.1626 | 0.00868232751 | 6635.32233 | -0.0117307943 | -43303.5129
[26 empty] | 0.12 | 0.0121625381 | -2081.27406 | -0.0161869391 | -51056.6305 | 0.00868238376 | 6633.71778 | -0.0117302704 | -43305.4703
[26 empty] | 0.120625 | 0.0121624533 | -2083.23342 | -0.0161860935 | -51058.6778 | 0.00868243422 | 6632.54892 | -0.0117297822 | -43306.9478
[26 empty] | 0.12125 | 0.0121623712 | -2084.70849 | -0.0161853248 | -51060.2219 | 0.00868247903 | 6631.86671 | -0.0117293246 | -43307.8941
[26 empty] | 0.121875 | 0.0121622914 | -2085.60429 | -0.0161846249 | -51061.1667 | 0.00868251836 | 6631.72958 | -0.0117288916 | -43308.2501
[26 empty] | 0.1225 | 0.0121622134 | -2085.81186 | -0.0161839851 | -51061.4024 | 0.00868255239 | 6632.20418 | -0.0117284768 | -43307.9485
[26 empty] | 0.123125 | 0.0121621367 | -2085.20717 | -0.0161833958 | -51060.8034 | 0.00868258133 | 6633.36625 | -0.0117280724 | -43306.9126
[26 empty] | 0.12375 | 0.0121620605 | -2083.64993 | -0.0161828467 | -51059.2282 | 0.00868260542 | 6635.30152 | -0.0117276701 | -43305.0557
[26 empty] | 0.124375 | 0.0121619843 | -2080.98243 | -0.0161823266 | -51056.5173 | 0.0086826249 | 6638.10667 | -0.0117272603 | -43302.2798
[26 empty] | 0.125 | 0.0121619072 | -2077.02821 | -0.0161818237 | -51052.4922 | 0.00868264006 | 6641.89043 | -0.0117268323 | -43298.4746
[26 empty] | 0.125625 | 0.0121619843 | -2080.98243 | -0.0161823266 | -51056.5173 | 0.0086826249 | 6638.10667 | -0.0117272603 | -43302.2798
[26 empty] | 0.12625 | 0.0121620605 | -2083.64993 | -0.0161828467 | -51059.2282 | 0.00868260542 | 6635.30152 | -0.0117276701 | -43305.0557
[26 empty] | 0.126875 | 0.0121621367 | -2085.20717 | -0.0161833958 | -51060.8034 | 0.00868258133 | 6633.36625 | -0.0117280724 | -43306.9126
[26 empty] | 0.1275 | 0.0121622134 | -2085.81186 | -0.0161839851 | -51061.4024 | 0.00868255239 | 6632.20418 | -0.0117284768 | -43307.9485
[26 empty] | 0.128125 | 0.0121622914 | -2085.60429 | -0.0161846249 | -51061.1667 | 0.00868251836 | 6631.72958 | -0.0117288916 | -43308.2501
[26 empty] | 0.12875 | 0.0121623712 | -2084.70849 | -0.0161853248 | -51060.2219 | 0.00868247903 | 6631.86671 | -0.0117293246 | -43307.8941
[26 empty] | 0.129375 | 0.0121624533 | -2083.23342 | -0.0161860935 | -51058.6778 | 0.00868243422 | 6632.54892 | -0.0117297822 | -43306.9478
[26 empty] | 0.13 | 0.0121625381 | -2081.27406 | -0.0161869391 | -51056.6305 | 0.00868238376 | 6633.71778 | -0.0117302704 | -43305.4703
[26 empty] | 0.130625 | 0.0121626262 | -2078.91252 | -0.0161878691 | -51054.1626 | 0.00868232751 | 6635.32233 | -0.0117307943 | -43303.5129
[26 empty] | 0.13125 | 0.0121627178 | -2076.21902 | -0.01618889 | -51051.3452 | 0.00868226532 | 6637.3183 | -0.0117313584 | -43301.1202
[26 empty] | 0.131875 | 0.0121628134 | -2073.25291 | -0.0161900079 | -51048.2379 | 0.0086821971 | 6639.66745 | -0.0117319665 | -43298.3306
[26 empty] | 0.1325 | 0.0121629131 | -2070.06356 | -0.0161912283 | -51044.8904 | 0.00868212273 | 6642.33697 | -0.0117326219 | -43295.1771
[26 empty] | 0.133125 | 0.0121630174 | -2066.69128 | -0.016192556 | -51041.3434 | 0.00868204214 | 6645.29889 | -0.0117333277 | -43291.6878
[26 empty] | 0.13375 | 0.0121631264 | -2063.16816 | -0.0161939951 | -51037.629 | 0.00868195525 | 6648.52954 | -0.0117340861 | -43287.8861
[26 empty] | 0.134375 | 0.0121632404 | -2059.51887 | -0.0161955496 | -51033.772 | 0.00868186199 | 6652.00908 | -0.0117348993 | -43283.7919
[26 empty] | 0.135 | 0.0121633596 | -2055.76145 | -0.0161972224 | -51029.7903 | 0.00868176232 | 6655.72108 | -0.011735769 | -43279.4214
[26 empty] | 0.135625 | 0.0121634843 | -2051.90797 | -0.0161990164 | -51025.6961 | 0.00868165619 | 6659.65208 | -0.0117366965 | -43274.788
[26 empty] | 0.13625 | 0.0121636147 | -2047.96528 | -0.0162009338 | -51021.496 | 0.00868154357 | 6663.79124 | -0.011737683 | -43269.9021
[26 empty] | 0.136875 | 0.0121637509 | -2043.93563 | -0.0162029764 | -51017.192 | 0.00868142444 | 6668.13005 | -0.0117387293 | -43264.772
[26 empty] | 0.1375 | 0.0121638932 | -2039.81726 | -0.0162051456 | -51012.7822 | 0.00868129878 | 6672.66197 | -0.0117398363 | -43259.404
[26 empty] | 0.138125 | 0.0121640418 | -2035.60499 | -0.0162074425 | -51008.2611 | 0.00868116658 | 6677.38221 | -0.0117410043 | -43253.8025
[26 empty] | 0.13875 | 0.0121641969 | -2031.29073 | -0.0162098678 | -51003.6205 | 0.00868102784 | 6682.2875 | -0.0117422337 | -43247.9705
[26 empty] | 0.139375 | 0.0121643587 | -2026.86399 | -0.0162124218 | -50998.8495 | 0.00868088255 | 6687.37583 | -0.0117435247 | -43241.9096
[26 empty] | 0.14 | 0.0121645273 | -2022.31235 | -0.0162151047 | -50993.9354 | 0.00868073073 | 6692.64635 | -0.0117448774 | -43235.6202
[26 empty] | 0.140625 | 0.0121647029 | -2017.62184 | -0.0162179163 | -50988.8639 | 0.0086805724 | 6698.09911 | -0.0117462917 | -43229.1019
[26 empty] | 0.14125 | 0.0121648858 | -2012.7774 | -0.0162208562 | -50983.6196 | 0.00868040756 | 6703.735 | -0.0117477675 | -43222.3534
[26 empty] | 0.141875 | 0.0121650762 | -2007.76318 | -0.0162239239 | -50978.1865 | 0.00868023623 | 6709.55562 | -0.0117493046 | -43215.3727
[26 empty] | 0.1425 | 0.0121652742 | -2002.5629 | -0.0162271186 | -50972.5478 | 0.00868005846 | 6715.56311 | -0.0117509026 | -43208.1573
[26 empty] | 0.143125 | 0.01216548 | -1997.16015 | -0.0162304393 | -50966.687 | 0.00867987426 | 6721.76016 | -0.0117525613 | -43200.7039
[26 empty] | 0.14375 | 0.0121656939 | -1991.53862 | -0.0162338852 | -50960.5874 | 0.00867968366 | 6728.14986 | -0.0117542803 | -43193.0091
[26 empty] | 0.144375 | 0.012165916 | -1985.6824 | -0.0162374549 | -50954.2327 | 0.00867948671 | 6734.7357 | -0.011756059 | -43185.0689
[26 empty] | 0.145 | 0.0121661465 | -1979.57612 | -0.0162411475 | -50947.6075 | 0.00867928345 | 6741.52148 | -0.0117578971 | -43176.8791
[26 empty] | 0.145625 | 0.0121663857 | -1973.2052 | -0.0162449616 | -50940.6967 | 0.00867907391 | 6748.51129 | -0.0117597939 | -43168.4351
[26 empty] | 0.14625 | 0.0121666337 | -1966.55597 | -0.0162488959 | -50933.4866 | 0.00867885815 | 6755.70948 | -0.011761749 | -43159.732
[26 empty] | 0.146875 | 0.0121668908 | -1959.61579 | -0.0162529494 | -50925.9642 | 0.0086786362 | 6763.12065 | -0.0117637616 | -43150.7648
[26 empty] | 0.1475 | 0.012167157 | -1952.3732 | -0.0162571206 | -50918.1178 | 0.00867840812 | 6770.74963 | -0.0117658313 | -43141.5281
[26 empty] | 0.148125 | 0.0121674327 | -1944.81795 | -0.0162614085 | -50909.937 | 0.00867817398 | 6778.60146 | -0.0117679573 | -43132.0163
[26 empty] | 0.14875 | 0.0121677181 | -1936.94113 | -0.0162658119 | -50901.4126 | 0.00867793381 | 6786.68139 | -0.011770139 | -43122.2237
[26 empty] | 0.149375 | 0.0121680132 | -1928.73515 | -0.0162703298 | -50892.5369 | 0.00867768768 | 6794.9949 | -0.0117723756 | -43112.1442
[26 empty] | 0.15 | 0.0121683183 | -1920.19378 | -0.0162749613 | -50883.3034 | 0.00867743566 | 6803.54767 | -0.0117746665 | -43101.7715
[26 empty] | 0.150625 | 0.0121686337 | -1911.31215 | -0.0162797055 | -50873.7071 | 0.0086771778 | 6812.34561 | -0.0117770109 | -43091.0991
[26 empty] | 0.15125 | 0.0121689594 | -1902.08675 | -0.0162845618 | -50863.7442 | 0.00867691418 | 6821.39485 | -0.0117794081 | -43080.1202
[26 empty] | 0.151875 | 0.0121692956 | -1892.51537 | -0.0162895296 | -50853.4123 | 0.00867664487 | 6830.70174 | -0.0117818571 | -43068.828
[26 empty] | 0.1525 | 0.0121696426 | -1882.59706 | -0.0162946086 | -50842.7102 | 0.00867636993 | 6840.27284 | -0.0117843574 | -43057.215
[26 empty] | 0.153125 | 0.0121700004 | -1872.33206 | -0.0162997985 | -50831.6379 | 0.00867608945 | 6850.11498 | -0.0117869079 | -43045.2738
[26 empty] | 0.15375 | 0.0121703693 | -1861.72172 | -0.0163050993 | -50820.1967 | 0.00867580351 | 6860.23516 | -0.0117895078 | -43032.9967
[26 empty] | 0.154375 | 0.0121707495 | -1850.76841 | -0.0163105112 | -50808.3884 | 0.00867551219 | 6870.64064 | -0.0117921564 | -43020.3756
[26 empty] | 0.155 | 0.012171141 | -1839.47539 | -0.0163160344 | -50796.2162 | 0.00867521557 | 6881.33888 | -0.0117948526 | -43007.4023
[26 empty] | 0.155625 | 0.012171544 | -1827.84673 | -0.0163216694 | -50783.6839 | 0.00867491375 | 6892.33754 | -0.0117975957 | -42994.0683
[26 empty] | 0.15625 | 0.0121719586 | -1815.88716 | -0.0163274171 | -50770.7957 | 0.00867460683 | 6903.64447 | -0.0118003846 | -42980.3648
[26 empty] | 0.156875 | 0.0121723851 | -1803.60194 | -0.0163332782 | -50757.5566 | 0.00867429489 | 6915.2677 | -0.0118032185 | -42966.283
[26 empty] | 0.1575 | 0.0121728235 | -1790.9967 | -0.0163392539 | -50743.9718 | 0.00867397806 | 6927.21539 | -0.0118060964 | -42951.8139
[26 empty] | 0.158125 | 0.012173274 | -1778.07732 | -0.0163453455 | -50730.0467 | 0.00867365642 | 6939.49582 | -0.0118090174 | -42936.948
[26 empty] | 0.15875 | 0.0121737366 | -1764.84973 | -0.0163515543 | -50715.7869 | 0.0086733301 | 6952.11736 | -0.0118119806 | -42921.6762
[26 empty] | 0.159375 | 0.0121742116 | -1751.31982 | -0.0163578821 | -50701.1976 | 0.00867299921 | 6965.08844 | -0.0118149849 | -42905.989
[26 empty] | 0.16 | 0.012174699 | -1737.49318 | -0.0163643305 | -50686.2839 | 0.00867266388 | 6978.41748 | -0.0118180295 | -42889.8769
[26 empty] | 0.160625 | 0.0121751989 | -1723.37502 | -0.0163709015 | -50671.0504 | 0.00867232423 | 6992.11288 | -0.0118211135 | -42873.3305
[26 empty] | 0.16125 | 0.0121757115 | -1708.96995 | -0.0163775971 | -50655.501 | 0.00867198041 | 7006.18293 | -0.0118242359 | -42856.3403
[26 empty] | 0.161875 | 0.0121762368 | -1694.28184 | -0.0163844195 | -50639.6389 | 0.00867163254 | 7020.63581 | -0.0118273959 | -42838.8971
[26 empty] | 0.1625 | 0.0121767751 | -1679.31366 | -0.0163913709 | -50623.4662 | 0.00867128077 | 7035.47948 | -0.0118305926 | -42820.9918
[26 empty] | 0.163125 | 0.0121773262 | -1664.06727 | -0.0163984536 | -50606.9841 | 0.00867092527 | 7050.72165 | -0.0118338252 | -42802.6154
[26 empty] | 0.16375 | 0.0121778905 | -1648.54334 | -0.0164056698 | -50590.1924 | 0.00867056619 | 7066.36971 | -0.0118370928 | -42783.7595
[26 empty] | 0.164375 | 0.012178468 | -1632.74111 | -0.016413022 | -50573.0893 | 0.0086702037 | 7082.43065 | -0.0118403948 | -42764.4158
[26 empty] | 0.165 | 0.0121790587 | -1616.65832 | -0.0164205125 | -50555.6716 | 0.00866983797 | 7098.91101 | -0.0118437304 | -42744.5765
[26 empty] | 0.165625 | 0.0121796629 | -1600.29101 | -0.0164281434 | -50537.9344 | 0.00866946919 | 7115.81682 | -0.0118470991 | -42724.2344
[26 empty] | 0.16625 | 0.0121802805 | -1583.63344 | -0.0164359168 | -50519.8709 | 0.00866909756 | 7133.15348 | -0.0118505001 | -42703.3829
[26 empty] | 0.166875 | 0.0121809118 | -1566.67792 | -0.0164438349 | -50501.4723 | 0.00866872327 | 7150.92574 | -0.0118539331 | -42682.016
[26 empty] | 0.1675 | 0.0121815568 | -1549.41475 | -0.0164518994 | -50482.7278 | 0.00866834653 | 7169.13762 | -0.0118573976 | -42660.1284
[26 empty] | 0.168125 | 0.0121822157 | -1531.83208 | -0.0164601118 | -50463.6245 | 0.00866796757 | 7187.79232 | -0.0118608933 | -42637.7157
[26 empty] | 0.16875 | 0.0121828886 | -1513.91585 | -0.0164684735 | -50444.147 | 0.00866758663 | 7206.89218 | -0.0118644198 | -42614.7743
[26 empty] | 0.169375 | 0.0121835756 | -1495.64973 | -0.0164769853 | -50424.278 | 0.00866720393 | 7226.4386 | -0.0118679771 | -42591.3017
[26 empty] | 0.17 | 0.0121842768 | -1477.01504 | -0.0164856479 | -50403.9975 | 0.00866681975 | 7246.43201 | -0.011871565 | -42567.2962
[26 empty] | 0.170625 | 0.0121849925 | -1457.99076 | -0.0164944612 | -50383.2834 | 0.00866643433 | 7266.87176 | -0.0118751837 | -42542.7572
[26 empty] | 0.17125 | 0.0121857226 | -1438.55345 | -0.0165034248 | -50362.1112 | 0.00866604797 | 7287.75616 | -0.0118788332 | -42517.6855
[26 empty] | 0.171875 | 0.0121864675 | -1418.67733 | -0.0165125377 | -50340.4539 | 0.00866566095 | 7309.08236 | -0.0118825137 | -42492.0826
[26 empty] | 0.1725 | 0.0121872271 | -1398.33428 | -0.0165217982 | -50318.2824 | 0.00866527359 | 7330.84638 | -0.0118862258 | -42465.9517
[26 empty] | 0.173125 | 0.0121880018 | -1377.49385 | -0.0165312037 | -50295.5654 | 0.0086648862 | 7353.04306 | -0.0118899697 | -42439.2967
[26 empty] | 0.17375 | 0.0121887916 | -1356.12342 | -0.0165407511 | -50272.2692 | 0.00866449912 | 7375.66608 | -0.0118937462 | -42412.123
[26 empty] | 0.174375 | 0.0121895967 | -1334.1882 | -0.0165504361 | -50248.3584 | 0.00866411269 | 7398.70795 | -0.0118975559 | -42384.4374
[26 empty] | 0.175 | 0.0121904173 | -1311.65147 | -0.0165602536 | -50223.7955 | 0.0086637273 | 7422.16003 | -0.0119013996 | -42356.2475
[26 empty] | 0.175625 | 0.0121912535 | -1288.47463 | -0.0165701971 | -50198.5415 | 0.00866334333 | 7446.0126 | -0.0119052783 | -42327.5625
[26 empty] | 0.17625 | 0.0121921055 | -1264.61749 | -0.0165802594 | -50172.5559 | 0.00866296119 | 7470.25487 | -0.0119091929 | -42298.3923
[26 empty] | 0.176875 | 0.0121929735 | -1240.0384 | -0.0165904317 | -50145.7969 | 0.00866258129 | 7494.87511 | -0.0119131446 | -42268.7482
[26 empty] | 0.1775 | 0.0121938576 | -1214.69455 | -0.0166007037 | -50118.2219 | 0.00866220409 | 7519.86071 | -0.0119171345 | -42238.6422
[26 empty] | 0.178125 | 0.012194758 | -1188.54227 | -0.016611064 | -50089.7875 | 0.00866183005 | 7545.19833 | -0.011921164 | -42208.0875
[26 empty] | 0.17875 | 0.0121956748 | -1161.53731 | -0.0166214992 | -50060.4502 | 0.00866145966 | 7570.87402 | -0.0119252342 | -42177.0975
[26 empty] | 0.179375 | 0.012196608 | -1133.63523 | -0.0166319943 | -50030.1665 | 0.00866109344 | 7596.87343 | -0.0119293465 | -42145.6866
[26 empty] | 0.18 | 0.0121975579 | -1104.79179 | -0.0166425327 | -49998.8936 | 0.00866073193 | 7623.18201 | -0.0119335023 | -42113.8692
[26 empty] | 0.180625 | 0.0121985245 | -1074.96339 | -0.0166530953 | -49966.5898 | 0.00866037569 | 7649.7852 | -0.011937703 | -42081.66
[26 empty] | 0.18125 | 0.0121995078 | -1044.10755 | -0.0166636615 | -49933.2148 | 0.00866002532 | 7676.66877 | -0.0119419499 | -42049.0735
[26 empty] | 0.181875 | 0.0122005079 | -1012.18344 | -0.0166742079 | -49898.7305 | 0.00865968143 | 7703.81909 | -0.0119462441 | -42016.1237
[26 empty] | 0.1825 | 0.0122015247 | -979.152447 | -0.0166847091 | -49863.1016 | 0.00865934468 | 7731.22347 | -0.011950587 | -41982.8238
[26 empty] | 0.183125 | 0.0122025582 | -944.978771 | -0.016695137 | -49826.2962 | 0.00865901575 | 7758.87054 | -0.0119549795 | -41949.1859
[26 empty] | 0.18375 | 0.0122036083 | -909.630117 | -0.0167054608 | -49788.2866 | 0.00865869536 | 7786.75073 | -0.0119594225 | -41915.2203
[26 empty] | 0.184375 | 0.0122046747 | -873.07839 | -0.0167156469 | -49749.05 | 0.00865838427 | 7814.85667 | -0.0119639167 | -41880.9355
[26 empty] | 0.185 | 0.0122057573 | -835.300461 | -0.0167256587 | -49708.5693 | 0.00865808326 | 7843.18376 | -0.0119684624 | -41846.3373
[26 empty] | 0.185625 | 0.0122068557 | -796.278986 | -0.0167354565 | -49666.8339 | 0.00865779316 | 7871.73074 | -0.0119730597 | -41811.4283
[26 empty] | 0.18625 | 0.0122079694 | -756.003269 | -0.0167449971 | -49623.8411 | 0.00865751485 | 7900.50027 | -0.0119777084 | -41776.2074
[26 empty] | 0.186875 | 0.0122090981 | -714.470193 | -0.0167542339 | -49579.5964 | 0.00865724923 | 7929.49968 | -0.0119824077 | -41740.669
[26 empty] | 0.1875 | 0.012210241 | -671.685197 | -0.0167631166 | -49534.115 | 0.00865699726 | 7988.62203 | -0.0119871563 | -41675.2082
[26 empty] | 0.1875 | 0.012210241 | -691.31504 | -0.0167631166 | -49553.1229 | 0.00865699726 | 7958.74163 | -0.0119871563 | -41704.8024
[26 empty] | 0.188125 | 0.0122114435 | -690.691035 | -0.0167822971 | -49550.3347 | 0.0086568687 | 8033.84927 | -0.0119892795 | -41622.6401
[26 empty] | 0.18875 | 0.0122126963 | -677.685056 | -0.0167998746 | -49534.4953 | 0.00865673504 | 8078.26714 | -0.0119914032 | -41570.9567
[26 empty] | 0.189375 | 0.0122139922 | -654.491038 | -0.016816119 | -49507.9756 | 0.00865659936 | 8122.1013 | -0.0119935315 | -41519.8976
[26 empty] | 0.19 | 0.0122153258 | -623.021899 | -0.0168312713 | -49472.8322 | 0.00865646449 | 8165.55121 | -0.0119956682 | -41469.2334
[26 empty] | 0.190625 | 0.0122166924 | -584.933822 | -0.0168455454 | -49430.8362 | 0.00865633305 | 8208.79346 | -0.0119978159 | -41418.7627
[26 empty] | 0.19125 | 0.0122180883 | -541.649149 | -0.01685913 | -49383.4999 | 0.00865620749 | 8251.98475 | -0.0119999769 | -41368.3078
[26 empty] | 0.191875 | 0.0122195111 | -494.377913 | -0.0168721909 | -49332.1013 | 0.00865609005 | 8295.26457 | -0.0120021521 | -41317.712
[26 empty] | 0.1925 | 0.0122209586 | -444.138077 | -0.0168848721 | -49277.7082 | 0.00865598288 | 8338.75764 | -0.0120043413 | -41266.8365
[26 empty] | 0.193125 | 0.0122224296 | -391.774507 | -0.0168972983 | -49221.1999 | 0.00865588799 | 8382.57608 | -0.0120065433 | -41215.5583
[26 empty] | 0.19375 | 0.0122239234 | -337.976747 | -0.016909576 | -49163.2871 | 0.00865580726 | 8426.82134 | -0.0120087556 | -41163.7673
[26 empty] | 0.194375 | 0.0122254398 | -283.295617 | -0.0169217953 | -49104.5313 | 0.00865574254 | 8471.5859 | -0.0120109742 | -41111.3648
[26 empty] | 0.195 | 0.0122269789 | -228.158699 | -0.016934031 | -49045.3624 | 0.00865569557 | 8516.9548 | -0.0120131939 | -41058.2614
[26 empty] | 0.195625 | 0.0122285413 | -172.884745 | -0.0169463444 | -48986.0946 | 0.00865566805 | 8563.00688 | -0.0120154082 | -41004.3754
[26 empty] | 0.19625 | 0.0122301278 | -117.697047 | -0.0169587844 | -48926.9416 | 0.00865566167 | 8609.81599 | -0.012017609 | -40949.632
[26 empty] | 0.196875 | 0.0122317394 | -62.7358256 | -0.0169713887 | -48868.0307 | 0.00865567807 | 8657.45189 | -0.0120197872 | -40893.9611
[26 empty] | 0.1975 | 0.0122333774 | -8.0696582 | -0.016984185 | -48809.4148 | 0.00865571888 | 8705.98111 | -0.0120219319 | -40837.2975
[26 empty] | 0.198125 | 0.012235043 | 46.2939936 | -0.0169971922 | -48751.0846 | 0.00865578577 | 8755.46759 | -0.0120240313 | -40779.5791
[26 empty] | 0.19875 | 0.0122367379 | 100.39913 | -0.017010421 | -48692.9789 | 0.00865588039 | 8805.97323 | -0.0120260721 | -40720.7467
[26 empty] | 0.199375 | 0.0122384634 | 154.332387 | -0.0170238754 | -48634.9941 | 0.00865600444 | 8857.55835 | -0.0120280399 | -40660.7434
[26 empty] | 0.2 | 0.0122402213 | 208.215005 | -0.0170375533 | -48576.9932 | 0.00865615964 | 8910.282 | -0.012029919 | -40599.514
[26 empty] | 0.200625 | 0.0122420132 | 262.195547 | -0.0170514472 | -48518.813 | 0.00865634778 | 8964.20219 | -0.0120316928 | -40537.0049
[26 empty] | 0.20125 | 0.0122438406 | 316.443335 | -0.0170655452 | -48460.2716 | 0.0086565707 | 9019.37609 | -0.0120333436 | -40473.1638
[26 empty] | 0.201875 | 0.0122457053 | 371.142577 | -0.0170798317 | -48401.1741 | 0.00865683028 | 9075.86006 | -0.0120348527 | -40407.9395
[26 empty] | 0.2025 | 0.0122476088 | 426.487122 | -0.0170942879 | -48341.3183 | 0.00865712852 | 9133.70973 | -0.0120362005 | -40341.282
[26 empty] | 0.203125 | 0.0122495527 | 482.675849 | -0.0171088924 | -48280.4994 | 0.00865746747 | 9192.97992 | -0.0120373669 | -40273.1424
[26 empty] | 0.20375 | 0.0122515386 | 539.908611 | -0.0171236222 | -48218.5137 | 0.00865784928 | 9253.72463 | -0.0120383307 | -40203.4731
[26 empty] | 0.204375 | 0.0122535681 | 598.382746 | -0.0171384523 | -48155.1627 | 0.0086582762 | 9315.99686 | -0.0120390704 | -40132.2277
[26 empty] | 0.205 | 0.0122556425 | 658.290088 | -0.0171533572 | -48090.2554 | 0.00865875059 | 9379.84854 | -0.012039564 | -40059.3613
[26 empty] | 0.205625 | 0.0122577633 | 719.81446 | -0.0171683104 | -48023.6109 | 0.00865927491 | 9445.33031 | -0.012039789 | -39984.8309
[26 empty] | 0.20625 | 0.012259932 | 783.129628 | -0.0171832855 | -47955.0604 | 0.00865985173 | 9512.49141 | -0.0120397226 | -39908.5953
[26 empty] | 0.206875 | 0.01226215 | 848.397668 | -0.0171982559 | -47884.4483 | 0.00866048378 | 9581.37944 | -0.0120393418 | -39830.6154
[26 empty] | 0.2075 | 0.0122644185 | 915.767729 | -0.0172131955 | -47811.6337 | 0.00866117388 | 9652.0402 | -0.0120386234 | -39750.8547
[26 empty] | 0.208125 | 0.0122667389 | 985.37516 | -0.0172280788 | -47736.4903 | 0.00866192501 | 9724.51749 | -0.0120375445 | -39669.2791
[26 empty] | 0.20875 | 0.0122691125 | 1057.34098 | -0.0172428811 | -47658.9074 | 0.00866274029 | 9798.85295 | -0.0120360819 | -39585.8578
[26 empty] | 0.209375 | 0.0122715405 | 1131.77165 | -0.0172575785 | -47578.7896 | 0.00866362299 | 9875.08588 | -0.0120342128 | -39500.5626
[26 empty] | 0.21 | 0.0122740244 | 1208.75912 | -0.0172721485 | -47496.0561 | 0.00866457652 | 9953.25308 | -0.0120319147 | -39413.3693
[26 empty] | 0.210625 | 0.0122765653 | 1288.3812 | -0.0172865695 | -47410.6407 | 0.00866560447 | 10033.3887 | -0.0120291652 | -39324.257
[26 empty] | 0.21125 | 0.0122791646 | 1370.70204 | -0.0173008213 | -47322.491 | 0.00866671059 | 10115.5241 | -0.0120259428 | -39233.2085
[26 empty] | 0.211875 | 0.0122818235 | 1455.77296 | -0.0173148848 | -47231.5667 | 0.00866789879 | 10199.6879 | -0.0120222262 | -39140.2108
[26 empty] | 0.2125 | 0.0122845434 | 1543.6334 | -0.0173287423 | -47137.8393 | 0.00866917318 | 10285.9057 | -0.0120179948 | -39045.2549
[26 empty] | 0.213125 | 0.0122873256 | 1634.31203 | -0.0173423773 | -47041.2902 | 0.00867053803 | 10374.2 | -0.0120132289 | -38948.3362
[26 empty] | 0.21375 | 0.0122901715 | 1727.82801 | -0.0173557744 | -46941.9097 | 0.00867199781 | 10464.5906 | -0.0120079094 | -38849.4543
[26 empty] | 0.214375 | 0.0122930825 | 1824.19245 | -0.0173689193 | -46839.695 | 0.00867355719 | 10557.0938 | -0.0120020183 | -38748.6131
[26 empty] | 0.215 | 0.0122960601 | 1923.40984 | -0.0173817986 | -46734.6492 | 0.00867522102 | 10651.7235 | -0.0119955383 | -38645.8213
[26 empty] | 0.215625 | 0.0122991059 | 2025.47969 | -0.0173943996 | -46626.7789 | 0.00867699438 | 10748.4901 | -0.0119884535 | -38541.0917
[26 empty] | 0.21625 | 0.0123022213 | 2130.39821 | -0.0174067105 | -46516.0932 | 0.00867888255 | 10847.4015 | -0.0119807488 | -38434.4416
[26 empty] | 0.216875 | 0.0123054082 | 2238.15997 | -0.0174187195 | -46402.6017 | 0.00868089102 | 10948.4626 | -0.0119724105 | -38325.8926
[26 empty] | 0.2175 | 0.0123086682 | 2348.75972 | -0.0174304153 | -46286.3127 | 0.00868302552 | 11051.6757 | -0.0119634262 | -38215.4706
[26 empty] | 0.218125 | 0.012312003 | 2462.19412 | -0.0174417863 | -46167.2315 | 0.00868529198 | 11157.0405 | -0.0119537847 | -38103.2055
[26 empty] | 0.21875 | 0.0123154148 | 2578.46353 | -0.0174528208 | -46045.359 | 0.00868769659 | 11264.5543 | -0.0119434764 | -37989.1314
[26 empty] | 0.219375 | 0.0123189053 | 2697.57378 | -0.0174635062 | -45920.6899 | 0.00869024577 | 11374.212 | -0.0119324931 | -37873.2859
[26 empty] | 0.22 | 0.0123224767 | 2819.53797 | -0.017473829 | -45793.2109 | 0.00869294617 | 11486.0066 | -0.0119208282 | -37755.7103
[26 empty] | 0.220625 | 0.0123261313 | 2944.3781 | -0.0174837745 | -45662.8995 | 0.00869580471 | 11599.9288 | -0.0119084767 | -37636.4493
[26 empty] | 0.22125 | 0.0123298713 | 3072.12681 | -0.0174933261 | -45529.7225 | 0.00869882856 | 11715.9678 | -0.0118954353 | -37515.551
[26 empty] | 0.221875 | 0.0123336992 | 3202.829 | -0.0175024654 | -45393.6345 | 0.00870202512 | 11834.1107 | -0.0118817025 | -37393.0659
[26 empty] | 0.2225 | 0.0123376176 | 3336.54331 | -0.0175111711 | -45254.5768 | 0.00870540211 | 11954.3433 | -0.0118672788 | -37269.0478
[26 empty] | 0.223125 | 0.0123416293 | 3473.34367 | -0.0175194193 | -45112.4761 | 0.00870896745 | 12076.6498 | -0.0118521665 | -37143.5526
[26 empty] | 0.22375 | 0.012345737 | 3613.32064 | -0.0175271827 | -44967.2434 | 0.00871272939 | 12201.0128 | -0.0118363698 | -37016.6387
[26 empty] | 0.224375 | 0.0123499439 | 3756.58275 | -0.0175344299 | -44818.7732 | 0.00871669641 | 12327.4135 | -0.0118198952 | -36888.3662
[26 empty] | 0.225 | 0.0123542532 | 3903.25765 | -0.0175411253 | -44666.9424 | 0.00872087731 | 12455.8317 | -0.0118027514 | -36758.7976
[26 empty] | 0.225625 | 0.0123586685 | 4053.49321 | -0.0175472283 | -44511.6098 | 0.00872528114 | 12586.2457 | -0.0117849491 | -36627.9967
[26 empty] | 0.22625 | 0.0123631933 | 4207.45853 | -0.0175526931 | -44352.615 | 0.00872991724 | 12718.6318 | -0.0117665017 | -36496.0291
[26 empty] | 0.226875 | 0.0123678317 | 4365.34479 | -0.0175574675 | -44189.7784 | 0.00873479527 | 12852.9646 | -0.0117474248 | -36362.9621
[26 empty] | 0.2275 | 0.0123725879 | 4527.36599 | -0.017561493 | -44022.9004 | 0.00873992513 | 12989.2163 | -0.0117277368 | -36228.8643
[26 empty] | 0.228125 | 0.0123774664 | 4693.75954 | -0.0175647038 | -43851.7609 | 0.00874531704 | 13127.3565 | -0.0117074587 | -36093.8061
[26 empty] | 0.22875 | 0.012382472 | 4864.78682 | -0.017567026 | -43676.1195 | 0.00875098152 | 13267.3516 | -0.0116866143 | -35957.8596
[26 empty] | 0.229375 | 0.01238761 | 5040.73352 | -0.0175683775 | -43495.7148 | 0.00875692934 | 13409.1642 | -0.0116652304 | -35821.0987
[26 empty] | 0.23 | 0.0123928861 | 5221.90987 | -0.0175686668 | -43310.2648 | 0.00876317161 | 13552.7522 | -0.011643337 | -35683.6001
[26 empty] | 0.230625 | 0.0123983064 | 5408.65075 | -0.0175677925 | -43119.4665 | 0.0087697197 | 13698.0682 | -0.0116209671 | -35545.4426
[26 empty] | 0.23125 | 0.0124038774 | 5601.31571 | -0.0175656425 | -42922.996 | 0.00877658526 | 13845.058 | -0.0115981575 | -35406.7088
[26 empty] | 0.231875 | 0.0124096065 | 5800.28882 | -0.0175620932 | -42720.5085 | 0.00878378026 | 13993.6597 | -0.0115749483 | -35267.4849
[26 empty] | 0.2325 | 0.0124155014 | 6005.9784 | -0.0175570089 | -42511.6388 | 0.0087913169 | 14143.8023 | -0.0115513837 | -35127.8622
[26 empty] | 0.233125 | 0.0124215706 | 6218.81664 | -0.0175502408 | -42296.0009 | 0.0087992077 | 14295.4038 | -0.0115275117 | -34987.9375
[26 empty] | 0.23375 | 0.0124278234 | 6439.25912 | -0.0175416261 | -42073.1884 | 0.00880746543 | 14448.3697 | -0.0115033847 | -34847.8148
[26 empty] | 0.234375 | 0.01243427 | 6667.78419 | -0.0175309871 | -41842.7747 | 0.00881610311 | 14602.5905 | -0.0114790596 | -34707.6064
[26 empty] | 0.235 | 0.0124409214 | 6904.89227 | -0.0175181307 | -41604.313 | 0.00882513403 | 14757.9401 | -0.0114545981 | -34567.4342
[26 empty] | 0.235625 | 0.0124477899 | 7151.10503 | -0.0175028469 | -41357.3364 | 0.00883457171 | 14914.2724 | -0.0114300671 | -34427.4321
[26 empty] | 0.23625 | 0.0124548885 | 7406.9645 | -0.0174849081 | -41101.3577 | 0.00884442992 | 15071.4191 | -0.0114055387 | -34287.7475
[26 empty] | 0.236875 | 0.012462232 | 7673.03205 | -0.0174640681 | -40835.8696 | 0.00885472262 | 15229.1862 | -0.0113810908 | -34148.5437
[26 empty] | 0.2375 | 0.0124698361 | 7949.88738 | -0.017440061 | -40560.3444 | 0.00886546401 | 15387.3506 | -0.0113568077 | -34010.0025
[26 empty] | 0.238125 | 0.0124777184 | 8238.12733 | -0.0174126001 | -40274.2336 | 0.00887666844 | 15545.6566 | -0.0113327798 | -33872.3271
[26 empty] | 0.23875 | 0.0124858981 | 8538.36476 | -0.0173813767 | -39976.9676 | 0.00888835047 | 15703.8114 | -0.0113091046 | -33735.745
[26 empty] | 0.239375 | 0.0124943959 | 8851.22725 | -0.0173460593 | -39667.9546 | 0.00890052479 | 15861.4806 | -0.0112858871 | -33600.5115
[26 empty] | 0.24 | 0.012503235 | 9177.35591 | -0.017306292 | -39346.5805 | 0.00891320622 | 16018.2835 | -0.0112632399 | -33466.9138
[26 empty] | 0.240625 | 0.0125124404 | 9517.40403 | -0.0172616932 | -39012.2069 | 0.0089264097 | 16173.7878 | -0.0112412843 | -33335.2745
[26 empty] | 0.24125 | 0.0125220398 | 9872.03582 | -0.0172118548 | -38664.1704 | 0.00894015025 | 16327.5038 | -0.0112201503 | -33205.9571
[26 empty] | 0.241875 | 0.0125320632 | 10241.9251 | -0.0171563404 | -38301.7808 | 0.00895444293 | 16478.8778 | -0.0111999774 | -33079.3698
[26 empty] | 0.2425 | 0.0125425436 | 10627.7542 | -0.0170946843 | -37924.3187 | 0.00896930285 | 16627.2861 | -0.0111809153 | -32955.9717
[26 empty] | 0.243125 | 0.012553517 | 11030.2122 | -0.0170263896 | -37531.0337 | 0.00898474509 | 16772.0274 | -0.0111631248 | -32836.2784
[26 empty] | 0.24375 | 0.0125650227 | 11449.9947 | -0.0169509272 | -37121.1414 | 0.0090007847 | 16912.3153 | -0.0111467776 | -32720.8679
[26 empty] | 0.244375 | 0.0125771038 | 11887.8017 | -0.016867734 | -36693.8203 | 0.00901743666 | 17047.2697 | -0.0111320583 | -32610.388
[26 empty] | 0.245 | 0.0125898071 | 12344.3373 | -0.0167762114 | -36248.2078 | 0.00903471582 | 17175.9086 | -0.0111191642 | -32505.563
[26 empty] | 0.245625 | 0.0126031836 | 12820.3083 | -0.0166757237 | -35783.3967 | 0.00905263687 | 17297.1381 | -0.0111083066 | -32407.2016
[26 empty] | 0.24625 | 0.0126172888 | 13316.424 | -0.0165655962 | -35298.43 | 0.00907121431 | 17409.7427 | -0.0110997117 | -32316.2055
[26 empty] | 0.246875 | 0.0126321834 | 13833.395 | -0.0164451138 | -34792.2958 | 0.00909046235 | 17512.3746 | -0.0110936213 | -32233.5781
[26 empty] | 0.2475 | 0.0126479329 | 14371.9329 | -0.0163135189 | -34263.9214 | 0.00911039493 | 17603.5424 | -0.0110902942 | -32160.4344
[26 empty] | 0.248125 | 0.0126646088 | 14932.7502 | -0.0161700095 | -33712.1667 | 0.00913102561 | 17681.5989 | -0.0110900068 | -32098.0105
[26 empty] | 0.24875 | 0.0126822885 | 15516.5603 | -0.0160137375 | -33135.8171 | 0.00915236754 | 17744.7284 | -0.0110930546 | -32047.6751
[26 empty] | 0.249375 | 0.012701056 | 16124.0771 | -0.0158438066 | -32533.575 | 0.00917443337 | 17790.9336 | -0.0110997531 | -32010.9407
[26 empty] | 0.25 | 0.0127210022 | 16756.0162 | -0.01565927 | -31904.0516 | 0.00919723522 | 17818.0206 | -0.0111104392 | -31989.4761

## Sub 5 1.2% 10 ksi R
0.125
Group 2, Condition 3 (IFF) Sequence Step 2 - remove IFF 1.2%
PATHS ALONG Y-DIRECTION (L) | [12 empty] | PATHS ALONG X-DIRECTION (T) | [12 empty] | PATHS ALONG Z-DIRECTION (THROUGH THICKNESS)
| Midplane |  | Midplane |  | Entry |  | Entry |  | Exit |  | Exit |  |  | Midplane |  | Midplane |  | Entry |  | Entry |  | Exit |  | Exit |  |  | At bore |  | At bore |  | 0.02" away from bore |  | 0.02" away from bore
| Hoop |  | Radial |  | Hoop |  | Radial |  | Hoop |  | Radial |  |  | Hoop |  | Radial |  | Hoop |  | Radial |  | Hoop |  | Radial |  |  | Hoop |  | Radial |  | Hoop |  | Radial
Radial | Strain | Stress | Strain | Stress | Strain | Stress | Strain | Stress | Strain | Stress | Strain | Stress | Radial | Strain | Stress | Strain | Stress | Strain | Stress | Strain | Stress | Strain | Stress | Strain | Stress | z coordinate | Strain | Stress | Strain | Stress | Strain | Stress | Strain | Stress
dim, in | in/in | psi | in/in | psi | in/in | psi | in/in | psi | in/in | psi | in/in | psi | dim, in | in/in | psi | in/in | psi | in/in | psi | in/in | psi | in/in | psi | in/in | psi | in | in/in | psi | in/in | psi | in/in | psi | in/in | psi
0.125 | 0.00352385465 | -30731.7344 | -0.00663748049 | 14.2733351 | 0.00460274441 | -28314.1557 | -0.0083677026 | 11.3806968 | 0.00460274441 | -28314.1557 | -0.0083677026 | 11.3806968 | 0.125 | 0.00425041866 | -30215.5899 | -0.00766686118 | 10.4082653 | 0.00599057894 | -27670.6097 | -0.0101828798 | 54.9967823 | 0.00599057894 | -27670.6097 | -0.0101828798 | 54.9967823 | 0 | 0.00599057894 | -27670.6097 | -0.0101828798 | 54.9967823 | 0.00440989314 | -25889.0764 | -0.00746456145 | -6689.78095
0.1252 | 0.00350789963 | -30801.8958 | -0.0066238237 | -50.1955364 | 0.00458236146 | -28349.0134 | -0.00831926448 | -27.7610343 | 0.00458236146 | -28349.0134 | -0.00831926448 | -27.7610343 | 0.1252 | 0.00423748963 | -30276.1725 | -0.00765558538 | -42.0011803 | 0.00597344147 | -27718.8069 | -0.0101339039 | 1.96684689 | 0.00597344147 | -27718.8069 | -0.0101339039 | 1.96684689 | 0.000625 | 0.00594466402 | -27692.2547 | -0.0102896693 | 40.7323904 | 0.00437583972 | -25841.3601 | -0.00743189378 | -6579.93851
0.1254 | 0.00349200483 | -30858.3957 | -0.00660876499 | -101.843593 | 0.00456210582 | -28389.0732 | -0.00827222403 | -74.0831721 | 0.00456210582 | -28389.0732 | -0.00827222403 | -74.0831721 | 0.1254 | 0.00422466018 | -30335.1397 | -0.00764425552 | -92.9072796 | 0.00595654292 | -27764.4558 | -0.0100859521 | -49.3624207 | 0.00595654292 | -27764.4558 | -0.0100859521 | -49.3624207 | 0.00125 | 0.00590087334 | -27713.8835 | -0.0103845668 | 29.8395009 | 0.00434259357 | -25834.3568 | -0.0074032806 | -6472.43884
0.1256 | 0.00347616957 | -30910.4689 | -0.00659328087 | -149.584593 | 0.00454197549 | -28431.9199 | -0.00822647549 | -124.180642 | 0.00454197549 | -28431.9199 | -0.00822647549 | -124.180642 | 0.1256 | 0.00421192061 | -30393.1468 | -0.00763291311 | -143.003038 | 0.00593986207 | -27807.6558 | -0.010039026 | -99.0073045 | 0.00593986207 | -27807.6558 | -0.010039026 | -99.0073045 | 0.001875 | 0.00585904445 | -27735.9402 | -0.0104684728 | 21.5466051 | 0.00431014644 | -25864.2147 | -0.00737840897 | -6366.89616
0.1258 | 0.00346039355 | -30962.2964 | -0.00657788415 | -197.037051 | 0.00452196831 | -28476.1679 | -0.00818193694 | -176.26863 | 0.00452196831 | -28476.1679 | -0.00818193694 | -176.26863 | 0.1258 | 0.00419926234 | -30450.5162 | -0.00762157443 | -192.625124 | 0.00592337888 | -27848.5781 | -0.0099931324 | -147.044952 | 0.00592337888 | -27848.5781 | -0.0099931324 | -147.044952 | 0.0025 | 0.00581902895 | -27758.748 | -0.0105422273 | 15.2245625 | 0.00427848933 | -25927.2151 | -0.00735698201 | -6263.03074
0.126 | 0.00344467678 | -31015.2521 | -0.00656278105 | -245.138923 | 0.00450208201 | -28521.1003 | -0.00813855059 | -229.528541 | 0.00450208201 | -28521.1003 | -0.00813855059 | -229.528541 | 0.126 | 0.00418667796 | -30507.3706 | -0.00761024092 | -241.896814 | 0.00590707451 | -27887.4352 | -0.00994828121 | -193.583183 | 0.00590707451 | -27887.4352 | -0.00994828121 | -193.583183 | 0.003125 | 0.00578069141 | -27782.5267 | -0.0106066134 | 10.3680913 | 0.0042476126 | -26019.782 | -0.00733871831 | -6160.65434
0.1262 | 0.00342901946 | -31069.364 | -0.00654799321 | -293.748677 | 0.00448231426 | -28566.4132 | -0.00809628077 | -283.674754 | 0.00448231426 | -28566.4132 | -0.00809628077 | -283.674754 | 0.1262 | 0.00417416122 | -30563.7284 | -0.00759890675 | -290.830816 | 0.00589093126 | -27924.4588 | -0.00990448416 | -238.743138 | 0.00589093126 | -27924.4588 | -0.00990448416 | -238.743138 | 0.00375 | 0.00574390836 | -27807.4083 | -0.0106623605 | 6.57884877 | 0.004217506 | -26138.4906 | -0.00732335139 | -6059.65688
0.1264 | 0.00341342193 | -31124.185 | -0.00653344836 | -342.507716 | 0.00446266272 | -28612.0407 | -0.00805511011 | -338.682996 | 0.00446266272 | -28612.0407 | -0.00805511011 | -338.682996 | 0.1264 | 0.004161707 | -30619.5681 | -0.00758756395 | -339.398205 | 0.00587493245 | -27959.8868 | -0.00986175356 | -282.651251 | 0.00587493245 | -27959.8868 | -0.00986175356 | -282.651251 | 0.004375 | 0.00570856735 | -27833.4521 | -0.0107101478 | 3.55001705 | 0.00418815872 | -26280.0742 | -0.00731062912 | -5959.99413
0.1266 | 0.0033978846 | -31179.2438 | -0.00651904394 | -391.199831 | 0.00444312504 | -28658.037 | -0.00801503463 | -394.630959 | 0.00444312504 | -28658.037 | -0.00801503463 | -394.630959 | 0.1266 | 0.00414931123 | -30674.8668 | -0.00757620543 | -387.569547 | 0.00585906234 | -27993.9548 | -0.00982010158 | -325.437463 | 0.00585906234 | -27993.9548 | -0.00982010158 | -325.437463 | 0.005 | 0.00567456599 | -27860.6576 | -0.0107506072 | 1.05231716 | 0.00415955947 | -26441.4292 | -0.00730031323 | -5861.67663
0.1268 | 0.00338240787 | -31234.2159 | -0.00650468727 | -439.804016 | 0.00442369894 | -28704.4992 | -0.00797605842 | -451.611623 | 0.00442369894 | -28704.4992 | -0.00797605842 | -451.611623 | 0.1268 | 0.00413697076 | -30729.618 | -0.00756482641 | -435.334052 | 0.00584330594 | -28026.8923 | -0.0097795397 | -367.237097 | 0.00584330594 | -28026.8923 | -0.0097795397 | -367.237097 | 0.005625 | 0.00564181119 | -27888.9761 | -0.0107843263 | -1.07862893 | 0.00413169652 | -26619.62 | -0.00729217876 | -5764.75949
0.127 | 0.00336699211 | -31288.9348 | -0.00649031671 | -488.397692 | 0.00440438215 | -28751.5174 | -0.00793818853 | -509.689561 | 0.00440438215 | -28751.5174 | -0.00793818853 | -509.689561 | 0.127 | 0.00412468322 | -30783.8344 | -0.00755342451 | -482.702382 | 0.00582764889 | -28058.922 | -0.0097400785 | -408.194212 | 0.00582764889 | -28058.922 | -0.0097400785 | -408.194212 | 0.00625 | 0.00561021831 | -27918.3215 | -0.010811851 | -2.9536629 | 0.00410455775 | -26811.8811 | -0.00728601358 | -5669.33325
0.1272 | 0.00335163762 | -31343.3306 | -0.00647590736 | -537.028034 | 0.00438517251 | -28799.1445 | -0.00790143074 | -568.880315 | 0.00438517251 | -28799.1445 | -0.00790143074 | -568.880315 | 0.1272 | 0.00411244698 | -30837.5403 | -0.00754199901 | -529.698561 | 0.00581207732 | -28090.2594 | -0.00970172749 | -448.46478 | 0.00581207732 | -28090.2594 | -0.00970172749 | -448.46478 | 0.006875 | 0.00557971047 | -27948.5796 | -0.0108336885 | -4.64025602 | 0.00407813069 | -27015.6195 | -0.00728161788 | -5575.51562
0.1274 | 0.00333634459 | -31397.3641 | -0.00646146562 | -585.629813 | 0.0043660679 | -28847.3833 | -0.00786578693 | -629.142762 | 0.0043660679 | -28847.3833 | -0.00786578693 | -629.142762 | 0.1274 | 0.00410026097 | -30890.7592 | -0.00753054962 | -576.346183 | 0.00579657765 | -28121.1151 | -0.00966449514 | -488.218421 | 0.00579657765 | -28121.1151 | -0.00966449514 | -488.218421 | 0.0075 | 0.00555021781 | -27979.616 | -0.0108503094 | -6.17154825 | 0.00405240256 | -27228.4153 | -0.0072788037 | -5483.44411
0.1276 | 0.00332111312 | -31450.9909 | -0.00644701638 | -634.028822 | 0.00434706632 | -28896.1902 | -0.00783125458 | -690.384197 | 0.00434706632 | -28896.1902 | -0.00783125458 | -690.384197 | 0.1276 | 0.00408812463 | -30943.4998 | -0.00751907518 | -622.653954 | 0.00578113653 | -28151.6947 | -0.00962838898 | -527.637957 | 0.00578113653 | -28151.6947 | -0.00962838898 | -527.637957 | 0.008125 | 0.00552167692 | -28011.284 | -0.0108621502 | -7.55433089 | 0.00402736033 | -27448.0213 | -0.00727739445 | -5393.26945
0.1278 | 0.00330594316 | -31504.1709 | -0.00643258702 | -682.03066 | 0.00432816585 | -28945.5032 | -0.00779782921 | -752.487688 | 0.00432816585 | -28945.5032 | -0.00779782921 | -752.487688 | 0.1278 | 0.00407603781 | -30995.7472 | -0.00750757264 | -668.605355 | 0.0057657406 | -28182.1998 | -0.00959341561 | -566.91643 | 0.0057657406 | -28182.1998 | -0.00959341561 | -566.91643 | 0.00875 | 0.0054940302 | -28043.4303 | -0.0108696155 | -8.77604103 | 0.00400299075 | -27672.3619 | -0.00727722446 | -5305.1498
0.128 | 0.00329083458 | -31556.9077 | -0.00641819194 | -729.555299 | 0.00430936463 | -28995.3048 | -0.00776551032 | -815.381081 | 0.00430936463 | -28995.3048 | -0.00776551032 | -815.381081 | 0.128 | 0.00406400068 | -31047.4608 | -0.00749603682 | -714.157019 | 0.0057503764 | -28212.8264 | -0.00955958082 | -606.251769 | 0.0057503764 | -28212.8264 | -0.00955958082 | -606.251769 | 0.009375 | 0.00546722532 | -28075.9004 | -0.01087308 | -9.81083392 | 0.00397928039 | -27899.5311 | -0.00727813856 | -5219.2457
0.1282 | 0.00327578713 | -31609.2776 | -0.00640382194 | -776.738593 | 0.00429066093 | -29045.7339 | -0.00773431152 | -879.176839 | 0.00429066093 | -29045.7339 | -0.00773431152 | -879.176839 | 0.1282 | 0.0040520137 | -31098.5855 | -0.00748446115 | -759.250216 | 0.0057350302 | -28243.7636 | -0.00952688952 | -645.839671 | 0.0057350302 | -28243.7636 | -0.00952688952 | -645.839671 | 0.01 | 0.00544121473 | -28108.5436 | -0.0108728905 | -10.6247979 | 0.00395621568 | -28127.7897 | -0.00727999161 | -5135.71561
0.1284 | 0.00326080048 | -31661.3835 | -0.00638944213 | -823.88251 | 0.00427205303 | -29097.2682 | -0.00770427553 | -944.421718 | 0.00427205303 | -29097.2682 | -0.00770427553 | -944.421718 | 0.1284 | 0.00404007745 | -31149.0779 | -0.00747284008 | -803.839617 | 0.00571968779 | -28275.1891 | -0.0094953455 | -685.865781 | 0.00571968779 | -28275.1891 | -0.0094953455 | -685.865781 | 0.010625 | 0.00541595517 | -28141.2161 | -0.010869368 | -11.1803743 | 0.00393378292 | -28355.562 | -0.0072826481 | -5054.71219
0.1286 | 0.00324587423 | -31713.1395 | -0.00637500259 | -871.096606 | 0.00425353933 | -29151.0009 | -0.00767549464 | -1012.50514 | 0.00425353933 | -29151.0009 | -0.00767549464 | -1012.50514 | 0.1286 | 0.00402819259 | -31198.9538 | -0.00746117321 | -847.943304 | 0.00570433428 | -28307.2661 | -0.00946495112 | -726.498671 | 0.00570433428 | -28307.2661 | -0.00946495112 | -726.498671 | 0.01125 | 0.00539140726 | -28173.7844 | -0.0108628091 | -11.4400422 | 0.00391196835 | -28581.4312 | -0.00728598173 | -4976.37912
0.1288 | 0.00323100796 | -31763.7692 | -0.00636046558 | -917.433907 | 0.0042351182 | -29209.0411 | -0.00764813745 | -1086.28486 | 0.0042351182 | -29209.0411 | -0.00764813745 | -1086.28486 | 0.1288 | 0.00401635965 | -31248.3575 | -0.00744947186 | -891.717791 | 0.00568895384 | -28340.1372 | -0.0094357066 | -767.885617 | 0.00568895384 | -28340.1372 | -0.0094357066 | -767.885617 | 0.011875 | 0.00536753507 | -28206.1275 | -0.0108534875 | -11.369328 | 0.00389075815 | -28804.1353 | -0.00728987503 | -4900.84845
0.129 | 0.00321620124 | -31810.8721 | -0.00634585349 | -959.285065 | 0.00421678804 | -29321.7756 | -0.00762800087 | -1269.62946 | 0.00421678804 | -29321.7756 | -0.00762800087 | -1269.62946 | 0.129 | 0.00400457886 | -31316.3665 | -0.00743901107 | -957.52968 | 0.00567352936 | -28373.9203 | -0.00940760913 | -810.153574 | 0.00567352936 | -28373.9203 | -0.00940760913 | -810.153574 | 0.0125 | 0.00534430579 | -28238.139 | -0.0108416563 | -10.9391949 | 0.00387013848 | -29022.5614 | -0.00729421896 | -4828.23847
0.129 | 0.00321620124 | -31823.2912 | -0.0063443721 | -929.956716 | 0.00421678804 | -29275.0728 | -0.00762248232 | -1170.99849 | 0.00421678804 | -29275.0728 | -0.00762248232 | -1170.99849 | 0.129 | 0.00400457886 | -31297.6584 | -0.0074377682 | -935.561603 | 0.00567352936 | -28482.9093 | -0.00941667598 | -908.250157 | 0.00567352936 | -28482.9093 | -0.00941667598 | -908.250157 | 0.013125 | 0.00532168941 | -28269.7279 | -0.0108275486 | -10.1278675 | 0.0038500955 | -29235.7403 | -0.00729891253 | -4758.65205
0.1298 | 0.00315815888 | -31986.2506 | -0.00628847839 | -1148.35243 | 0.00414497701 | -29506.1066 | -0.00750476767 | -1446.80509 | 0.00414497701 | -29506.1066 | -0.00750476767 | -1446.80509 | 0.1298 | 0.00395591527 | -31526.858 | -0.00739158059 | -1144.44427 | 0.00560334151 | -28685.2314 | -0.00928973268 | -1156.1911 | 0.00560334151 | -28685.2314 | -0.00928973268 | -1156.1911 | 0.01375 | 0.00529965835 | -28300.8197 | -0.0108113794 | -8.92214498 | 0.00383061542 | -29442.8401 | -0.00730386244 | -4692.17541
0.1306 | 0.00310123411 | -32238.3532 | -0.00623522418 | -1351.86091 | 0.00407458503 | -29710.8985 | -0.00739488351 | -1737.03014 | 0.00407458503 | -29710.8985 | -0.00739488351 | -1737.03014 | 0.1306 | 0.00390696116 | -31730.3148 | -0.00734195887 | -1332.06411 | 0.00553390196 | -28896.9521 | -0.00917139093 | -1432.64615 | 0.00553390196 | -28896.9521 | -0.00917139093 | -1432.64615 | 0.014375 | 0.00527818728 | -28331.3564 | -0.0107933465 | -7.31825266 | 0.00381168448 | -29643.1602 | -0.00730898273 | -4628.87727
0.1314 | 0.00304537866 | -32456.6535 | -0.00618035135 | -1541.36642 | 0.00400560872 | -29897.3675 | -0.00729296435 | -2070.67757 | 0.00400560872 | -29897.3675 | -0.00729296435 | -2070.67757 | 0.1314 | 0.0038580238 | -31929.1314 | -0.00729172076 | -1516.60374 | 0.00546537886 | -29106.803 | -0.00905978293 | -1718.1018 | 0.00546537886 | -29106.803 | -0.00905978293 | -1718.1018 | 0.015 | 0.00525725279 | -28361.2967 | -0.010773632 | -5.32228108 | 0.00379328901 | -29836.1244 | -0.00731419444 | -4568.80836
0.1322 | 0.00299054248 | -32623.584 | -0.00612336562 | -1716.09535 | 0.00393804195 | -29992.5376 | -0.00719510389 | -2424.19579 | 0.00393804195 | -29992.5376 | -0.00719510389 | -2424.19579 | 0.1322 | 0.00380938853 | -32125.1391 | -0.00724162495 | -1698.1146 | 0.00539786803 | -29316.8424 | -0.0089541895 | -2006.51002 | 0.00539786803 | -29316.8424 | -0.0089541895 | -2006.51002 | 0.015625 | 0.00523683323 | -28390.6154 | -0.0107524032 | -2.95025992 | 0.00377541544 | -30021.2738 | -0.00731942523 | -4512.00126
0.133 | 0.00293668448 | -32763.9919 | -0.00606542876 | -1879.54542 | 0.00387187176 | -29935.7283 | -0.00709872028 | -2790.66157 | 0.00387187176 | -29935.7283 | -0.00709872028 | -2790.66157 | 0.133 | 0.00376129363 | -32319.215 | -0.00719192874 | -1877.81444 | 0.00533141998 | -29534.3044 | -0.00885438847 | -2298.45966 | 0.00533141998 | -29534.3044 | -0.00885438847 | -2298.45966 | 0.01625 | 0.00521690847 | -28419.3028 | -0.010729814 | -0.227911265 | 0.00375805029 | -30198.2597 | -0.00732460913 | -4458.47048
0.1338 | 0.0028837756 | -32907.8176 | -0.00600797993 | -2039.32078 | 0.0038070771 | -29699.2289 | -0.00700236607 | -3164.85582 | 0.0038070771 | -29699.2289 | -0.00700236607 | -3164.85582 | 0.1338 | 0.00371391937 | -32511.3 | -0.0071426179 | -2056.69904 | 0.00526605215 | -29763.795 | -0.00876019671 | -2597.27153 | 0.00526605215 | -29763.795 | -0.00876019671 | -2597.27153 | 0.016875 | 0.00519745974 | -28447.3634 | -0.0107060052 | 2.80987448 | 0.00374118024 | -30366.8366 | -0.00732968617 | -4408.21289
0.1346 | 0.00283179718 | -33072.0544 | -0.00595196349 | -2203.95998 | 0.00374362927 | -29291.3804 | -0.00690551279 | -3538.11316 | 0.00374362927 | -29291.3804 | -0.00690551279 | -3538.11316 | 0.1346 | 0.00366738699 | -32700.6461 | -0.00709356401 | -2235.0296 | 0.00520175213 | -30001.1525 | -0.00867118161 | -2906.99384 | 0.00520175213 | -30001.1525 | -0.00867118161 | -2906.99384 | 0.0175 | 0.00517846946 | -28474.8151 | -0.0106811062 | 6.11979907 | 0.00372479211 | -30526.8545 | -0.00733460208 | -4361.20827
0.1354 | 0.00278073697 | -33256.3143 | -0.00589754011 | -2379.15756 | 0.00368149339 | -28748.9992 | -0.00680832159 | -3898.98591 | 0.00368149339 | -28748.9992 | -0.00680832159 | -3898.98591 | 0.1354 | 0.00362176408 | -32886.1509 | -0.00704462135 | -2412.35754 | 0.00513847632 | -30229.8997 | -0.00858651746 | -3231.46738 | 0.00513847632 | -30229.8997 | -0.00858651746 | -3231.46738 | 0.018125 | 0.00515992114 | -28501.6877 | -0.0106552352 | 9.65111404 | 0.00370887287 | -30678.2515 | -0.00733930801 | -4317.42011
0.1362 | 0.00273058433 | -33447.0009 | -0.00584415848 | -2565.09428 | 0.0036206302 | -28124.8002 | -0.00671141122 | -4236.55325 | 0.0036206302 | -28124.8002 | -0.00671141122 | -4236.55325 | 0.1362 | 0.00357707348 | -33066.6719 | -0.00699567552 | -2587.81603 | 0.00507614759 | -30420.8192 | -0.00850496251 | -3573.82263 | 0.00507614759 | -30420.8192 | -0.00850496251 | -3573.82263 | 0.01875 | 0.00514179918 | -28528.0211 | -0.0106285005 | 13.3467383 | 0.0036934097 | -30821.0463 | -0.00734376026 | -4276.7966
0.137 | 0.00268132625 | -33625.7812 | -0.00579086471 | -2755.90418 | 0.00356099784 | -27474.1901 | -0.0066156348 | -4543.99542 | 0.00356099784 | -27474.1901 | -0.0066156348 | -4543.99542 | 0.137 | 0.00353330338 | -33241.2549 | -0.0069466562 | -2760.47571 | 0.00501465448 | -30534.7942 | -0.00842493221 | -3935.96393 | 0.00501465448 | -30534.7942 | -0.00842493221 | -3935.96393 | 0.019375 | 0.00512408886 | -28553.864 | -0.0106010009 | 17.1445004 | 0.00367838993 | -30955.3313 | -0.00734791994 | -4239.27171
0.1378 | 0.00263294493 | -33778.7203 | -0.00573672647 | -2941.62114 | 0.00350255342 | -26844.5254 | -0.00652187677 | -4820.84345 | 0.00350255342 | -26844.5254 | -0.00652187677 | -4820.84345 | 0.1378 | 0.00349041703 | -33409.2424 | -0.00689752605 | -2929.62992 | 0.00495385345 | -30528.6656 | -0.00834464444 | -4317.78876 | 0.00495385345 | -30528.6656 | -0.00834464444 | -4317.78876 | 0.02 | 0.00510677617 | -28579.2721 | -0.0105728266 | 20.9784721 | 0.00366380112 | -31081.2642 | -0.00735175277 | -4204.76639
0.1386 | 0.00258541736 | -33903.1344 | -0.00568124899 | -3112.2609 | 0.00344525414 | -26268.6433 | -0.00643088132 | -5073.10377 | 0.00344525414 | -26268.6433 | -0.00643088132 | -5073.10377 | 0.1386 | 0.00344836066 | -33570.2703 | -0.00684825797 | -3094.94267 | 0.00489357498 | -30363.4626 | -0.00826231216 | -4716.08293 | 0.00489357498 | -30363.4626 | -0.00826231216 | -4716.08293 | 0.020625 | 0.00508984776 | -28604.3065 | -0.0105440597 | 24.780362 | 0.00364963102 | -31199.0618 | -0.00735522879 | -4173.1899
0.1394 | 0.00253871703 | -34009.8932 | -0.00562466014 | -3263.00854 | 0.00338905812 | -25763.1939 | -0.00634312374 | -5311.24772 | 0.00338905812 | -25763.1939 | -0.00634312374 | -5311.24772 | 0.1394 | 0.00340706913 | -33724.1947 | -0.00679881317 | -3256.46045 | 0.00483363337 | -30013.9737 | -0.00817635931 | -5123.22539 | 0.00483363337 | -30013.9737 | -0.00817635931 | -5123.22539 | 0.02125 | 0.00507329089 | -28629.0316 | -0.0105147748 | 28.4809394 | 0.00363586763 | -31308.9922 | -0.0073583221 | -4144.4412
0.1402 | 0.00249281754 | -34119.5879 | -0.00556794155 | -3398.79541 | 0.00333392515 | -25331.0222 | -0.00625873606 | -5546.84495 | 0.00333392515 | -25331.0222 | -0.00625873606 | -5546.84495 | 0.1402 | 0.00336646893 | -33871.0292 | -0.00674913189 | -3414.55711 | 0.00477383931 | -29478.2323 | -0.0080856355 | -5526.02937 | 0.00477383931 | -29478.2323 | -0.0080856355 | -5526.02937 | 0.021875 | 0.00505709336 | -28653.5137 | -0.0104850399 | 32.0114614 | 0.00362249915 | -31411.368 | -0.00736101063 | -4118.41033
0.141 | 0.00244769717 | -34251.6624 | -0.00551248303 | -3535.86287 | 0.00327981763 | -24965.562 | -0.0061774983 | -5789.4101 | 0.00327981763 | -24965.562 | -0.0061774983 | -5789.4101 | 0.141 | 0.00332647899 | -34011.0109 | -0.00669914928 | -3569.94876 | 0.00471401352 | -28785.1004 | -0.00798960508 | -5905.23909 | 0.00471401352 | -28785.1004 | -0.00798960508 | -5905.23909 | 0.0225 | 0.00504124345 | -28677.8191 | -0.0104549163 | 35.3050773 | 0.00360951403 | -31506.5395 | -0.00736327591 | -4094.97989
0.1418 | 0.00240334377 | -34406.288 | -0.00545923721 | -3697.22448 | 0.00322670219 | -24653.9283 | -0.00609890688 | -6045.82145 | 0.00322670219 | -24653.9283 | -0.00609890688 | -6045.82145 | 0.1418 | 0.0032870098 | -34144.9484 | -0.00664884853 | -3723.98359 | 0.00465399917 | -27997.7397 | -0.00788848638 | -6236.39469 | 0.00465399917 | -27997.7397 | -0.00788848638 | -6236.39469 | 0.023125 | 0.0050257299 | -28702.0127 | -0.0104244597 | 38.2981863 | 0.00359690097 | -31594.8883 | -0.00736510283 | -4074.02649
0.1426 | 0.00235975829 | -34539.4433 | -0.00540725181 | -3898.25182 | 0.00317455263 | -24374.1069 | -0.00602233123 | -6325.46042 | 0.00317455263 | -24374.1069 | -0.00602233123 | -6325.46042 | 0.1426 | 0.0032479621 | -34275.0452 | -0.00659836345 | -3879.47955 | 0.00459366988 | -27210.372 | -0.00778331659 | -6492.97018 | 0.00459366988 | -27210.372 | -0.00778331659 | -6492.97018 | 0.02375 | 0.00501054188 | -28726.1562 | -0.0103937204 | 40.9317283 | 0.00358464889 | -31676.8208 | -0.00736647944 | -4055.42216
0.1434 | 0.00231695558 | -34532.3432 | -0.00535145628 | -4117.923 | 0.00312335478 | -24080.3631 | -0.00594727044 | -6655.01019 | 0.00312335478 | -24080.3631 | -0.00594727044 | -6655.01019 | 0.1434 | 0.00320922654 | -34406.4253 | -0.0065481427 | -4042.45077 | 0.0045329297 | -26535.3326 | -0.00767591801 | -6652.88287 | 0.0045329297 | -26535.3326 | -0.00767591801 | -6652.88287 | 0.024375 | 0.00499566898 | -28750.3069 | -0.0103627436 | 43.1523857 | 0.003572747 | -31752.7621 | -0.00736739672 | -4039.03584
0.1442 | 0.00227496027 | -34157.0444 | -0.00527958032 | -4250.58677 | 0.00307311418 | -23669.7068 | -0.00587372085 | -7107.64174 | 0.00307311418 | -23669.7068 | -0.00587372085 | -7107.64174 | 0.1442 | 0.00317068621 | -34549.6298 | -0.00649918796 | -4225.13121 | 0.00447170067 | -26077.0364 | -0.00756874132 | -6709.66492 | 0.00447170067 | -26077.0364 | -0.00756874132 | -6709.66492 | 0.025 | 0.00498110114 | -28774.5162 | -0.0103315701 | 44.9136804 | 0.00356118474 | -31823.1504 | -0.0073678484 | -4024.73469
0.145 | 0.00223379578 | -33040.7348 | -0.00516808099 | -4032.40901 | 0.00302386743 | -22896.2554 | -0.00576903038 | -7128.82714 | 0.00302386743 | -22896.2554 | -0.00576903038 | -7128.82714 | 0.145 | 0.00313222433 | -34303.6493 | -0.00642597394 | -4172.37999 | 0.00440989314 | -25889.0764 | -0.00746456145 | -6689.78095 | 0.00440989314 | -25889.0764 | -0.00746456145 | -6689.78095 | 0.025625 | 0.00496682871 | -28798.8285 | -0.0103002365 | 46.1769495 | 0.00354995183 | -31888.4315 | -0.00736783074 | -4012.3854
0.145 | 0.00223379578 | -33309.9903 | -0.00519139882 | -4345.82746 | 0.00302386743 | -22920.9711 | -0.00580266636 | -7852.10537 | 0.00302386743 | -22920.9711 | -0.00580266636 | -7852.10537 | 0.145 | 0.00313222433 | -34724.3851 | -0.00645337813 | -4450.77247 | 0.00440989314 | -25646.4326 | -0.00747773555 | -7127.49115 | 0.00440989314 | -25646.4326 | -0.00747773555 | -7127.49115 | 0.02625 | 0.00495284238 | -28823.2802 | -0.0102687754 | 46.9121849 | 0.00353903822 | -31949.0537 | -0.00736734236 | -4001.85551
0.147125 | 0.00212871479 | -31354.0691 | -0.00497706902 | -4703.50281 | 0.00289787855 | -21793.8182 | -0.00556884473 | -7769.74631 | 0.00289787855 | -21793.8182 | -0.00556884473 | -7769.74631 | 0.147125 | 0.00303083864 | -35279.9392 | -0.00632870932 | -4919.95235 | 0.00425938656 | -24193.8338 | -0.00722455863 | -7630.4804 | 0.00425938656 | -24193.8338 | -0.00722455863 | -7630.4804 | 0.026875 | 0.00493913323 | -28847.8989 | -0.010237216 | 47.0987265 | 0.00352843415 | -32005.4627 | -0.00736638406 | -3993.01449
0.14925 | 0.00202936628 | -29458.2471 | -0.00476875038 | -5018.40632 | 0.00277807193 | -20727.5121 | -0.00537771222 | -8370.13025 | 0.00277807193 | -20727.5121 | -0.00537771222 | -8370.13025 | 0.14925 | 0.00293462109 | -34906.5696 | -0.00616713293 | -5250.28992 | 0.00410974428 | -22864.4917 | -0.00698628386 | -8237.27245 | 0.00410974428 | -22864.4917 | -0.00698628386 | -8237.27245 | 0.0275 | 0.00492569268 | -28872.7024 | -0.0102055845 | 46.7257969 | 0.00351813014 | -32058.0978 | -0.00736495864 | -3985.73487
0.151375 | 0.00193538262 | -27622.0336 | -0.00456604079 | -5292.1118 | 0.00266407391 | -19694.7514 | -0.00519436048 | -8933.45907 | 0.00266407391 | -19694.7514 | -0.00519436048 | -8933.45907 | 0.151375 | 0.0028416028 | -33524.248 | -0.00597028981 | -5518.03788 | 0.00396271553 | -21638.8998 | -0.0067572765 | -8834.51985 | 0.00396271553 | -21638.8998 | -0.0067572765 | -8834.51985 | 0.028125 | 0.00491251251 | -28897.6988 | -0.010173904 | 45.7928716 | 0.00350811692 | -32107.3871 | -0.00736307073 | -3979.89321
0.1535 | 0.00184649189 | -25843.0259 | -0.00436873989 | -5526.77576 | 0.00255555313 | -18692.4718 | -0.00501765566 | -9461.49269 | 0.00255555313 | -18692.4718 | -0.00501765566 | -9461.49269 | 0.1535 | 0.00275087201 | -31561.9056 | -0.005757338 | -5811.42772 | 0.00381942977 | -20482.8196 | -0.00653448504 | -9379.65623 | 0.00381942977 | -20482.8196 | -0.00653448504 | -9379.65623 | 0.02875 | 0.00489958487 | -28922.8854 | -0.010142195 | 44.3098767 | 0.00349838555 | -32153.7446 | -0.00736072666 | -3975.37093
0.155625 | 0.00176246854 | -24118.1698 | -0.00417676747 | -5724.85241 | 0.0024522163 | -17717.4796 | -0.00484662869 | -9954.9219 | 0.0024522163 | -17717.4796 | -0.00484662869 | -9954.9219 | 0.155625 | 0.00266210549 | -29390.6399 | -0.00554005939 | -6107.77341 | 0.00368057518 | -19369.1526 | -0.00631657467 | -9866.03793 | 0.00368057518 | -19369.1526 | -0.00631657467 | -9866.03793 | 0.029375 | 0.00488690225 | -28948.2493 | -0.0101104757 | 42.2972111 | 0.00348892731 | -32197.5659 | -0.00735793425 | -3972.05509
0.15775 | 0.00168310428 | -22444.5315 | -0.00399010341 | -5888.92968 | 0.0023538033 | -16766.715 | -0.00468049109 | -10413.9132 | 0.0023538033 | -16766.715 | -0.00468049109 | -10413.9132 | 0.15775 | 0.00257527105 | -27260.1379 | -0.00532495733 | -6361.76907 | 0.00354652782 | -18286.0505 | -0.00610324997 | -10301.4305 | 0.00354652782 | -18286.0505 | -0.00610324997 | -10301.4305 | 0.03 | 0.00487445753 | -28973.7671 | -0.0100787621 | 39.7855901 | 0.00347973375 | -32239.2265 | -0.00735470275 | -3969.83905
0.159875 | 0.00160819316 | -20819.6949 | -0.00380874617 | -6021.63863 | 0.00226008177 | -15837.4434 | -0.00451864143 | -10838.5359 | 0.00226008177 | -15837.4434 | -0.00451864143 | -10838.5359 | 0.159875 | 0.00249045341 | -25291.1403 | -0.0051149723 | -6546.07814 | 0.0034174438 | -17236.0713 | -0.00589474693 | -10696.2512 | 0.0034174438 | -17236.0713 | -0.00589474693 | -10696.2512 | 0.030625 | 0.00486224393 | -28999.4049 | -0.0100470685 | 36.8157103 | 0.00347079669 | -32279.078 | -0.00735104261 | -3968.6229
0.162 | 0.0015375264 | -19241.8906 | -0.00363268694 | -6125.59855 | 0.0021708417 | -14927.3886 | -0.00436066349 | -11229.0664 | 0.0021708417 | -14927.3886 | -0.00436066349 | -11229.0664 | 0.162 | 0.00240776464 | -23501.5631 | -0.00491084726 | -6660.81113 | 0.00329332499 | -16230.4149 | -0.00569147388 | -11058.4903 | 0.00329332499 | -16230.4149 | -0.00569147388 | -11058.4903 | 0.03125 | 0.00485025504 | -29025.1194 | -0.0100154074 | 33.437738 | 0.00346210821 | -32317.447 | -0.00734696542 | -3968.31392
0.164125 | 0.00147089287 | -17709.9454 | -0.00346189662 | -6203.36979 | 0.00208589018 | -14034.8142 | -0.00420631703 | -11586.1685 | 0.00208589018 | -14034.8142 | -0.00420631703 | -11586.1685 | 0.164125 | 0.0023273084 | -21847.9447 | -0.00471217375 | -6725.59625 | 0.00317406629 | -15281.4907 | -0.00549378122 | -11392.7401 | 0.00317406629 | -15281.4907 | -0.00549378122 | -11392.7401 | 0.031875 | 0.00483848481 | -29050.8581 | -0.00998379003 | 29.7106236 | 0.00345366063 | -32354.6328 | -0.00734248372 | -3968.82682
0.16625 | 0.00140808278 | -16223.1299 | -0.00329632267 | -6257.39658 | 0.00200504652 | -13158.564 | -0.00405552243 | -11910.957 | 0.00200504652 | -13158.564 | -0.00405552243 | -11910.957 | 0.16625 | 0.00224917406 | -20267.9418 | -0.00451815042 | -6765.05448 | 0.0030594911 | -14396.2982 | -0.00530183995 | -11701.2734 | 0.0030594911 | -14396.2982 | -0.00530183995 | -11701.2734 | 0.0325 | 0.00482692755 | -29076.5601 | -0.00995222615 | 25.7012478 | 0.00344544653 | -32390.9062 | -0.00733761095 | -3970.08382
0.168375 | 0.00134889195 | -14780.9671 | -0.00313589291 | -6289.93175 | 0.00192813791 | -12298.0625 | -0.00390834008 | -12204.9555 | 0.00192813791 | -12298.0625 | -0.00390834008 | -12204.9555 | 0.168375 | 0.00217344321 | -18713.6506 | -0.00432808513 | -6795.59779 | 0.00294937984 | -13572.3212 | -0.00511560853 | -11985.622 | 0.00294937984 | -13572.3212 | -0.00511560853 | -11985.622 | 0.033125 | 0.00481557793 | -29102.1571 | -0.00992072464 | 21.4834075 | 0.00343745875 | -32426.5084 | -0.00733236127 | -3972.01472
0.1705 | 0.00129312564 | -13383.0513 | -0.0029805235 | -6302.94527 | 0.0018549958 | -11453.2809 | -0.00376494566 | -12469.9644 | 0.0018549958 | -11453.2809 | -0.00376494566 | -12469.9644 | 0.1705 | 0.00210019659 | -17169.5821 | -0.00414167215 | -6818.57651 | 0.00284349499 | -12796.8651 | -0.00493486818 | -12247.613 | 0.00284349499 | -12796.8651 | -0.00493486818 | -12247.613 | 0.03375 | 0.00480443095 | -29127.5748 | -0.00988929346 | 17.1366502 | 0.00342969036 | -32461.6507 | -0.00732674951 | -3974.55674
0.172625 | 0.00124060078 | -12028.9148 | -0.00283012806 | -6298.02844 | 0.00178545311 | -10624.6657 | -0.00362560229 | -12707.8644 | 0.00178545311 | -10624.6657 | -0.00362560229 | -12707.8644 | 0.172625 | 0.00202951419 | -15653.176 | -0.00395907581 | -6821.90887 | 0.00274160492 | -12049.984 | -0.00475930632 | -12489.3331 | 0.00274160492 | -12049.984 | -0.00475930632 | -12489.3331 | 0.034375 | 0.00479348195 | -29152.7338 | -0.00985793991 | 12.7449682 | 0.00342213466 | -32496.5139 | -0.00732079101 | -3977.65428
0.17475 | 0.00119114636 | -10717.9629 | -0.00268462515 | -6276.31553 | 0.00171934229 | -9813.02976 | -0.00349063067 | -12920.3821 | 0.00171934229 | -9813.02976 | -0.00349063067 | -12920.3821 | 0.17475 | 0.00196146593 | -14199.7898 | -0.00378085196 | -6789.43326 | 0.00264350762 | -11310.3747 | -0.00458862796 | -12712.0002 | 0.00264350762 | -11310.3747 | -0.00458862796 | -12712.0002 | 0.035 | 0.0047827266 | -29177.5515 | -0.00982667073 | 8.39536618 | 0.0034147852 | -32531.2488 | -0.00731450156 | -3981.25857
0.176875 | 0.00114460217 | -9449.48865 | -0.0025439411 | -6238.45445 | 0.00165649445 | -9019.39853 | -0.00336037821 | -13108.8532 | 0.00165649445 | -9019.39853 | -0.00336037821 | -13108.8532 | 0.176875 | 0.00189609409 | -12838.1547 | -0.00360773859 | -6714.33059 | 0.00254905442 | -10562.8338 | -0.00442267495 | -12914.2289 | 0.00254905442 | -10562.8338 | -0.00442267495 | -12914.2289 | 0.035625 | 0.00477216088 | -29201.9431 | -0.00979549231 | 4.17631673 | 0.00340763577 | -32565.9765 | -0.00730789731 | -3985.32724
0.179 | 0.00110081637 | -8222.76155 | -0.00240800546 | -6184.66803 | 0.00159673942 | -8244.80573 | -0.0032351882 | -13274.0224 | 0.00159673942 | -8244.80573 | -0.0032351882 | -13274.0224 | 0.179 | 0.00183339211 | -11566.3418 | -0.00344034707 | -6610.07165 | 0.00245817307 | -9805.09978 | -0.00426153288 | -13090.6891 | 0.00245817307 | -9805.09978 | -0.00426153288 | -13090.6891 | 0.03625 | 0.00476178105 | -29225.8237 | -0.00976441081 | 0.176121771 | 0.00340068034 | -32600.7892 | -0.00730099466 | -3989.82369
0.181125 | 0.00105964291 | -7037.17241 | -0.00227673596 | -6114.95743 | 0.00153990694 | -7490.02774 | -0.00311537011 | -13415.927 | 0.00153990694 | -7490.02774 | -0.00311537011 | -13415.927 | 0.181125 | 0.00177328765 | -10342.3371 | -0.00327878538 | -6509.45139 | 0.00237088849 | -9051.12584 | -0.00410560545 | -13232.6638 | 0.00237088849 | -9051.12584 | -0.00410560545 | -13232.6638 | 0.036875 | 0.00475158364 | -29249.1098 | -0.00973343227 | -3.51880198 | 0.00339391315 | -32635.7513 | -0.00729381021 | -3994.71649
0.18325 | 0.00102094004 | -5892.40346 | -0.0021500103 | -6029.50901 | 0.00148582885 | -6755.24456 | -0.00300117202 | -13533.9148 | 0.00148582885 | -6755.24456 | -0.00300117202 | -13533.9148 | 0.18325 | 0.00171564051 | -9107.37662 | -0.00312224459 | -6439.37932 | 0.00228733899 | -8327.05239 | -0.00395563617 | -13332.525 | 0.00228733899 | -8327.05239 | -0.00395563617 | -13332.525 | 0.0375 | 0.00474156543 | -29271.7212 | -0.00970256281 | -6.82569198 | 0.00338732861 | -32670.901 | -0.00728636064 | -3999.97861
0.185375 | 0.000984571445 | -4788.57833 | -0.00202762173 | -5929.37608 | 0.00143434242 | -6039.61275 | -0.00289275622 | -13626.8536 | 0.00143434242 | -6039.61275 | -0.00289275622 | -13626.8536 | 0.185375 | 0.00166026845 | -7864.24845 | -0.00296858019 | -6356.20245 | 0.00220778517 | -7655.37218 | -0.00381265721 | -13394.6508 | 0.00220778517 | -7655.37218 | -0.00381265721 | -13394.6508 | 0.038125 | 0.00473172342 | -29293.5829 | -0.00967180868 | -9.66724051 | 0.00338092135 | -32706.2519 | -0.0072786627 | -4005.58665
0.1875 | 0.000950412015 | -3726.33359 | -0.00190921554 | -5817.51656 | 0.00138529467 | -5324.51704 | -0.00279832546 | -13911.5704 | 0.00138529467 | -5324.51704 | -0.00279832546 | -13911.5704 | 0.1875 | 0.00160701641 | -6623.87023 | -0.00280688598 | -6058.69125 | 0.00213260778 | -7022.0048 | -0.00367784521 | -13455.8233 | 0.00213260778 | -7022.0048 | -0.00367784521 | -13455.8233 | 0.03875 | 0.00472205481 | -29314.6266 | -0.00964117639 | -11.9734021 | 0.00337468619 | -32741.7948 | -0.00727073307 | -4011.51992
0.1875 | 0.000950412015 | -3752.79378 | -0.00192083065 | -6073.17433 | 0.00138529467 | -5340.73305 | -0.00279017908 | -13693.5955 | 0.00138529467 | -5340.73305 | -0.00279017908 | -13693.5955 | 0.1875 | 0.00160701641 | -6836.81832 | -0.00281391941 | -6023.44431 | 0.00213260778 | -7016.03405 | -0.00367430346 | -13384.0764 | 0.00213260778 | -7016.03405 | -0.00367430346 | -13384.0764 | 0.039375 | 0.00471255693 | -29334.793 | -0.00961067281 | -13.6831811 | 0.00336861817 | -32777.5003 | -0.00726258839 | -4017.75958
0.196875 | 0.000820671773 | 391.037017 | -0.00144590306 | -5147.41551 | 0.00119241159 | -2668.13097 | -0.00233830594 | -13848.4056 | 0.00119241159 | -2668.13097 | -0.00233830594 | -13848.4056 | 0.196875 | 0.00137274972 | -2497.10049 | -0.00221181833 | -5527.46873 | 0.00180722647 | -4366.44505 | -0.00308221277 | -13599.3817 | 0.00180722647 | -4366.44505 | -0.00308221277 | -13599.3817 | 0.04 | 0.00470322728 | -29354.0332 | -0.00958030525 | -14.7463703 | 0.00336271246 | -32813.3207 | -0.0072542451 | -4024.28767
0.20625 | 0.000721644183 | 3615.93359 | -0.00107969914 | -4649.22991 | 0.0010370705 | 44.0440987 | -0.00193884572 | -13556.9937 | 0.0010370705 | 44.0440987 | -0.00193884572 | -13556.9937 | 0.20625 | 0.00118694349 | 1199.03706 | -0.00169705768 | -4737.04713 | 0.00154653971 | -2029.67947 | -0.00257343042 | -13282.1838 | 0.00154653971 | -2029.67947 | -0.00257343042 | -13282.1838 | 0.040625 | 0.0046940634 | -29372.3108 | -0.00955008151 | -15.1252104 | 0.00335696444 | -32849.1929 | -0.00724571947 | -4031.08618
0.215625 | 0.000645684372 | 5452.00236 | -0.000815037508 | -4095.8923 | 0.000912162547 | 2106.26277 | -0.00161466708 | -12927.9277 | 0.000912162547 | 2106.26277 | -0.00161466708 | -12927.9277 | 0.215625 | 0.00103530473 | 4110.28869 | -0.00127842921 | -3934.81813 | 0.00133330632 | 132.772872 | -0.00213912387 | -12721.6983 | 0.00133330632 | 132.772872 | -0.00213912387 | -12721.6983 | 0.04125 | 0.00468506293 | -29389.603 | -0.00952000997 | -14.7959374 | 0.00335136964 | -32885.041 | -0.00723702752 | -4038.13609
0.225 | 0.000586401045 | 6072.70265 | -0.000634589716 | -3460.86688 | 0.000810963037 | 3345.10983 | -0.0013635398 | -12027.6378 | 0.000810963037 | 3345.10983 | -0.0013635398 | -12027.6378 | 0.225 | 0.000909289212 | 6075.80186 | -0.000955267265 | -3212.85863 | 0.00115616441 | 2015.91157 | -0.00177316572 | -11995.9865 | 0.00115616441 | 2015.91157 | -0.00177316572 | -11995.9865 | 0.041875 | 0.00467622349 | -29405.9025 | -0.00949009961 | -13.7501832 | 0.00334592378 | -32920.7791 | -0.00722818499 | -4045.41649
0.234375 | 0.000538880688 | 5894.70477 | -0.000517266002 | -2867.64681 | 0.000727811889 | 3869.57136 | -0.00117406432 | -10980.688 | 0.000727811889 | 3869.57136 | -0.00117406432 | -10980.688 | 0.234375 | 0.000803591207 | 7110.67033 | -0.000717012348 | -2592.14813 | 0.00100754396 | 3469.82891 | -0.00147022724 | -11117.5947 | 0.00100754396 | 3469.82891 | -0.00147022724 | -11117.5947 | 0.0425 | 0.0046675427 | -29421.2187 | -0.00946036002 | -11.9961933 | 0.00334062268 | -32956.3141 | -0.00721920727 | -4052.90364
0.24375 | 0.000499599053 | 5340.89959 | -0.000442634409 | -2427.46798 | 0.000658307091 | 3901.65383 | -0.0010313447 | -9904.24665 | 0.000658307091 | 3901.65383 | -0.0010313447 | -9904.24665 | 0.24375 | 0.000714658137 | 7362.12682 | -0.000548247452 | -2070.17306 | 0.000882257795 | 4403.2122 | -0.00122460534 | -10106.4725 | 0.000882257795 | 4403.2122 | -0.00122460534 | -10106.4725 | 0.043125 | 0.0046590181 | -29435.5783 | -0.00943080143 | -9.55982317 | 0.00333546233 | -32991.549 | -0.00721010939 | -4060.57023
0.253125 | 0.000466179499 | 4723.86355 | -0.000393653318 | -2177.03765 | 0.000599224785 | 3670.94559 | -0.00092083068 | -8879.56054 | 0.000599224785 | 3670.94559 | -0.00092083068 | -8879.56054 | 0.253125 | 0.000639857373 | 7053.77394 | -0.000432354925 | -1642.88771 | 0.000776568643 | 4819.16721 | -0.00102966237 | -9013.3563 | 0.000776568643 | 4819.16721 | -0.00102966237 | -9013.3563 | 0.04375 | 0.00465064713 | -29449.0268 | -0.00940143466 | -6.48527263 | 0.00333043885 | -33026.3853 | -0.00720090602 | -4068.38464
0.2625 | 0.000437100741 | 4212.68722 | -0.00035799747 | -2079.11345 | 0.000548307116 | 3358.1738 | -0.000830608727 | -7947.52444 | 0.000548307116 | 3358.1738 | -0.000830608727 | -7947.52444 | 0.2625 | 0.000577043236 | 6429.47797 | -0.00035397522 | -1310.31942 | 0.000687589702 | 4806.96433 | -0.00087775856 | -7913.16757 | 0.000687589702 | 4806.96433 | -0.00087775856 | -7913.16757 | 0.044375 | 0.0046424271 | -29461.6283 | -0.00937227113 | -2.83551566 | 0.00332554848 | -33060.7264 | -0.00719161136 | -4076.3103
0.271875 | 0.000411417217 | 3851.67926 | -0.000328257552 | -2055.46231 | 0.000504008847 | 3074.46861 | -0.000752421538 | -7117.69813 | 0.000504008847 | 3074.46861 | -0.000752421538 | -7117.69813 | 0.271875 | 0.000524355757 | 5705.78339 | -0.000300448804 | -1073.42495 | 0.000612917199 | 4509.48896 | -0.000760556428 | -6884.33697 | 0.000612917199 | 4509.48896 | -0.000760556428 | -6884.33697 | 0.045 | 0.00463435512 | -29473.4664 | -0.00934332274 | 1.30761767 | 0.00332078756 | -33094.48 | -0.0071822392 | -4084.30531
0.28125 | 0.000388527753 | 3605.0613 | -0.000301293423 | -2028.42361 | 0.000465258738 | 2864.70492 | -0.000681695662 | -6382.38285 | 0.000465258738 | 2864.70492 | -0.000681695662 | -6382.38285 | 0.28125 | 0.00048014112 | 5038.93979 | -0.000262422498 | -928.123432 | 0.000550422299 | 4082.35731 | -0.000669577008 | -5986.32977 | 0.000550422299 | 4082.35731 | -0.000669577008 | -5986.32977 | 0.045625 | 0.00462642811 | -29484.643 | -0.00931460182 | 5.84375423 | 0.00331615255 | -33127.561 | -0.00717280286 | -4092.32204
0.290625 | 0.00036800866 | 3407.37326 | -0.000277021042 | -1953.99553 | 0.00043126677 | 2724.95096 | -0.000616856845 | -5729.63023 | 0.00043126677 | 2724.95096 | -0.000616856845 | -5729.63023 | 0.290625 | 0.000442925169 | 4509.86644 | -0.000233801534 | -860.750198 | 0.000498150132 | 3656.83865 | -0.000596887271 | -5244.00935 | 0.000498150132 | 3656.83865 | -0.000596887271 | -5244.00935 | 0.04625 | 0.00461864271 | -29495.2784 | -0.00928612099 | 10.6547336 | 0.00331163999 | -33159.8942 | -0.00716331518 | -4100.30713
0.3 | 0.000349513362 | 3204.9123 | -0.000256913183 | -1836.05755 | 0.000401390478 | 2625.71138 | -0.000558212734 | -5151.31689 | 0.000401390478 | 2625.71138 | -0.000558212734 | -5151.31689 | 0.3 | 0.000411401119 | 4127.61311 | -0.000211228627 | -847.494341 | 0.000454288403 | 3314.90447 | -0.000535798436 | -4643.83961 | 0.000454288403 | 3314.90447 | -0.000535798436 | -4643.83961 | 0.046875 | 0.00461099531 | -29505.5096 | -0.00925789304 | 15.6058566 | 0.00330724651 | -33191.4161 | -0.00715378852 | -4108.20153
0.309375 | 0.000332730436 | 2979.13257 | -0.000242493999 | -1718.03716 | 0.000375060587 | 2534.31136 | -0.00050668253 | -4644.67848 | 0.000375060587 | 2534.31136 | -0.00050668253 | -4644.67848 | 0.309375 | 0.000384414333 | 3849.10963 | -0.000193271331 | -858.701833 | 0.000417178749 | 3080.90534 | -0.000481454727 | -4143.2891 | 0.000417178749 | 3080.90534 | -0.000481454727 | -4143.2891 | 0.0475 | 0.00460348197 | -29515.4887 | -0.0092299307 | 20.5476789 | 0.0033029688 | -33222.0773 | -0.00714423473 | -4115.94092
0.31875 | 0.000317384417 | 2748.53638 | -0.00023410752 | -1655.02292 | 0.000351756646 | 2431.42697 | -0.000462653233 | -4207.95733 | 0.000351756646 | 2431.42697 | -0.000462653233 | -4207.95733 | 0.31875 | 0.000360942874 | 3610.23004 | -0.000179498969 | -867.244587 | 0.000385351834 | 2930.55536 | -0.000431192152 | -3691.16302 | 0.000385351834 | 2930.55536 | -0.000431192152 | -3691.16302 | 0.048125 | 0.00459609845 | -29525.3807 | -0.00920224648 | 25.3184032 | 0.00329880362 | -33251.8441 | -0.00713466517 | -4123.45634
0.328125 | 0.000303258182 | 2551.19181 | -0.000230240138 | -1676.02071 | 0.00033101621 | 2318.42544 | -0.000425242075 | -3833.07847 | 0.00033101621 | 2318.42544 | -0.000425242075 | -3833.07847 | 0.328125 | 0.000340084457 | 3360.43082 | -0.000169630429 | -858.474677 | 0.000357573044 | 2814.08431 | -0.000384546911 | -3252.95178 | 0.000357573044 | 2814.08431 | -0.000384546911 | -3252.95178 | 0.04875 | 0.00458884016 | -29535.36 | -0.00917485236 | 29.7469263 | 0.00329474777 | -33280.6997 | -0.00712509068 | -4130.6752
0.3375 | 0.000290211497 | 2415.61488 | -0.000227677176 | -1752.74442 | 0.000312455823 | 2213.83809 | -0.000392244773 | -3500.52914 | 0.000312455823 | 2213.83809 | -0.000392244773 | -3500.52914 | 0.3375 | 0.000321069236 | 3090.45633 | -0.000162934094 | -837.601662 | 0.000332889994 | 2686.59722 | -0.000342792998 | -2831.64783 | 0.000332889994 | 2686.59722 | -0.000342792998 | -2831.64783 | 0.049375 | 0.00458170215 | -29545.6073 | -0.00914775955 | 33.6565985 | 0.00329079809 | -33308.6455 | -0.00711552162 | -4137.52258
0.346875 | 0.000278167179 | 2333.35888 | -0.000222773595 | -1798.02691 | 0.000295778003 | 2138.94689 | -0.000361049212 | -3183.87751 | 0.000295778003 | 2138.94689 | -0.000361049212 | -3183.87751 | 0.346875 | 0.000303324616 | 2839.8381 | -0.000158061211 | -828.649697 | 0.000310676391 | 2534.86064 | -0.00030788859 | -2470.84513 | 0.000310676391 | 2534.86064 | -0.00030788859 | -2470.84513 | 0.05 | 0.00457467913 | -29556.3044 | -0.00912097809 | 36.8697559 | 0.00328695146 | -33335.7008 | -0.00710596782 | -4143.92299
0.35625 | 0.000267033885 | 2252.25677 | -0.000214118918 | -1723.63159 | 0.000280735366 | 2094.12472 | -0.000330794169 | -2873.62659 | 0.000280735366 | 2094.12472 | -0.000330794169 | -2873.62659 | 0.35625 | 0.00028662339 | 2668.14814 | -0.00015349396 | -857.469862 | 0.000290669306 | 2385.91497 | -0.000280710816 | -2223.29861 | 0.000290669306 | 2385.91497 | -0.000280710816 | -2223.29861 | 0.050625 | 0.00456776548 | -29567.6292 | -0.0090945165 | 39.2130858 | 0.00328320475 | -33361.9033 | -0.00709643866 | -4149.80245
0.365625 | 0.000256532702 | 2114.86663 | -0.000206876441 | -1593.93925 | 0.000267020657 | 2029.22772 | -0.00030605271 | -2632.3601 | 0.000267020657 | 2029.22772 | -0.00030605271 | -2632.3601 | 0.365625 | 0.00027135044 | 2571.20027 | -0.000148789534 | -909.60187 | 0.000272998878 | 2279.09172 | -0.000258458477 | -2064.48363 | 0.000272998878 | 2279.09172 | -0.000258458477 | -2064.48363 | 0.05125 | 0.00456095524 | -29579.7495 | -0.00906838131 | 40.523891 | 0.00327955483 | -33387.3077 | -0.007086943 | -4155.09117
0.375 | 0.000245893246 | 1972.27392 | -0.000219076815 | -1918.67965 | 0.000254049629 | 1945.39907 | -0.000284552659 | -2431.07096 | 0.000254049629 | 1945.39907 | -0.000284552659 | -2431.07096 | 0.375 | 0.000258926312 | 2409.78903 | -0.000143922908 | -860.906624 | 0.000258210951 | 2179.19435 | -0.00023110231 | -1727.05848 | 0.000258210951 | 2179.19435 | -0.00023110231 | -1727.05848 | 0.051875 | 0.00455424218 | -29592.8153 | -0.00904257661 | 40.6573162 | 0.00327599858 | -33411.9849 | -0.00707748926 | -4159.72662
0.375 | 0.000245893246 | 2017.57631 | -0.000204871553 | -1641.78718 | 0.000254049629 | 1812.99717 | -0.000302319863 | -2695.39719 | 0.000254049629 | 1812.99717 | -0.000302319863 | -2695.39719 | 0.375 | 0.000258926312 | 2320.62664 | -0.000146801491 | -852.098093 | 0.000258210951 | 2201.96598 | -0.000232457986 | -1781.95146 | 0.000258210951 | 2201.96598 | -0.000232457986 | -1781.95146 | 0.0525 | 0.0045476198 | -29606.9511 | -0.00901710344 | 39.4946058 | 0.00327253284 | -33436.0194 | -0.00706808541 | -4163.65719
0.41625 | 0.00020690073 | 1671.65529 | -0.000186301443 | -1522.79857 | 0.00020913491 | 1647.06924 | -0.000221564926 | -1848.3732 | 0.00020913491 | 1647.06924 | -0.000221564926 | -1848.3732 | 0.41625 | 0.000210762848 | 1929.5787 | -0.00013109034 | -846.596439 | 0.000206753511 | 1835.62969 | -0.000167667134 | -1204.70296 | 0.000206753511 | 1835.62969 | -0.000167667134 | -1204.70296 | 0.053125 | 0.0045410814 | -29622.2457 | -0.00899195924 | 36.9524624 | 0.00326915439 | -33459.506 | -0.00705873897 | -4166.84645
0.4575 | 0.000175515029 | 1417.0471 | -0.000165090583 | -1349.66031 | 0.000176344396 | 1423.61365 | -0.00017788067 | -1452.80984 | 0.000176344396 | 1423.61365 | -0.00017788067 | -1452.80984 | 0.4575 | 0.000175275615 | 1602.62344 | -0.000116076331 | -763.000463 | 0.000171046631 | 1564.0244 | -0.000127202303 | -857.318592 | 0.000171046631 | 1564.0244 | -0.000127202303 | -857.318592 | 0.05375 | 0.00453462017 | -29638.7424 | -0.00896713711 | 32.993576 | 0.00326586 | -33482.5465 | -0.00704945706 | -4169.27799
0.49875 | 0.00015041907 | 1223.11473 | -0.000144143142 | -1167.86526 | 0.000150987258 | 1241.53275 | -0.000147056557 | -1181.0683 | 0.000150987258 | 1241.53275 | -0.000147056557 | -1181.0683 | 0.49875 | 0.000148459246 | 1368.35873 | -0.00010089062 | -656.226742 | 0.000144977132 | 1352.11756 | -0.000101412162 | -648.758954 | 0.000144977132 | 1352.11756 | -0.000101412162 | -648.758954 | 0.054375 | 0.00452822925 | -29656.4265 | -0.00894262511 | 27.6383994 | 0.00326264634 | -33505.2446 | -0.00704024643 | -4170.96099
0.54 | 0.000130296663 | 1070.10839 | -0.000125039383 | -1000.90687 | 0.000130727452 | 1086.90503 | -0.000124625669 | -988.735973 | 0.000130727452 | 1086.90503 | -0.000124625669 | -988.735973 | 0.54 | 0.000127818558 | 1192.10618 | -8.67276744e-05 | -550.113584 | 0.000125216768 | 1182.27654 | -8.41072463e-05 | -518.187129 | 0.000125216768 | 1182.27654 | -8.41072463e-05 | -518.187129 | 0.055 | 0.00452190184 | -29675.2125 | -0.00891840542 | 20.978243 | 0.00325951 | -33527.6996 | -0.00703111344 | -4171.93648
0.58125 | 0.000114010323 | 945.577595 | -0.000108441956 | -858.079724 | 0.000114259966 | 955.0073 | -0.00010759741 | -846.101677 | 0.000114259966 | 955.0073 | -0.00010759741 | -846.101677 | 0.58125 | 0.000111709864 | 1054.73271 | -7.41931437e-05 | -455.023661 | 0.000109842162 | 1045.57397 | -7.15548773e-05 | -427.974562 | 0.000109842162 | 1045.57397 | -7.15548773e-05 | -427.974562 | 0.055625 | 0.00451563132 | -29694.929 | -0.00889445342 | 13.1897678 | 0.00325644747 | -33550 | -0.00702206416 | -4172.28434
0.6225 | 0.000100644272 | 841.756318 | -9.44217552e-05 | -740.262045 | 0.00010073471 | 844.133162 | -9.40492406e-05 | -734.370705 | 0.00010073471 | 844.133162 | -9.40492406e-05 | -734.370705 | 0.6225 | 9.90037159e-05 | 945.741526 | -6.34890774e-05 | -373.867416 | 9.7670924e-05 | 936.635599 | -6.16812198e-05 | -357.28094 | 9.7670924e-05 | 936.635599 | -6.16812198e-05 | -357.28094 | 0.05625 | 0.00450941141 | -29715.3032 | -0.00887073676 | 4.55095467 | 0.00325345514 | -33572.2149 | -0.00701310431 | -4172.13118
0.66375 | 8.94927746e-05 | 753.734254 | -8.2711189e-05 | -644.032708 | 8.95138271e-05 | 752.474051 | -8.28010654e-05 | -642.396321 | 8.95138271e-05 | 752.474051 | -8.28010654e-05 | -642.396321 | 0.66375 | 8.89004223e-05 | 858.976335 | -5.45616963e-05 | -305.9841 | 8.79302955e-05 | 851.032969 | -5.34578379e-05 | -296.453945 | 8.79302955e-05 | 851.032969 | -5.34578379e-05 | -296.453945 | 0.056875 | 0.00450323629 | -29735.9426 | -0.00884721426 | -4.54136758 | 0.00325052925 | -33594.3844 | -0.0070042394 | -4171.65905
0.705 | 8.00285016e-05 | 678.246108 | -7.28927081e-05 | -564.442082 | 8.00797063e-05 | 677.082891 | -7.31631494e-05 | -563.994646 | 8.00797063e-05 | 677.082891 | -7.31631494e-05 | -563.994646 | 0.705 | 8.08229915e-05 | 790.22417 | -4.72155045e-05 | -249.431456 | 8.00878331e-05 | 784.368676 | -4.6450123e-05 | -242.420652 | 8.00878331e-05 | 784.368676 | -4.6450123e-05 | -242.420652 | 0.0575 | 0.00449710083 | -29756.3159 | -0.00882383475 | -13.5523544 | 0.0032476659 | -33616.5094 | -0.00699547467 | -4171.11501
0.74625 | 7.18665493e-05 | 612.929503 | -6.45304573e-05 | -496.722848 | 7.20081206e-05 | 614.095921 | -6.47483881e-05 | -495.874178 | 7.20081206e-05 | 614.095921 | -6.47483881e-05 | -495.874178 | 0.74625 | 7.43513794e-05 | 736.106814 | -4.11975331e-05 | -202.157736 | 7.37630341e-05 | 732.346227 | -4.05049593e-05 | -195.168262 | 7.37630341e-05 | 732.346227 | -4.05049593e-05 | -195.168262 | 0.058125 | 0.0044910008 | -29775.7321 | -0.00880053584 | -21.7882509 | 0.00324486103 | -33638.5386 | -0.00698681519 | -4170.82179
0.7875 | 6.47310653e-05 | 555.920877 | -5.72528939e-05 | -437.193838 | 6.49650848e-05 | 559.543804 | -5.73397904e-05 | -436.175379 | 6.49650848e-05 | 559.543804 | -5.73397904e-05 | -436.175379 | 0.7875 | 6.91797005e-05 | 693.755156 | -3.62555023e-05 | -162.452451 | 6.86794832e-05 | 691.261691 | -3.55549946e-05 | -155.337776 | 6.86794832e-05 | 691.261691 | -3.55549946e-05 | -155.337776 | 0.05875 | 0.00448493306 | -29793.3169 | -0.00877724256 | -28.3736849 | 0.00324211038 | -33660.3553 | -0.00697826587 | -4171.18933
0.82875 | 5.84272312e-05 | 505.677535 | -5.07942305e-05 | -383.576755 | 5.87074771e-05 | 510.238683 | -5.08040162e-05 | -383.579999 | 5.87074771e-05 | 510.238683 | -5.08040162e-05 | -383.579999 | 0.82875 | 6.50867335e-05 | 660.865219 | -3.21736932e-05 | -128.994927 | 6.46368499e-05 | 658.499013 | -3.1516883e-05 | -122.880151 | 6.46368499e-05 | 658.499013 | -3.1516883e-05 | -122.880151 | 0.059375 | 0.00447889588 | -29807.9884 | -0.00875386587 | -32.2270576 | 0.00323940949 | -33681.7615 | -0.00696983152 | -4172.72755
0.87 | 5.28191799e-05 | 460.932707 | -4.50025535e-05 | -334.912522 | 5.30784982e-05 | 464.379406 | -4.50418184e-05 | -336.914026 | 5.30784982e-05 | 464.379406 | -4.50418184e-05 | -336.914026 | 0.87 | 6.19144904e-05 | 635.838997 | -2.87903158e-05 | -100.742421 | 6.14922144e-05 | 632.755719 | -2.82608684e-05 | -96.6504084 | 6.14922144e-05 | 632.755719 | -2.82608684e-05 | -96.6504084 | 0.06 | 0.00447288922 | -29818.43 | -0.00873030117 | -32.0339425 | 0.0032367537 | -33702.4611 | -0.00696151686 | -4176.06007
0.91125 | 4.78132618e-05 | 420.709309 | -3.98224698e-05 | -291.230838 | 4.79949772e-05 | 421.672665 | -3.99662342e-05 | -295.132362 | 4.79949772e-05 | 421.672665 | -3.99662342e-05 | -295.132362 | 0.91125 | 5.95520181e-05 | 617.817626 | -2.60001637e-05 | -76.822261 | 5.91456661e-05 | 613.870569 | -2.56290747e-05 | -74.7410476 | 5.91456661e-05 | 613.870569 | -2.56290747e-05 | -74.7410476 | 0.060625 | 0.00446691504 | -29823.0613 | -0.00870642652 | -26.2183987 | 0.00323413807 | -33722.0413 | -0.00695332663 | -4181.93932
0.9525 | 4.33454232e-05 | 384.336785 | -3.52601357e-05 | -253.09338 | 4.34268654e-05 | 382.923368 | -3.54993745e-05 | -257.537567 | 4.34268654e-05 | 382.923368 | -3.54993745e-05 | -257.537567 | 0.9525 | 5.79229396e-05 | 606.518853 | -2.37463438e-05 | -56.5151326 | 5.75281842e-05 | 602.269522 | -2.34798717e-05 | -55.2821029 | 5.75281842e-05 | 602.269522 | -2.34798717e-05 | -55.2821029 | 0.06125 | 0.00446097767 | -29820.007 | -0.00868210092 | -12.9121038 | 0.00323155743 | -33739.951 | -0.00694526556 | -4191.26268
0.99375 | 3.93710747e-05 | 351.434214 | -3.13385192e-05 | -221.097953 | 3.93711949e-05 | 349.203109 | -3.15786575e-05 | -224.049221 | 3.93711949e-05 | 349.203109 | -3.15786575e-05 | -224.049221 | 0.99375 | 5.69760283e-05 | 601.895112 | -2.20048699e-05 | -39.3393594 | 5.65915945e-05 | 598.191226 | -2.17356827e-05 | -37.361047 | 5.65915945e-05 | 598.191226 | -2.17356827e-05 | -37.361047 | 0.061875 | 0.00445508424 | -29807.0631 | -0.00865716232 | 10.0787893 | 0.0032290063 | -33755.4788 | -0.00693733848 | -4205.09016
1.035 | 3.58556046e-05 | 321.841607 | -2.80507504e-05 | -195.397719 | 3.58239419e-05 | 320.861133 | -2.81633337e-05 | -195.30467 | 3.58239419e-05 | 320.861133 | -2.81633337e-05 | -195.30467 | 1.035 | 5.66785735e-05 | 603.732961 | -2.0765909e-05 | -25.1686737 | 5.63014653e-05 | 600.998044 | -2.04116025e-05 | -21.6417018 | 5.63014653e-05 | 600.998044 | -2.04116025e-05 | -21.6417018 | 0.0625 | 0.00444924506 | -29805.0412 | -0.00863142559 | 20.7226089 | 0.0032264789 | -33767.728 | -0.00692955035 | -4224.66322
1.07625 | 3.27635471e-05 | 295.500086 | -2.53194109e-05 | -175.256524 | 3.27539523e-05 | 296.797763 | -2.52321497e-05 | -172.336175 | 3.27539523e-05 | 296.797763 | -2.52321497e-05 | -172.336175 | 1.07625 | 5.70125868e-05 | 611.419016 | -2.00154697e-05 | -14.2386899 | 5.66344668e-05 | 609.023463 | -1.96021916e-05 | -10.1872267 | 5.66344668e-05 | 609.023463 | -1.96021916e-05 | -10.1872267 | 0.0625 | 0.00444924506 | -29781.6614 | -0.00863142559 | 45.3091709 | 0.0032264789 | -33812.0508 | -0.00692955035 | -4254.18193
1.1175 | 3.00443298e-05 | 272.300374 | -2.29696172e-05 | -158.628165 | 3.00835407e-05 | 274.575794 | -2.27629973e-05 | -155.533661 | 3.00835407e-05 | 274.575794 | -2.27629973e-05 | -155.533661 | 1.1175 | 5.79740819e-05 | 624.201911 | -1.97213204e-05 | -6.81996863 | 5.75821355e-05 | 620.551567 | -1.94038169e-05 | -4.91818011 | 5.75821355e-05 | 620.551567 | -1.94038169e-05 | -4.91818011 | 0.063125 | 0.00444447766 | -29813.7746 | -0.00861200504 | 22.0578432 | 0.00322415529 | -33827.2477 | -0.00691947611 | -4252.01736
1.15875 | 2.76124633e-05 | 251.937819 | -2.07237484e-05 | -141.714306 | 2.76806673e-05 | 252.100906 | -2.06853957e-05 | -142.566531 | 2.76806673e-05 | 252.100906 | -2.06853957e-05 | -142.566531 | 1.15875 | 5.95757785e-05 | 642.384229 | -1.98269279e-05 | -2.25825076 | 5.91632557e-05 | 636.669053 | -1.97499026e-05 | -4.06257281 | 5.91632557e-05 | 636.669053 | -1.97499026e-05 | -4.06257281 | 0.06375 | 0.00443980196 | -29823.2524 | -0.00859266523 | 22.3636916 | 0.00322186895 | -33842.571 | -0.0069095411 | -4250.30604
1.2 | 2.53200018e-05 | 233.8309 | -1.82256731e-05 | -118.422619 | 2.53677925e-05 | 233.942334 | -1.84554815e-05 | -121.913295 | 2.53677925e-05 | 233.942334 | -1.84554815e-05 | -121.913295 | 1.2 | 6.18536587e-05 | 669.982737 | -2.02572035e-05 | 2.99487309 | 6.14472485e-05 | 666.875118 | -2.01364621e-05 | 4.11924614 | 6.14472485e-05 | 666.875118 | -2.01364621e-05 | 4.11924614 | 0.064375 | 0.00443521581 | -29833.25 | -0.00857341682 | 21.8878283 | 0.00321961893 | -33858.0178 | -0.00689974464 | -4249.03912
1.2 | 2.53200018e-05 | 233.230706 | -1.84064598e-05 | -121.838137 | 2.53677925e-05 | 231.757711 | -1.87966531e-05 | -124.902185 | 2.53677925e-05 | 231.757711 | -1.87966531e-05 | -124.902185 | [13 empty] | 0.065 | 0.00443071708 | -29843.5767 | -0.00855427074 | 20.8412101 | 0.00321740437 | -33873.5812 | -0.00689008567 | -4248.20371
1.30535654 | 1.99257497e-05 | 186.678157 | -1.36799413e-05 | -86.2193326 | 1.99564635e-05 | 187.182187 | -1.3695348e-05 | -86.0894987 | 1.99564635e-05 | 187.182187 | -1.3695348e-05 | -86.0894987 | [13 empty] | 0.065625 | 0.00442630374 | -29854.0727 | -0.00853523806 | 19.4017528 | 0.00321522451 | -33889.2509 | -0.00688056277 | -4247.78348
1.41071308 | 1.56088317e-05 | 149.120767 | -1.00044384e-05 | -58.8950298 | 1.56215434e-05 | 149.371575 | -1.0000817e-05 | -58.718133 | 1.56215434e-05 | 149.371575 | -1.0000817e-05 | -58.718133 | [13 empty] | 0.06625 | 0.00442197377 | -29864.6052 | -0.00851632982 | 17.7177611 | 0.00321307863 | -33905.0136 | -0.00687117429 | -4247.75925
1.51606961 | 1.21735988e-05 | 118.861621 | -7.1805108e-06 | -38.3253702 | 1.2171291e-05 | 118.90058 | -7.16738459e-06 | -38.1617083 | 1.2171291e-05 | 118.90058 | -7.16738459e-06 | -38.1617083 | [13 empty] | 0.066875 | 0.00441772525 | -29875.0662 | -0.00849755697 | 15.911123 | 0.00321096608 | -33920.854 | -0.00686191832 | -4248.10957
1.62142615 | 9.44927273e-06 | 94.4741485 | -5.03512031e-06 | -23.1462111 | 9.43626332e-06 | 94.3682823 | -5.01824481e-06 | -23.0100979 | 9.43626332e-06 | 94.3682823 | -5.01824481e-06 | -23.0100979 | [13 empty] | 0.0675 | 0.00441355628 | -29885.369 | -0.00847893025 | 14.0802783 | 0.0032088863 | -33936.7549 | -0.00685279279 | -4248.81115
1.72678269 | 7.29109746e-06 | 74.7847448 | -3.42126157e-06 | -12.1754936 | 7.27160457e-06 | 74.5957399 | -3.40373242e-06 | -12.0641433 | 7.27160457e-06 | 74.5957399 | -3.40373242e-06 | -12.0641433 | [13 empty] | 0.068125 | 0.00440946505 | -29895.4463 | -0.00846046008 | 12.3029696 | 0.00320683876 | -33952.6974 | -0.00684379551 | -4249.83935
1.83213923 | 5.57983789e-06 | 58.8478752 | -2.21688629e-06 | -4.41375796 | 5.55731823e-06 | 58.6204123 | -2.20005479e-06 | -4.32129937 | 5.55731823e-06 | 58.6204123 | -2.20005479e-06 | -4.32129937 | [13 empty] | 0.06875 | 0.00440544979 | -29905.2473 | -0.00844215652 | 10.6387879 | 0.00320482301 | -33968.6619 | -0.00683492417 | -4251.16857
1.93749576 | 4.21996994e-06 | 45.9164564 | -1.32322991e-06 | 0.960751094 | 4.19693606e-06 | 45.6775778 | -1.30742839e-06 | 1.03819005 | 4.19693606e-06 | 45.6775778 | -1.30742839e-06 | 1.03819005 | [13 empty] | 0.069375 | 0.0044015088 | -29914.7358 | -0.00842402917 | 9.13151951 | 0.00320283862 | -33984.6281 | -0.00682617643 | -4252.77263
2.0428523 | 3.13694326e-06 | 35.4099682 | -6.62650952e-07 | 4.60188511 | 3.11503885e-06 | 35.1735885 | -6.47734696e-07 | 4.66577028 | 3.11503885e-06 | 35.1735885 | -6.47734696e-07 | 4.66577028 | [13 empty] | 0.07 | 0.00439764042 | -29923.8881 | -0.00840608711 | 7.81130509 | 0.00320088523 | -34000.5753 | -0.00681754989 | -4254.62506
2.14820884 | 2.27389816e-06 | 26.8823986 | -1.76092752e-07 | 7.00973376 | 2.25407954e-06 | 26.6550884 | -1.61810454e-07 | 7.06056633 | 2.25407954e-06 | 26.6550884 | -1.61810454e-07 | 7.06056633 | [13 empty] | 0.070625 | 0.00439384308 | -29932.6914 | -0.00838833891 | 6.69661882 | 0.00319896252 | -34016.4826 | -0.00680904219 | -4256.69942
2.25356538 | 1.58818699e-06 | 19.9917805 | 1.7972253e-07 | 8.54848434 | 1.57091903e-06 | 19.7776042 | 1.93512824e-07 | 8.58741822 | 1.57091903e-06 | 19.7776042 | 1.93512824e-07 | 8.58741822 | [13 empty] | 0.07125 | 0.00439011524 | -29941.1415 | -0.00837079252 | 5.79607695 | 0.00319707021 | -34032.3294 | -0.00680065096 | -4258.96956
2.35892191 | 1.04799377e-06 | 14.4727319 | 4.352578e-07 | 9.46731454 | 1.03341582e-06 | 14.2762037 | 4.48505125e-07 | 9.49716785 | 1.03341582e-06 | 14.2762037 | 4.48505125e-07 | 9.49716785 | [13 empty] | 0.071875 | 0.00438645543 | -29949.2419 | -0.00835345529 | 5.11008401 | 0.00319520804 | -34048.0954 | -0.00679237388 | -4261.40982
2.46427845 | 6.2927508e-07 | 10.1130623 | 6.11172947e-07 | 9.92357468 | 6.17325163e-07 | 9.94019837 | 6.23655068e-07 | 9.94907851 | 6.17325163e-07 | 9.94019837 | 6.23655068e-07 | 9.94907851 | [13 empty] | 0.0725 | 0.00438286226 | -29957.0023 | -0.00833633393 | 4.632325 | 0.00319337581 | -34063.761 | -0.00678420872 | -4263.99524
2.56963499 | 3.13168049e-07 | 6.73516656 | 7.21274975e-07 | 10.0074555 | 3.03671696e-07 | 6.59315252 | 7.32692967e-07 | 10.0349421 | 3.03671696e-07 | 6.59315252 | 7.32692967e-07 | 10.0349421 | [13 empty] | 0.073125 | 0.00437933435 | -29964.437 | -0.00831943449 | 4.35111193 | 0.00319157334 | -34079.3072 | -0.00677615331 | -4266.70172
2.67499153 | 8.39378876e-08 | 4.18257549 | 7.75296479e-07 | 9.76727731 | 7.66724422e-08 | 4.07874439 | 7.85404891e-07 | 9.80410348 | 7.66724422e-08 | 4.07874439 | 7.85404891e-07 | 9.80410348 | [13 empty] | 0.07375 | 0.00437587042 | -29971.5641 | -0.00830276238 | 4.2505924 | 0.00318980045 | -34094.7158 | -0.00676820557 | -4269.50616
2.78034806 | -7.25280266e-08 | 2.31168943 | 7.81392627e-07 | 9.23447737 | -7.77894531e-08 | 2.25230881 | 7.90122794e-07 | 9.28830557 | -7.77894531e-08 | 2.25230881 | 7.90122794e-07 | 9.28830557 | [13 empty] | 0.074375 | 0.00437246921 | -29978.4044 | -0.00828632234 | 4.31182813 | 0.00318805703 | -34109.9697 | -0.00676036354 | -4272.38661
2.8857046 | -1.69724521e-07 | 0.988373713 | 7.48246819e-07 | 8.44731082 | -1.73200587e-07 | 0.977174968 | 7.55775772e-07 | 8.52493293 | -1.73200587e-07 | 0.977174968 | 7.55775772e-07 | 8.52493293 | [13 empty] | 0.075 | 0.00436912955 | -29984.9807 | -0.00827011845 | 4.51375105 | 0.00318634296 | -34125.0529 | -0.00675262537 | -4275.3223
2.99106114 | -2.21114651e-07 | 0.0887478603 | 6.86675147e-07 | 7.4722223 | -2.23067121e-07 | 0.124196827 | 6.93387524e-07 | 7.57690582 | -2.23067121e-07 | 0.124196827 | 6.93387524e-07 | 7.57690582 | [13 empty] | 0.075625 | 0.00436585029 | -29991.3164 | -0.00825415417 | 4.83400413 | 0.00318465814 | -34139.9504 | -0.00674498933 | -4278.29376
3.09641768 | -2.40404785e-07 | -0.496845748 | 6.1061984e-07 | 6.42178412 | -2.41310493e-07 | -0.427842434 | 6.16905089e-07 | 6.54715099 | -2.41310493e-07 | -0.427842434 | 6.16905089e-07 | 6.54715099 | [13 empty] | 0.07625 | 0.00436263036 | -29997.4358 | -0.00823843232 | 5.24967437 | 0.0031830025 | -34154.6483 | -0.00673745382 | -4281.28287
3.20177421 | -2.41628229e-07 | -0.858054388 | 5.37421832e-07 | 5.46803756 | -2.42554236e-07 | -0.793986585 | 5.43243914e-07 | 5.58524947 | -2.42554236e-07 | -0.793986585 | 5.43243914e-07 | 5.58524947 | [13 empty] | 0.076875 | 0.00435946871 | -30003.3627 | -0.00822295509 | 5.73792476 | 0.00318137596 | -34169.1342 | -0.00673001737 | -4284.27287
3.30713075 | -2.39159094e-07 | -1.05861612 | 4.87262613e-07 | 4.8500137 | -2.42449026e-07 | -0.785404571 | 5.27751361e-07 | 5.46885421 | -2.42449026e-07 | -0.785404571 | 5.27751361e-07 | 5.46885421 | [13 empty] | 0.0775 | 0.00435636436 | -30009.1202 | -0.00820772412 | 6.2765321 | 0.00317977849 | -34183.3966 | -0.00672267865 | -4287.24843
3.30713075 | -2.39159094e-07 | -0.737570873 | 5.25630533e-07 | 5.47275091 | -2.42449026e-07 | -1.09077376 | 4.91434334e-07 | 4.88353606 | -2.42449026e-07 | -1.09077376 | 4.91434334e-07 | 4.88353606 | [13 empty] | 0.078125 | 0.00435331638 | -30014.7303 | -0.00819274047 | 6.84433724 | 0.00317821002 | -34197.4256 | -0.00671543644 | -4290.19559
3.47177421 | -2.53655881e-07 | -1.25972826 | 4.51625408e-07 | 4.46736792 | -2.55705155e-07 | -1.27500133 | 4.53398715e-07 | 4.48313536 | -2.55705155e-07 | -1.27500133 | 4.53398715e-07 | 4.48313536 | [13 empty] | 0.07875 | 0.00435032387 | -30020.2136 | -0.00817800467 | 7.42161415 | 0.00317667052 | -34211.2122 | -0.00670828968 | -4293.10181
3.63641768 | -2.51401497e-07 | -1.52706537 | 3.858961e-07 | 3.64798279 | -2.52783686e-07 | -1.52418755 | 3.87490474e-07 | 3.6750312 | -2.52783686e-07 | -1.52418755 | 3.87490474e-07 | 3.6750312 | [13 empty] | 0.079375 | 0.00434738599 | -30025.5889 | -0.00816351677 | 7.99036412 | 0.00317515995 | -34224.7489 | -0.00670123742 | -4295.95592
3.80106114 | -2.38368438e-07 | -1.61623915 | 3.27892451e-07 | 2.98196957 | -2.39378317e-07 | -1.6053923 | 3.2928009e-07 | 3.01228499 | -2.39378317e-07 | -1.6053923 | 3.2928009e-07 | 3.01228499 | [13 empty] | 0.08 | 0.00434450192 | -30030.8731 | -0.00814927633 | 8.53454092 | 0.00317367829 | -34238.0291 | -0.00669427887 | -4298.74811
3.9657046 | -2.19082877e-07 | -1.58840238 | 2.76983934e-07 | 2.43980932 | -2.19861032e-07 | -1.5758774 | 2.78092857e-07 | 2.46765794 | -2.19861032e-07 | -1.5758774 | 2.78092857e-07 | 2.46765794 | [13 empty] | 0.080625 | 0.00434167091 | -30036.0811 | -0.0081352825 | 9.04021297 | 0.00317222549 | -34251.0476 | -0.00668741333 | -4301.46987
4.13034806 | -1.9680513e-07 | -1.4900691 | 2.3250014e-07 | 1.99601881 | -1.97414769e-07 | -1.47902856 | 2.33293394e-07 | 2.01845126 | -1.97414769e-07 | -1.47902856 | 2.33293394e-07 | 2.01845126 | [13 empty] | 0.08125 | 0.00433889223 | -30041.2255 | -0.00812153402 | 9.49566807 | 0.00317080153 | -34263.8001 | -0.00668064024 | -4304.11397
4.29499153 | -1.73738945e-07 | -1.35472414 | 1.93771119e-07 | 1.62956812 | -1.74210326e-07 | -1.34614538 | 1.94273687e-07 | 1.64605563 | -1.74210326e-07 | -1.34614538 | 1.94273687e-07 | 1.64605563 | [13 empty] | 0.081875 | 0.00433616518 | -30046.3167 | -0.00810802931 | 9.891466 | 0.00316940637 | -34276.2837 | -0.00667395914 | -4306.67438
4.45963499 | -1.51253178e-07 | -1.20490047 | 1.60164633e-07 | 1.32390581 | -1.51607204e-07 | -1.19851539 | 1.60456003e-07 | 1.3355317 | -1.51607204e-07 | -1.19851539 | 1.60456003e-07 | 1.3355317 | [13 empty] | 0.0825 | 0.00433348913 | -30051.363 | -0.00809476643 | 10.2204445 | 0.00316803997 | -34288.4961 | -0.00666736971 | -4309.14623
4.62427845 | -1.30101262e-07 | -1.05448347 | 1.3111735e-07 | 1.06669022 | -1.30360514e-07 | -1.04958613 | 1.31305002e-07 | 1.07521655 | -1.30360514e-07 | -1.04958613 | 1.31305002e-07 | 1.07521655 | [13 empty] | 0.083125 | 0.00433086345 | -30056.3705 | -0.0080817432 | 10.4776835 | 0.00316670229 | -34300.4363 | -0.00666087169 | -4311.52575
4.78892191 | -1.10625833e-07 | -0.911036544 | 1.06157011e-07 | 0.849305344 | -1.10818491e-07 | -0.907077935 | 1.06343382e-07 | 0.856341784 | -1.10818491e-07 | -0.907077935 | 1.06343382e-07 | 0.856341784 | [13 empty] | 0.08375 | 0.00432828755 | -30061.3432 | -0.00806895719 | 10.6604325 | 0.00316539327 | -34312.1038 | -0.00665446496 | -4313.81019
4.95356538 | -9.29377234e-08 | -0.77797812 | 8.49126147e-08 | 0.666220114 | -9.30976237e-08 | -0.774909037 | 8.51653721e-08 | 0.672640101 | -9.30976237e-08 | -0.774909037 | 8.51653721e-08 | 0.672640101 | [13 empty] | 0.084375 | 0.00432576088 | -30066.2829 | -0.00805640577 | 10.7680057 | 0.00316411285 | -34323.4993 | -0.00664814947 | -4315.99776
5.11820884 | -7.70604573e-08 | -0.656475224 | 6.71096492e-08 | 0.5142294 | -7.72248e-08 | -0.654833342 | 6.7442402e-08 | 0.519907847 | -7.72248e-08 | -0.654833342 | 6.7442402e-08 | 0.519907847 | [13 empty] | 0.085 | 0.00432328291 | -30071.1899 | -0.00804408615 | 10.8016497 | 0.00316286096 | -34334.6241 | -0.00664192525 | -4318.08755
5.2828523 | -6.30332718e-08 | -0.546954421 | 5.2547409e-08 | 0.391595467 | -6.32383353e-08 | -0.547719974 | 5.29152738e-08 | 0.395482265 | -6.32383353e-08 | -0.547719974 | 5.29152738e-08 | 0.395482265 | [13 empty] | 0.085625 | 0.00432085315 | -30076.0626 | -0.00803199543 | 10.7643875 | 0.00316163753 | -34345.4801 | -0.00663579241 | -4320.07948
5.44749576 | -5.09675842e-08 | -0.450166199 | 4.1055435e-08 | 0.297088393 | -5.12421634e-08 | -0.45443259 | 4.13671619e-08 | 0.297582984 | -5.12421634e-08 | -0.45443259 | 4.13671619e-08 | 0.297582984 | [13 empty] | 0.08625 | 0.00431847111 | -30080.8977 | -0.00802013061 | 10.6608435 | 0.00316044246 | -34356.07 | -0.00662975114 | -4321.97421
5.61213923 | -4.10537234e-08 | -0.367774334 | 3.24261118e-08 | 0.228904027 | -4.14099092e-08 | -0.376295174 | 3.2571764e-08 | 0.224458262 | -4.14099092e-08 | -0.376295174 | 3.2571764e-08 | 0.224458262 | [13 empty] | 0.086875 | 0.00431613636 | -30085.6909 | -0.00800848864 | 10.4970526 | 0.00315927565 | -34366.3969 | -0.00662380168 | -4323.77306
5.77678269 | -3.35166394e-08 | -0.302477166 | 2.63204593e-08 | 0.183418073 | -3.39379938e-08 | -0.315159878 | 2.62109302e-08 | 0.173267475 | -3.39379938e-08 | -0.315159878 | 2.62109302e-08 | 0.173267475 | [13 empty] | 0.0875 | 0.00431384845 | -30090.4364 | -0.00799706648 | 10.2802583 | 0.003158137 | -34376.4645 | -0.00661794433 | -4325.47798
5.94142615 | -2.85212021e-08 | -0.257703095 | 2.21441542e-08 | 0.153714836 | -2.89493558e-08 | -0.27312124 | 2.17560943e-08 | 0.138622264 | -2.89493558e-08 | -0.27312124 | 2.17560943e-08 | 0.138622264 | [13 empty] | 0.088125 | 0.00431160698 | -30095.1275 | -0.00798586106 | 10.0187019 | 0.00315702637 | -34386.2769 | -0.00661217944 | -4327.09143
6.10606961 | -2.60295979e-08 | -0.236958052 | 1.8890818e-08 | 0.127809235 | -2.63518024e-08 | -0.25194993 | 1.83078329e-08 | 0.110699739 | -2.63518024e-08 | -0.25194993 | 1.83078329e-08 | 0.110699739 | [13 empty] | 0.08875 | 0.00430941157 | -30099.7569 | -0.00797486941 | 9.72140715 | 0.00315594361 | -34395.8385 | -0.00660650739 | -4328.61635
6.27071308 | -2.56152292e-08 | -0.242938061 | 1.49496083e-08 | 0.0864606195 | -2.56574397e-08 | -0.252347956 | 1.43878777e-08 | 0.0728320649 | -2.56574397e-08 | -0.252347956 | 1.43878777e-08 | 0.0728320649 | [13 empty] | 0.089375 | 0.00430726184 | -30104.3166 | -0.00796408859 | 9.39796334 | 0.00315488859 | -34405.1542 | -0.00660092862 | -4330.05612
6.43535654 | -2.62394173e-08 | -0.276555445 | 7.87414765e-09 | 0.000456961932 | -2.57720622e-08 | -0.273156077 | 7.67790541e-09 | -0.00153228023 | -2.57720622e-08 | -0.273156077 | 7.67790541e-09 | -0.00153228023 | [13 empty] | 0.09 | 0.00430515744 | -30108.7983 | -0.0079535158 | 9.05830921 | 0.00315386113 | -34414.2289 | -0.00659544358 | -4331.41443
6.6 | -2.5999108e-08 | -0.336062609 | -5.89017154e-09 | -0.172771997 | -2.47658128e-08 | -0.310672962 | -5.30056863e-09 | -0.152609325 | -2.47658128e-08 | -0.310672962 | -5.30056863e-09 | -0.152609325 | [13 empty] | 0.090625 | 0.00430309802 | -30113.1935 | -0.00794314833 | 8.71252097 | 0.00315286105 | -34423.0679 | -0.00659005275 | -4332.6953
[26 empty] | 0.09125 | 0.00430108325 | -30117.4938 | -0.00793298364 | 8.37060676 | 0.00315188815 | -34431.6766 | -0.00658475663 | -4333.90297
[26 empty] | 0.091875 | 0.00429911283 | -30121.691 | -0.00792301936 | 8.0423099 | 0.00315094222 | -34440.0606 | -0.00657955574 | -4335.04192
[26 empty] | 0.0925 | 0.00429718645 | -30125.7772 | -0.00791325329 | 7.73692319 | 0.00315002303 | -34448.2255 | -0.00657445058 | -4336.11675
[26 empty] | 0.093125 | 0.0042953038 | -30129.7452 | -0.00790368345 | 7.46311608 | 0.00314913035 | -34456.177 | -0.00656944171 | -4337.13224
[26 empty] | 0.09375 | 0.0042934646 | -30133.5886 | -0.00789430803 | 7.22877661 | 0.00314826393 | -34463.9207 | -0.00656452964 | -4338.09321
[26 empty] | 0.094375 | 0.00429166857 | -30137.3017 | -0.00788512549 | 7.04086965 | 0.00314742349 | -34471.4625 | -0.00655971491 | -4339.0046
[26 empty] | 0.095 | 0.00428991543 | -30140.8797 | -0.00787613447 | 6.90531281 | 0.00314660876 | -34478.808 | -0.00655499804 | -4339.87137
[26 empty] | 0.095625 | 0.00428820491 | -30144.319 | -0.00786733387 | 6.82687122 | 0.00314581944 | -34485.9629 | -0.00655037955 | -4340.69855
[26 empty] | 0.09625 | 0.00428653674 | -30147.6172 | -0.0078587228 | 6.80907226 | 0.00314505524 | -34492.933 | -0.00654585997 | -4341.49117
[26 empty] | 0.096875 | 0.00428491066 | -30150.773 | -0.00785030059 | 6.85414092 | 0.00314431583 | -34499.7238 | -0.0065414398 | -4342.25429
[26 empty] | 0.0975 | 0.00428332641 | -30153.7864 | -0.00784206682 | 6.96295648 | 0.00314360089 | -34506.3411 | -0.00653711954 | -4342.99303
[26 empty] | 0.098125 | 0.00428178372 | -30156.6585 | -0.00783402125 | 7.13503097 | 0.00314291008 | -34512.7904 | -0.00653289969 | -4343.7125
[26 empty] | 0.09875 | 0.00428028233 | -30159.392 | -0.00782616387 | 7.36850948 | 0.00314224306 | -34519.0773 | -0.00652878072 | -4344.41787
[26 empty] | 0.099375 | 0.00427882197 | -30161.9906 | -0.00781849484 | 7.66019261 | 0.00314159949 | -34525.2075 | -0.00652476312 | -4345.11438
[26 empty] | 0.1 | 0.0042774024 | -30164.4592 | -0.00781101452 | 8.00558061 | 0.00314097899 | -34531.1867 | -0.00652084736 | -4345.80731
[26 empty] | 0.100625 | 0.00427602333 | -30166.8041 | -0.00780372341 | 8.39893912 | 0.00314038122 | -34537.0205 | -0.00651703391 | -4346.50206
[26 empty] | 0.10125 | 0.00427468451 | -30169.0322 | -0.00779662214 | 8.83338575 | 0.0031398058 | -34542.7148 | -0.00651332323 | -4347.20415
[26 empty] | 0.101875 | 0.00427338567 | -30171.1519 | -0.00778971149 | 9.30099699 | 0.00313925237 | -34548.2753 | -0.00650971579 | -4347.91923
[26 empty] | 0.1025 | 0.00427212653 | -30173.172 | -0.00778299231 | 9.79293424 | 0.00313872055 | -34553.7083 | -0.00650621206 | -4348.65312
[26 empty] | 0.103125 | 0.00427090681 | -30175.1024 | -0.00777646553 | 10.2995881 | 0.00313820998 | -34559.0198 | -0.00650281251 | -4349.41185
[26 empty] | 0.10375 | 0.00426972623 | -30176.9531 | -0.00777013213 | 10.8107396 | 0.0031377203 | -34564.2162 | -0.00649951762 | -4350.20167
[26 empty] | 0.104375 | 0.00426858452 | -30178.735 | -0.00776399307 | 11.3157362 | 0.00313725115 | -34569.304 | -0.00649632787 | -4351.02909
[26 empty] | 0.105 | 0.00426748137 | -30180.4587 | -0.00775804936 | 11.8036823 | 0.00313680216 | -34574.2901 | -0.00649324377 | -4351.90088
[26 empty] | 0.105625 | 0.0042664165 | -30182.1353 | -0.00775230191 | 12.2636409 | 0.003136373 | -34579.1815 | -0.00649026582 | -4352.82413
[26 empty] | 0.10625 | 0.0042653896 | -30183.7754 | -0.00774675159 | 12.6848446 | 0.00313596333 | -34583.9856 | -0.00648739455 | -4353.80625
[26 empty] | 0.106875 | 0.00426440037 | -30185.3894 | -0.00774139916 | 13.0569149 | 0.00313557282 | -34588.71 | -0.00648463052 | -4354.85498
[26 empty] | 0.1075 | 0.00426344848 | -30186.9869 | -0.00773624525 | 13.3700855 | 0.00313520117 | -34593.3625 | -0.00648197428 | -4355.97841
[26 empty] | 0.108125 | 0.00426253364 | -30188.577 | -0.00773129033 | 13.6154281 | 0.00313484809 | -34597.9514 | -0.00647942641 | -4357.18499
[26 empty] | 0.10875 | 0.0042616555 | -30190.1675 | -0.00772653469 | 13.7850778 | 0.0031345133 | -34602.4852 | -0.00647698751 | -4358.48352
[26 empty] | 0.109375 | 0.00426081374 | -30191.7651 | -0.00772197837 | 13.8724542 | 0.00313419656 | -34606.9726 | -0.00647465821 | -4359.88312
[26 empty] | 0.11 | 0.00426000801 | -30193.3752 | -0.0077176212 | 13.8724765 | 0.00313389764 | -34611.4227 | -0.00647243914 | -4361.39323
[26 empty] | 0.110625 | 0.00425923797 | -30195.0013 | -0.00771346272 | 13.7817668 | 0.00313361635 | -34615.8446 | -0.00647033094 | -4363.02357
[26 empty] | 0.11125 | 0.00425850327 | -30196.6454 | -0.00770950219 | 13.5988411 | 0.00313335251 | -34620.2478 | -0.00646833429 | -4364.78409
[26 empty] | 0.111875 | 0.00425780353 | -30198.3074 | -0.00770573855 | 13.3242806 | 0.003133106 | -34624.6417 | -0.00646644984 | -4366.6849
[26 empty] | 0.1125 | 0.00425713838 | -30199.9851 | -0.0077021704 | 12.9608827 | 0.00313287672 | -34629.0358 | -0.00646467826 | -4368.73624
[26 empty] | 0.113125 | 0.00425650745 | -30201.6742 | -0.00769879601 | 12.5137852 | 0.00313266461 | -34633.4395 | -0.0064630202 | -4370.94829
[26 empty] | 0.11375 | 0.00425591035 | -30203.3679 | -0.00769561329 | 11.9905593 | 0.00313246965 | -34637.862 | -0.00646147632 | -4373.33116
[26 empty] | 0.114375 | 0.00425534666 | -30205.0574 | -0.00769261979 | 11.4012693 | 0.00313229187 | -34642.3121 | -0.00646004723 | -4375.8947
[26 empty] | 0.115 | 0.00425481597 | -30206.7311 | -0.00768981269 | 10.7584906 | 0.00313213136 | -34646.7982 | -0.00645873349 | -4378.64835
[26 empty] | 0.115625 | 0.00425431787 | -30208.3754 | -0.00768718881 | 10.0772838 | 0.00313198824 | -34651.328 | -0.00645753562 | -4381.60097
[26 empty] | 0.11625 | 0.00425385192 | -30209.9743 | -0.00768474463 | 9.37511827 | 0.0031318627 | -34655.9083 | -0.00645645406 | -4384.76064
[26 empty] | 0.116875 | 0.00425341766 | -30211.5098 | -0.00768247629 | 8.67174095 | 0.003131755 | -34660.5447 | -0.00645548918 | -4388.13441
[26 empty] | 0.1175 | 0.00425301462 | -30212.9616 | -0.00768037961 | 7.98898331 | 0.00313166544 | -34665.2415 | -0.00645464119 | -4391.72803
[26 empty] | 0.118125 | 0.00425264234 | -30214.3082 | -0.00767845013 | 7.35050206 | 0.0031315944 | -34670.0012 | -0.0064539102 | -4395.54572
[26 empty] | 0.11875 | 0.0042523003 | -30215.5262 | -0.00767668316 | 6.78144707 | 0.00313154234 | -34674.8245 | -0.00645329614 | -4399.58974
[26 empty] | 0.119375 | 0.00425198799 | -30216.5917 | -0.00767507378 | 6.30805033 | 0.00313150978 | -34679.7095 | -0.00645279874 | -4403.86012
[26 empty] | 0.12 | 0.00425170488 | -30217.4797 | -0.00767361695 | 5.95712981 | 0.00313149733 | -34684.6517 | -0.00645241749 | -4408.3542
[26 empty] | 0.120625 | 0.00425145042 | -30218.1657 | -0.00767230754 | 5.75550153 | 0.00313150567 | -34689.6431 | -0.00645215161 | -4413.06623
[26 empty] | 0.12125 | 0.004251224 | -30218.6257 | -0.00767114041 | 5.72929322 | 0.0031315356 | -34694.6723 | -0.00645200003 | -4417.98686
[26 empty] | 0.121875 | 0.00425102504 | -30218.837 | -0.0076701105 | 5.90315255 | 0.00313158798 | -34699.7235 | -0.0064519613 | -4423.10263
[26 empty] | 0.1225 | 0.00425085289 | -30218.7794 | -0.00766921294 | 6.29934296 | 0.00313166378 | -34704.7762 | -0.00645203356 | -4428.39537
[26 empty] | 0.123125 | 0.0042507069 | -30218.4357 | -0.00766844312 | 6.93671963 | 0.00313176407 | -34709.8042 | -0.00645221451 | -4433.84161
[26 empty] | 0.12375 | 0.00425058636 | -30217.7933 | -0.00766779687 | 7.82957818 | 0.00313189005 | -34714.7756 | -0.00645250131 | -4439.41191
[26 empty] | 0.124375 | 0.00425049053 | -30216.8448 | -0.00766727054 | 8.98636844 | 0.003132043 | -34719.6514 | -0.00645289054 | -4445.07009
[26 empty] | 0.125 | 0.00425041866 | -30215.5899 | -0.00766686118 | 10.4082653 | 0.00313222433 | -34724.3851 | -0.00645337813 | -4450.77247
[26 empty] | 0.125625 | 0.00425049053 | -30216.8448 | -0.00766727054 | 8.98636844 | 0.003132043 | -34719.6514 | -0.00645289054 | -4445.07009
[26 empty] | 0.12625 | 0.00425058636 | -30217.7933 | -0.00766779687 | 7.82957818 | 0.00313189005 | -34714.7756 | -0.00645250131 | -4439.41191
[26 empty] | 0.126875 | 0.0042507069 | -30218.4357 | -0.00766844312 | 6.93671963 | 0.00313176407 | -34709.8042 | -0.00645221451 | -4433.84161
[26 empty] | 0.1275 | 0.00425085289 | -30218.7794 | -0.00766921294 | 6.29934296 | 0.00313166378 | -34704.7762 | -0.00645203356 | -4428.39537
[26 empty] | 0.128125 | 0.00425102504 | -30218.837 | -0.0076701105 | 5.90315255 | 0.00313158798 | -34699.7235 | -0.0064519613 | -4423.10263
[26 empty] | 0.12875 | 0.004251224 | -30218.6257 | -0.00767114041 | 5.72929322 | 0.0031315356 | -34694.6723 | -0.00645200003 | -4417.98686
[26 empty] | 0.129375 | 0.00425145042 | -30218.1657 | -0.00767230754 | 5.75550153 | 0.00313150567 | -34689.6431 | -0.00645215161 | -4413.06623
[26 empty] | 0.13 | 0.00425170488 | -30217.4797 | -0.00767361695 | 5.95712981 | 0.00313149733 | -34684.6517 | -0.00645241749 | -4408.3542
[26 empty] | 0.130625 | 0.00425198799 | -30216.5917 | -0.00767507378 | 6.30805033 | 0.00313150978 | -34679.7095 | -0.00645279874 | -4403.86012
[26 empty] | 0.13125 | 0.0042523003 | -30215.5262 | -0.00767668316 | 6.78144707 | 0.00313154234 | -34674.8245 | -0.00645329614 | -4399.58974
[26 empty] | 0.131875 | 0.00425264234 | -30214.3082 | -0.00767845013 | 7.35050206 | 0.0031315944 | -34670.0012 | -0.0064539102 | -4395.54572
[26 empty] | 0.1325 | 0.00425301462 | -30212.9616 | -0.00768037961 | 7.98898331 | 0.00313166544 | -34665.2415 | -0.00645464119 | -4391.72803
[26 empty] | 0.133125 | 0.00425341766 | -30211.5098 | -0.00768247629 | 8.67174095 | 0.003131755 | -34660.5447 | -0.00645548918 | -4388.13441
[26 empty] | 0.13375 | 0.00425385192 | -30209.9743 | -0.00768474463 | 9.37511827 | 0.0031318627 | -34655.9083 | -0.00645645406 | -4384.76064
[26 empty] | 0.134375 | 0.00425431787 | -30208.3754 | -0.00768718881 | 10.0772838 | 0.00313198824 | -34651.328 | -0.00645753562 | -4381.60097
[26 empty] | 0.135 | 0.00425481597 | -30206.7311 | -0.00768981269 | 10.7584906 | 0.00313213136 | -34646.7982 | -0.00645873349 | -4378.64835
[26 empty] | 0.135625 | 0.00425534666 | -30205.0574 | -0.00769261979 | 11.4012693 | 0.00313229187 | -34642.3121 | -0.00646004723 | -4375.8947
[26 empty] | 0.13625 | 0.00425591035 | -30203.3679 | -0.00769561329 | 11.9905593 | 0.00313246965 | -34637.862 | -0.00646147632 | -4373.33116
[26 empty] | 0.136875 | 0.00425650745 | -30201.6742 | -0.00769879601 | 12.5137852 | 0.00313266461 | -34633.4395 | -0.0064630202 | -4370.94829
[26 empty] | 0.1375 | 0.00425713838 | -30199.9851 | -0.0077021704 | 12.9608827 | 0.00313287672 | -34629.0358 | -0.00646467826 | -4368.73624
[26 empty] | 0.138125 | 0.00425780353 | -30198.3074 | -0.00770573855 | 13.3242806 | 0.003133106 | -34624.6417 | -0.00646644984 | -4366.6849
[26 empty] | 0.13875 | 0.00425850327 | -30196.6454 | -0.00770950219 | 13.5988411 | 0.00313335251 | -34620.2478 | -0.00646833429 | -4364.78409
[26 empty] | 0.139375 | 0.00425923797 | -30195.0013 | -0.00771346272 | 13.7817668 | 0.00313361635 | -34615.8446 | -0.00647033094 | -4363.02357
[26 empty] | 0.14 | 0.00426000801 | -30193.3752 | -0.0077176212 | 13.8724765 | 0.00313389764 | -34611.4227 | -0.00647243914 | -4361.39323
[26 empty] | 0.140625 | 0.00426081374 | -30191.7651 | -0.00772197837 | 13.8724542 | 0.00313419656 | -34606.9726 | -0.00647465821 | -4359.88312
[26 empty] | 0.14125 | 0.0042616555 | -30190.1675 | -0.00772653469 | 13.7850778 | 0.0031345133 | -34602.4852 | -0.00647698751 | -4358.48352
[26 empty] | 0.141875 | 0.00426253364 | -30188.577 | -0.00773129033 | 13.6154281 | 0.00313484809 | -34597.9514 | -0.00647942641 | -4357.18499
[26 empty] | 0.1425 | 0.00426344848 | -30186.9869 | -0.00773624525 | 13.3700855 | 0.00313520117 | -34593.3625 | -0.00648197428 | -4355.97841
[26 empty] | 0.143125 | 0.00426440037 | -30185.3894 | -0.00774139916 | 13.0569149 | 0.00313557282 | -34588.71 | -0.00648463052 | -4354.85498
[26 empty] | 0.14375 | 0.0042653896 | -30183.7754 | -0.00774675159 | 12.6848446 | 0.00313596333 | -34583.9856 | -0.00648739455 | -4353.80625
[26 empty] | 0.144375 | 0.0042664165 | -30182.1353 | -0.00775230191 | 12.2636409 | 0.003136373 | -34579.1815 | -0.00649026582 | -4352.82413
[26 empty] | 0.145 | 0.00426748137 | -30180.4587 | -0.00775804936 | 11.8036823 | 0.00313680216 | -34574.2901 | -0.00649324377 | -4351.90088
[26 empty] | 0.145625 | 0.00426858452 | -30178.735 | -0.00776399307 | 11.3157362 | 0.00313725115 | -34569.304 | -0.00649632787 | -4351.02909
[26 empty] | 0.14625 | 0.00426972623 | -30176.9531 | -0.00777013213 | 10.8107396 | 0.0031377203 | -34564.2162 | -0.00649951762 | -4350.20167
[26 empty] | 0.146875 | 0.00427090681 | -30175.1024 | -0.00777646553 | 10.2995881 | 0.00313820998 | -34559.0198 | -0.00650281251 | -4349.41185
[26 empty] | 0.1475 | 0.00427212653 | -30173.172 | -0.00778299231 | 9.79293424 | 0.00313872055 | -34553.7083 | -0.00650621206 | -4348.65312
[26 empty] | 0.148125 | 0.00427338567 | -30171.1519 | -0.00778971149 | 9.30099699 | 0.00313925237 | -34548.2753 | -0.00650971579 | -4347.91923
[26 empty] | 0.14875 | 0.00427468451 | -30169.0322 | -0.00779662214 | 8.83338575 | 0.0031398058 | -34542.7148 | -0.00651332323 | -4347.20415
[26 empty] | 0.149375 | 0.00427602333 | -30166.8041 | -0.00780372341 | 8.39893912 | 0.00314038122 | -34537.0205 | -0.00651703391 | -4346.50206
[26 empty] | 0.15 | 0.0042774024 | -30164.4592 | -0.00781101452 | 8.00558061 | 0.00314097899 | -34531.1867 | -0.00652084736 | -4345.80731
[26 empty] | 0.150625 | 0.00427882197 | -30161.9906 | -0.00781849484 | 7.66019261 | 0.00314159949 | -34525.2075 | -0.00652476312 | -4345.11438
[26 empty] | 0.15125 | 0.00428028233 | -30159.392 | -0.00782616387 | 7.36850948 | 0.00314224306 | -34519.0773 | -0.00652878072 | -4344.41787
[26 empty] | 0.151875 | 0.00428178372 | -30156.6585 | -0.00783402125 | 7.13503097 | 0.00314291008 | -34512.7904 | -0.00653289969 | -4343.7125
[26 empty] | 0.1525 | 0.00428332641 | -30153.7864 | -0.00784206682 | 6.96295648 | 0.00314360089 | -34506.3411 | -0.00653711954 | -4342.99303
[26 empty] | 0.153125 | 0.00428491066 | -30150.773 | -0.00785030059 | 6.85414092 | 0.00314431583 | -34499.7238 | -0.0065414398 | -4342.25429
[26 empty] | 0.15375 | 0.00428653674 | -30147.6172 | -0.0078587228 | 6.80907226 | 0.00314505524 | -34492.933 | -0.00654585997 | -4341.49117
[26 empty] | 0.154375 | 0.00428820491 | -30144.319 | -0.00786733387 | 6.82687122 | 0.00314581944 | -34485.9629 | -0.00655037955 | -4340.69855
[26 empty] | 0.155 | 0.00428991543 | -30140.8797 | -0.00787613447 | 6.90531281 | 0.00314660876 | -34478.808 | -0.00655499804 | -4339.87137
[26 empty] | 0.155625 | 0.00429166857 | -30137.3017 | -0.00788512549 | 7.04086965 | 0.00314742349 | -34471.4625 | -0.00655971491 | -4339.0046
[26 empty] | 0.15625 | 0.0042934646 | -30133.5886 | -0.00789430803 | 7.22877661 | 0.00314826393 | -34463.9207 | -0.00656452964 | -4338.09321
[26 empty] | 0.156875 | 0.0042953038 | -30129.7452 | -0.00790368345 | 7.46311608 | 0.00314913035 | -34456.177 | -0.00656944171 | -4337.13224
[26 empty] | 0.1575 | 0.00429718645 | -30125.7772 | -0.00791325329 | 7.73692319 | 0.00315002303 | -34448.2255 | -0.00657445058 | -4336.11675
[26 empty] | 0.158125 | 0.00429911283 | -30121.691 | -0.00792301936 | 8.0423099 | 0.00315094222 | -34440.0606 | -0.00657955574 | -4335.04192
[26 empty] | 0.15875 | 0.00430108325 | -30117.4938 | -0.00793298364 | 8.37060676 | 0.00315188815 | -34431.6766 | -0.00658475663 | -4333.90297
[26 empty] | 0.159375 | 0.00430309802 | -30113.1935 | -0.00794314833 | 8.71252097 | 0.00315286105 | -34423.0679 | -0.00659005275 | -4332.6953
[26 empty] | 0.16 | 0.00430515744 | -30108.7983 | -0.0079535158 | 9.05830921 | 0.00315386113 | -34414.2289 | -0.00659544358 | -4331.41443
[26 empty] | 0.160625 | 0.00430726184 | -30104.3166 | -0.00796408859 | 9.39796334 | 0.00315488859 | -34405.1542 | -0.00660092862 | -4330.05612
[26 empty] | 0.16125 | 0.00430941157 | -30099.7569 | -0.00797486941 | 9.72140715 | 0.00315594361 | -34395.8385 | -0.00660650739 | -4328.61635
[26 empty] | 0.161875 | 0.00431160698 | -30095.1275 | -0.00798586106 | 10.0187019 | 0.00315702637 | -34386.2769 | -0.00661217944 | -4327.09143
[26 empty] | 0.1625 | 0.00431384845 | -30090.4364 | -0.00799706648 | 10.2802583 | 0.003158137 | -34376.4645 | -0.00661794433 | -4325.47798
[26 empty] | 0.163125 | 0.00431613636 | -30085.6909 | -0.00800848864 | 10.4970526 | 0.00315927565 | -34366.3969 | -0.00662380168 | -4323.77306
[26 empty] | 0.16375 | 0.00431847111 | -30080.8977 | -0.00802013061 | 10.6608435 | 0.00316044246 | -34356.07 | -0.00662975114 | -4321.97421
[26 empty] | 0.164375 | 0.00432085315 | -30076.0626 | -0.00803199543 | 10.7643875 | 0.00316163753 | -34345.4801 | -0.00663579241 | -4320.07948
[26 empty] | 0.165 | 0.00432328291 | -30071.1899 | -0.00804408615 | 10.8016497 | 0.00316286096 | -34334.6241 | -0.00664192525 | -4318.08755
[26 empty] | 0.165625 | 0.00432576088 | -30066.2829 | -0.00805640577 | 10.7680057 | 0.00316411285 | -34323.4993 | -0.00664814947 | -4315.99776
[26 empty] | 0.16625 | 0.00432828755 | -30061.3432 | -0.00806895719 | 10.6604325 | 0.00316539327 | -34312.1038 | -0.00665446496 | -4313.81019
[26 empty] | 0.166875 | 0.00433086345 | -30056.3705 | -0.0080817432 | 10.4776835 | 0.00316670229 | -34300.4363 | -0.00666087169 | -4311.52575
[26 empty] | 0.1675 | 0.00433348913 | -30051.363 | -0.00809476643 | 10.2204445 | 0.00316803997 | -34288.4961 | -0.00666736971 | -4309.14623
[26 empty] | 0.168125 | 0.00433616518 | -30046.3167 | -0.00810802931 | 9.891466 | 0.00316940637 | -34276.2837 | -0.00667395914 | -4306.67438
[26 empty] | 0.16875 | 0.00433889223 | -30041.2255 | -0.00812153402 | 9.49566807 | 0.00317080153 | -34263.8001 | -0.00668064024 | -4304.11397
[26 empty] | 0.169375 | 0.00434167091 | -30036.0811 | -0.0081352825 | 9.04021297 | 0.00317222549 | -34251.0476 | -0.00668741333 | -4301.46987
[26 empty] | 0.17 | 0.00434450192 | -30030.8731 | -0.00814927633 | 8.53454092 | 0.00317367829 | -34238.0291 | -0.00669427887 | -4298.74811
[26 empty] | 0.170625 | 0.00434738599 | -30025.5889 | -0.00816351677 | 7.99036412 | 0.00317515995 | -34224.7489 | -0.00670123742 | -4295.95592
[26 empty] | 0.17125 | 0.00435032387 | -30020.2136 | -0.00817800467 | 7.42161415 | 0.00317667052 | -34211.2122 | -0.00670828968 | -4293.10181
[26 empty] | 0.171875 | 0.00435331638 | -30014.7303 | -0.00819274047 | 6.84433724 | 0.00317821002 | -34197.4256 | -0.00671543644 | -4290.19559
[26 empty] | 0.1725 | 0.00435636436 | -30009.1202 | -0.00820772412 | 6.2765321 | 0.00317977849 | -34183.3966 | -0.00672267865 | -4287.24843
[26 empty] | 0.173125 | 0.00435946871 | -30003.3627 | -0.00822295509 | 5.73792476 | 0.00318137596 | -34169.1342 | -0.00673001737 | -4284.27287
[26 empty] | 0.17375 | 0.00436263036 | -29997.4358 | -0.00823843232 | 5.24967437 | 0.0031830025 | -34154.6483 | -0.00673745382 | -4281.28287
[26 empty] | 0.174375 | 0.00436585029 | -29991.3164 | -0.00825415417 | 4.83400413 | 0.00318465814 | -34139.9504 | -0.00674498933 | -4278.29376
[26 empty] | 0.175 | 0.00436912955 | -29984.9807 | -0.00827011845 | 4.51375105 | 0.00318634296 | -34125.0529 | -0.00675262537 | -4275.3223
[26 empty] | 0.175625 | 0.00437246921 | -29978.4044 | -0.00828632234 | 4.31182813 | 0.00318805703 | -34109.9697 | -0.00676036354 | -4272.38661
[26 empty] | 0.17625 | 0.00437587042 | -29971.5641 | -0.00830276238 | 4.2505924 | 0.00318980045 | -34094.7158 | -0.00676820557 | -4269.50616
[26 empty] | 0.176875 | 0.00437933435 | -29964.437 | -0.00831943449 | 4.35111193 | 0.00319157334 | -34079.3072 | -0.00677615331 | -4266.70172
[26 empty] | 0.1775 | 0.00438286226 | -29957.0023 | -0.00833633393 | 4.632325 | 0.00319337581 | -34063.761 | -0.00678420872 | -4263.99524
[26 empty] | 0.178125 | 0.00438645543 | -29949.2419 | -0.00835345529 | 5.11008401 | 0.00319520804 | -34048.0954 | -0.00679237388 | -4261.40982
[26 empty] | 0.17875 | 0.00439011524 | -29941.1415 | -0.00837079252 | 5.79607695 | 0.00319707021 | -34032.3294 | -0.00680065096 | -4258.96956
[26 empty] | 0.179375 | 0.00439384308 | -29932.6914 | -0.00838833891 | 6.69661882 | 0.00319896252 | -34016.4826 | -0.00680904219 | -4256.69942
[26 empty] | 0.18 | 0.00439764042 | -29923.8881 | -0.00840608711 | 7.81130509 | 0.00320088523 | -34000.5753 | -0.00681754989 | -4254.62506
[26 empty] | 0.180625 | 0.0044015088 | -29914.7358 | -0.00842402917 | 9.13151951 | 0.00320283862 | -33984.6281 | -0.00682617643 | -4252.77263
[26 empty] | 0.18125 | 0.00440544979 | -29905.2473 | -0.00844215652 | 10.6387879 | 0.00320482301 | -33968.6619 | -0.00683492417 | -4251.16857
[26 empty] | 0.181875 | 0.00440946505 | -29895.4463 | -0.00846046008 | 12.3029696 | 0.00320683876 | -33952.6974 | -0.00684379551 | -4249.83935
[26 empty] | 0.1825 | 0.00441355628 | -29885.369 | -0.00847893025 | 14.0802783 | 0.0032088863 | -33936.7549 | -0.00685279279 | -4248.81115
[26 empty] | 0.183125 | 0.00441772525 | -29875.0662 | -0.00849755697 | 15.911123 | 0.00321096608 | -33920.854 | -0.00686191832 | -4248.10957
[26 empty] | 0.18375 | 0.00442197377 | -29864.6052 | -0.00851632982 | 17.7177611 | 0.00321307863 | -33905.0136 | -0.00687117429 | -4247.75925
[26 empty] | 0.184375 | 0.00442630374 | -29854.0727 | -0.00853523806 | 19.4017528 | 0.00321522451 | -33889.2509 | -0.00688056277 | -4247.78348
[26 empty] | 0.185 | 0.00443071708 | -29843.5767 | -0.00855427074 | 20.8412101 | 0.00321740437 | -33873.5812 | -0.00689008567 | -4248.20371
[26 empty] | 0.185625 | 0.00443521581 | -29833.25 | -0.00857341682 | 21.8878283 | 0.00321961893 | -33858.0178 | -0.00689974464 | -4249.03912
[26 empty] | 0.18625 | 0.00443980196 | -29823.2524 | -0.00859266523 | 22.3636916 | 0.00322186895 | -33842.571 | -0.0069095411 | -4250.30604
[26 empty] | 0.186875 | 0.00444447766 | -29813.7746 | -0.00861200504 | 22.0578432 | 0.00322415529 | -33827.2477 | -0.00691947611 | -4252.01736
[26 empty] | 0.1875 | 0.00444924506 | -29805.0412 | -0.00863142559 | 20.7226089 | 0.0032264789 | -33767.728 | -0.00692955035 | -4224.66322
[26 empty] | 0.1875 | 0.00444924506 | -29781.6614 | -0.00863142559 | 45.3091709 | 0.0032264789 | -33812.0508 | -0.00692955035 | -4254.18193
[26 empty] | 0.188125 | 0.00445508424 | -29807.0631 | -0.00865716232 | 10.0787893 | 0.0032290063 | -33755.4788 | -0.00693733848 | -4205.09016
[26 empty] | 0.18875 | 0.00446097767 | -29820.007 | -0.00868210092 | -12.9121038 | 0.00323155743 | -33739.951 | -0.00694526556 | -4191.26268
[26 empty] | 0.189375 | 0.00446691504 | -29823.0613 | -0.00870642652 | -26.2183987 | 0.00323413807 | -33722.0413 | -0.00695332663 | -4181.93932
[26 empty] | 0.19 | 0.00447288922 | -29818.43 | -0.00873030117 | -32.0339425 | 0.0032367537 | -33702.4611 | -0.00696151686 | -4176.06007
[26 empty] | 0.190625 | 0.00447889588 | -29807.9884 | -0.00875386587 | -32.2270576 | 0.00323940949 | -33681.7615 | -0.00696983152 | -4172.72755
[26 empty] | 0.19125 | 0.00448493306 | -29793.3169 | -0.00877724256 | -28.3736849 | 0.00324211038 | -33660.3553 | -0.00697826587 | -4171.18933
[26 empty] | 0.191875 | 0.0044910008 | -29775.7321 | -0.00880053584 | -21.7882509 | 0.00324486103 | -33638.5386 | -0.00698681519 | -4170.82179
[26 empty] | 0.1925 | 0.00449710083 | -29756.3159 | -0.00882383475 | -13.5523544 | 0.0032476659 | -33616.5094 | -0.00699547467 | -4171.11501
[26 empty] | 0.193125 | 0.00450323629 | -29735.9426 | -0.00884721426 | -4.54136758 | 0.00325052925 | -33594.3844 | -0.0070042394 | -4171.65905
[26 empty] | 0.19375 | 0.00450941141 | -29715.3032 | -0.00887073676 | 4.55095467 | 0.00325345514 | -33572.2149 | -0.00701310431 | -4172.13118
[26 empty] | 0.194375 | 0.00451563132 | -29694.929 | -0.00889445342 | 13.1897678 | 0.00325644747 | -33550 | -0.00702206416 | -4172.28434
[26 empty] | 0.195 | 0.00452190184 | -29675.2125 | -0.00891840542 | 20.978243 | 0.00325951 | -33527.6996 | -0.00703111344 | -4171.93648
[26 empty] | 0.195625 | 0.00452822925 | -29656.4265 | -0.00894262511 | 27.6383994 | 0.00326264634 | -33505.2446 | -0.00704024643 | -4170.96099
[26 empty] | 0.19625 | 0.00453462017 | -29638.7424 | -0.00896713711 | 32.993576 | 0.00326586 | -33482.5465 | -0.00704945706 | -4169.27799
[26 empty] | 0.196875 | 0.0045410814 | -29622.2457 | -0.00899195924 | 36.9524624 | 0.00326915439 | -33459.506 | -0.00705873897 | -4166.84645
[26 empty] | 0.1975 | 0.0045476198 | -29606.9511 | -0.00901710344 | 39.4946058 | 0.00327253284 | -33436.0194 | -0.00706808541 | -4163.65719
[26 empty] | 0.198125 | 0.00455424218 | -29592.8153 | -0.00904257661 | 40.6573162 | 0.00327599858 | -33411.9849 | -0.00707748926 | -4159.72662
[26 empty] | 0.19875 | 0.00456095524 | -29579.7495 | -0.00906838131 | 40.523891 | 0.00327955483 | -33387.3077 | -0.007086943 | -4155.09117
[26 empty] | 0.199375 | 0.00456776548 | -29567.6292 | -0.0090945165 | 39.2130858 | 0.00328320475 | -33361.9033 | -0.00709643866 | -4149.80245
[26 empty] | 0.2 | 0.00457467913 | -29556.3044 | -0.00912097809 | 36.8697559 | 0.00328695146 | -33335.7008 | -0.00710596782 | -4143.92299
[26 empty] | 0.200625 | 0.00458170215 | -29545.6073 | -0.00914775955 | 33.6565985 | 0.00329079809 | -33308.6455 | -0.00711552162 | -4137.52258
[26 empty] | 0.20125 | 0.00458884016 | -29535.36 | -0.00917485236 | 29.7469263 | 0.00329474777 | -33280.6997 | -0.00712509068 | -4130.6752
[26 empty] | 0.201875 | 0.00459609845 | -29525.3807 | -0.00920224648 | 25.3184032 | 0.00329880362 | -33251.8441 | -0.00713466517 | -4123.45634
[26 empty] | 0.2025 | 0.00460348197 | -29515.4887 | -0.0092299307 | 20.5476789 | 0.0033029688 | -33222.0773 | -0.00714423473 | -4115.94092
[26 empty] | 0.203125 | 0.00461099531 | -29505.5096 | -0.00925789304 | 15.6058566 | 0.00330724651 | -33191.4161 | -0.00715378852 | -4108.20153
[26 empty] | 0.20375 | 0.00461864271 | -29495.2784 | -0.00928612099 | 10.6547336 | 0.00331163999 | -33159.8942 | -0.00716331518 | -4100.30713
[26 empty] | 0.204375 | 0.00462642811 | -29484.643 | -0.00931460182 | 5.84375423 | 0.00331615255 | -33127.561 | -0.00717280286 | -4092.32204
[26 empty] | 0.205 | 0.00463435512 | -29473.4664 | -0.00934332274 | 1.30761767 | 0.00332078756 | -33094.48 | -0.0071822392 | -4084.30531
[26 empty] | 0.205625 | 0.0046424271 | -29461.6283 | -0.00937227113 | -2.83551566 | 0.00332554848 | -33060.7264 | -0.00719161136 | -4076.3103
[26 empty] | 0.20625 | 0.00465064713 | -29449.0268 | -0.00940143466 | -6.48527263 | 0.00333043885 | -33026.3853 | -0.00720090602 | -4068.38464
[26 empty] | 0.206875 | 0.0046590181 | -29435.5783 | -0.00943080143 | -9.55982317 | 0.00333546233 | -32991.549 | -0.00721010939 | -4060.57023
[26 empty] | 0.2075 | 0.0046675427 | -29421.2187 | -0.00946036002 | -11.9961933 | 0.00334062268 | -32956.3141 | -0.00721920727 | -4052.90364
[26 empty] | 0.208125 | 0.00467622349 | -29405.9025 | -0.00949009961 | -13.7501832 | 0.00334592378 | -32920.7791 | -0.00722818499 | -4045.41649
[26 empty] | 0.20875 | 0.00468506293 | -29389.603 | -0.00952000997 | -14.7959374 | 0.00335136964 | -32885.041 | -0.00723702752 | -4038.13609
[26 empty] | 0.209375 | 0.0046940634 | -29372.3108 | -0.00955008151 | -15.1252104 | 0.00335696444 | -32849.1929 | -0.00724571947 | -4031.08618
[26 empty] | 0.21 | 0.00470322728 | -29354.0332 | -0.00958030525 | -14.7463703 | 0.00336271246 | -32813.3207 | -0.0072542451 | -4024.28767
[26 empty] | 0.210625 | 0.00471255693 | -29334.793 | -0.00961067281 | -13.6831811 | 0.00336861817 | -32777.5003 | -0.00726258839 | -4017.75958
[26 empty] | 0.21125 | 0.00472205481 | -29314.6266 | -0.00964117639 | -11.9734021 | 0.00337468619 | -32741.7948 | -0.00727073307 | -4011.51992
[26 empty] | 0.211875 | 0.00473172342 | -29293.5829 | -0.00967180868 | -9.66724051 | 0.00338092135 | -32706.2519 | -0.0072786627 | -4005.58665
[26 empty] | 0.2125 | 0.00474156543 | -29271.7212 | -0.00970256281 | -6.82569198 | 0.00338732861 | -32670.901 | -0.00728636064 | -3999.97861
[26 empty] | 0.213125 | 0.00475158364 | -29249.1098 | -0.00973343227 | -3.51880198 | 0.00339391315 | -32635.7513 | -0.00729381021 | -3994.71649
[26 empty] | 0.21375 | 0.00476178105 | -29225.8237 | -0.00976441081 | 0.176121771 | 0.00340068034 | -32600.7892 | -0.00730099466 | -3989.82369
[26 empty] | 0.214375 | 0.00477216088 | -29201.9431 | -0.00979549231 | 4.17631673 | 0.00340763577 | -32565.9765 | -0.00730789731 | -3985.32724
[26 empty] | 0.215 | 0.0047827266 | -29177.5515 | -0.00982667073 | 8.39536618 | 0.0034147852 | -32531.2488 | -0.00731450156 | -3981.25857
[26 empty] | 0.215625 | 0.00479348195 | -29152.7338 | -0.00985793991 | 12.7449682 | 0.00342213466 | -32496.5139 | -0.00732079101 | -3977.65428
[26 empty] | 0.21625 | 0.00480443095 | -29127.5748 | -0.00988929346 | 17.1366502 | 0.00342969036 | -32461.6507 | -0.00732674951 | -3974.55674
[26 empty] | 0.216875 | 0.00481557793 | -29102.1571 | -0.00992072464 | 21.4834075 | 0.00343745875 | -32426.5084 | -0.00733236127 | -3972.01472
[26 empty] | 0.2175 | 0.00482692755 | -29076.5601 | -0.00995222615 | 25.7012478 | 0.00344544653 | -32390.9062 | -0.00733761095 | -3970.08382
[26 empty] | 0.218125 | 0.00483848481 | -29050.8581 | -0.00998379003 | 29.7106236 | 0.00345366063 | -32354.6328 | -0.00734248372 | -3968.82682
[26 empty] | 0.21875 | 0.00485025504 | -29025.1194 | -0.0100154074 | 33.437738 | 0.00346210821 | -32317.447 | -0.00734696542 | -3968.31392
[26 empty] | 0.219375 | 0.00486224393 | -28999.4049 | -0.0100470685 | 36.8157103 | 0.00347079669 | -32279.078 | -0.00735104261 | -3968.6229
[26 empty] | 0.22 | 0.00487445753 | -28973.7671 | -0.0100787621 | 39.7855901 | 0.00347973375 | -32239.2265 | -0.00735470275 | -3969.83905
[26 empty] | 0.220625 | 0.00488690225 | -28948.2493 | -0.0101104757 | 42.2972111 | 0.00348892731 | -32197.5659 | -0.00735793425 | -3972.05509
[26 empty] | 0.22125 | 0.00489958487 | -28922.8854 | -0.010142195 | 44.3098767 | 0.00349838555 | -32153.7446 | -0.00736072666 | -3975.37093
[26 empty] | 0.221875 | 0.00491251251 | -28897.6988 | -0.010173904 | 45.7928716 | 0.00350811692 | -32107.3871 | -0.00736307073 | -3979.89321
[26 empty] | 0.2225 | 0.00492569268 | -28872.7024 | -0.0102055845 | 46.7257969 | 0.00351813014 | -32058.0978 | -0.00736495864 | -3985.73487
[26 empty] | 0.223125 | 0.00493913323 | -28847.8989 | -0.010237216 | 47.0987265 | 0.00352843415 | -32005.4627 | -0.00736638406 | -3993.01449
[26 empty] | 0.22375 | 0.00495284238 | -28823.2802 | -0.0102687754 | 46.9121849 | 0.00353903822 | -31949.0537 | -0.00736734236 | -4001.85551
[26 empty] | 0.224375 | 0.00496682871 | -28798.8285 | -0.0103002365 | 46.1769495 | 0.00354995183 | -31888.4315 | -0.00736783074 | -4012.3854
[26 empty] | 0.225 | 0.00498110114 | -28774.5162 | -0.0103315701 | 44.9136804 | 0.00356118474 | -31823.1504 | -0.0073678484 | -4024.73469
[26 empty] | 0.225625 | 0.00499566898 | -28750.3069 | -0.0103627436 | 43.1523857 | 0.003572747 | -31752.7621 | -0.00736739672 | -4039.03584
[26 empty] | 0.22625 | 0.00501054188 | -28726.1562 | -0.0103937204 | 40.9317283 | 0.00358464889 | -31676.8208 | -0.00736647944 | -4055.42216
[26 empty] | 0.226875 | 0.0050257299 | -28702.0127 | -0.0104244597 | 38.2981863 | 0.00359690097 | -31594.8883 | -0.00736510283 | -4074.02649
[26 empty] | 0.2275 | 0.00504124345 | -28677.8191 | -0.0104549163 | 35.3050773 | 0.00360951403 | -31506.5395 | -0.00736327591 | -4094.97989
[26 empty] | 0.228125 | 0.00505709336 | -28653.5137 | -0.0104850399 | 32.0114614 | 0.00362249915 | -31411.368 | -0.00736101063 | -4118.41033
[26 empty] | 0.22875 | 0.00507329089 | -28629.0316 | -0.0105147748 | 28.4809394 | 0.00363586763 | -31308.9922 | -0.0073583221 | -4144.4412
[26 empty] | 0.229375 | 0.00508984776 | -28604.3065 | -0.0105440597 | 24.780362 | 0.00364963102 | -31199.0618 | -0.00735522879 | -4173.1899
[26 empty] | 0.23 | 0.00510677617 | -28579.2721 | -0.0105728266 | 20.9784721 | 0.00366380112 | -31081.2642 | -0.00735175277 | -4204.76639
[26 empty] | 0.230625 | 0.00512408886 | -28553.864 | -0.0106010009 | 17.1445004 | 0.00367838993 | -30955.3313 | -0.00734791994 | -4239.27171
[26 empty] | 0.23125 | 0.00514179918 | -28528.0211 | -0.0106285005 | 13.3467383 | 0.0036934097 | -30821.0463 | -0.00734376026 | -4276.7966
[26 empty] | 0.231875 | 0.00515992114 | -28501.6877 | -0.0106552352 | 9.65111404 | 0.00370887287 | -30678.2515 | -0.00733930801 | -4317.42011
[26 empty] | 0.2325 | 0.00517846946 | -28474.8151 | -0.0106811062 | 6.11979907 | 0.00372479211 | -30526.8545 | -0.00733460208 | -4361.20827
[26 empty] | 0.233125 | 0.00519745974 | -28447.3634 | -0.0107060052 | 2.80987448 | 0.00374118024 | -30366.8366 | -0.00732968617 | -4408.21289
[26 empty] | 0.23375 | 0.00521690847 | -28419.3028 | -0.010729814 | -0.227911265 | 0.00375805029 | -30198.2597 | -0.00732460913 | -4458.47048
[26 empty] | 0.234375 | 0.00523683323 | -28390.6154 | -0.0107524032 | -2.95025992 | 0.00377541544 | -30021.2738 | -0.00731942523 | -4512.00126
[26 empty] | 0.235 | 0.00525725279 | -28361.2967 | -0.010773632 | -5.32228108 | 0.00379328901 | -29836.1244 | -0.00731419444 | -4568.80836
[26 empty] | 0.235625 | 0.00527818728 | -28331.3564 | -0.0107933465 | -7.31825266 | 0.00381168448 | -29643.1602 | -0.00730898273 | -4628.87727
[26 empty] | 0.23625 | 0.00529965835 | -28300.8197 | -0.0108113794 | -8.92214498 | 0.00383061542 | -29442.8401 | -0.00730386244 | -4692.17541
[26 empty] | 0.236875 | 0.00532168941 | -28269.7279 | -0.0108275486 | -10.1278675 | 0.0038500955 | -29235.7403 | -0.00729891253 | -4758.65205
[26 empty] | 0.2375 | 0.00534430579 | -28238.139 | -0.0108416563 | -10.9391949 | 0.00387013848 | -29022.5614 | -0.00729421896 | -4828.23847
[26 empty] | 0.238125 | 0.00536753507 | -28206.1275 | -0.0108534875 | -11.369328 | 0.00389075815 | -28804.1353 | -0.00728987503 | -4900.84845
[26 empty] | 0.23875 | 0.00539140726 | -28173.7844 | -0.0108628091 | -11.4400422 | 0.00391196835 | -28581.4312 | -0.00728598173 | -4976.37912
[26 empty] | 0.239375 | 0.00541595517 | -28141.2161 | -0.010869368 | -11.1803743 | 0.00393378292 | -28355.562 | -0.0072826481 | -5054.71219
[26 empty] | 0.24 | 0.00544121473 | -28108.5436 | -0.0108728905 | -10.6247979 | 0.00395621568 | -28127.7897 | -0.00727999161 | -5135.71561
[26 empty] | 0.240625 | 0.00546722532 | -28075.9004 | -0.01087308 | -9.81083392 | 0.00397928039 | -27899.5311 | -0.00727813856 | -5219.2457
[26 empty] | 0.24125 | 0.0054940302 | -28043.4303 | -0.0108696155 | -8.77604103 | 0.00400299075 | -27672.3619 | -0.00727722446 | -5305.1498
[26 empty] | 0.241875 | 0.00552167692 | -28011.284 | -0.0108621502 | -7.55433089 | 0.00402736033 | -27448.0213 | -0.00727739445 | -5393.26945
[26 empty] | 0.2425 | 0.00555021781 | -27979.616 | -0.0108503094 | -6.17154825 | 0.00405240256 | -27228.4153 | -0.0072788037 | -5483.44411
[26 empty] | 0.243125 | 0.00557971047 | -27948.5796 | -0.0108336885 | -4.64025602 | 0.00407813069 | -27015.6195 | -0.00728161788 | -5575.51562
[26 empty] | 0.24375 | 0.00561021831 | -27918.3215 | -0.010811851 | -2.9536629 | 0.00410455775 | -26811.8811 | -0.00728601358 | -5669.33325
[26 empty] | 0.244375 | 0.00564181119 | -27888.9761 | -0.0107843263 | -1.07862893 | 0.00413169652 | -26619.62 | -0.00729217876 | -5764.75949
[26 empty] | 0.245 | 0.00567456599 | -27860.6576 | -0.0107506072 | 1.05231716 | 0.00415955947 | -26441.4292 | -0.00730031323 | -5861.67663
[26 empty] | 0.245625 | 0.00570856735 | -27833.4521 | -0.0107101478 | 3.55001705 | 0.00418815872 | -26280.0742 | -0.00731062912 | -5959.99413
[26 empty] | 0.24625 | 0.00574390836 | -27807.4083 | -0.0106623605 | 6.57884877 | 0.004217506 | -26138.4906 | -0.00732335139 | -6059.65688
[26 empty] | 0.246875 | 0.00578069141 | -27782.5267 | -0.0106066134 | 10.3680913 | 0.0042476126 | -26019.782 | -0.00733871831 | -6160.65434
[26 empty] | 0.2475 | 0.00581902895 | -27758.748 | -0.0105422273 | 15.2245625 | 0.00427848933 | -25927.2151 | -0.00735698201 | -6263.03074
[26 empty] | 0.248125 | 0.00585904445 | -27735.9402 | -0.0104684728 | 21.5466051 | 0.00431014644 | -25864.2147 | -0.00737840897 | -6366.89616
[26 empty] | 0.24875 | 0.00590087334 | -27713.8835 | -0.0103845668 | 29.8395009 | 0.00434259357 | -25834.3568 | -0.0074032806 | -6472.43884
[26 empty] | 0.249375 | 0.00594466402 | -27692.2547 | -0.0102896693 | 40.7323904 | 0.00437583972 | -25841.3601 | -0.00743189378 | -6579.93851
[26 empty] | 0.25 | 0.00599057894 | -27670.6097 | -0.0101828798 | 54.9967823 | 0.00440989314 | -25889.0764 | -0.00746456145 | -6689.78095

## Sub 6 1.2% 10 ksi I
0.125
Group 2, Condition 3 (IFF) Sequence Step 1 - IFF 1.2%
PATHS ALONG Y-DIRECTION (L) | [12 empty] | PATHS ALONG X-DIRECTION (T) | [12 empty] | PATHS ALONG Z-DIRECTION (THROUGH THICKNESS)
| Midplane |  | Midplane |  | Entry |  | Entry |  | Exit |  | Exit |  |  | Midplane |  | Midplane |  | Entry |  | Entry |  | Exit |  | Exit |  |  | At bore |  | At bore |  | 0.02" away from bore |  | 0.02" away from bore
| Hoop |  | Radial |  | Hoop |  | Radial |  | Hoop |  | Radial |  |  | Hoop |  | Radial |  | Hoop |  | Radial |  | Hoop |  | Radial |  |  | Hoop |  | Radial |  | Hoop |  | Radial
Radial | Strain | Stress | Strain | Stress | Strain | Stress | Strain | Stress | Strain | Stress | Strain | Stress | Radial | Strain | Stress | Strain | Stress | Strain | Stress | Strain | Stress | Strain | Stress | Strain | Stress | z coordinate | Strain | Stress | Strain | Stress | Strain | Stress | Strain | Stress
dim, in | in/in | psi | in/in | psi | in/in | psi | in/in | psi | in/in | psi | in/in | psi | dim, in | in/in | psi | in/in | psi | in/in | psi | in/in | psi | in/in | psi | in/in | psi | in | in/in | psi | in/in | psi | in/in | psi | in/in | psi
0.125 | 0.01083625 | -40.0764 | -0.01447389 | -54401.27 | 0.01133157 | 13839.89 | -0.01505871 | -40339.82 | 0.01133157 | 13839.89 | -0.01505871 | -40339.82 | 0.125 | 0.01051165 | -834.6605 | -0.0134097 | -57075.11 | 0.01067347 | 246.9775 | -0.01477199 | -55126.1 | 0.01067347 | 246.9775 | -0.01477199 | -55126.1 | 0 | 0.01067347 | 246.9775 | -0.01477199 | -55126.1 | 0.007347047 | 11565.88 | -0.009119274 | -43649.16
0.12625 | 0.0105815 | 290.6475 | -0.01417569 | -53961.68 | 0.01108774 | 11873.68 | -0.01451751 | -42413.5 | 0.01108774 | 11873.68 | -0.01451751 | -42413.5 | 0.12625 | 0.01025626 | -277.9655 | -0.01310329 | -56454.09 | 0.01041972 | -2068.88 | -0.01420139 | -57827.65 | 0.01041972 | -2068.88 | -0.01420139 | -57827.65 | 0.000781253 | 0.01068461 | 6414.18 | -0.0140012 | -49361.03 | 0.007343605 | 11561.86 | -0.00911678 | -43652.17
0.1275 | 0.01033209 | 733.0031 | -0.01387241 | -53413.32 | 0.01084979 | 14778.95 | -0.01376054 | -39549.96 | 0.01084979 | 14778.95 | -0.01376054 | -39549.96 | 0.1275 | 0.01000958 | 664.1451 | -0.01277115 | -55447.93 | 0.01018298 | 2610.984 | -0.0132732 | -53374.11 | 0.01018298 | 2610.984 | -0.0132732 | -53374.11 | 0.001562499 | 0.01070967 | 3255.377 | -0.01395506 | -52602.26 | 0.007340183 | 11570.95 | -0.009114483 | -43642.03
0.12875 | 0.01009566 | 1178.373 | -0.0135817 | -52869.65 | 0.01062461 | 16893.4 | -0.01326077 | -37360.44 | 0.01062461 | 16893.4 | -0.01326077 | -37360.44 | 0.12875 | 0.009761963 | 1411.924 | -0.01245493 | -54630.88 | 0.009934777 | 6347.246 | -0.01260275 | -49617.61 | 0.009934777 | 6347.246 | -0.01260275 | -49617.61 | 0.002343751 | 0.01071382 | 3631.705 | -0.01377638 | -52451.3 | 0.007336874 | 11578.42 | -0.009112565 | -43633.27
0.13 | 0.009865393 | 1639.107 | -0.01329563 | -52315.94 | 0.01040415 | 16737.86 | -0.01294217 | -37465.19 | 0.01040415 | 16737.86 | -0.01294217 | -37465.19 | 0.13 | 0.009518625 | 2124.283 | -0.01214608 | -53849.58 | 0.009688681 | 6676.814 | -0.01221446 | -49267.57 | 0.009688681 | 6676.814 | -0.01221446 | -49267.57 | 0.003124997 | 0.01071453 | 2882.028 | -0.01379903 | -53215.09 | 0.007333604 | 11578.96 | -0.009110811 | -43631.39
0.13125 | 0.009641925 | 2024.003 | -0.01302251 | -51838.4 | 0.01018588 | 16918.74 | -0.0126332 | -37230.07 | 0.01018588 | 16918.74 | -0.0126332 | -37230.07 | 0.13125 | 0.00928601 | 2770.526 | -0.01185345 | -53134.73 | 0.009451804 | 7498.61 | -0.01183829 | -48401.71 | 0.009451804 | 7498.61 | -0.01183829 | -48401.71 | 0.004687503 | 0.01070347 | 4292.438 | -0.0136243 | -51835.15 | 0.00732711 | 11560.82 | -0.0091088 | -43646.1
0.1325 | 0.009423457 | 2475.474 | -0.01274822 | -51297.85 | 0.009971169 | 17033.77 | -0.0123505 | -37051.45 | 0.009971169 | 17033.77 | -0.0123505 | -37051.45 | 0.1325 | 0.009059659 | 3361.351 | -0.01157186 | -52476.38 | 0.009221501 | 8051.046 | -0.01151382 | -47794.43 | 0.009221501 | 8051.046 | -0.01151382 | -47794.43 | 0.006250001 | 0.01069559 | 3033.174 | -0.01370005 | -53075.53 | 0.007320705 | 11524.52 | -0.009108087 | -43678.58
0.13375 | 0.009213361 | 2872.413 | -0.0124868 | -50815.75 | 0.009763827 | 17084.25 | -0.01208923 | -36934.56 | 0.009763827 | 17084.25 | -0.01208923 | -36934.56 | 0.13375 | 0.008842529 | 3873.549 | -0.01130613 | -51898.08 | 0.009001601 | 8552.257 | -0.01121406 | -47233.56 | 0.009001601 | 8552.257 | -0.01121406 | -47233.56 | 0.0078125 | 0.01068985 | 3356.93 | -0.01365693 | -52757.74 | 0.007314435 | 11477.68 | -0.009109551 | -43721.25
0.135 | 0.009007081 | 3334.505 | -0.01222321 | -50271.55 | 0.009559784 | 17120.09 | -0.01183275 | -36834.17 | 0.009559784 | 17120.09 | -0.01183275 | -36834.17 | 0.135 | 0.008629746 | 4437.804 | -0.01104014 | -51268.85 | 0.008786609 | 9000.555 | -0.01092416 | -46725.01 | 0.008786609 | 9000.555 | -0.01092416 | -46725.01 | 0.009374999 | 0.01068565 | 2487.696 | -0.01372515 | -53619.71 | 0.007308275 | 11411.39 | -0.009112479 | -43783.11
0.1375 | 0.008619945 | 4083.727 | -0.01173617 | -49369.82 | 0.009174698 | 17047.23 | -0.01137852 | -36774.2 | 0.009174698 | 17047.23 | -0.01137852 | -36774.2 | 0.1375 | 0.008233397 | 5291.638 | -0.0105606 | -50288.34 | 0.008388035 | 9625.521 | -0.01042904 | -45975.38 | 0.008388035 | 9625.521 | -0.01042904 | -45975.38 | 0.0109375 | 0.01067981 | 2942.319 | -0.01366442 | -53177.28 | 0.007302315 | 11335.53 | -0.009117451 | -43854.66
0.14 | 0.008251936 | 4997.305 | -0.01125291 | -48317.57 | 0.0088068 | 17095.56 | -0.01093177 | -36605.43 | 0.0088068 | 17095.56 | -0.01093177 | -36605.43 | 0.14 | 0.007859164 | 6311.735 | -0.01008793 | -49136.02 | 0.008013044 | 10380.15 | -0.009945826 | -45087.42 | 0.008013044 | 10380.15 | -0.009945826 | -45087.42 | 0.0125 | 0.01067578 | 1946.969 | -0.01374587 | -54160.03 | 0.007296465 | 11247.47 | -0.009123517 | -43938.12
0.1425 | 0.007911398 | 5731.346 | -0.01081234 | -47458.56 | 0.008463946 | 17001.15 | -0.01053688 | -36581.96 | 0.008463946 | 17001.15 | -0.01053688 | -36581.96 | 0.1425 | 0.007516277 | 7090.544 | -0.00966695 | -48233.7 | 0.007670761 | 10890.78 | -0.009531989 | -44450.08 | 0.007670761 | 10890.78 | -0.009531989 | -44450.08 | 0.015625 | 0.01066596 | 2121.093 | -0.01370682 | -53993.98 | 0.007285513 | 11043.65 | -0.009139654 | -44134.42
0.145 | 0.007586706 | 6629.576 | -0.01037234 | -46437.5 | 0.008135606 | 17052.22 | -0.01014068 | -36418.77 | 0.008135606 | 17052.22 | -0.01014068 | -36418.77 | 0.145 | 0.007191423 | 8058.489 | -0.009247168 | -47144.3 | 0.007347047 | 11565.88 | -0.009119274 | -43649.16 | 0.007347047 | 11565.88 | -0.009119274 | -43649.16 | 0.01875 | 0.01065598 | 1369.014 | -0.01375028 | -54743.1 | 0.007275258 | 10826.25 | -0.009157706 | -44344.01
0.1475 | 0.007285131 | 7370.036 | -0.009969019 | -45586.35 | 0.007828557 | 17006.59 | -0.009783181 | -36353.23 | 0.007828557 | 17006.59 | -0.009783181 | -36353.23 | 0.1475 | 0.006892684 | 8814.445 | -0.008871282 | -46271.73 | 0.007049937 | 12051.72 | -0.008758978 | -43043.77 | 0.007049937 | 12051.72 | -0.008758978 | -43043.77 | 0.021875 | 0.01064668 | 1429.215 | -0.01371718 | -54691.22 | 0.007266032 | 10594.9 | -0.009176471 | -44570.64
0.15 | 0.006997148 | 8261.53 | -0.009565697 | -44595.87 | 0.007534114 | 17087.39 | -0.009424674 | -36175.17 | 0.007534114 | 17087.39 | -0.009424674 | -36175.17 | 0.15 | 0.006609188 | 9737.406 | -0.008495619 | -45224.92 | 0.0067682 | 12678.91 | -0.008398625 | -42288.72 | 0.0067682 | 12678.91 | -0.008398625 | -42288.72 | 0.025 | 0.01063625 | 1011.601 | -0.01372392 | -55111.15 | 0.00725733 | 10379.83 | -0.00919497 | -44779.9
0.1525 | 0.006729035 | 9016.857 | -0.009194202 | -43752.84 | 0.007258203 | 17098.44 | -0.009097015 | -36071.49 | 0.007258203 | 17098.44 | -0.009097015 | -36071.49 | 0.1525 | 0.006347776 | 10477.04 | -0.008157476 | -44367.99 | 0.006508577 | 13151.67 | -0.008079949 | -41696.88 | 0.006508577 | 13151.67 | -0.008079949 | -41696.88 | 0.03125 | 0.0106216 | 417.3469 | -0.01372733 | -55713.94 | 0.007242821 | 9942.106 | -0.009225267 | -45215.28
0.155 | 0.006472711 | 9902.778 | -0.008822822 | -42785.67 | 0.00699338 | 17221.68 | -0.008768782 | -35868.91 | 0.00699338 | 17221.68 | -0.008768782 | -35868.91 | 0.155 | 0.006099346 | 11365.01 | -0.007819262 | -43362.76 | 0.006261841 | 13746.22 | -0.007761036 | -40982.02 | 0.006261841 | 13746.22 | -0.007761036 | -40982.02 | 0.0375 | 0.01060077 | 338.0864 | -0.0136763 | -55802.56 | 0.00723057 | 9598.51 | -0.009248331 | -45556.33
0.1575 | 0.006233745 | 10661.39 | -0.008480067 | -41950.16 | 0.006744957 | 17287.27 | -0.008468047 | -35717.97 | 0.006744957 | 17287.27 | -0.008468047 | -35717.97 | 0.1575 | 0.005869849 | 12087.31 | -0.00751378 | -42523.06 | 0.006033807 | 14214.75 | -0.007476984 | -40400.4 | 0.006033807 | 14214.75 | -0.007476984 | -40400.4 | 0.04375 | 0.01059055 | -370.7635 | -0.01369311 | -56522.39 | 0.007221221 | 9277.216 | -0.00926196 | -45882.29
0.16 | 0.006005077 | 11538.75 | -0.008137298 | -41005.78 | 0.006506334 | 17429.94 | -0.008168556 | -35500.18 | 0.006506334 | 17429.94 | -0.008168556 | -35500.18 | 0.16 | 0.005651475 | 12932.28 | -0.00720844 | -41552.49 | 0.005816684 | 14768.87 | -0.007193443 | -39721.68 | 0.005816684 | 14768.87 | -0.007193443 | -39721.68 | 0.05 | 0.01057226 | -108.9449 | -0.01361529 | -56272.05 | 0.007213409 | 9033.905 | -0.009270339 | -46129.07
0.1625 | 0.00579163 | 12304.19 | -0.007820009 | -40181.52 | 0.006282193 | 17502.72 | -0.007894734 | -35354.8 | 0.006282193 | 17502.72 | -0.007894734 | -35354.8 | 0.1625 | 0.005449363 | 13635.48 | -0.006931424 | -40730.18 | 0.005615403 | 15187.25 | -0.00694199 | -39189.52 | 0.005615403 | 15187.25 | -0.00694199 | -39189.52 | 0.05625 | 0.01056604 | -892.6964 | -0.01364697 | -57066.56 | 0.007207643 | 8819.853 | -0.009273334 | -46349.48
0.165 | 0.005581096 | 13311.09 | -0.007484187 | -39119.03 | 0.006060496 | 17734.26 | -0.007594625 | -35079.71 | 0.006060496 | 17734.26 | -0.007594625 | -35079.71 | 0.165 | 0.005250665 | 14592.14 | -0.006635797 | -39647.21 | 0.005417538 | 15790.29 | -0.006665836 | -38459.18 | 0.005417538 | 15790.29 | -0.006665836 | -38459.18 | 0.0625 | 0.01055056 | -402.4749 | -0.01355584 | -56587.88 | 0.007202928 | 8653.569 | -0.009273324 | -46521.01
0.1735 | 0.004975763 | 15666.14 | -0.006551807 | -36598.14 | 0.005415483 | 18241.32 | -0.006782844 | -34346.41 | 0.005415483 | 18241.32 | -0.006782844 | -34346.41 | 0.1735 | 0.004689105 | 16667.97 | -0.005845748 | -37183.69 | 0.004855114 | 17183.82 | -0.00594743 | -36709.33 | 0.004855114 | 17183.82 | -0.00594743 | -36709.33 | 0.06875 | 0.01054775 | -1232.158 | -0.01360042 | -57427.46 | 0.007199589 | 8513.999 | -0.009271422 | -46666.35
0.182 | 0.004449257 | 19026.67 | -0.005614877 | -33119.42 | 0.004846662 | 19279.56 | -0.005969924 | -33176.96 | 0.004846662 | 19279.56 | -0.005969924 | -33176.96 | 0.182 | 0.004208521 | 19666.84 | -0.005057165 | -33772.92 | 0.004370168 | 19037.48 | -0.005237601 | -34469.62 | 0.004370168 | 19037.48 | -0.005237601 | -34469.62 | 0.075 | 0.01053479 | -591.0353 | -0.01350398 | -56796.13 | 0.007196927 | 8401.423 | -0.009267912 | -46783.77
0.1961667 | 0.003795417 | 22405.82 | -0.004497873 | -29594.22 | 0.004120289 | 20351.08 | -0.005000166 | -31849.83 | 0.004120289 | 20351.08 | -0.005000166 | -31849.83 | 0.1961667 | 0.003623117 | 22533.12 | -0.004150687 | -30365.42 | 0.003768354 | 20892.74 | -0.004423675 | -32143.38 | 0.003768354 | 20892.74 | -0.004423675 | -32143.38 | 0.08125 | 0.01053474 | -1450.01 | -0.01355976 | -57663.51 | 0.007195135 | 8311.525 | -0.009264493 | -46878.08
0.2103333 | 0.003279511 | 27793.89 | -0.003382161 | -24452.49 | 0.003529773 | 23203.21 | -0.003962891 | -29388.45 | 0.003529773 | 23203.21 | -0.003962891 | -29388.45 | 0.2103333 | 0.003165479 | 26244.44 | -0.003283276 | -25558.06 | 0.003288425 | 24279.02 | -0.003584444 | -29035.95 | 0.003288425 | 24279.02 | -0.003584444 | -29035.95 | 0.0875 | 0.01052389 | -710.8674 | -0.01346279 | -56931.56 | 0.007193749 | 8236.684 | -0.009260194 | -46956.62
0.2301667 | 0.002771011 | 23294.8 | -0.002791217 | -20776.46 | 0.002951968 | 22299.81 | -0.003217512 | -26582.89 | 0.002951968 | 22299.81 | -0.003217512 | -26582.89 | 0.2301667 | 0.002697165 | 21583.32 | -0.002794845 | -21931.56 | 0.002797439 | 21240.68 | -0.003029271 | -24926.14 | 0.002797439 | 21240.68 | -0.003029271 | -24926.14 | 0.09375 | 0.01052598 | -1585.858 | -0.01352805 | -57813.25 | 0.007192877 | 8180.733 | -0.009257016 | -47015.56
0.25 | 0.002357762 | 20054.36 | -0.002244635 | -16411.85 | 0.002487873 | 19327.31 | -0.002590239 | -20908.13 | 0.002487873 | 19327.31 | -0.002590239 | -20908.13 | 0.25 | 0.002305613 | 18714.36 | -0.00230099 | -17785.17 | 0.002384388 | 18353.99 | -0.002524417 | -20539.99 | 0.002384388 | 18353.99 | -0.002524417 | -20539.99 | 0.1 | 0.01051685 | -783.6482 | -0.01343326 | -57015.4 | 0.007192224 | 8133.447 | -0.009253306 | -47065.3
0.2602125 | 0.002189441 | 18388.76 | -0.002077924 | -15422.89 | 0.002299138 | 17798.56 | -0.002409085 | -19506.15 | 0.002299138 | 17798.56 | -0.002409085 | -19506.15 | 0.2602125 | 0.002142259 | 17242.03 | -0.002136618 | -16660.83 | 0.002211299 | 17023.6 | -0.002339456 | -19033.44 | 0.002211299 | 17023.6 | -0.002339456 | -19033.44 | 0.10625 | 0.01052064 | -1664.626 | -0.01350657 | -57901.24 | 0.007191853 | 8102.309 | -0.009251214 | -47098.17
0.270425 | 0.002032431 | 17100.78 | -0.001890979 | -13985.6 | 0.002123034 | 16519 | -0.002200364 | -17736.62 | 0.002123034 | 16519 | -0.002200364 | -17736.62 | 0.270425 | 0.001989549 | 16076.98 | -0.001957108 | -15193.59 | 0.00204947 | 15870.56 | -0.002144603 | -17360.38 | 0.00204947 | 15870.56 | -0.002144603 | -17360.38 | 0.1125 | 0.01051292 | -822.6894 | -0.01341561 | -57060.98 | 0.00719159 | 8076.635 | -0.009248747 | -47125.17
0.2820625 | 0.001877441 | 15678.02 | -0.001734208 | -12938.18 | 0.001950231 | 15226.52 | -0.00200832 | -16138.31 | 0.001950231 | 15226.52 | -0.00200832 | -16138.31 | 0.2820625 | 0.001837688 | 14785.48 | -0.001800098 | -14037.82 | 0.001888583 | 14655.7 | -0.001967715 | -15898.93 | 0.001888583 | 14655.7 | -0.001967715 | -15898.93 | 0.11875 | 0.01051811 | -1700.545 | -0.01349575 | -57941.73 | 0.00719148 | 8065.482 | -0.009248117 | -47136.99
0.2937 | 0.001736737 | 14531.4 | -0.001577648 | -11729.5 | 0.001794178 | 14125.35 | -0.001818122 | -14496.01 | 0.001794178 | 14125.35 | -0.001818122 | -14496.01 | 0.2937 | 0.001699329 | 13733.58 | -0.001643208 | -12750.37 | 0.001742104 | 13615.28 | -0.001791071 | -14379.14 | 0.001742104 | 13615.28 | -0.001791071 | -14379.14 | 0.125 | 0.01051165 | -834.6605 | -0.0134097 | -57075.11 | 0.007191423 | 8058.489 | -0.009247168 | -47144.3
0.3067625 | 0.001600677 | 13300.13 | -0.00144943 | -10866.81 | 0.001644731 | 12994.97 | -0.001654111 | -13142.77 | 0.001644731 | 12994.97 | -0.001654111 | -13142.77 | 0.3067625 | 0.001565029 | 12597.36 | -0.001509642 | -11764.21 | 0.001600219 | 12538.16 | -0.001636323 | -13105.96 | 0.001600219 | 12538.16 | -0.001636323 | -13105.96 | 0.13125 | 0.01051811 | -1700.545 | -0.01349575 | -57941.73 | 0.00719148 | 8065.482 | -0.009248117 | -47136.99
0.319825 | 0.001477337 | 12305.29 | -0.001321161 | -9868.075 | 0.001510322 | 12045.77 | -0.001490828 | -11733.27 | 0.001510322 | 12045.77 | -0.001490828 | -11733.27 | 0.319825 | 0.001443142 | 11675.74 | -0.001376075 | -10661.79 | 0.001471769 | 11624.46 | -0.001481951 | -11778.77 | 0.001471769 | 11624.46 | -0.001481951 | -11778.77 | 0.1375 | 0.01051292 | -822.6894 | -0.01341561 | -57060.98 | 0.00719159 | 8076.635 | -0.009248747 | -47125.17
0.3343125 | 0.00135978 | 11263.75 | -0.001216235 | -9146.805 | 0.001383749 | 11077.92 | -0.001354474 | -10617.86 | 0.001383749 | 11077.92 | -0.001354474 | -10617.86 | 0.3343125 | 0.001326878 | 10702 | -0.001263603 | -9823.181 | 0.00134974 | 10691.1 | -0.001350581 | -10704.37 | 0.00134974 | 10691.1 | -0.001350581 | -10704.37 | 0.14375 | 0.01052064 | -1664.626 | -0.01350657 | -57901.24 | 0.007191853 | 8102.309 | -0.009251214 | -47098.17
0.3488 | 0.001253243 | 10414.87 | -0.001111183 | -8319.204 | 0.001270062 | 10266.19 | -0.001218645 | -9452.602 | 0.001270062 | 10266.19 | -0.001218645 | -9452.602 | 0.3488 | 0.001221578 | 9911.203 | -0.001151071 | -8888.022 | 0.001239625 | 9902.818 | -0.001219518 | -9581.729 | 0.001239625 | 9902.818 | -0.001219518 | -9581.729 | 0.15 | 0.01051685 | -783.6482 | -0.01343326 | -57015.4 | 0.007192224 | 8133.447 | -0.009253306 | -47065.3
0.3647125 | 0.001152796 | 9544.221 | -0.001024159 | -7704.463 | 0.001164213 | 9444.524 | -0.001107769 | -8557.089 | 0.001164213 | 9444.524 | -0.001107769 | -8557.089 | 0.3647125 | 0.001122444 | 9090.494 | -0.001056428 | -8173.383 | 0.0011365 | 9106.93 | -0.001110335 | -8695.434 | 0.0011365 | 9106.93 | -0.001110335 | -8695.434 | 0.15625 | 0.01052598 | -1585.858 | -0.01352805 | -57813.25 | 0.007192877 | 8180.733 | -0.009257016 | -47015.56
0.380625 | 0.00106175 | 8827.629 | -0.0009369953 | -7009.045 | 0.001069064 | 8752.627 | -0.0009972792 | -7619.645 | 0.001069064 | 8752.627 | -0.0009972792 | -7619.645 | 0.380625 | 0.001032755 | 8421.856 | -0.000961708 | -7380.886 | 0.001043571 | 8435.146 | -0.001001381 | -7767.643 | 0.001043571 | 8435.146 | -0.001001381 | -7767.643 | 0.1625 | 0.01052389 | -710.8674 | -0.01346279 | -56931.56 | 0.007193749 | 8236.684 | -0.009260194 | -46956.62
0.3979625 | 0.0009766178 | 8102.978 | -0.0008636813 | -6478.279 | 0.0009810936 | 8057.59 | -0.0009082774 | -6912.478 | 0.0009810936 | 8057.59 | -0.0009082774 | -6912.478 | 0.3979625 | 0.0009491628 | 7736.963 | -0.0008818722 | -6770.892 | 0.0009574339 | 7764.105 | -0.0009118149 | -7046.528 | 0.0009574339 | 7764.105 | -0.0009118149 | -7046.528 | 0.16875 | 0.01053474 | -1450.01 | -0.01355976 | -57663.51 | 0.007195135 | 8311.525 | -0.009264493 | -46878.08
0.4153 | 0.0008994176 | 7501.543 | -0.0007902619 | -5886.309 | 0.0009018393 | 7468.395 | -0.0008195027 | -6170.328 | 0.0009018393 | 7468.395 | -0.0008195027 | -6170.328 | 0.4153 | 0.0008735707 | 7177.313 | -0.000801976 | -6098.561 | 0.0008798185 | 7196.738 | -0.0008223896 | -6290.382 | 0.0008798185 | 7196.738 | -0.0008223896 | -6290.382 | 0.175 | 0.01053479 | -591.0353 | -0.01350398 | -56796.13 | 0.007196927 | 8401.423 | -0.009267912 | -46783.77
0.4340625 | 0.0008276896 | 6898.082 | -0.0007278934 | -5427.282 | 0.0008288456 | 6881.791 | -0.0007482344 | -5613.9 | 0.0008288456 | 6881.791 | -0.0007482344 | -5613.9 | 0.4340625 | 0.0008036778 | 6609.087 | -0.0007345596 | -5578.841 | 0.0008084042 | 6635.978 | -0.0007492995 | -5706.188 | 0.0008084042 | 6635.978 | -0.0007492995 | -5706.188 | 0.18125 | 0.01054775 | -1232.158 | -0.01360042 | -57427.46 | 0.007199589 | 8513.999 | -0.009271422 | -46666.35
0.452825 | 0.0007625873 | 6394.243 | -0.0006654652 | -4920.658 | 0.0007628837 | 6380.618 | -0.0006770685 | -5028.567 | 0.0007628837 | 6380.618 | -0.0006770685 | -5028.567 | 0.452825 | 0.0007404841 | 6144.016 | -0.0006671083 | -5008.773 | 0.0007440125 | 6160.582 | -0.0006762769 | -5092.809 | 0.0007440125 | 6160.582 | -0.0006762769 | -5092.809 | 0.1875 | 0.01055056 | -402.4749 | -0.01355584 | -56587.88 | 0.007202928 | 8653.569 | -0.009273324 | -46521.01
0.4730125 | 0.0007023767 | 5890.218 | -0.0006123013 | -4526.381 | 0.0007022349 | 5886.363 | -0.0006196558 | -4587.384 | 0.0007022349 | 5886.363 | -0.0006196558 | -4587.384 | 0.4730125 | 0.0006824374 | 5674.538 | -0.0006102786 | -4568.05 | 0.0006850883 | 5695.622 | -0.0006165858 | -4617.943 | 0.0006850883 | 5695.622 | -0.0006165858 | -4617.943 | 0.19375 | 0.01056604 | -892.6964 | -0.01364697 | -57066.56 | 0.007207643 | 8819.853 | -0.009273334 | -46349.48
0.4932 | 0.0006476488 | 5467.704 | -0.0005591153 | -4093.86 | 0.000647243 | 5460.81 | -0.0005622646 | -4122.492 | 0.000647243 | 5460.81 | -0.0005622646 | -4122.492 | 0.4932 | 0.0006299563 | 5290.292 | -0.0005534368 | -4086.095 | 0.0006319119 | 5300.442 | -0.0005569142 | -4118.994 | 0.0006319119 | 5300.442 | -0.0005569142 | -4118.994 | 0.2 | 0.01057226 | -108.9449 | -0.01361529 | -56272.05 | 0.007213409 | 9033.905 | -0.009270339 | -46129.07
0.5148125 | 0.0005971772 | 5045.129 | -0.0005139501 | -3758.675 | 0.0005966952 | 5044.754 | -0.000515506 | -3767.559 | 0.0005966952 | 5044.754 | -0.000515506 | -3767.559 | 0.5148125 | 0.0005820229 | 4904.061 | -0.0005057179 | -3714.444 | 0.0005834682 | 4917.799 | -0.0005079641 | -3729.955 | 0.0005834682 | 4917.799 | -0.0005079641 | -3729.955 | 0.20625 | 0.01059055 | -370.7635 | -0.01369311 | -56522.39 | 0.007221221 | 9277.216 | -0.00926196 | -45882.29
0.536425 | 0.0005512051 | 4689.736 | -0.0004687859 | -3391.967 | 0.0005507026 | 4683.941 | -0.0004687318 | -3393.351 | 0.0005507026 | 4683.941 | -0.0004687318 | -3393.351 | 0.536425 | 0.0005386902 | 4588.449 | -0.000458001 | -3308.642 | 0.0005397218 | 4592.079 | -0.0004590107 | -3321.186 | 0.0005397218 | 4592.079 | -0.0004590107 | -3321.186 | 0.2125 | 0.01060077 | 338.0864 | -0.0136763 | -55802.56 | 0.00723057 | 9598.51 | -0.009248331 | -45556.33
0.5594625 | 0.0005088588 | 4334.03 | -0.0004306117 | -3109.684 | 0.0005083994 | 4333.507 | -0.0004301996 | -3103.302 | 0.0005083994 | 4333.507 | -0.0004301996 | -3103.302 | 0.5594625 | 0.000499325 | 4272.541 | -0.0004181164 | -2996.629 | 0.0005000413 | 4279.659 | -0.0004186763 | -2999.624 | 0.0005000413 | 4279.659 | -0.0004186763 | -2999.624 | 0.21875 | 0.0106216 | 417.3469 | -0.01372733 | -55713.94 | 0.007242821 | 9942.106 | -0.009225267 | -45215.28
0.5825 | 0.000470183 | 4033.773 | -0.0003924485 | -2801.122 | 0.0004697733 | 4027.57 | -0.0003916443 | -2797.707 | 0.0004697733 | 4027.57 | -0.0003916443 | -2797.707 | 0.5825 | 0.0004637575 | 4015.241 | -0.0003782399 | -2656.164 | 0.000464209 | 4013.766 | -0.0003783335 | -2661.958 | 0.000464209 | 4013.766 | -0.0003783335 | -2661.958 | 0.225 | 0.01063625 | 1011.601 | -0.01372392 | -55111.15 | 0.00725733 | 10379.83 | -0.00919497 | -44779.9
0.6069625 | 0.0004345479 | 3733.081 | -0.0003603101 | -2564.824 | 0.0004341981 | 3731.626 | -0.0003595755 | -2557.687 | 0.0004341981 | 3731.626 | -0.0003595755 | -2557.687 | 0.6069625 | 0.0004316357 | 3759.069 | -0.000345043 | -2394.795 | 0.0004318724 | 3761.095 | -0.0003449811 | -2394.155 | 0.0004318724 | 3761.095 | -0.0003449811 | -2394.155 | 0.228125 | 0.01064668 | 1429.215 | -0.01371718 | -54691.22 | 0.007266032 | 10594.9 | -0.009176471 | -44570.64
0.631425 | 0.0004018973 | 3478.037 | -0.0003281843 | -2306.624 | 0.0004015998 | 3471.617 | -0.00032749 | -2305.187 | 0.0004015998 | 3471.617 | -0.00032749 | -2305.187 | 0.631425 | 0.0004026578 | 3551.637 | -0.0003118551 | -2109.669 | 0.0004027068 | 3546.673 | -0.0003116233 | -2113.184 | 0.0004027068 | 3546.673 | -0.0003116233 | -2113.184 | 0.23125 | 0.01065598 | 1369.014 | -0.01375028 | -54743.1 | 0.007275258 | 10826.25 | -0.009157706 | -44344.01
0.6573125 | 0.0003717707 | 3222.613 | -0.0003011633 | -2109.25 | 0.0003715189 | 3220.51 | -0.0003006069 | -2104.95 | 0.0003715189 | 3220.51 | -0.0003006069 | -2104.95 | 0.6573125 | 0.0003766855 | 3346.668 | -0.0002843253 | -1890.725 | 0.000376572 | 3345.048 | -0.0002840107 | -1888.952 | 0.000376572 | 3345.048 | -0.0002840107 | -1888.952 | 0.234375 | 0.01066596 | 2121.093 | -0.01370682 | -53993.98 | 0.007285513 | 11043.65 | -0.009139654 | -44134.42
0.6832 | 0.0003440709 | 3004.649 | -0.0002741527 | -1893.728 | 0.0003438563 | 2998.524 | -0.0002737164 | -1894.695 | 0.0003438563 | 2998.524 | -0.0002737164 | -1894.695 | 0.6832 | 0.0003533378 | 3182.445 | -0.0002568029 | -1651.888 | 0.0003530767 | 3175.19 | -0.0002563965 | -1653.855 | 0.0003530767 | 3175.19 | -0.0002563965 | -1653.855 | 0.2375 | 0.01067578 | 1946.969 | -0.01374587 | -54160.03 | 0.007296465 | 11247.47 | -0.009123517 | -43938.12
0.7105125 | 0.0003184555 | 2786.444 | -0.0002514049 | -1728.736 | 0.0003182694 | 2784.118 | -0.0002510647 | -1726.892 | 0.0003182694 | 2784.118 | -0.0002510647 | -1726.892 | 0.7105125 | 0.0003326504 | 3022.005 | -0.0002340678 | -1468.278 | 0.0003322534 | 3017.752 | -0.0002335764 | -1465.492 | 0.0003322534 | 3017.752 | -0.0002335764 | -1465.492 | 0.2390625 | 0.01067981 | 2942.319 | -0.01366442 | -53177.28 | 0.007302315 | 11335.53 | -0.009117451 | -43854.66
0.737825 | 0.0002948186 | 2598.934 | -0.0002286651 | -1548.789 | 0.000294655 | 2593.415 | -0.0002284127 | -1551.012 | 0.000294655 | 2593.415 | -0.0002284127 | -1551.012 | 0.737825 | 0.0003141879 | 2896.026 | -0.0002113376 | -1267.875 | 0.0003136632 | 2887.131 | -0.0002107567 | -1268.009 | 0.0003136632 | 2887.131 | -0.0002107567 | -1268.009 | 0.240625 | 0.01068565 | 2487.696 | -0.01372515 | -53619.71 | 0.007308275 | 11411.39 | -0.009112479 | -43783.11
0.7665625 | 0.0002729022 | 2411.323 | -0.0002094563 | -1410.553 | 0.0002727546 | 2409.033 | -0.0002092517 | -1410.051 | 0.0002727546 | 2409.033 | -0.0002092517 | -1410.051 | 0.7665625 | 0.000298143 | 2775.221 | -0.0001926941 | -1113.833 | 0.0002974934 | 2768.883 | -0.0001920115 | -1109.615 | 0.0002974934 | 2768.883 | -0.0001920115 | -1109.615 | 0.2421875 | 0.01068985 | 3356.93 | -0.01365693 | -52757.74 | 0.007314435 | 11477.68 | -0.009109551 | -43721.25
0.7953 | 0.0002526075 | 2248.909 | -0.0001902538 | -1260.017 | 0.000252472 | 2244.058 | -0.0001900939 | -1262.528 | 0.000252472 | 2244.058 | -0.0001900939 | -1262.528 | 0.7953 | 0.0002840319 | 2684.183 | -0.0001740527 | -945.3622 | 0.0002832606 | 2673.847 | -0.0001732656 | -943.3509 | 0.0002832606 | 2673.847 | -0.0001732656 | -943.3509 | 0.24375 | 0.01069559 | 3033.174 | -0.01370005 | -53075.53 | 0.007320705 | 11524.52 | -0.009108087 | -43678.58
0.8254625 | 0.000233738 | 2086.504 | -0.0001739736 | -1143.921 | 0.0002336104 | 2084.337 | -0.0001738319 | -1143.955 | 0.0002336104 | 2084.337 | -0.0001738319 | -1143.955 | 0.8254625 | 0.0002722071 | 2599.915 | -0.0001589794 | -816.5092 | 0.0002713099 | 2591.671 | -0.0001580747 | -810.4754 | 0.0002713099 | 2591.671 | -0.0001580747 | -810.4754 | 0.2453125 | 0.01070347 | 4292.438 | -0.0136243 | -51835.15 | 0.00732711 | 11560.82 | -0.0091088 | -43646.1
0.855625 | 0.0002162072 | 1944.889 | -0.0001576988 | -1017.684 | 0.0002160851 | 1940.622 | -0.0001575746 | -1019.998 | 0.0002160851 | 1940.622 | -0.0001575746 | -1019.998 | 0.855625 | 0.0002621266 | 2542.248 | -0.0001439052 | -674.867 | 0.0002611021 | 2530.34 | -0.0001428794 | -670.5303 | 0.0002611021 | 2530.34 | -0.0001428794 | -670.5303 | 0.246875 | 0.01071453 | 2882.028 | -0.01379903 | -53215.09 | 0.007333604 | 11578.96 | -0.009110811 | -43631.39
0.8872125 | 0.0001998659 | 1803.37 | -0.000143854 | -920.0285 | 0.0001997465 | 1801.317 | -0.0001437341 | -920.1856 | 0.0001997465 | 1801.317 | -0.0001437341 | -920.1856 | 0.8872125 | 0.0002543284 | 2493.346 | -0.0001320704 | -568.2109 | 0.0002531654 | 2483.085 | -0.0001309142 | -560.0966 | 0.0002531654 | 2483.085 | -0.0001309142 | -560.0966 | 0.2476562 | 0.01071382 | 3631.705 | -0.01377638 | -52451.3 | 0.007336874 | 11578.42 | -0.009112565 | -43633.27
0.9188 | 0.0001846395 | 1679.139 | -0.0001300142 | -813.9597 | 0.0001845214 | 1675.331 | -0.0001298985 | -815.9145 | 0.0001845214 | 1675.331 | -0.0001298985 | -815.9145 | 0.9188 | 0.0002481877 | 2469.422 | -0.0001202311 | -449.6733 | 0.0002468803 | 2455.544 | -0.0001189379 | -442.9462 | 0.0002468803 | 2455.544 | -0.0001189379 | -442.9462 | 0.2484375 | 0.01070967 | 3255.377 | -0.01395506 | -52602.26 | 0.007340183 | 11570.95 | -0.009114483 | -43642.03
0.9518125 | 0.0001704164 | 1555.089 | -0.0001182114 | -731.7979 | 0.0001702978 | 1553.112 | -0.0001180944 | -731.9084 | 0.0001702978 | 1553.112 | -0.0001180944 | -731.9084 | 0.9518125 | 0.0002444817 | 2456.965 | -0.0001115088 | -363.6575 | 0.0002430104 | 2444.283 | -0.0001100855 | -353.4043 | 0.0002430104 | 2444.283 | -0.0001100855 | -353.4043 | 0.2492187 | 0.01068461 | 6414.18 | -0.0140012 | -49361.03 | 0.007343605 | 11561.86 | -0.00911678 | -43652.17
0.984825 | 0.0001571315 | 1445.554 | -0.0001064134 | -642.5942 | 0.0001570115 | 1442.09 | -0.000106295 | -644.1683 | 0.0001570115 | 1442.09 | -0.000106295 | -644.1683 | 0.984825 | 0.0002424605 | 2469.57 | -0.0001027746 | -265.8341 | 0.0002408151 | 2452.97 | -0.0001012124 | -257.02 | 0.0002408151 | 2452.97 | -0.0001012124 | -257.02 | 0.25 | 0.01067347 | 246.9775 | -0.01477199 | -55126.1 | 0.007347047 | 11565.88 | -0.009119274 | -43649.16
1.019263 | 0.0001447044 | 1336.299 | -9.633949e-05 | -573.566 | 0.0001445818 | 1334.372 | -9.621777e-05 | -573.5571 | 0.0001445818 | 1334.372 | -9.621777e-05 | -573.5571 | 1.019263 | 0.0002432325 | 2497.466 | -9.728175e-05 | -200.5336 | 0.0002413862 | 2481.427 | -9.564225e-05 | -188.9535 | 0.0002413862 | 2481.427 | -9.564225e-05 | -188.9535
1.0537 | 0.0001330757 | 1239.357 | -8.627081e-05 | -498.5925 | 0.0001329501 | 1236.155 | -8.614479e-05 | -499.8009 | 0.0001329501 | 1236.155 | -8.614479e-05 | -499.8009 | 1.0537 | 0.00024586 | 2552.677 | -9.176464e-05 | -122.4275 | 0.0002437994 | 2531.793 | -9.00501e-05 | -113.3992 | 0.0002437994 | 2531.793 | -9.00501e-05 | -113.3992
1.089562 | 0.0001221922 | 1142.827 | -7.76754e-05 | -440.786 | 0.0001220629 | 1140.929 | -7.754793e-05 | -440.6494 | 0.0001220629 | 1140.929 | -7.754793e-05 | -440.6494 | 1.089562 | 0.0002519403 | 2628.882 | -8.99861e-05 | -80.30677 | 0.0002496416 | 2607.587 | -8.834507e-05 | -70.38557 | 0.0002496416 | 2607.587 | -8.834507e-05 | -70.38557
1.125425 | 0.0001119961 | 1056.862 | -6.908391e-05 | -377.8909 | 0.0001118629 | 1053.833 | -6.894683e-05 | -378.7782 | 0.0001118629 | 1053.833 | -6.894683e-05 | -378.7782 | 1.125425 | 0.0002602376 | 2737.416 | -8.822475e-05 | -23.55874 | 0.0002576995 | 2708.973 | -8.676751e-05 | -20.34491 | 0.0002576995 | 2708.973 | -8.676751e-05 | -20.34491
1.162712 | 0.0001024584 | 971.4419 | -6.176848e-05 | -329.7786 | 0.0001023214 | 969.6207 | -6.164831e-05 | -329.5623 | 0.0001023214 | 969.6207 | -6.164831e-05 | -329.5623 | 1.162712 | 0.0002730775 | 2874.86 | -9.148521e-05 | -13.68251 | 0.0002703677 | 2846.395 | -8.997381e-05 | -8.701953 | 0.0002703677 | 2846.395 | -8.997381e-05 | -8.701953
1.2 | 9.34746e-05 | 895.2173 | -5.436733e-05 | -276.1798 | 9.333403e-05 | 892.062 | -5.423043e-05 | -277.1367 | 9.333403e-05 | 892.062 | -5.423043e-05 | -277.1367 | 1.2 | 0.0002885492 | 3053.081 | -9.483887e-05 | 15.37911 | 0.0002858591 | 3017.019 | -9.318872e-05 | 13.70624 | 0.0002858591 | 3017.019 | -9.318872e-05 | 13.70624

## Sub 6 1.2% 10 ksi L
0.125
Group 2, Condition 3 (IFF) Sequence Step 1 - IFF 1.2%
PATHS ALONG Y-DIRECTION (L) | [12 empty] | PATHS ALONG X-DIRECTION (T) | [12 empty] | PATHS ALONG Z-DIRECTION (THROUGH THICKNESS)
| Midplane |  | Midplane |  | Entry |  | Entry |  | Exit |  | Exit |  |  | Midplane |  | Midplane |  | Entry |  | Entry |  | Exit |  | Exit |  |  | At bore |  | At bore |  | 0.02" away from bore |  | 0.02" away from bore
| Hoop |  | Radial |  | Hoop |  | Radial |  | Hoop |  | Radial |  |  | Hoop |  | Radial |  | Hoop |  | Radial |  | Hoop |  | Radial |  |  | Hoop |  | Radial |  | Hoop |  | Radial
Radial | Strain | Stress | Strain | Stress | Strain | Stress | Strain | Stress | Strain | Stress | Strain | Stress | Radial | Strain | Stress | Strain | Stress | Strain | Stress | Strain | Stress | Strain | Stress | Strain | Stress | z coordinate | Strain | Stress | Strain | Stress | Strain | Stress | Strain | Stress
dim, in | in/in | psi | in/in | psi | in/in | psi | in/in | psi | in/in | psi | in/in | psi | dim, in | in/in | psi | in/in | psi | in/in | psi | in/in | psi | in/in | psi | in/in | psi | in | in/in | psi | in/in | psi | in/in | psi | in/in | psi
0.125 | 0.00961723 | -8847.847 | -0.01284779 | -40671.13 | 0.01002025 | 7756.925 | -0.01253976 | -16062.6 | 0.01002025 | 7756.925 | -0.01253976 | -16062.6 | 0.125 | 0.01303589 | 12051.19 | -0.01467047 | -44721.21 | 0.01318118 | 12244.95 | -0.01600395 | -44469.63 | 0.01318118 | 12244.95 | -0.01600395 | -44469.63 | 0 | 0.01318118 | 12244.95 | -0.01600395 | -44469.63 | 0.009742935 | 16715.56 | -0.01083177 | -39082.75
0.12625 | 0.009394109 | -8143.717 | -0.01256485 | -40228.06 | 0.009800377 | 6570.245 | -0.0121254 | -18560.22 | 0.009800377 | 6570.245 | -0.0121254 | -18560.22 | 0.12625 | 0.01273362 | 11980.83 | -0.01437611 | -44852.06 | 0.01287808 | 8554.194 | -0.01546897 | -48448.41 | 0.01287808 | 8554.194 | -0.01546897 | -48448.41 | 0.000781253 | 0.01319171 | 19120.4 | -0.01518324 | -37954.25 | 0.00974465 | 16755.61 | -0.0108287 | -39040.94
0.1275 | 0.009184253 | -6450.036 | -0.01217864 | -38083.12 | 0.009590141 | 8612.506 | -0.01157406 | -18412.34 | 0.009590141 | 8612.506 | -0.01157406 | -18412.34 | 0.1275 | 0.01243301 | 10888.27 | -0.01416979 | -45965.04 | 0.01258393 | 11380.6 | -0.01467423 | -45636.88 | 0.01258393 | 11380.6 | -0.01467423 | -45636.88 | 0.001562499 | 0.01321565 | 11736.43 | -0.0155262 | -44533.53 | 0.009746292 | 16809.78 | -0.01082608 | -38985.48
0.12875 | 0.008961871 | -5150.764 | -0.01180508 | -36139.72 | 0.009380422 | 10109.46 | -0.01119963 | -17955.78 | 0.009380422 | 10109.46 | -0.01119963 | -17955.78 | 0.12875 | 0.01220084 | 10321.21 | -0.01398366 | -46489.04 | 0.01234573 | 14432.76 | -0.01410549 | -42446.77 | 0.01234573 | 14432.76 | -0.01410549 | -42446.77 | 0.002343751 | 0.01321633 | 16378.53 | -0.0149954 | -40604.99 | 0.009747729 | 16860.55 | -0.01082429 | -38933.66
0.13 | 0.008740331 | -4381.161 | -0.01149621 | -35165.26 | 0.009172711 | 10028.46 | -0.01092208 | -18412.12 | 0.009172711 | 10028.46 | -0.01092208 | -18412.12 | 0.13 | 0.01198498 | 10257.1 | -0.01376847 | -46490.07 | 0.0121216 | 14164.17 | -0.01380111 | -42619.62 | 0.0121216 | 14164.17 | -0.01380111 | -42619.62 | 0.003124997 | 0.01323096 | 13467.24 | -0.01521617 | -43229.76 | 0.009749088 | 16899.74 | -0.01082289 | -38893.2
0.13125 | 0.008527645 | -3658.24 | -0.0112009 | -34259.04 | 0.00896786 | 10278.78 | -0.01064031 | -18429.25 | 0.00896786 | 10278.78 | -0.01064031 | -18429.25 | 0.13125 | 0.01176755 | 10009.83 | -0.01356714 | -46670.3 | 0.01189624 | 14056.39 | -0.01351261 | -42634.92 | 0.01189624 | 14056.39 | -0.01351261 | -42634.92 | 0.004687503 | 0.01322231 | 17247.32 | -0.01484747 | -39648.58 | 0.009751155 | 16949.68 | -0.01082275 | -38841.26
0.1325 | 0.008320325 | -3069.82 | -0.01093135 | -33707.37 | 0.008766958 | 10425.58 | -0.01038575 | -18551.22 | 0.008766958 | 10425.58 | -0.01038575 | -18551.22 | 0.1325 | 0.01155243 | 10328.17 | -0.01331823 | -46273.1 | 0.01167362 | 14437.31 | -0.01320623 | -42158 | 0.01167362 | 14437.31 | -0.01320623 | -42158 | 0.006250001 | 0.01322505 | 14811.2 | -0.0150469 | -42079.89 | 0.009752813 | 16967.38 | -0.01082466 | -38821.41
0.13375 | 0.008121103 | -2540.737 | -0.01067485 | -33218.18 | 0.008573796 | 10560.64 | -0.01014908 | -18656.92 | 0.008573796 | 10560.64 | -0.01014908 | -18656.92 | 0.13375 | 0.01134306 | 10582.02 | -0.0130806 | -45944.76 | 0.01145718 | 14731.16 | -0.01292446 | -41774.96 | 0.01145718 | 14731.16 | -0.01292446 | -41774.96 | 0.0078125 | 0.01322208 | 16030.18 | -0.01493895 | -40886.69 | 0.009753909 | 16973.49 | -0.01082957 | -38814.78
0.135 | 0.007925678 | -1998.467 | -0.01042294 | -32772.28 | 0.008384008 | 10665.33 | -0.009920424 | -18821.03 | 0.008384008 | 10665.33 | -0.009920424 | -18821.03 | 0.135 | 0.01113652 | 11001.95 | -0.01283101 | -45448.33 | 0.01124407 | 15004.72 | -0.01264641 | -41412.03 | 0.01124407 | 15004.72 | -0.01264641 | -41412.03 | 0.009374999 | 0.01323093 | 14866.13 | -0.01503943 | -42012.85 | 0.009754684 | 16949.34 | -0.01083629 | -38838.34
0.1375 | 0.007560299 | -1116.351 | -0.009962913 | -32124.04 | 0.008026995 | 10754.42 | -0.009512411 | -19187.72 | 0.008026995 | 10754.42 | -0.009512411 | -19187.72 | 0.1375 | 0.01074066 | 11689.82 | -0.01236181 | -44614.68 | 0.0108399 | 15386.99 | -0.01215979 | -40870.44 | 0.0108399 | 15386.99 | -0.01215979 | -40870.44 | 0.0109375 | 0.01322831 | 15427.78 | -0.01496615 | -41465.85 | 0.009755015 | 16915.14 | -0.01084544 | -38873.65
0.14 | 0.007214305 | -90.18068 | -0.009509865 | -31372.98 | 0.007686727 | 10940.74 | -0.009113304 | -19477.39 | 0.007686727 | 10940.74 | -0.009113304 | -19477.39 | 0.14 | 0.01036046 | 12538.36 | -0.01189303 | -43616.68 | 0.01045391 | 15895.06 | -0.01168032 | -40199.53 | 0.01045391 | 15895.06 | -0.01168032 | -40199.53 | 0.0125 | 0.01323704 | 13923.77 | -0.01511806 | -42914.8 | 0.009755147 | 16862.46 | -0.01085581 | -38927.3
0.1425 | 0.006895639 | 767.4787 | -0.009097737 | -30789.05 | 0.007370563 | 11014.96 | -0.008757233 | -19804.34 | 0.007370563 | 11014.96 | -0.008757233 | -19804.34 | 0.1425 | 0.01000097 | 13207.36 | -0.01146009 | -42806.12 | 0.01009123 | 16244.32 | -0.01125584 | -39703.11 | 0.01009123 | 16244.32 | -0.01125584 | -39703.11 | 0.015625 | 0.01322568 | 14960.44 | -0.01500196 | -41969.97 | 0.00975419 | 16726.06 | -0.0108805 | -39069.78
0.145 | 0.006592525 | 1776.519 | -0.008687257 | -30062.04 | 0.007068168 | 11217.45 | -0.008400526 | -20008.14 | 0.007068168 | 11217.45 | -0.008400526 | -20008.14 | 0.145 | 0.009654745 | 14019.86 | -0.01102706 | -41851.36 | 0.009742935 | 16715.56 | -0.01083177 | -39082.75 | 0.009742935 | 16715.56 | -0.01083177 | -39082.75 | 0.01875 | 0.01324374 | 13076.03 | -0.01517022 | -43878.12 | 0.009752472 | 16566.46 | -0.01090663 | -39235.71
0.1475 | 0.006311892 | 2634.588 | -0.00831127 | -29475.74 | 0.006785861 | 11335.7 | -0.008076527 | -20240.22 | 0.006785861 | 11335.7 | -0.008076527 | -20240.22 | 0.1475 | 0.009329344 | 14663.6 | -0.01062927 | -41073.18 | 0.009416484 | 17067.39 | -0.01045094 | -38594.73 | 0.009416484 | 17067.39 | -0.01045094 | -38594.73 | 0.021875 | 0.01323897 | 14275.71 | -0.01502794 | -42681.17 | 0.00974973 | 16386.31 | -0.01093253 | -39424.82
0.15 | 0.006044383 | 3636.804 | -0.007935235 | -28752.96 | 0.006515388 | 11567.99 | -0.007751548 | -20366.24 | 0.006515388 | 11567.99 | -0.007751548 | -20366.24 | 0.15 | 0.009016923 | 15444.47 | -0.010232 | -40157.73 | 0.009103017 | 17532.63 | -0.01007018 | -37991.93 | 0.009103017 | 17532.63 | -0.01007018 | -37991.93 | 0.025 | 0.01325386 | 12334.01 | -0.01519295 | -44603.38 | 0.009746567 | 16219.15 | -0.01095747 | -39600.04
0.1525 | 0.005795962 | 4507.432 | -0.007588859 | -28149.68 | 0.006262269 | 11736.2 | -0.007453078 | -20517.26 | 0.006262269 | 11736.2 | -0.007453078 | -20517.26 | 0.1525 | 0.008724764 | 16057.58 | -0.009869234 | -39410.76 | 0.008809425 | 17888.64 | -0.009725884 | -37501.7 | 0.008809425 | 17888.64 | -0.009725884 | -37501.7 | 0.03125 | 0.01319763 | 13358.83 | -0.01502709 | -43587.01 | 0.009738569 | 15852.93 | -0.01099709 | -39982.71
0.155 | 0.005558816 | 5500.67 | -0.007242605 | -27426.22 | 0.006019513 | 12005.97 | -0.007153971 | -20573.76 | 0.006019513 | 12005.97 | -0.007153971 | -20573.76 | 0.155 | 0.008444627 | 16799.2 | -0.009506885 | -38531.03 | 0.008527257 | 18345.51 | -0.009381533 | -36906.4 | 0.008527257 | 18345.51 | -0.009381533 | -36906.4 | 0.0375 | 0.01321921 | 12354.52 | -0.01509395 | -44606.85 | 0.009729622 | 15563.49 | -0.01102757 | -40285.53
0.1575 | 0.005338216 | 6369.583 | -0.006922953 | -26808.96 | 0.005792072 | 12219.56 | -0.006879139 | -20646.31 | 0.005792072 | 12219.56 | -0.006879139 | -20646.31 | 0.1575 | 0.008182529 | 17394.35 | -0.009175288 | -37805.58 | 0.008261949 | 18717.83 | -0.009067776 | -36406.88 | 0.008261949 | 18717.83 | -0.009067776 | -36406.88 | 0.04375 | 0.01318231 | 12112.51 | -0.0150461 | -44868.89 | 0.009720328 | 15273.66 | -0.01104496 | -40585.26
0.16 | 0.005127404 | 7349.587 | -0.006603264 | -26086.27 | 0.005573771 | 12500.56 | -0.006605586 | -20656.72 | 0.005573771 | 12500.56 | -0.006605586 | -20656.72 | 0.16 | 0.007930851 | 18107.73 | -0.008843694 | -36960.38 | 0.008006501 | 19163.27 | -0.008754702 | -35831.86 | 0.008006501 | 19163.27 | -0.008754702 | -35831.86 | 0.05 | 0.01319186 | 12137.45 | -0.01501593 | -44810.41 | 0.009711089 | 15056.89 | -0.01105579 | -40809.15
0.1625 | 0.004931034 | 8220.32 | -0.006307147 | -25459.79 | 0.005368981 | 12714.63 | -0.006354592 | -20704.24 | 0.005368981 | 12714.63 | -0.006354592 | -20704.24 | 0.1625 | 0.007694286 | 18691.85 | -0.008538515 | -36251.04 | 0.007765324 | 19506.93 | -0.008470342 | -35370.05 | 0.007765324 | 19506.93 | -0.008470342 | -35370.05 | 0.05625 | 0.01314963 | 11429.18 | -0.01500915 | -45536.51 | 0.009701572 | 14845.65 | -0.01105922 | -41024.61
0.165 | 0.004737487 | 9320.709 | -0.005993852 | -24616.89 | 0.005166519 | 13078.69 | -0.006079472 | -20647.02 | 0.005166519 | 13078.69 | -0.006079472 | -20647.02 | 0.165 | 0.007460135 | 19510.74 | -0.008215077 | -35296.93 | 0.007526299 | 20015.36 | -0.008158883 | -34721.11 | 0.007526299 | 20015.36 | -0.008158883 | -34721.11 | 0.0625 | 0.01315413 | 12068.61 | -0.01492439 | -44847.56 | 0.009692289 | 14682.93 | -0.01105866 | -41189.74
0.1735 | 0.004183557 | 12010.3 | -0.005123106 | -22657.07 | 0.004579258 | 14010.68 | -0.005333281 | -20466.07 | 0.004579258 | 14010.68 | -0.005333281 | -20466.07 | 0.1735 | 0.006771518 | 21180.95 | -0.007320656 | -33210.85 | 0.006825865 | 21205.21 | -0.007325139 | -33154.31 | 0.006825865 | 21205.21 | -0.007325139 | -33154.31 | 0.06875 | 0.0131151 | 10995.23 | -0.01495872 | -45949.24 | 0.009683747 | 14531.56 | -0.01105572 | -41342.31
0.182 | 0.003704105 | 15637.18 | -0.004247903 | -19773.89 | 0.004063143 | 15417.7 | -0.004585569 | -19862.11 | 0.004063143 | 15417.7 | -0.004585569 | -19862.11 | 0.182 | 0.006160472 | 23754.75 | -0.006426139 | -30184.83 | 0.006205183 | 22904.49 | -0.006493157 | -31027.29 | 0.006205183 | 22904.49 | -0.006493157 | -31027.29 | 0.075 | 0.01311571 | 12026.68 | -0.01484045 | -44853.23 | 0.009675928 | 14412.87 | -0.01105067 | -41461.2
0.1961667 | 0.003114901 | 19479.53 | -0.00320328 | -16871.11 | 0.003408856 | 17048.33 | -0.003691372 | -19145.7 | 0.003408856 | 17048.33 | -0.003691372 | -19145.7 | 0.1961667 | 0.005363081 | 25964.85 | -0.005345844 | -27339.36 | 0.00539908 | 24509.72 | -0.005507392 | -28882.65 | 0.00539908 | 24509.72 | -0.005507392 | -28882.65 | 0.08125 | 0.01308708 | 10848.89 | -0.01489945 | -46058.56 | 0.009669906 | 14311.09 | -0.01104603 | -41562.81
0.2103333 | 0.002654919 | 25209.12 | -0.002158008 | -12389.1 | 0.002880716 | 20344 | -0.002728986 | -17328.38 | 0.002880716 | 20344 | -0.002728986 | -17328.38 | 0.2103333 | 0.004694233 | 29946.55 | -0.004250255 | -22670.96 | 0.004721613 | 26984.42 | -0.004531136 | -25800.89 | 0.004721613 | 26984.42 | -0.004531136 | -25800.89 | 0.0875 | 0.0130815 | 12026.54 | -0.01476803 | -44809.94 | 0.009664801 | 14232.65 | -0.01104028 | -41640.44
0.2301667 | 0.002207147 | 21199.24 | -0.001628056 | -9188.26 | 0.002370097 | 19986.41 | -0.002047334 | -15014.26 | 0.002370097 | 19986.41 | -0.002047334 | -15014.26 | 0.2301667 | 0.003993349 | 31860.16 | -0.003303544 | -20078.79 | 0.004012403 | 28924.01 | -0.003595249 | -23239.01 | 0.004012403 | 28924.01 | -0.003595249 | -23239.01 | 0.09375 | 0.01306907 | 10954.3 | -0.01483837 | -45897.5 | 0.009661114 | 14165.68 | -0.01103648 | -41706.95
0.25 | 0.001843889 | 18288.87 | -0.001140701 | -5358.954 | 0.001961264 | 17431.9 | -0.001480331 | -9836.913 | 0.001961264 | 17431.9 | -0.001480331 | -9836.913 | 0.25 | 0.003430832 | 32527.51 | -0.002454188 | -14939.75 | 0.003444539 | 30680.28 | -0.002731891 | -19410.81 | 0.003444539 | 30680.28 | -0.002731891 | -19410.81 | 0.1 | 0.01305736 | 12024.24 | -0.014716 | -44774.15 | 0.009658225 | 14115.52 | -0.01103202 | -41756.2
0.2602125 | 0.001696181 | 16799.83 | -0.0009928863 | -4506.474 | 0.001795321 | 16092.98 | -0.001319188 | -8584.233 | 0.001795321 | 16092.98 | -0.001319188 | -8584.233 | 0.2602125 | 0.003215555 | 29617.46 | -0.002312379 | -14182.07 | 0.003225585 | 28183.23 | -0.002557763 | -17640.02 | 0.003225585 | 28183.23 | -0.002557763 | -17640.02 | 0.10625 | 0.01305623 | 11057.21 | -0.01479402 | -45751.28 | 0.009656399 | 14072.63 | -0.01103028 | -41799.02
0.270425 | 0.001558314 | 15649.58 | -0.000826835 | -3248.693 | 0.001640316 | 14977.02 | -0.001132577 | -6993.464 | 0.001640316 | 14977.02 | -0.001132577 | -6993.464 | 0.270425 | 0.003021085 | 27968.76 | -0.00210954 | -12682.77 | 0.003027335 | 26714.17 | -0.00232822 | -15719.54 | 0.003027335 | 26714.17 | -0.00232822 | -15719.54 | 0.1125 | 0.01304061 | 11968.7 | -0.01468886 | -44821.7 | 0.009655265 | 14045.02 | -0.01102785 | -41826.14
0.2820625 | 0.00142212 | 14382.21 | -0.0006877614 | -2335.033 | 0.001488146 | 13856.72 | -0.0009590094 | -5532.854 | 0.001488146 | 13856.72 | -0.0009590094 | -5532.854 | 0.2820625 | 0.002837429 | 26230.63 | -0.001945983 | -11669.83 | 0.002839724 | 25225.04 | -0.002142044 | -14247.04 | 0.002839724 | 25225.04 | -0.002142044 | -14247.04 | 0.11875 | 0.0130364 | 10981.56 | -0.01477081 | -45810.49 | 0.009654927 | 14024.27 | -0.01102809 | -41847.23
0.2937 | 0.001298344 | 13361.21 | -0.00054888 | -1274.919 | 0.001350617 | 12901.97 | -0.0007873514 | -4037.815 | 0.001350617 | 12901.97 | -0.0007873514 | -4037.815 | 0.2937 | 0.002674996 | 24860.01 | -0.001782661 | -10459.37 | 0.002673832 | 23995.32 | -0.001954616 | -12677.3 | 0.002673832 | 23995.32 | -0.001954616 | -12677.3 | 0.125 | 0.01303589 | 12051.19 | -0.01467047 | -44721.21 | 0.009654745 | 14019.86 | -0.01102706 | -41851.36
0.3067625 | 0.001178381 | 12267.61 | -0.0004348951 | -514.876 | 0.001218683 | 11920.88 | -0.0006382747 | -2792.366 | 0.001218683 | 11920.88 | -0.0006382747 | -2792.366 | 0.3067625 | 0.002523654 | 23445.95 | -0.001653433 | -9650.396 | 0.002519529 | 22771.75 | -0.001799807 | -11451.68 | 0.002519529 | 22771.75 | -0.001799807 | -11451.68 | 0.13125 | 0.0130364 | 10981.56 | -0.01477081 | -45810.49 | 0.009654927 | 14024.27 | -0.01102809 | -41847.23
0.319825 | 0.001069403 | 11382.86 | -0.0003208471 | 367.4772 | 0.001099826 | 11097.02 | -0.000489899 | -1498.859 | 0.001099826 | 11097.02 | -0.000489899 | -1498.859 | 0.319825 | 0.002389211 | 22324.11 | -0.001524084 | -8682.131 | 0.002382831 | 21760.13 | -0.001645462 | -10157.28 | 0.002382831 | 21760.13 | -0.001645462 | -10157.28 | 0.1375 | 0.01304061 | 11968.7 | -0.01468886 | -44821.7 | 0.009655265 | 14045.02 | -0.01102785 | -41826.14
0.3343125 | 0.0009651602 | 10458.9 | -0.000226874 | 1014.043 | 0.0009875608 | 10254.04 | -0.0003650111 | -462.804 | 0.0009875608 | 10254.04 | -0.0003650111 | -462.804 | 0.3343125 | 0.002264685 | 21186.25 | -0.001421288 | -8018.854 | 0.002256778 | 20757.63 | -0.001519609 | -9163.853 | 0.002256778 | 20757.63 | -0.001519609 | -9163.853 | 0.14375 | 0.01305623 | 11057.21 | -0.01479402 | -45751.28 | 0.009656399 | 14072.63 | -0.01103028 | -41799.02
0.3488 | 0.0008704228 | 9703.679 | -0.0001327671 | 1755.096 | 0.0008864775 | 9546.403 | -0.0002406192 | 616.0691 | 0.0008864775 | 9546.403 | -0.0002406192 | 616.0691 | 0.3488 | 0.002153518 | 20272.08 | -0.001318308 | -7236.27 | 0.002144693 | 19924.41 | -0.001394115 | -8114.658 | 0.002144693 | 19924.41 | -0.001394115 | -8114.658 | 0.15 | 0.01305736 | 12024.24 | -0.014716 | -44774.15 | 0.009658225 | 14115.52 | -0.01103202 | -41756.2
0.3647125 | 0.0007806995 | 8930.698 | -5.386104e-05 | 2318.218 | 0.0007919752 | 8826.335 | -0.0001381783 | 1456.442 | 0.0007919752 | 8826.335 | -0.0001381783 | 1456.442 | 0.3647125 | 0.002050955 | 19358.23 | -0.001234871 | -6676.38 | 0.002041851 | 19100.64 | -0.001292928 | -7321.845 | 0.002041851 | 19100.64 | -0.001292928 | -7321.845 | 0.15625 | 0.01306907 | 10954.3 | -0.01483837 | -45897.5 | 0.009661114 | 14165.68 | -0.01103648 | -41706.95
0.380625 | 0.0006991217 | 8292.126 | 2.518999e-05 | 2952.358 | 0.0007067759 | 8219.038 | -3.610071e-05 | 2332.998 | 0.0007067759 | 8219.038 | -3.610071e-05 | 2332.998 | 0.380625 | 0.001959052 | 18614.75 | -0.001151254 | -6029.169 | 0.001950047 | 18410.96 | -0.001191962 | -6484.154 | 0.001950047 | 18410.96 | -0.001191962 | -6484.154 | 0.1625 | 0.0130815 | 12026.54 | -0.01476803 | -44809.94 | 0.009664801 | 14232.65 | -0.01104028 | -41640.44
0.3979625 | 0.0006224794 | 7647.128 | 9.266708e-05 | 3449.262 | 0.0006276317 | 7605.247 | 4.691469e-05 | 3004.047 | 0.0006276317 | 7605.247 | 4.691469e-05 | 3004.047 | 0.3979625 | 0.001874569 | 17879.02 | -0.001082026 | -5546.993 | 0.001866069 | 17731.74 | -0.001111052 | -5856.904 | 0.001866069 | 17731.74 | -0.001111052 | -5856.904 | 0.16875 | 0.01308708 | 10848.89 | -0.01489945 | -46058.56 | 0.009669906 | 14311.09 | -0.01104603 | -41562.81
0.4153 | 0.0005527713 | 7109.917 | 0.0001602517 | 3999.863 | 0.0005561107 | 7084.042 | 0.0001297172 | 3705.596 | 0.0005561107 | 7084.042 | 0.0001297172 | 3705.596 | 0.4153 | 0.001798676 | 17274.61 | -0.001012668 | -5000.54 | 0.001790833 | 17158.74 | -0.001030266 | -5193.69 | 0.001790833 | 17158.74 | -0.001030266 | -5193.69 | 0.175 | 0.01311571 | 12026.68 | -0.01484045 | -44853.23 | 0.009675928 | 14412.87 | -0.01105067 | -41461.2
0.4340625 | 0.0004877149 | 6570.854 | 0.0002185114 | 4437.872 | 0.0004899269 | 6561.983 | 0.0001968485 | 4239.832 | 0.0004899269 | 6561.983 | 0.0001968485 | 4239.832 | 0.4340625 | 0.00172918 | 16679.81 | -0.0009544146 | -4583.136 | 0.001722168 | 16597.96 | -0.0009655382 | -4697.562 | 0.001722168 | 16597.96 | -0.0009655382 | -4697.562 | 0.18125 | 0.0131151 | 10995.23 | -0.01495872 | -45949.24 | 0.009683747 | 14531.56 | -0.01105572 | -41342.31
0.452825 | 0.0004285188 | 6119.739 | 0.0002768315 | 4917.875 | 0.0004299528 | 6115.407 | 0.0002638852 | 4799.603 | 0.0004299528 | 6115.407 | 0.0002638852 | 4799.603 | 0.452825 | 0.001666647 | 16188.41 | -0.0008960879 | -4116.933 | 0.001660463 | 16121.73 | -0.0009008543 | -4172.377 | 0.001660463 | 16121.73 | -0.0009008543 | -4172.377 | 0.1875 | 0.01315413 | 12068.61 | -0.01492439 | -44847.56 | 0.009692289 | 14682.93 | -0.01105866 | -41189.74
0.4730125 | 0.0003735683 | 5667.835 | 0.0003271286 | 5299.879 | 0.0003745813 | 5672.649 | 0.0003184761 | 5228.11 | 0.0003745813 | 5672.649 | 0.0003184761 | 5228.11 | 0.4730125 | 0.001609614 | 15705.78 | -0.0008468623 | -3757.643 | 0.001604269 | 15659.54 | -0.0008487529 | -3776.508 | 0.001604269 | 15659.54 | -0.0008487529 | -3776.508 | 0.19375 | 0.01314963 | 11429.18 | -0.01500915 | -45536.51 | 0.009701572 | 14845.65 | -0.01105922 | -41024.61
0.4932 | 0.0003235295 | 5288.879 | 0.0003774477 | 5716.09 | 0.0003242671 | 5291.358 | 0.0003730488 | 5677.87 | 0.0003242671 | 5291.358 | 0.0003730488 | 5677.87 | 0.4932 | 0.001558236 | 15306.25 | -0.0007976069 | -3359.822 | 0.001553651 | 15265.03 | -0.0007966432 | -3357.07 | 0.001553651 | 15265.03 | -0.0007966432 | -3357.07 | 0.2 | 0.01319186 | 12137.45 | -0.01501593 | -44810.41 | 0.009711089 | 15056.89 | -0.01105579 | -40809.15
0.5148125 | 0.0002772654 | 4908.932 | 0.0004205919 | 6044.552 | 0.0002778806 | 4916.995 | 0.0004178656 | 6026.14 | 0.0002778806 | 4916.995 | 0.0004178656 | 6026.14 | 0.5148125 | 0.001511562 | 14913.95 | -0.0007561334 | -3053.7 | 0.001507665 | 14885.7 | -0.0007543179 | -3036.687 | 0.001507665 | 14885.7 | -0.0007543179 | -3036.687 | 0.20625 | 0.01318231 | 12112.51 | -0.0150461 | -44868.89 | 0.009720328 | 15273.66 | -0.01104496 | -40585.26
0.536425 | 0.0002350853 | 4590.058 | 0.0004637349 | 6401.72 | 0.0002356228 | 4592.746 | 0.0004626989 | 6391.94 | 0.0002356228 | 4592.746 | 0.0004626989 | 6391.94 | 0.536425 | 0.001469484 | 14589.44 | -0.0007146557 | -2716.17 | 0.001466178 | 14560.89 | -0.0007119623 | -2697.186 | 0.001466178 | 14560.89 | -0.0007119623 | -2697.186 | 0.2125 | 0.01321921 | 12354.52 | -0.01509395 | -44606.85 | 0.009729622 | 15563.49 | -0.01102757 | -40285.53
0.5594625 | 0.0001961916 | 4269.892 | 0.0005004271 | 6680.443 | 0.0001967002 | 4276.883 | 0.0004998366 | 6678.726 | 0.0001967002 | 4276.883 | 0.0004998366 | 6678.726 | 0.5594625 | 0.001431412 | 14270.92 | -0.0006799308 | -2457.9 | 0.001428602 | 14251.41 | -0.0006772731 | -2434.089 | 0.001428602 | 14251.41 | -0.0006772731 | -2434.089 | 0.21875 | 0.01319763 | 13358.83 | -0.01502709 | -43587.01 | 0.009738569 | 15852.93 | -0.01099709 | -39982.71
0.5825 | 0.0001606723 | 4000.933 | 0.0005371081 | 6983.549 | 0.000161158 | 4001.958 | 0.0005369971 | 6979.846 | 0.000161158 | 4001.958 | 0.0005369971 | 6979.846 | 0.5825 | 0.00139708 | 14008.15 | -0.0006452128 | -2173.572 | 0.001394682 | 13986.14 | -0.0006425531 | -2155.505 | 0.001394682 | 13986.14 | -0.0006425531 | -2155.505 | 0.225 | 0.01325386 | 12334.01 | -0.01519295 | -44603.38 | 0.009746567 | 16219.15 | -0.01095747 | -39600.04
0.6069625 | 0.0001279708 | 3730.656 | 0.0005680745 | 7217.732 | 0.0001284407 | 3735.572 | 0.0005679752 | 7218.139 | 0.0001284407 | 3735.572 | 0.0005679752 | 7218.139 | 0.6069625 | 0.001366157 | 13750.7 | -0.000616329 | -1957.157 | 0.001364085 | 13735.57 | -0.000613951 | -1937.023 | 0.001364085 | 13735.57 | -0.000613951 | -1937.023 | 0.228125 | 0.01323897 | 14275.71 | -0.01502794 | -42681.17 | 0.00974973 | 16386.31 | -0.01093253 | -39424.82
0.631425 | 9.804759e-05 | 3503.17 | 0.000599028 | 7472.593 | 9.84982e-05 | 3502.705 | 0.0005989689 | 7468.089 | 9.84982e-05 | 3502.705 | 0.0005989689 | 7468.089 | 0.631425 | 0.00133829 | 13539.28 | -0.0005874548 | -1718.987 | 0.001336482 | 13521.11 | -0.000585327 | -1705.979 | 0.001336482 | 13521.11 | -0.000585327 | -1705.979 | 0.23125 | 0.01324374 | 13076.03 | -0.01517022 | -43878.12 | 0.009752472 | 16566.46 | -0.01090663 | -39235.71
0.6573125 | 7.051693e-05 | 3274.588 | 0.0006250203 | 7668.09 | 7.094466e-05 | 3277.749 | 0.0006248925 | 7666.848 | 7.094466e-05 | 3277.749 | 0.0006248925 | 7666.848 | 0.6573125 | 0.00131334 | 13333.06 | -0.0005635666 | -1538.249 | 0.001311729 | 13320.35 | -0.0005616924 | -1523.344 | 0.001311729 | 13320.35 | -0.0005616924 | -1523.344 | 0.234375 | 0.01322568 | 14960.44 | -0.01500196 | -41969.97 | 0.00975419 | 16726.06 | -0.0108805 | -39069.78
0.6832 | 4.527247e-05 | 3081.61 | 0.0006510017 | 7880.989 | 4.567475e-05 | 3080.31 | 0.0006508219 | 7875.077 | 4.567475e-05 | 3080.31 | 0.0006508219 | 7875.077 | 0.6832 | 0.001290906 | 13165.03 | -0.0005396865 | -1339.32 | 0.001289451 | 13149.38 | -0.0005380459 | -1330.447 | 0.001289451 | 13149.38 | -0.0005380459 | -1330.447 | 0.2375 | 0.01323704 | 13923.77 | -0.01511806 | -42914.8 | 0.009755147 | 16862.46 | -0.01085581 | -38927.3
0.7105125 | 2.205071e-05 | 2887.856 | 0.0006727454 | 8043.511 | 2.242453e-05 | 2889.836 | 0.0006725248 | 8040.781 | 2.242453e-05 | 2889.836 | 0.0006725248 | 8040.781 | 0.7105125 | 0.001271002 | 13002.42 | -0.0005200374 | -1188.535 | 0.001269655 | 12991.15 | -0.0005185519 | -1177.37 | 0.001269655 | 12991.15 | -0.0005185519 | -1177.37 | 0.2390625 | 0.01322831 | 15427.78 | -0.01496615 | -41465.85 | 0.009755015 | 16915.14 | -0.01084544 | -38873.65
0.737825 | 7.141309e-07 | 2723.649 | 0.0006944804 | 8220.573 | 1.059408e-06 | 2722.029 | 0.0006942265 | 8214.205 | 1.059408e-06 | 2722.029 | 0.0006942265 | 8214.205 | 0.737825 | 0.0012532 | 12871.79 | -0.0005003936 | -1022.475 | 0.001251934 | 12857.82 | -0.0004990524 | -1015.786 | 0.001251934 | 12857.82 | -0.0004990524 | -1015.786 | 0.240625 | 0.01323093 | 14866.13 | -0.01503943 | -42012.85 | 0.009754684 | 16949.34 | -0.01083629 | -38838.34
0.7665625 | -1.891223e-05 | 2558.973 | 0.0007126269 | 8355.184 | -1.859574e-05 | 2560.217 | 0.0007123678 | 8351.866 | -1.859574e-05 | 2560.217 | 0.0007123678 | 8351.866 | 0.7665625 | 0.001237643 | 12747.09 | -0.0004843511 | -896.7977 | 0.001236423 | 12736.58 | -0.0004830766 | -887.5411 | 0.001236423 | 12736.58 | -0.0004830766 | -887.5411 | 0.2421875 | 0.01322208 | 16030.18 | -0.01493895 | -40886.69 | 0.009753909 | 16973.49 | -0.01082957 | -38814.78
0.7953 | -3.697776e-05 | 2418.829 | 0.0007307662 | 8501.901 | -3.668855e-05 | 2417.157 | 0.000730504 | 8495.86 | -3.668855e-05 | 2417.157 | 0.000730504 | 8495.86 | 0.7953 | 0.001223881 | 12649.63 | -0.0004683112 | -758.1277 | 0.001222688 | 12636.62 | -0.0004670976 | -752.0711 | 0.001222688 | 12636.62 | -0.0004670976 | -752.0711 | 0.24375 | 0.01322505 | 14811.2 | -0.0150469 | -42079.89 | 0.009752813 | 16967.38 | -0.01082466 | -38821.41
0.8254625 | -5.35921e-05 | 2278.461 | 0.0007458697 | 8612.844 | -5.332851e-05 | 2279.235 | 0.0007456208 | 8609.557 | -5.332851e-05 | 2279.235 | 0.0007456208 | 8609.557 | 0.8254625 | 0.001212184 | 12558.92 | -0.0004553889 | -653.7794 | 0.001210991 | 12548.6 | -0.0004541798 | -645.0636 | 0.001210991 | 12548.6 | -0.0004541798 | -645.0636 | 0.2453125 | 0.01322231 | 17247.32 | -0.01484747 | -39648.58 | 0.009751155 | 16949.68 | -0.01082275 | -38841.26
0.855625 | -6.890715e-05 | 2158.53 | 0.0007609665 | 8733.874 | -6.866712e-05 | 2156.909 | 0.0007607309 | 8728.486 | -6.866712e-05 | 2156.909 | 0.0007607309 | 8728.486 | 0.855625 | 0.001202071 | 12492.09 | -0.0004424666 | -538.0918 | 0.001200863 | 12479.33 | -0.0004412575 | -531.6968 | 0.001200863 | 12479.33 | -0.0004412575 | -531.6968 | 0.246875 | 0.01323096 | 13467.24 | -0.01521617 | -43229.76 | 0.009749088 | 16899.74 | -0.01082289 | -38893.2
0.8872125 | -8.298354e-05 | 2038.551 | 0.0007734836 | 8824.605 | -8.276463e-05 | 2039.007 | 0.0007732659 | 8821.601 | -8.276463e-05 | 2039.007 | 0.0007732659 | 8821.601 | 0.8872125 | 0.001193957 | 12433.21 | -0.0004323365 | -452.4155 | 0.001192711 | 12422.52 | -0.0004310912 | -443.366 | 0.001192711 | 12422.52 | -0.0004310912 | -443.366 | 0.2476562 | 0.01321633 | 16378.53 | -0.0149954 | -40604.99 | 0.009747729 | 16860.55 | -0.01082429 | -38933.66
0.9188 | -9.597181e-05 | 1935.688 | 0.0007859941 | 8923.776 | -9.577196e-05 | 1934.151 | 0.0007857937 | 8919.068 | -9.577196e-05 | 1934.151 | 0.0007857937 | 8919.068 | 0.9188 | 0.001187308 | 12396.23 | -0.0004222035 | -356.4209 | 0.001186008 | 12383.01 | -0.0004209158 | -349.145 | 0.001186008 | 12383.01 | -0.0004209158 | -349.145 | 0.2484375 | 0.01321565 | 11736.43 | -0.0155262 | -44533.53 | 0.009746292 | 16809.78 | -0.01082608 | -38985.48
0.9518125 | -0.0001078953 | 1832.903 | 0.0007962964 | 8997.093 | -0.000107712 | 1833.133 | 0.0007961119 | 8994.408 | -0.000107712 | 1833.133 | 0.0007961119 | 8994.408 | 0.9518125 | 0.001182722 | 12369 | -0.0004147076 | -287.9221 | 0.001181345 | 12357.29 | -0.0004133657 | -278.0955 | 0.001181345 | 12357.29 | -0.0004133657 | -278.0955 | 0.2492187 | 0.01319171 | 19120.4 | -0.01518324 | -37954.25 | 0.00974465 | 16755.61 | -0.0108287 | -39040.94
0.984825 | -0.0001189022 | 1744.535 | 0.0008065919 | 9077.51 | -0.0001187335 | 1743.092 | 0.000806423 | 9073.393 | -0.0001187335 | 1743.092 | 0.000806423 | 9073.393 | 0.984825 | 0.001179579 | 12363.14 | -0.0004072034 | -209.4285 | 0.001178111 | 12348.59 | -0.0004057998 | -201.2216 | 0.001178111 | 12348.59 | -0.0004057998 | -201.2216 | 0.25 | 0.01318118 | 12244.95 | -0.01600395 | -44469.63 | 0.009742935 | 16715.56 | -0.01083177 | -39082.75
1.019263 | -0.0001289876 | 1656.326 | 0.0008149823 | 9135.69 | -0.0001288313 | 1656.411 | 0.0008148256 | 9133.295 | -0.0001288313 | 1656.411 | 0.0008148256 | 9133.295 | 1.019263 | 0.00117873 | 12369.71 | -0.0004023799 | -157.9085 | 0.001177145 | 12356.04 | -0.0004009532 | -147.7104 | 0.001177145 | 12356.04 | -0.0004009532 | -147.7104
1.0537 | -0.0001382968 | 1580.323 | 0.0008233655 | 9199.87 | -0.0001381512 | 1578.992 | 0.0008232214 | 9196.244 | -0.0001381512 | 1578.992 | 0.0008232214 | 9196.244 | 1.0537 | 0.001179419 | 12398.87 | -0.0003975391 | -95.85876 | 0.001177702 | 12381.63 | -0.0003960911 | -88.02477 | 0.001177702 | 12381.63 | -0.0003960911 | -88.02477
1.089562 | -0.0001468042 | 1504.534 | 0.0008300942 | 9244.801 | -0.0001466675 | 1504.529 | 0.0008299559 | 9242.618 | -0.0001466675 | 1504.529 | 0.0008299559 | 9242.618 | 1.089562 | 0.001182865 | 12444.59 | -0.0003957122 | -62.95936 | 0.001180995 | 12427.38 | -0.0003943542 | -54.60044 | 0.001180995 | 12427.38 | -0.0003943542 | -54.60044
1.125425 | -0.0001546521 | 1439.123 | 0.000836817 | 9294.838 | -0.000154523 | 1437.884 | 0.0008366925 | 9291.589 | -0.000154523 | 1437.884 | 0.0008366925 | 9291.589 | 1.125425 | 0.001188092 | 12516.26 | -0.0003939003 | -18.3569 | 0.001186065 | 12493.66 | -0.0003927211 | -15.54522 | 0.001186065 | 12493.66 | -0.0003927211 | -15.54522
1.162712 | -0.0001618001 | 1373.933 | 0.0008420904 | 9328.066 | -0.0001616767 | 1373.953 | 0.0008419496 | 9325.993 | -0.0001616767 | 1373.953 | 0.0008419496 | 9325.993 | 1.162712 | 0.001196857 | 12610.22 | -0.0003960314 | -10.72669 | 0.001194715 | 12587.8 | -0.0003948342 | -6.691277 | 0.001194715 | 12587.8 | -0.0003948342 | -6.691277
1.2 | -0.0001684347 | 1317.583 | 0.0008474528 | 9366.772 | -0.0001683159 | 1316.197 | 0.0008473302 | 9363.474 | -0.0001683159 | 1316.197 | 0.0008473302 | 9363.474 | 1.2 | 0.001207692 | 12736.25 | -0.0003982321 | 12.01418 | 0.001205565 | 12707.85 | -0.000396945 | 10.66718 | 0.001205565 | 12707.85 | -0.000396945 | 10.66718

## Sub 6 1.2% 10 ksi U
0.125
Group 2, Condition 3 (IFF) Sequence Step 2 - remove IFF 1.2%
PATHS ALONG Y-DIRECTION (L) | [12 empty] | PATHS ALONG X-DIRECTION (T) | [12 empty] | PATHS ALONG Z-DIRECTION (THROUGH THICKNESS)
| Midplane |  | Midplane |  | Entry |  | Entry |  | Exit |  | Exit |  |  | Midplane |  | Midplane |  | Entry |  | Entry |  | Exit |  | Exit |  |  | At bore |  | At bore |  | 0.02" away from bore |  | 0.02" away from bore
| Hoop |  | Radial |  | Hoop |  | Radial |  | Hoop |  | Radial |  |  | Hoop |  | Radial |  | Hoop |  | Radial |  | Hoop |  | Radial |  |  | Hoop |  | Radial |  | Hoop |  | Radial
Radial | Strain | Stress | Strain | Stress | Strain | Stress | Strain | Stress | Strain | Stress | Strain | Stress | Radial | Strain | Stress | Strain | Stress | Strain | Stress | Strain | Stress | Strain | Stress | Strain | Stress | z coordinate | Strain | Stress | Strain | Stress | Strain | Stress | Strain | Stress
dim, in | in/in | psi | in/in | psi | in/in | psi | in/in | psi | in/in | psi | in/in | psi | dim, in | in/in | psi | in/in | psi | in/in | psi | in/in | psi | in/in | psi | in/in | psi | in | in/in | psi | in/in | psi | in/in | psi | in/in | psi
0.125 | 0.01070063 | -1857.753 | -0.01445521 | -54995.78 | 0.01111329 | 13982.83 | -0.01399117 | -29984.06 | 0.01111329 | 13982.83 | -0.01399117 | -29984.06 | 0.125 | 0.01164718 | -2258.166 | -0.01403074 | -42960.45 | 0.01180669 | -1111.341 | -0.01463638 | -36066.52 | 0.01180669 | -1111.341 | -0.01463638 | -36066.52 | 0 | 0.01180669 | -1111.341 | -0.01463638 | -36066.52 | 0.008586763 | 4977.474 | -0.0103353 | -37726.49
0.12625 | 0.01045371 | -1315.115 | -0.01414602 | -54320.21 | 0.01085489 | 14250.71 | -0.01363893 | -31223.3 | 0.01085489 | 14250.71 | -0.01363893 | -31223.3 | 0.12625 | 0.01137921 | -1892.71 | -0.01374864 | -43024.07 | 0.01153572 | -789.2713 | -0.01441582 | -38808.36 | 0.01153572 | -789.2713 | -0.01441582 | -38808.36 | 0.000781253 | 0.01183391 | -166.5383 | -0.01484559 | -43812.06 | 0.008588658 | 5024.065 | -0.01033107 | -37670.39
0.1275 | 0.01021937 | -229.1955 | -0.01379038 | -52833.16 | 0.01060272 | 14372.73 | -0.01320769 | -33617.61 | 0.01060272 | 14372.73 | -0.01320769 | -33617.61 | 0.1275 | 0.01111763 | -2265.575 | -0.01352715 | -43605.72 | 0.0112807 | -898.2347 | -0.01401985 | -42407.04 | 0.0112807 | -898.2347 | -0.01401985 | -42407.04 | 0.001562499 | 0.01186357 | -4256.76 | -0.01510457 | -46473.11 | 0.008590481 | 5082.825 | -0.01032739 | -37603.29
0.12875 | 0.009972694 | 441.6998 | -0.01345014 | -51590.14 | 0.01036826 | 14955.42 | -0.01287661 | -34223.31 | 0.01036826 | 14955.42 | -0.01287661 | -34223.31 | 0.12875 | 0.01089851 | -2529.167 | -0.01332701 | -43818.41 | 0.01104991 | 670.1572 | -0.01356238 | -41639.78 | 0.01104991 | 670.1572 | -0.01356238 | -41639.78 | 0.002343751 | 0.01185584 | 1321.26 | -0.01450593 | -41007.85 | 0.008592092 | 5139.014 | -0.01032456 | -37539.27
0.13 | 0.009727786 | 903.9635 | -0.01313466 | -50685.77 | 0.01014025 | 14919.45 | -0.01257822 | -34309.02 | 0.01014025 | 14919.45 | -0.01257822 | -34309.02 | 0.13 | 0.01069063 | -2432.398 | -0.01310612 | -43676.34 | 0.01082952 | 946.8737 | -0.0132247 | -41032.72 | 0.01082952 | 946.8737 | -0.0132247 | -41032.72 | 0.003124997 | 0.01187115 | 1340.882 | -0.01428659 | -37216.39 | 0.008593625 | 5183.544 | -0.01032218 | -37487.05
0.13125 | 0.009493164 | 1326.906 | -0.01283441 | -49866.64 | 0.009918033 | 15289.2 | -0.01226008 | -33781.09 | 0.009918033 | 15289.2 | -0.01226008 | -33781.09 | 0.13125 | 0.01048415 | -2470.979 | -0.01289911 | -43689.57 | 0.01061651 | 1469.02 | -0.01288645 | -40121.61 | 0.01061651 | 1469.02 | -0.01288645 | -40121.61 | 0.004687503 | 0.01187291 | 1508.87 | -0.01443015 | -41391.22 | 0.008595974 | 5244.59 | -0.01032012 | -37410.99
0.1325 | 0.009264777 | 1717.923 | -0.01254828 | -49214.18 | 0.009700304 | 15265.22 | -0.01199203 | -33833.7 | 0.009700304 | 15265.22 | -0.01199203 | -33833.7 | 0.1325 | 0.01028061 | -2034.611 | -0.01265766 | -43325.14 | 0.01040764 | 1848.166 | -0.01259436 | -39868.5 | 0.01040764 | 1848.166 | -0.01259436 | -39868.5 | 0.006250001 | 0.01187311 | 1346.852 | -0.01436879 | -39460.12 | 0.008597877 | 5273.147 | -0.01032017 | -37367.46
0.13375 | 0.00904559 | 2054.14 | -0.01227671 | -48640.27 | 0.009489699 | 15155.4 | -0.01174756 | -33984.33 | 0.009489699 | 15155.4 | -0.01174756 | -33984.33 | 0.13375 | 0.01008261 | -1660.528 | -0.01242691 | -43021.13 | 0.01020405 | 2192.937 | -0.01232982 | -39672.75 | 0.01020405 | 2192.937 | -0.01232982 | -39672.75 | 0.0078125 | 0.01187021 | 1438.479 | -0.01440415 | -40531.48 | 0.008599148 | 5289.507 | -0.01032325 | -37337.48
0.135 | 0.008830713 | 2438.414 | -0.0120062 | -48050.85 | 0.009282553 | 15145.63 | -0.01149624 | -33945.83 | 0.009282553 | 15145.63 | -0.01149624 | -33945.83 | 0.135 | 0.009887439 | -1147.389 | -0.01218775 | -42604.14 | 0.0100036 | 2587.568 | -0.01206546 | -39397.53 | 0.0100036 | 2587.568 | -0.01206546 | -39397.53 | 0.009374999 | 0.01187619 | 1204.035 | -0.01437151 | -39650.29 | 0.008600055 | 5275.349 | -0.01032812 | -37337.43
0.1375 | 0.008429675 | 3033.013 | -0.01151175 | -47134.89 | 0.008891631 | 14988.58 | -0.01104874 | -33977.09 | 0.008891631 | 14988.58 | -0.01104874 | -33977.09 | 0.1375 | 0.009513704 | -282.6232 | -0.01173968 | -41936.23 | 0.009622977 | 3179.686 | -0.0116004 | -39003.5 | 0.009622977 | 3179.686 | -0.0116004 | -39003.5 | 0.0109375 | 0.01187555 | 871.7788 | -0.0144174 | -40957.54 | 0.008600444 | 5250.45 | -0.01033536 | -37348.75
0.14 | 0.008050148 | 3812.455 | -0.01102322 | -46083.76 | 0.008519311 | 14952.84 | -0.01060978 | -33919.16 | 0.008519311 | 14952.84 | -0.01060978 | -33919.16 | 0.14 | 0.009154766 | 716.8632 | -0.0112937 | -41136.5 | 0.009259153 | 3847.702 | -0.01114544 | -38542.45 | 0.009259153 | 3847.702 | -0.01114544 | -38542.45 | 0.0125 | 0.01187655 | -426.2581 | -0.0145321 | -41844.44 | 0.008600599 | 5206.918 | -0.01034378 | -37377.95
0.1425 | 0.007700957 | 4429.918 | -0.01058083 | -45258.36 | 0.008173327 | 14794.4 | -0.01022165 | -33988.43 | 0.008173327 | 14794.4 | -0.01022165 | -33988.43 | 0.1425 | 0.008815022 | 1538.08 | -0.0108804 | -40485.75 | 0.008916426 | 4361.6 | -0.01073995 | -38190.02 | 0.008916426 | 4361.6 | -0.01073995 | -38190.02 | 0.015625 | 0.01187643 | 823.4956 | -0.01440766 | -40709.3 | 0.008599463 | 5086.146 | -0.01036435 | -37470.76
0.145 | 0.007369103 | 5229.748 | -0.01013964 | -44269.49 | 0.007842733 | 14794.63 | -0.009831931 | -33909.53 | 0.007842733 | 14794.63 | -0.009831931 | -33909.53 | 0.145 | 0.008487487 | 2481.427 | -0.0104677 | -39709.24 | 0.008586763 | 4977.474 | -0.0103353 | -37726.49 | 0.008586763 | 4977.474 | -0.0103353 | -37726.49 | 0.01875 | 0.01188087 | -1120.755 | -0.01456017 | -42444.59 | 0.008597416 | 4940.805 | -0.01038616 | -37585.6
0.1475 | 0.007062315 | 5884.931 | -0.009737329 | -43470.33 | 0.007534652 | 14712.17 | -0.009480814 | -33923.25 | 0.007534652 | 14712.17 | -0.009480814 | -33923.25 | 0.1475 | 0.008179123 | 3253.92 | -0.01008717 | -39074.11 | 0.008277001 | 5467.975 | -0.009969895 | -37354.22 | 0.008277001 | 5467.975 | -0.009969895 | -37354.22 | 0.021875 | 0.01188009 | 322.8528 | -0.01440359 | -40921.9 | 0.008594159 | 4773.451 | -0.01040784 | -37724.38
0.15 | 0.006770151 | 6707.34 | -0.00933498 | -42523.5 | 0.007239864 | 14763.74 | -0.009128717 | -33822.46 | 0.007239864 | 14763.74 | -0.009128717 | -33822.46 | 0.15 | 0.007882715 | 4147.411 | -0.00970722 | -38310.11 | 0.007979106 | 6055.804 | -0.009604604 | -36874.77 | 0.007979106 | 6055.804 | -0.009604604 | -36874.77 | 0.025 | 0.01188268 | -1721.753 | -0.01455778 | -42764.02 | 0.008590398 | 4615.76 | -0.0104288 | -37853.79
0.1525 | 0.006499231 | 7403.464 | -0.008965926 | -41736.78 | 0.006964534 | 14756.27 | -0.008807561 | -33793.44 | 0.006964534 | 14756.27 | -0.008807561 | -33793.44 | 0.1525 | 0.007605026 | 4869.775 | -0.0093591 | -37684.59 | 0.007699484 | 6529 | -0.009272885 | -36477.7 | 0.007699484 | 6529 | -0.009272885 | -36477.7 | 0.03125 | 0.01185238 | -440.2953 | -0.01440595 | -41807.46 | 0.008580982 | 4267.538 | -0.01046201 | -38156.49
0.155 | 0.006240839 | 8241.419 | -0.008597004 | -40820.65 | 0.006700807 | 14867.63 | -0.008485757 | -33662.35 | 0.006700807 | 14867.63 | -0.008485757 | -33662.35 | 0.155 | 0.007338458 | 5706.886 | -0.009011381 | -36932.81 | 0.007430368 | 7090.591 | -0.008941115 | -35980.76 | 0.007430368 | 7090.591 | -0.008941115 | -35980.76 | 0.0375 | 0.0118392 | -1784.983 | -0.01445248 | -42731.1 | 0.008570536 | 3988.334 | -0.01048713 | -38394.74
0.1575 | 0.006000799 | 8959.623 | -0.008257707 | -40044.42 | 0.006454176 | 14928.44 | -0.008191714 | -33583.41 | 0.006454176 | 14928.44 | -0.008191714 | -33583.41 | 0.1575 | 0.007088612 | 6394.456 | -0.008692175 | -36310.18 | 0.007176803 | 7562.214 | -0.008637668 | -35556.67 | 0.007176803 | 7562.214 | -0.008637668 | -35556.67 | 0.04375 | 0.01182858 | -1619.788 | -0.01440212 | -42774.29 | 0.008559636 | 3705.277 | -0.01050072 | -38644.88
0.16 | 0.005771596 | 9805.115 | -0.007918366 | -39154.83 | 0.006217725 | 15070.7 | -0.007898927 | -33436.36 | 0.006217725 | 15070.7 | -0.007898927 | -33436.36 | 0.16 | 0.006848424 | 7188.499 | -0.00837298 | -35573.6 | 0.006932341 | 8096.591 | -0.008334947 | -35061.79 | 0.006932341 | 8096.591 | -0.008334947 | -35061.79 | 0.05 | 0.01181738 | -2101.29 | -0.01439562 | -43245.57 | 0.008548851 | 3492.128 | -0.01050821 | -38826.42
0.1625 | 0.005558347 | 10545.16 | -0.007605125 | -38389.61 | 0.005996276 | 15149.47 | -0.007631768 | -33359.11 | 0.005996276 | 15149.47 | -0.007631768 | -33359.11 | 0.1625 | 0.006622256 | 7850.758 | -0.008078348 | -34952.08 | 0.006701074 | 8525.388 | -0.008058999 | -34660.02 | 0.006701074 | 8525.388 | -0.008058999 | -34660.02 | 0.05625 | 0.01177561 | -2547.794 | -0.01435866 | -43474.25 | 0.008538077 | 3284.472 | -0.01050888 | -39006.53
0.165 | 0.005348225 | 11530.88 | -0.007273229 | -37382.67 | 0.005777457 | 15388.92 | -0.00733849 | -33153.02 | 0.005777457 | 15388.92 | -0.00733849 | -33153.02 | 0.165 | 0.006398278 | 8736.426 | -0.007766483 | -34103.47 | 0.006471736 | 9112.23 | -0.007757086 | -34085.06 | 0.006471736 | 9112.23 | -0.007757086 | -34085.06 | 0.0625 | 0.01178636 | -1982.232 | -0.01429453 | -43072.24 | 0.008527759 | 3124.779 | -0.01050605 | -39142.37
0.1735 | 0.004748401 | 13854.36 | -0.006357095 | -35065.73 | 0.005144912 | 15954.23 | -0.00654944 | -32640.37 | 0.005144912 | 15954.23 | -0.00654944 | -32640.37 | 0.1735 | 0.00573681 | 10616.15 | -0.006898936 | -32235.92 | 0.005796852 | 10521.86 | -0.006944303 | -32666.98 | 0.005796852 | 10521.86 | -0.006944303 | -32666.98 | 0.06875 | 0.01174313 | -2996.24 | -0.01431224 | -43949.63 | 0.008518525 | 2977.501 | -0.01050139 | -39271.84
0.182 | 0.004230162 | 17220.48 | -0.005437029 | -31780.52 | 0.004590534 | 17073.61 | -0.005759685 | -31687.77 | 0.004590534 | 17073.61 | -0.005759685 | -31687.77 | 0.182 | 0.005147919 | 13327.35 | -0.006030825 | -29457.27 | 0.005196826 | 12385.52 | -0.006132578 | -30699.75 | 0.005196826 | 12385.52 | -0.006132578 | -30699.75 | 0.075 | 0.01174863 | -2028.175 | -0.01421248 | -43102.43 | 0.008510137 | 2861.977 | -0.01049505 | -39372.77
0.1961667 | 0.003594798 | 20679.5 | -0.004348034 | -28543.76 | 0.003890643 | 18321.94 | -0.004824801 | -30669.93 | 0.003890643 | 18321.94 | -0.004824801 | -30669.93 | 0.1961667 | 0.004374901 | 15732.08 | -0.00497439 | -26799.32 | 0.004413068 | 14191.75 | -0.005163379 | -28662.43 | 0.004413068 | 14191.75 | -0.005163379 | -28662.43 | 0.08125 | 0.0117061 | -3406.219 | -0.01426864 | -44375.38 | 0.008503532 | 2760.908 | -0.01048957 | -39462.41
0.2103333 | 0.00309896 | 26177.02 | -0.003259416 | -23666.26 | 0.003326986 | 21353.93 | -0.00382294 | -28522.11 | 0.003326986 | 21353.93 | -0.00382294 | -28522.11 | 0.2103333 | 0.003723614 | 19810.46 | -0.003902103 | -22358.01 | 0.003751599 | 16792.2 | -0.004203011 | -25707.56 | 0.003751599 | 16792.2 | -0.004203011 | -25707.56 | 0.0875 | 0.01172365 | -1909.841 | -0.01414107 | -43021.73 | 0.008497884 | 2683.201 | -0.01048307 | -39529.07
0.2301667 | 0.002618442 | 21886.82 | -0.002698202 | -20238.59 | 0.002783731 | 20720.91 | -0.003112385 | -25995.83 | 0.002783731 | 20720.91 | -0.003112385 | -25995.83 | 0.2301667 | 0.003036071 | 21834.49 | -0.002969234 | -19870.8 | 0.003054609 | 18845.9 | -0.003275237 | -23192.68 | 0.003054609 | 18845.9 | -0.003275237 | -23192.68 | 0.09375 | 0.01167978 | -3605.981 | -0.01423121 | -44641.21 | 0.008493789 | 2616.078 | -0.01047875 | -39588.5
0.25 | 0.002231001 | 18818.77 | -0.002181033 | -16139.13 | 0.002350651 | 17985.83 | -0.002518127 | -20591 | 0.002350651 | 17985.83 | -0.002518127 | -20591 | 0.25 | 0.002481829 | 22542.65 | -0.002132732 | -14858.37 | 0.002494415 | 20664.94 | -0.002419284 | -19421.14 | 0.002494415 | 20664.94 | -0.002419284 | -19421.14 | 0.1 | 0.01170048 | -1896.098 | -0.01408748 | -42965.36 | 0.008490605 | 2567.192 | -0.01047378 | -39630.05
0.2602125 | 0.002074438 | 17251 | -0.002024896 | -15229.28 | 0.002175728 | 16572.12 | -0.002349315 | -19281.19 | 0.002175728 | 16572.12 | -0.002349315 | -19281.19 | 0.2602125 | 0.00226897 | 19654.67 | -0.001993713 | -14119.88 | 0.002277763 | 18189.32 | -0.00224636 | -17656.7 | 0.002277763 | 18189.32 | -0.00224636 | -17656.7 | 0.10625 | 0.01167545 | -3386.952 | -0.01418853 | -44459.48 | 0.008488818 | 2526.833 | -0.01047163 | -39667.4
0.270425 | 0.001928478 | 16044.57 | -0.001849167 | -13886.87 | 0.002012504 | 15394.19 | -0.002153561 | -17614.83 | 0.002012504 | 15394.19 | -0.002153561 | -17614.83 | 0.270425 | 0.002076623 | 18016.25 | -0.001794566 | -12656.37 | 0.002081551 | 16736.64 | -0.002018881 | -15752.34 | 0.002081551 | 16736.64 | -0.002018881 | -15752.34 | 0.1125 | 0.01166392 | -2073.397 | -0.01403856 | -42804.95 | 0.0084878 | 2503.186 | -0.01046872 | -39687.7
0.2820625 | 0.001784694 | 14716.04 | -0.00170208 | -12910.75 | 0.00185259 | 14211.37 | -0.001972543 | -16096.34 | 0.00185259 | 14211.37 | -0.001972543 | -16096.34 | 0.2820625 | 0.001894669 | 16290.09 | -0.001633661 | -11665.95 | 0.001895612 | 15262.19 | -0.001833997 | -14288.66 | 0.001895612 | 15262.19 | -0.001833997 | -14288.66 | 0.11875 | 0.01168964 | -2904.243 | -0.01415632 | -44158.55 | 0.008487574 | 2484.939 | -0.01046873 | -39705.33
0.2937 | 0.001654255 | 13648.64 | -0.001555194 | -11780.81 | 0.001708239 | 13205.32 | -0.001793368 | -14538.99 | 0.001708239 | 13205.32 | -0.001793368 | -14538.99 | 0.2937 | 0.001733535 | 14924.87 | -0.00147298 | -10481.34 | 0.001731032 | 14042.79 | -0.001647909 | -12729.6 | 0.001731032 | 14042.79 | -0.001647909 | -12729.6 | 0.125 | 0.01164718 | -2258.166 | -0.01403074 | -42960.45 | 0.008487487 | 2481.427 | -0.0104677 | -39709.24
0.3067625 | 0.001528162 | 12505.45 | -0.001434725 | -10970.42 | 0.001570001 | 12173.68 | -0.001638103 | -13245.12 | 0.001570001 | 12173.68 | -0.001638103 | -13245.12 | 0.3067625 | 0.001583104 | 13517.13 | -0.001345467 | -9686.842 | 0.001577696 | 12827.46 | -0.00149393 | -11509.98 | 0.001577696 | 12827.46 | -0.00149393 | -11509.98 | 0.13125 | 0.01168964 | -2904.243 | -0.01415632 | -44158.55 | 0.008487574 | 2484.939 | -0.01046873 | -39705.33
0.319825 | 0.001413793 | 11583.06 | -0.001314191 | -10031.59 | 0.001445586 | 11308.4 | -0.001483534 | -11899.93 | 0.001445586 | 11308.4 | -0.001483534 | -11899.93 | 0.319825 | 0.001449291 | 12396.7 | -0.001217831 | -8735.736 | 0.001441705 | 11820.89 | -0.001340421 | -10222.75 | 0.001441705 | 11820.89 | -0.001340421 | -10222.75 | 0.1375 | 0.01166392 | -2073.397 | -0.01403856 | -42804.95 | 0.0084878 | 2503.186 | -0.01046872 | -39687.7
0.3343125 | 0.001304629 | 10619.25 | -0.001215016 | -9344.674 | 0.001328232 | 10424.9 | -0.001353572 | -10823.87 | 0.001328232 | 10424.9 | -0.001353572 | -10823.87 | 0.3343125 | 0.001325098 | 11260.88 | -0.001116006 | -8080.734 | 0.001316085 | 10821.77 | -0.001215026 | -9232.994 | 0.001316085 | 10821.77 | -0.001215026 | -9232.994 | 0.14375 | 0.01167545 | -3386.952 | -0.01418853 | -44459.48 | 0.008488818 | 2526.833 | -0.01047163 | -39667.4
0.3488 | 0.00120554 | 9833.473 | -0.001115705 | -8558.464 | 0.001222643 | 9683.881 | -0.001224105 | -9702.462 | 0.001222643 | 9683.881 | -0.001224105 | -9702.462 | 0.3488 | 0.001214087 | 10345.45 | -0.001013998 | -7308.351 | 0.00120426 | 9989.813 | -0.001089991 | -8188.244 | 0.00120426 | 9989.813 | -0.001089991 | -8188.244 | 0.15 | 0.01170048 | -1896.098 | -0.01408748 | -42965.36 | 0.008490605 | 2567.192 | -0.01047378 | -39630.05
0.3647125 | 0.001111848 | 9028.375 | -0.001032622 | -7962.923 | 0.001124027 | 8931.283 | -0.001117507 | -8829.081 | 0.001124027 | 8931.283 | -0.001117507 | -8829.081 | 0.3647125 | 0.001111472 | 9430.768 | -0.0009309837 | -6752.235 | 0.001101476 | 9166.069 | -0.0009889808 | -7397.266 | 0.001101476 | 9166.069 | -0.0009889808 | -7397.266 | 0.15625 | 0.01167978 | -3605.981 | -0.01423121 | -44641.21 | 0.008493789 | 2616.078 | -0.01047875 | -39588.5
0.380625 | 0.001026732 | 8364.744 | -0.0009493922 | -7292.694 | 0.00103516 | 8296.909 | -0.001011272 | -7917.603 | 0.00103516 | 8296.909 | -0.001011272 | -7917.603 | 0.380625 | 0.001019418 | 8684.385 | -0.0008477901 | -6110.08 | 0.001009626 | 8475.134 | -0.0008881931 | -6561.872 | 0.001009626 | 8475.134 | -0.0008881931 | -6561.872 | 0.1625 | 0.01172365 | -1909.841 | -0.01414107 | -43021.73 | 0.008497884 | 2683.201 | -0.01048307 | -39529.07
0.3979625 | 0.0009468447 | 7693.535 | -0.0008785255 | -6769.436 | 0.000952655 | 7656.678 | -0.0009248292 | -7219.209 | 0.000952655 | 7656.678 | -0.0009248292 | -7219.209 | 0.3979625 | 0.0009346511 | 7946.069 | -0.0007786085 | -5628.616 | 0.0009254643 | 7793.888 | -0.0008072506 | -5934.947 | 0.0009254643 | 7793.888 | -0.0008072506 | -5934.947 | 0.16875 | 0.0117061 | -3406.219 | -0.01426864 | -44375.38 | 0.008503532 | 2760.908 | -0.01048957 | -39462.41
0.4153 | 0.0008742119 | 7135.38 | -0.0008075496 | -6189.735 | 0.0008781086 | 7113.118 | -0.0008386 | -6488.895 | 0.0008781086 | 7113.118 | -0.0008386 | -6488.895 | 0.4153 | 0.0008584276 | 7337.927 | -0.0007092986 | -5083.651 | 0.0008499868 | 7218.16 | -0.0007264321 | -5272.293 | 0.0008499868 | 7218.16 | -0.0007264321 | -5272.293 | 0.175 | 0.01174863 | -2028.175 | -0.01421248 | -43102.43 | 0.008510137 | 2861.977 | -0.01049505 | -39372.77
0.4340625 | 0.0008064452 | 6574.471 | -0.0007464854 | -5729.877 | 0.0008091273 | 6569.092 | -0.0007686067 | -5931.781 | 0.0008091273 | 6569.092 | -0.0007686067 | -5931.781 | 0.4340625 | 0.000788525 | 6739.63 | -0.0006508497 | -4664.979 | 0.0007809954 | 6654.251 | -0.0006615173 | -4775.222 | 0.0007809954 | 6654.251 | -0.0006615173 | -4775.222 | 0.18125 | 0.01174313 | -2996.24 | -0.01431224 | -43949.63 | 0.008518525 | 2977.501 | -0.01050139 | -39271.84
0.452825 | 0.0007447744 | 6105.387 | -0.0006853597 | -5226.006 | 0.0007466039 | 6103.569 | -0.0006987091 | -5348.092 | 0.0007466039 | 6103.569 | -0.0006987091 | -5348.092 | 0.452825 | 0.0007255715 | 6244.215 | -0.0005923292 | -4197.919 | 0.0007189385 | 6174.592 | -0.0005966448 | -4249.18 | 0.0007189385 | 6174.592 | -0.0005966448 | -4249.18 | 0.1875 | 0.01178636 | -1982.232 | -0.01429453 | -43072.24 | 0.008527759 | 3124.779 | -0.01050605 | -39142.37
0.4730125 | 0.0006874965 | 5634.751 | -0.0006326808 | -4825.42 | 0.0006888418 | 5642.016 | -0.0006416806 | -4900.123 | 0.0006888418 | 5642.016 | -0.0006416806 | -4900.123 | 0.4730125 | 0.0006680801 | 5757.767 | -0.0005427643 | -3836.126 | 0.000662345 | 5708.853 | -0.0005442438 | -3851.322 | 0.000662345 | 5708.853 | -0.0005442438 | -3851.322 | 0.19375 | 0.01177561 | -2547.794 | -0.01435866 | -43474.25 | 0.008538077 | 3284.472 | -0.01050888 | -39006.53
0.4932 | 0.0006353023 | 5239.889 | -0.000579979 | -4389.16 | 0.0006363183 | 5244.131 | -0.0005846714 | -4430.147 | 0.0006363183 | 5244.131 | -0.0005846714 | -4430.147 | 0.4932 | 0.0006162509 | 5354.326 | -0.0004931706 | -3435.963 | 0.0006113256 | 5310.777 | -0.0004918328 | -3429.887 | 0.0006113256 | 5310.777 | -0.0004918328 | -3429.887 | 0.2 | 0.01181738 | -2101.29 | -0.01439562 | -43245.57 | 0.008548851 | 3492.128 | -0.01050821 | -38826.42
0.5148125 | 0.000586975 | 4843.343 | -0.0005347481 | -4044.416 | 0.0005878236 | 4853.131 | -0.0005377227 | -4064.919 | 0.0005878236 | 4853.131 | -0.0005377227 | -4064.919 | 0.5148125 | 0.0005691147 | 4958.31 | -0.0004512785 | -3126.58 | 0.0005649184 | 4927.933 | -0.0004491308 | -3106.692 | 0.0005649184 | 4927.933 | -0.0004491308 | -3106.692 | 0.20625 | 0.01182858 | -1619.788 | -0.01440212 | -42774.29 | 0.008559636 | 3705.277 | -0.01050072 | -38644.88
0.536425 | 0.0005428554 | 4509.898 | -0.0004895181 | -3669.916 | 0.0005435877 | 4513.821 | -0.0004907586 | -3681.623 | 0.0005435877 | 4513.821 | -0.0004907586 | -3681.623 | 0.536425 | 0.0005265941 | 4630.246 | -0.0004093826 | -2785.786 | 0.0005230236 | 4599.774 | -0.000406397 | -2764.312 | 0.0005230236 | 4599.774 | -0.000406397 | -2764.312 | 0.2125 | 0.0118392 | -1784.983 | -0.01445248 | -42731.1 | 0.008570536 | 3988.334 | -0.01048713 | -38394.74
0.5594625 | 0.0005020698 | 4174.497 | -0.0004509354 | -3376.457 | 0.0005027407 | 4182.691 | -0.0004516967 | -3379.61 | 0.0005027407 | 4182.691 | -0.0004516967 | -3379.61 | 0.5594625 | 0.0004880876 | 4308.394 | -0.0003742017 | -2523.79 | 0.0004850405 | 4287.132 | -0.0003712846 | -2497.796 | 0.0004850405 | 4287.132 | -0.0003712846 | -2497.796 | 0.21875 | 0.01185238 | -440.2953 | -0.01440595 | -41807.46 | 0.008580982 | 4267.538 | -0.01046201 | -38156.49
0.5825 | 0.0004647455 | 3891.729 | -0.0004123638 | -3057.878 | 0.0004653653 | 3893.604 | -0.0004126129 | -3062.888 | 0.0004653653 | 3893.604 | -0.0004126129 | -3062.888 | 0.5825 | 0.000453349 | 4042.618 | -0.0003390279 | -2235.629 | 0.0004507372 | 4018.982 | -0.0003361401 | -2215.689 | 0.0004507372 | 4018.982 | -0.0003361401 | -2215.689 | 0.225 | 0.01188268 | -1721.753 | -0.01455778 | -42764.02 | 0.008590398 | 4615.76 | -0.0104288 | -37853.79
0.6069625 | 0.00043025 | 3606.985 | -0.0003796254 | -2809.907 | 0.0004308298 | 3612.716 | -0.0003798383 | -2810.457 | 0.0004308298 | 3612.716 | -0.0003798383 | -2810.457 | 0.6069625 | 0.0004220432 | 3782.446 | -0.0003096783 | -2015.209 | 0.0004197752 | 3765.829 | -0.000307094 | -1993.379 | 0.0004197752 | 3765.829 | -0.000307094 | -1993.379 | 0.228125 | 0.01188009 | 322.8528 | -0.01440359 | -40921.9 | 0.008594159 | 4773.451 | -0.01040784 | -37724.38
0.631425 | 0.0003985918 | 3366.004 | -0.0003469 | -2540.757 | 0.000399131 | 3366.095 | -0.0003470486 | -2546.116 | 0.000399131 | 3366.095 | -0.0003470486 | -2546.116 | 0.631425 | 0.0003938272 | 3568.76 | -0.0002803378 | -1772.858 | 0.0003918384 | 3549.16 | -0.0002780251 | -1758.375 | 0.0003918384 | 3549.16 | -0.0002780251 | -1758.375 | 0.23125 | 0.01188087 | -1120.755 | -0.01456017 | -42444.59 | 0.008597416 | 4940.805 | -0.01038616 | -37585.6
0.6573125 | 0.0003693074 | 3123.263 | -0.0003191921 | -2331.931 | 0.0003698048 | 3126.936 | -0.000319391 | -2333.775 | 0.0003698048 | 3126.936 | -0.000319391 | -2333.775 | 0.6573125 | 0.0003685659 | 3360.606 | -0.0002559943 | -1587.977 | 0.0003667865 | 3346.595 | -0.0002539486 | -1571.681 | 0.0003667865 | 3346.595 | -0.0002539486 | -1571.681 | 0.234375 | 0.01187643 | 823.4956 | -0.01440766 | -40709.3 | 0.008599463 | 5086.146 | -0.01036435 | -37470.76
0.6832 | 0.0003423469 | 2916.748 | -0.0002914953 | -2105.379 | 0.0003428019 | 2915.771 | -0.0002917277 | -2111.802 | 0.0003428019 | 2915.771 | -0.0002917277 | -2111.802 | 0.6832 | 0.0003458616 | 3191.193 | -0.0002316582 | -1384.675 | 0.0003442478 | 3174.262 | -0.0002298594 | -1374.567 | 0.0003442478 | 3174.262 | -0.0002298594 | -1374.567 | 0.2375 | 0.01187655 | -426.2581 | -0.0145321 | -41844.44 | 0.008600599 | 5206.918 | -0.01034378 | -37377.95
0.7105125 | 0.000317366 | 2708.789 | -0.0002680417 | -1929.577 | 0.0003177769 | 2711.038 | -0.0002682999 | -1932.63 | 0.0003177769 | 2711.038 | -0.0002682999 | -1932.63 | 0.7105125 | 0.0003257391 | 3027.629 | -0.0002115826 | -1229.736 | 0.0003242415 | 3015.177 | -0.0002099469 | -1217.362 | 0.0003242415 | 3015.177 | -0.0002099469 | -1217.362 | 0.2390625 | 0.01187555 | 871.7788 | -0.0144174 | -40957.54 | 0.008600444 | 5250.45 | -0.01033536 | -37348.75
0.737825 | 0.0002942922 | 2530.738 | -0.0002445968 | -1739.046 | 0.0002946601 | 2529.248 | -0.0002448733 | -1745.642 | 0.0002946601 | 2529.248 | -0.0002448733 | -1745.642 | 0.737825 | 0.000307765 | 2896.68 | -0.0001915116 | -1059.242 | 0.0003063543 | 2881.528 | -0.0001900282 | -1051.463 | 0.0003063543 | 2881.528 | -0.0001900282 | -1051.463 | 0.240625 | 0.01187619 | 1204.035 | -0.01437151 | -39650.29 | 0.008600055 | 5275.349 | -0.01032812 | -37337.43
0.7665625 | 0.0002728663 | 2351.55 | -0.0002247043 | -1590.855 | 0.0002731918 | 2352.856 | -0.0002249728 | -1594.256 | 0.0002731918 | 2352.856 | -0.0002249728 | -1594.256 | 0.7665625 | 0.0002921054 | 2772.2 | -0.0001750901 | -929.534 | 0.0002907463 | 2760.602 | -0.0001736785 | -919.1792 | 0.0002907463 | 2760.602 | -0.0001736785 | -919.1792 | 0.2421875 | 0.01187021 | 1438.479 | -0.01440415 | -40531.48 | 0.008599148 | 5289.507 | -0.01032325 | -37337.48
0.7953 | 0.0002530115 | 2197.063 | -0.0002048188 | -1430.468 | 0.0002532968 | 2195.351 | -0.0002050771 | -1436.487 | 0.0002532968 | 2195.351 | -0.0002050771 | -1436.487 | 0.7953 | 0.0002782934 | 2675.698 | -0.0001586707 | -786.5036 | 0.0002769657 | 2661.565 | -0.000157325 | -779.4538 | 0.0002769657 | 2661.565 | -0.000157325 | -779.4538 | 0.24375 | 0.01187311 | 1346.852 | -0.01436879 | -39460.12 | 0.008597877 | 5273.147 | -0.01032017 | -37367.46
0.8254625 | 0.0002345312 | 2041.697 | -0.0001878987 | -1305.345 | 0.0002347784 | 2042.35 | -0.0001881316 | -1308.495 | 0.0002347784 | 2042.35 | -0.0001881316 | -1308.495 | 0.8254625 | 0.0002666356 | 2586.59 | -0.0001454381 | -678.3965 | 0.0002653118 | 2575.243 | -0.0001441005 | -668.657 | 0.0002653118 | 2575.243 | -0.0001441005 | -668.657 | 0.2453125 | 0.01187291 | 1508.87 | -0.01443015 | -41391.22 | 0.008595974 | 5244.59 | -0.01032012 | -37410.99
0.855625 | 0.0002173531 | 1906.805 | -0.0001709847 | -1170.114 | 0.0002175646 | 1904.987 | -0.0001711919 | -1175.25 | 0.0002175646 | 1904.987 | -0.0001711919 | -1175.25 | 0.855625 | 0.0002566214 | 2522.225 | -0.0001322052 | -558.5681 | 0.0002552862 | 2508.388 | -0.0001308711 | -551.2553 | 0.0002552862 | 2508.388 | -0.0001308711 | -551.2553 | 0.246875 | 0.01187115 | 1340.882 | -0.01428659 | -37216.39 | 0.008593625 | 5183.544 | -0.01032218 | -37487.05
0.8872125 | 0.0002013275 | 1771.248 | -0.0001565527 | -1064.347 | 0.0002015058 | 1771.411 | -0.0001567302 | -1067.004 | 0.0002015058 | 1771.411 | -0.0001567302 | -1067.004 | 0.8872125 | 0.000248715 | 2466.583 | -0.0001218563 | -469.5678 | 0.0002473441 | 2454.901 | -0.0001204893 | -459.5571 | 0.0002473441 | 2454.901 | -0.0001204893 | -459.5571 | 0.2476562 | 0.01185584 | 1321.26 | -0.01450593 | -41007.85 | 0.008592092 | 5139.014 | -0.01032456 | -37539.27
0.9188 | 0.0001863891 | 1652.766 | -0.0001421263 | -950.1632 | 0.0001865367 | 1650.876 | -0.0001422746 | -954.3973 | 0.0001865367 | 1650.876 | -0.0001422746 | -954.3973 | 0.9188 | 0.0002423413 | 2433.815 | -0.0001115046 | -369.8153 | 0.0002409211 | 2419.542 | -0.0001100984 | -361.6939 | 0.0002409211 | 2419.542 | -0.0001100984 | -361.6939 | 0.2484375 | 0.01186357 | -4256.76 | -0.01510457 | -46473.11 | 0.008590481 | 5082.825 | -0.01032739 | -37603.29
0.9518125 | 0.0001724255 | 1533.805 | -0.0001297899 | -860.7409 | 0.0001725447 | 1533.577 | -0.0001299106 | -862.8695 | 0.0001725447 | 1533.577 | -0.0001299106 | -862.8695 | 0.9518125 | 0.0002381613 | 2411.702 | -0.000103905 | -298.5944 | 0.0002366671 | 2399.045 | -0.0001024491 | -287.8774 | 0.0002366671 | 2399.045 | -0.0001024491 | -287.8774 | 0.2492187 | 0.01183391 | -166.5383 | -0.01484559 | -43812.06 | 0.008588658 | 5024.065 | -0.01033107 | -37670.39
0.984825 | 0.0001593778 | 1429.203 | -0.0001174588 | -764.2593 | 0.0001594707 | 1427.25 | -0.0001175521 | -767.6867 | 0.0001594707 | 1427.25 | -0.0001175521 | -767.6867 | 0.984825 | 0.0002355002 | 2412.038 | -9.629775e-05 | -216.8997 | 0.0002339185 | 2396.477 | -9.478454e-05 | -207.9381 | 0.0002339185 | 2396.477 | -9.478454e-05 | -207.9381 | 0.25 | 0.01180669 | -1111.341 | -0.01463638 | -36066.52 | 0.008586763 | 4977.474 | -0.0103353 | -37726.49
1.019263 | 0.0001471636 | 1324.298 | -0.000106901 | -688.7346 | 0.0001472324 | 1323.762 | -0.0001069705 | -690.3665 | 0.0001472324 | 1323.762 | -0.0001069705 | -690.3665 | 1.019263 | 0.0002352831 | 2425.854 | -9.150806e-05 | -163.4137 | 0.0002335879 | 2411.282 | -8.99795e-05 | -152.4423 | 0.0002335879 | 2411.282 | -8.99795e-05 | -152.4423
1.0537 | 0.0001357287 | 1231.576 | -9.634883e-05 | -607.246 | 0.0001357751 | 1229.575 | -9.639388e-05 | -609.9713 | 0.0001357751 | 1229.575 | -9.639388e-05 | -609.9713 | 1.0537 | 0.0002366861 | 2463.418 | -8.6702e-05 | -98.88541 | 0.0002348638 | 2445.192 | -8.516071e-05 | -90.46126 | 0.0002348638 | 2445.192 | -8.516071e-05 | -90.46126
1.089562 | 0.0001250168 | 1138.743 | -8.731289e-05 | -543.6107 | 0.0001250428 | 1137.957 | -8.734063e-05 | -544.8223 | 0.0001250428 | 1137.957 | -8.734063e-05 | -544.8223 | 1.089562 | 0.0002410117 | 2518.702 | -8.506397e-05 | -64.89546 | 0.0002390413 | 2500.609 | -8.362735e-05 | -55.99427 | 0.0002390413 | 2500.609 | -8.362735e-05 | -55.99427
1.125425 | 0.0001149747 | 1056.354 | -7.828083e-05 | -474.8692 | 0.0001149817 | 1054.286 | -7.828306e-05 | -477.0108 | 0.0001149817 | 1054.286 | -7.828306e-05 | -477.0108 | 1.125425 | 0.0002472024 | 2601.121 | -8.344349e-05 | -18.68859 | 0.00024508 | 2577.531 | -8.2205e-05 | -15.64845 | 0.00024508 | 2577.531 | -8.2205e-05 | -15.64845
1.162712 | 0.0001055692 | 974.0318 | -7.056093e-05 | -421.5016 | 0.0001055592 | 973.1127 | -7.056834e-05 | -422.3999 | 0.0001055592 | 973.1127 | -7.056834e-05 | -422.3999 | 1.162712 | 0.0002571054 | 2707.051 | -8.593587e-05 | -10.97092 | 0.0002548718 | 2683.717 | -8.468901e-05 | -6.728433 | 0.0002548718 | 2683.717 | -8.468901e-05 | -6.728433
1.2 | 9.67008e-05 | 900.7805 | -6.275398e-05 | -362.629 | 9.667522e-05 | 898.3989 | -6.273149e-05 | -364.6297 | 9.667522e-05 | 898.3989 | -6.273149e-05 | -364.6297 | 1.2 | 0.0002691554 | 2846.255 | -8.849688e-05 | 12.46527 | 0.0002669359 | 2816.704 | -8.716463e-05 | 11.05615 | 0.0002669359 | 2816.704 | -8.716463e-05 | 11.05615

## Sub 6 1.2% 10 ksi R
0.125
Group 2, Condition 3 (IFF) Sequence Step 2 - remove IFF 1.2%
PATHS ALONG Y-DIRECTION (L) | [12 empty] | PATHS ALONG X-DIRECTION (T) | [12 empty] | PATHS ALONG Z-DIRECTION (THROUGH THICKNESS)
| Midplane |  | Midplane |  | Entry |  | Entry |  | Exit |  | Exit |  |  | Midplane |  | Midplane |  | Entry |  | Entry |  | Exit |  | Exit |  |  | At bore |  | At bore |  | 0.02" away from bore |  | 0.02" away from bore
| Hoop |  | Radial |  | Hoop |  | Radial |  | Hoop |  | Radial |  |  | Hoop |  | Radial |  | Hoop |  | Radial |  | Hoop |  | Radial |  |  | Hoop |  | Radial |  | Hoop |  | Radial
Radial | Strain | Stress | Strain | Stress | Strain | Stress | Strain | Stress | Strain | Stress | Strain | Stress | Radial | Strain | Stress | Strain | Stress | Strain | Stress | Strain | Stress | Strain | Stress | Strain | Stress | z coordinate | Strain | Stress | Strain | Stress | Strain | Stress | Strain | Stress
dim, in | in/in | psi | in/in | psi | in/in | psi | in/in | psi | in/in | psi | in/in | psi | dim, in | in/in | psi | in/in | psi | in/in | psi | in/in | psi | in/in | psi | in/in | psi | in | in/in | psi | in/in | psi | in/in | psi | in/in | psi
0.125 | 0.003939382 | -52870.76 | -0.007700535 | -290.3106 | 0.004977102 | -40077.9 | -0.009544452 | -209.8805 | 0.004977102 | -40077.9 | -0.009544452 | -209.8805 | 0.125 | 0.005269904 | -48580.59 | -0.007976501 | -8.291938 | 0.005818513 | -48600.58 | -0.009764891 | -1132.952 | 0.005818513 | -48600.58 | -0.009764891 | -1132.952 | 0 | 0.005818513 | -48600.58 | -0.009764891 | -1132.952 | 0.004157413 | -31560.81 | -0.006273495 | -6986.656
0.12625 | 0.003815554 | -52345.87 | -0.007548537 | -478.3051 | 0.004849612 | -40005.69 | -0.009109848 | -2020.525 | 0.004849612 | -40005.69 | -0.009109848 | -2020.525 | 0.12625 | 0.005153478 | -48783.47 | -0.007872928 | -594.177 | 0.005673508 | -50168.09 | -0.009355505 | -3774.019 | 0.005673508 | -50168.09 | -0.009355505 | -3774.019 | 0.000781253 | 0.005820983 | -44593.44 | -0.009204554 | 1892.783 | 0.004154472 | -31543.7 | -0.006262146 | -6865.19
0.1275 | 0.0036944 | -51044.13 | -0.007386809 | -1210.046 | 0.004725601 | -36949 | -0.00856185 | -1563.907 | 0.004725601 | -36949 | -0.00856185 | -1563.907 | 0.1275 | 0.005041356 | -48974.24 | -0.007774252 | -1117.251 | 0.00554065 | -48288.53 | -0.008791321 | -2990.55 | 0.00554065 | -48288.53 | -0.008791321 | -2990.55 | 0.001562499 | 0.005832338 | -46918.76 | -0.009187019 | 135.6202 | 0.004151526 | -31518.57 | -0.006251303 | -6737.121
0.12875 | 0.00357898 | -49630.94 | -0.007208785 | -1550.548 | 0.004605771 | -34763.92 | -0.00823653 | -1520.215 | 0.004605771 | -34763.92 | -0.00823653 | -1520.215 | 0.12875 | 0.00494128 | -49097.19 | -0.0076815 | -1537.19 | 0.005423491 | -45548.89 | -0.00843231 | -2631.148 | 0.005423491 | -45548.89 | -0.00843231 | -2631.148 | 0.002343751 | 0.005830768 | -45821.31 | -0.008982859 | 403.5025 | 0.00414847 | -31496.29 | -0.006241291 | -6612.993
0.13 | 0.003466663 | -48271.2 | -0.007038136 | -1947.098 | 0.004487658 | -33925.94 | -0.0079873 | -1992.472 | 0.004487658 | -33925.94 | -0.0079873 | -1992.472 | 0.13 | 0.004845374 | -49235.8 | -0.007593371 | -2018.288 | 0.005311754 | -44664.61 | -0.00818838 | -3020.922 | 0.005311754 | -44664.61 | -0.00818838 | -3020.922 | 0.003124997 | 0.005830455 | -46884.47 | -0.009024379 | -108.9227 | 0.00414538 | -31482.54 | -0.006231702 | -6497.729
0.13125 | 0.003357993 | -46987.4 | -0.006874138 | -2344.791 | 0.004370024 | -32785.83 | -0.007750146 | -2164.453 | 0.004370024 | -32785.83 | -0.007750146 | -2164.453 | 0.13125 | 0.004752033 | -49218.02 | -0.007488724 | -2244.991 | 0.005203105 | -43405.6 | -0.0079598 | -3068.778 | 0.005203105 | -43405.6 | -0.0079598 | -3068.778 | 0.004687503 | 0.00581645 | -45984.09 | -0.008861034 | 417.8167 | 0.004138873 | -31476.39 | -0.006215358 | -6293.076
0.1325 | 0.003252096 | -45680.09 | -0.006710093 | -2713.922 | 0.004254222 | -31820.23 | -0.007544798 | -2531.678 | 0.004254222 | -31820.23 | -0.007544798 | -2531.678 | 0.1325 | 0.004660917 | -48076.54 | -0.007367376 | -2859.648 | 0.005096664 | -42091.95 | -0.007759521 | -3420.106 | 0.005096664 | -42091.95 | -0.007759521 | -3420.106 | 0.006250001 | 0.005806409 | -47067.67 | -0.00891212 | -290.9639 | 0.004132224 | -31498.23 | -0.006201315 | -6120.381
0.13375 | 0.003150891 | -44438.67 | -0.006553024 | -3076.899 | 0.004142482 | -30941.99 | -0.007358218 | -2936.248 | 0.004142482 | -30941.99 | -0.007358218 | -2936.248 | 0.13375 | 0.004572572 | -46645.56 | -0.007223433 | -3119.379 | 0.004992407 | -40884.35 | -0.00757747 | -3802.122 | 0.004992407 | -40884.35 | -0.00757747 | -3802.122 | 0.0078125 | 0.005794787 | -46492.4 | -0.008848693 | 154.3569 | 0.004125397 | -31528.65 | -0.00619072 | -5964.517
0.135 | 0.00305182 | -43169.31 | -0.006395265 | -3413.385 | 0.004032524 | -30072.9 | -0.007174104 | -3321.363 | 0.004032524 | -30072.9 | -0.007174104 | -3321.363 | 0.135 | 0.004485476 | -45238.21 | -0.007083859 | -3453.597 | 0.004889704 | -39686.41 | -0.007398302 | -4173.061 | 0.004889704 | -39686.41 | -0.007398302 | -4173.061 | 0.009374999 | 0.005786139 | -47244.87 | -0.008891242 | -352.0183 | 0.00411849 | -31586.62 | -0.006182272 | -5840.724
0.1375 | 0.002868481 | -40840.33 | -0.00610316 | -4091.157 | 0.003826552 | -28552.58 | -0.006855903 | -4165.222 | 0.003826552 | -28552.58 | -0.006855903 | -4165.222 | 0.1375 | 0.004315487 | -42641.36 | -0.006817334 | -4106.421 | 0.004694323 | -37526.06 | -0.007093835 | -4951.011 | 0.004694323 | -37526.06 | -0.007093835 | -4951.011 | 0.0109375 | 0.005774449 | -46789.89 | -0.008822923 | 59.74306 | 0.004111506 | -31651.55 | -0.006176782 | -5732.722
0.14 | 0.002695974 | -38464.71 | -0.005813633 | -4660.895 | 0.003630544 | -27003.21 | -0.006544077 | -4926.309 | 0.003630544 | -27003.21 | -0.006544077 | -4926.309 | 0.14 | 0.00415046 | -40055.19 | -0.006551982 | -4687.596 | 0.00450722 | -35391.04 | -0.00679802 | -5684.112 | 0.00450722 | -35391.04 | -0.00679802 | -5684.112 | 0.0125 | 0.005765253 | -47368.66 | -0.00887019 | -265.2798 | 0.004104495 | -31734.46 | -0.006172808 | -5646.24
0.1425 | 0.002539281 | -36303.46 | -0.005548174 | -5218.844 | 0.003449515 | -25660.93 | -0.006272623 | -5726.395 | 0.003449515 | -25660.93 | -0.006272623 | -5726.395 | 0.1425 | 0.003990988 | -37702.91 | -0.006299164 | -5205.689 | 0.004329322 | -33478.3 | -0.006535169 | -6368.992 | 0.004329322 | -33478.3 | -0.006535169 | -6368.992 | 0.015625 | 0.005740194 | -47118.53 | -0.008796159 | -66.58879 | 0.004090356 | -31922.72 | -0.006170673 | -5523.592
0.145 | 0.002391526 | -34084.64 | -0.005283487 | -5668.179 | 0.003277078 | -24252.79 | -0.006000286 | -6422.669 | 0.003277078 | -24252.79 | -0.006000286 | -6422.669 | 0.145 | 0.003835667 | -35354.95 | -0.006047187 | -5662.594 | 0.004157413 | -31560.81 | -0.006273495 | -6986.656 | 0.004157413 | -31560.81 | -0.006273495 | -6986.656 | 0.01875 | 0.005721404 | -47619.74 | -0.008799634 | -200.3832 | 0.004076319 | -32132.22 | -0.006171488 | -5441.165
0.1475 | 0.002256687 | -32053.99 | -0.005039321 | -6108.955 | 0.003117176 | -22998.24 | -0.005756559 | -7124.34 | 0.003117176 | -22998.24 | -0.005756559 | -7124.34 | 0.1475 | 0.003687785 | -33226.32 | -0.005810147 | -6079.783 | 0.003995027 | -29823.82 | -0.006036567 | -7553.58 | 0.003995027 | -29823.82 | -0.006036567 | -7553.58 | 0.021875 | 0.005700882 | -47468.59 | -0.008737644 | -102.5536 | 0.004062454 | -32352.6 | -0.00617456 | -5401.481
0.15 | 0.002129374 | -29963.38 | -0.004795075 | -6452.803 | 0.0029647 | -21686.67 | -0.005512085 | -7743.833 | 0.0029647 | -21686.67 | -0.005512085 | -7743.833 | 0.15 | 0.00354495 | -31083.2 | -0.005573681 | -6419.841 | 0.00383837 | -28070.87 | -0.005799775 | -8046.213 | 0.00383837 | -28070.87 | -0.005799775 | -8046.213 | 0.025 | 0.005685057 | -47806.76 | -0.008731411 | -121.9288 | 0.004048765 | -32562.97 | -0.006178219 | -5367.888
0.1525 | 0.002012957 | -28035.9 | -0.004568579 | -6788.427 | 0.002823076 | -20494.33 | -0.00528956 | -8355.859 | 0.002823076 | -20494.33 | -0.00528956 | -8355.859 | 0.1525 | 0.003410763 | -29153.22 | -0.005354345 | -6744.128 | 0.003690985 | -26481.21 | -0.005583846 | -8497.9 | 0.003690985 | -26481.21 | -0.005583846 | -8497.9 | 0.03125 | 0.005637159 | -47830.89 | -0.008635005 | -114.2222 | 0.004022721 | -32995.05 | -0.006182364 | -5392.521
0.155 | 0.001902978 | -26057.98 | -0.004342172 | -7037.458 | 0.00268798 | -19250.13 | -0.005066564 | -8893.973 | 0.00268798 | -19250.13 | -0.005066564 | -8893.973 | 0.155 | 0.003281769 | -27199.36 | -0.005135378 | -6985.796 | 0.003548804 | -24873.81 | -0.005367875 | -8878.404 | 0.003548804 | -24873.81 | -0.005367875 | -8878.404 | 0.0375 | 0.005601183 | -48068.83 | -0.00857085 | -56.7239 | 0.003997764 | -33349.95 | -0.006181641 | -5386.787
0.1575 | 0.001802426 | -24231.38 | -0.004132061 | -7281.635 | 0.002562509 | -18108.27 | -0.004863199 | -9412.445 | 0.002562509 | -18108.27 | -0.004863199 | -9412.445 | 0.1575 | 0.003160838 | -25431.37 | -0.00493236 | -7224.788 | 0.003414396 | -23399.27 | -0.005169098 | -9224.842 | 0.003414396 | -23399.27 | -0.005169098 | -9224.842 | 0.04375 | 0.005557853 | -48221.94 | -0.008502465 | -129.8094 | 0.003974971 | -33692.95 | -0.00617419 | -5436.068
0.16 | 0.001707434 | -22356.39 | -0.003921889 | -7449.383 | 0.0024428 | -16942.09 | -0.004661215 | -9885.896 | 0.0024428 | -16942.09 | -0.004661215 | -9885.896 | 0.16 | 0.003044467 | -23634.97 | -0.004729344 | -7387.416 | 0.003284509 | -21921.56 | -0.004971088 | -9524.104 | 0.003284509 | -21921.56 | -0.004971088 | -9524.104 | 0.05 | 0.005521207 | -48241.59 | -0.008425987 | -45.01565 | 0.003953472 | -33965.91 | -0.006163085 | -5445.378
0.1625 | 0.001620632 | -20614.05 | -0.003726277 | -7615.758 | 0.002331575 | -15879.28 | -0.004476756 | -10353.19 | 0.002331575 | -15879.28 | -0.004476756 | -10353.19 | 0.1625 | 0.002934659 | -22001.49 | -0.004540102 | -7551.69 | 0.003161105 | -20578.71 | -0.004789036 | -9806.88 | 0.003161105 | -20578.71 | -0.004789036 | -9806.88 | 0.05625 | 0.005485742 | -48385.07 | -0.008370128 | -149.0813 | 0.003933471 | -34224.2 | -0.006149034 | -5486.436
0.165 | 0.001535504 | -18705.8 | -0.003519552 | -7668.436 | 0.002221714 | -14690.81 | -0.004271934 | -10762.23 | 0.002221714 | -14690.81 | -0.004271934 | -10762.23 | 0.165 | 0.002825529 | -20220.27 | -0.004340445 | -7606.579 | 0.00303825 | -19121.47 | -0.004589018 | -10012.57 | 0.00303825 | -19121.47 | -0.004589018 | -10012.57 | 0.0625 | 0.005453044 | -48271.09 | -0.008293122 | -30.78934 | 0.003914755 | -34436.82 | -0.00613351 | -5508.261
0.1735 | 0.001304263 | -13409.52 | -0.002941394 | -7976.973 | 0.00191247 | -11263.34 | -0.003728073 | -11891.76 | 0.00191247 | -11263.34 | -0.003728073 | -11891.76 | 0.1735 | 0.002501598 | -15486.87 | -0.003774258 | -7947.534 | 0.002677569 | -15068.1 | -0.004048842 | -10600.26 | 0.002677569 | -15068.1 | -0.004048842 | -10600.26 | 0.06875 | 0.005422279 | -48524.45 | -0.008255335 | -143.8462 | 0.003898156 | -34630.29 | -0.0061187 | -5545.18
0.182 | 0.001114471 | -7658.959 | -0.002358782 | -7583.47 | 0.001647479 | -7677.437 | -0.003182369 | -12699.19 | 0.001647479 | -7677.437 | -0.003182369 | -12699.19 | 0.182 | 0.002212701 | -10485.89 | -0.00320661 | -7636.722 | 0.002357705 | -10950.77 | -0.003508201 | -10747.04 | 0.002357705 | -10950.77 | -0.003508201 | -10747.04 | 0.075 | 0.005392158 | -48454.97 | -0.00818246 | -21.51395 | 0.003883086 | -34792.62 | -0.006103616 | -5570.775
0.1961667 | 0.0009121336 | -623.4357 | -0.001664942 | -7332.149 | 0.001333332 | -3006.232 | -0.002541309 | -13642.93 | 0.001333332 | -3006.232 | -0.002541309 | -13642.93 | 0.1961667 | 0.001835482 | -4693.901 | -0.002501398 | -7510.421 | 0.001945722 | -5977.541 | -0.002855648 | -10997.31 | 0.001945722 | -5977.541 | -0.002855648 | -10997.31 | 0.08125 | 0.00536618 | -48748.53 | -0.00815931 | -116.9107 | 0.003870947 | -34930.63 | -0.006090962 | -5596.715
0.2103333 | 0.0007798881 | 7460.734 | -0.0009675941 | -5849.009 | 0.001096509 | 2747.557 | -0.001829436 | -13660.58 | 0.001096509 | 2747.557 | -0.001829436 | -13660.58 | 0.2103333 | 0.001517623 | 1855.964 | -0.001776846 | -5994.688 | 0.001598912 | -883.8161 | -0.002207 | -10512.15 | 0.001598912 | -883.8161 | -0.002207 | -10512.15 | 0.0875 | 0.005339109 | -48514.45 | -0.008093997 | -11.81791 | 0.003860386 | -35045.1 | -0.006078515 | -5614.144
0.2301667 | 0.0006756255 | 6361.057 | -0.0007543612 | -4969.168 | 0.0008974909 | 5151.485 | -0.001387359 | -12952.09 | 0.0008974909 | 5151.485 | -0.001387359 | -12952.09 | 0.2301667 | 0.001178745 | 6892.178 | -0.001156377 | -5733.125 | 0.001233522 | 4006.655 | -0.001560697 | -10018.05 | 0.001233522 | 4006.655 | -0.001560697 | -10018.05 | 0.09375 | 0.005320124 | -48732.28 | -0.008079871 | -107.787 | 0.00385228 | -35140 | -0.006069215 | -5630.088
0.25 | 0.000589199 | 5462.896 | -0.0005705467 | -3726.127 | 0.0007433685 | 4715.805 | -0.001049427 | -9489.064 | 0.0007433685 | 4715.805 | -0.001049427 | -9489.064 | 0.25 | 0.0009059554 | 9685.258 | -0.0006196715 | -3241.188 | 0.0009425449 | 7963.628 | -0.0009727727 | -8365.355 | 0.0009425449 | 7963.628 | -0.0009727727 | -8365.355 | 0.1 | 0.0053004 | -48545.97 | -0.008027892 | -13.12687 | 0.003845635 | -35216.15 | -0.006060295 | -5640.211
0.2602125 | 0.0005539365 | 4952.806 | -0.0005272319 | -3613.624 | 0.0006827598 | 4292.749 | -0.0009706832 | -8807.989 | 0.0006827598 | 4292.749 | -0.0009706832 | -8807.989 | 0.2602125 | 0.000807787 | 7799.998 | -0.0005841112 | -3228.442 | 0.0008364611 | 6422.813 | -0.0008928396 | -7278.971 | 0.0008364611 | 6422.813 | -0.0008928396 | -7278.971 | 0.10625 | 0.005296395 | -48782.08 | -0.008033489 | -104.0212 | 0.003841065 | -35275.83 | -0.006054905 | -5649.207
0.270425 | 0.0005209981 | 4594.197 | -0.000474673 | -3294.812 | 0.0006264219 | 3990.337 | -0.0008751046 | -7906.72 | 0.0006264219 | 3990.337 | -0.0008751046 | -7906.72 | 0.270425 | 0.0007226257 | 6978.382 | -0.0004974046 | -2688.294 | 0.0007437281 | 5793.558 | -0.000768635 | -6189.362 | 0.0007437281 | 5793.558 | -0.000768635 | -6189.362 | 0.1125 | 0.00528929 | -48624.53 | -0.007998541 | -13.42187 | 0.003837802 | -35318.98 | -0.006049939 | -5654.934
0.2820625 | 0.0004881889 | 4187.809 | -0.000437467 | -3146.447 | 0.0005723244 | 3706.482 | -0.0007845386 | -7044.362 | 0.0005723244 | 3706.482 | -0.0007845386 | -7044.362 | 0.2820625 | 0.0006464854 | 6134.064 | -0.000438086 | -2459.329 | 0.000660354 | 5171.535 | -0.0006762676 | -5418.93 | 0.000660354 | 5171.535 | -0.0006762676 | -5418.93 | 0.11875 | 0.005279714 | -48791.31 | -0.008005943 | -109.7364 | 0.003836331 | -35345.61 | -0.006048595 | -5660.393
0.2937 | 0.000458151 | 3876.39 | -0.0004004159 | -2926.3 | 0.000524255 | 3482.981 | -0.0006964027 | -6188.666 | 0.000524255 | 3482.981 | -0.0006964027 | -6188.666 | 0.2937 | 0.000581415 | 5498.925 | -0.0003789801 | -2110.583 | 0.0005891479 | 4692.28 | -0.0005832381 | -4596.896 | 0.0005891479 | 4692.28 | -0.0005832381 | -4596.896 | 0.125 | 0.005269904 | -48580.59 | -0.007976501 | -8.291938 | 0.003835667 | -35354.95 | -0.006047187 | -5662.594
0.3067625 | 0.0004285298 | 3541.328 | -0.0003749815 | -2825.139 | 0.0004792528 | 3236.392 | -0.0006228981 | -5496.289 | 0.0004792528 | 3236.392 | -0.0006228981 | -5496.289 | 0.3067625 | 0.0005237118 | 4866.033 | -0.0003405777 | -1982 | 0.0005263074 | 4225.687 | -0.0005120401 | -4001.46 | 0.0005263074 | 4225.687 | -0.0005120401 | -4001.46 | 0.13125 | 0.005279714 | -48791.31 | -0.008005943 | -109.7364 | 0.003836331 | -35345.61 | -0.006048595 | -5660.393
0.319825 | 0.0004012328 | 3277.088 | -0.0003494704 | -2670.965 | 0.0004394045 | 3050.392 | -0.0005501685 | -4790.299 | 0.0004394045 | 3050.392 | -0.0005501685 | -4790.299 | 0.319825 | 0.0004738034 | 4382.036 | -0.0003020469 | -1765.265 | 0.0004724169 | 3865.298 | -0.0004413652 | -3374.879 | 0.0004724169 | 3865.298 | -0.0004413652 | -3374.879 | 0.1375 | 0.00528929 | -48624.53 | -0.007998541 | -13.42187 | 0.003837802 | -35318.98 | -0.006049939 | -5654.934
0.3343125 | 0.0003744907 | 3007.57 | -0.0003307372 | -2580.168 | 0.0004026279 | 2839.73 | -0.0004923476 | -4251.437 | 0.0004026279 | 2839.73 | -0.0004923476 | -4251.437 | 0.3343125 | 0.0004292755 | 3912.981 | -0.0002767077 | -1680.741 | 0.0004250392 | 3510.569 | -0.0003883378 | -2934.068 | 0.0004250392 | 3510.569 | -0.0003883378 | -2934.068 | 0.14375 | 0.005296395 | -48782.08 | -0.008033489 | -104.0212 | 0.003841065 | -35275.83 | -0.006054905 | -5649.207
0.3488 | 0.0003497482 | 2786.052 | -0.0003118674 | -2456.132 | 0.0003699965 | 2678.629 | -0.0004350567 | -3700.056 | 0.0003699965 | 2678.629 | -0.0004350567 | -3700.056 | 0.3488 | 0.0003902175 | 3542.647 | -0.0002511878 | -1539.404 | 0.0003840422 | 3232.436 | -0.0003356955 | -2470.268 | 0.0003840422 | 3232.436 | -0.0003356955 | -2470.268 | 0.15 | 0.0053004 | -48545.97 | -0.008027892 | -13.12687 | 0.003845635 | -35216.15 | -0.006060295 | -5640.211
0.3647125 | 0.0003256808 | 2569.189 | -0.0002959259 | -2355.992 | 0.0003400498 | 2495.161 | -0.0003910254 | -3297.374 | 0.0003400498 | 2495.161 | -0.0003910254 | -3297.374 | 0.3647125 | 0.0003550646 | 3192.663 | -0.0002328289 | -1465.399 | 0.0003478774 | 2954.701 | -0.0002969715 | -2154.636 | 0.0003478774 | 2954.701 | -0.0002969715 | -2154.636 | 0.15625 | 0.005320124 | -48732.28 | -0.008079871 | -107.787 | 0.00385228 | -35140 | -0.006069215 | -5630.088
0.380625 | 0.0003034058 | 2384.233 | -0.0002798451 | -2237.043 | 0.0003133214 | 2350.431 | -0.0003473681 | -2884.416 | 0.0003133214 | 2350.431 | -0.0003473681 | -2884.416 | 0.380625 | 0.0003238961 | 2906.982 | -0.0002142963 | -1357.283 | 0.0003162564 | 2731.884 | -0.0002584828 | -1821.953 | 0.0003162564 | 2731.884 | -0.0002584828 | -1821.953 | 0.1625 | 0.005339109 | -48514.45 | -0.008093997 | -11.81791 | 0.003860386 | -35045.1 | -0.006078515 | -5614.144
0.3979625 | 0.0002819395 | 2206.899 | -0.0002646149 | -2123.62 | 0.0002887852 | 2187.915 | -0.0003144286 | -2591.534 | 0.0002887852 | 2187.915 | -0.0003144286 | -2591.534 | 0.3979625 | 0.0002956753 | 2641.312 | -0.0001992381 | -1280.04 | 0.0002881719 | 2508.125 | -0.0002305001 | -1601.474 | 0.0002881719 | 2508.125 | -0.0002305001 | -1601.474 | 0.16875 | 0.00536618 | -48748.53 | -0.00815931 | -116.9107 | 0.003870947 | -34930.63 | -0.006090962 | -5596.715
0.4153 | 0.0002621157 | 2052.206 | -0.0002492878 | -1999.801 | 0.0002667189 | 2055.422 | -0.0002816949 | -2289.829 | 0.0002667189 | 2055.422 | -0.0002816949 | -2289.829 | 0.4153 | 0.0002704845 | 2418.705 | -0.0001840594 | -1182.787 | 0.0002633675 | 2324.162 | -0.0002026431 | -1368.183 | 0.0002633675 | 2324.162 | -0.0002026431 | -1368.183 | 0.175 | 0.005392158 | -48454.97 | -0.00818246 | -21.51395 | 0.003883086 | -34792.62 | -0.006103616 | -5570.775
0.4340625 | 0.0002432091 | 1903.913 | -0.0002342392 | -1879.056 | 0.0002463965 | 1911.018 | -0.000256953 | -2077.175 | 0.0002463965 | 1911.018 | -0.000256953 | -2077.175 | 0.4340625 | 0.0002476364 | 2212.587 | -0.000170675 | -1101.823 | 0.0002411841 | 2140.498 | -0.0001823375 | -1215.195 | 0.0002411841 | 2140.498 | -0.0001823375 | -1215.195 | 0.18125 | 0.005422279 | -48524.45 | -0.008255335 | -143.8462 | 0.003898156 | -34630.29 | -0.0061187 | -5545.18
0.452825 | 0.0002257991 | 1773.831 | -0.0002191417 | -1751.571 | 0.0002279856 | 1790.012 | -0.0002322904 | -1856.896 | 0.0002279856 | 1790.012 | -0.0002322904 | -1856.896 | 0.452825 | 0.0002271679 | 2037.373 | -0.0001572266 | -1008.304 | 0.0002214247 | 1986.35 | -0.0001620695 | -1052.193 | 0.0002214247 | 1986.35 | -0.0001620695 | -1052.193 | 0.1875 | 0.005453044 | -48271.09 | -0.008293122 | -30.78934 | 0.003914755 | -34436.82 | -0.00613351 | -5508.261
0.4730125 | 0.000209356 | 1647.44 | -0.0002045833 | -1632.329 | 0.0002109678 | 1662.666 | -0.0002132482 | -1698.528 | 0.0002109678 | 1662.666 | -0.0002132482 | -1698.528 | 0.4730125 | 0.0002086272 | 1874.224 | -0.0001450973 | -928.4439 | 0.0002036581 | 1834.719 | -0.000146994 | -943.6059 | 0.0002036581 | 1834.719 | -0.000146994 | -943.6059 | 0.19375 | 0.005485742 | -48385.07 | -0.008370128 | -149.0813 | 0.003933471 | -34224.2 | -0.006149034 | -5486.436
0.4932 | 0.0001942472 | 1537.311 | -0.0001900123 | -1507.296 | 0.0001954597 | 1553.864 | -0.0001942081 | -1533.594 | 0.0001954597 | 1553.864 | -0.0001942081 | -1533.594 | 0.4932 | 0.0001919859 | 1735.069 | -0.0001329447 | -839.457 | 0.0001877334 | 1705.553 | -0.0001319016 | -827.0135 | 0.0001877334 | 1705.553 | -0.0001319016 | -827.0135 | 0.2 | 0.005521207 | -48241.59 | -0.008425987 | -45.01565 | 0.003953472 | -33965.91 | -0.006163085 | -5445.378
0.5148125 | 0.0001800887 | 1428.377 | -0.0001764703 | -1396.75 | 0.0001810873 | 1442.904 | -0.000179023 | -1410.361 | 0.0001810873 | 1442.904 | -0.000179023 | -1410.361 | 0.5148125 | 0.0001769543 | 1604.127 | -0.000122134 | -765.6419 | 0.000173372 | 1580.779 | -0.0001202995 | -746.071 | 0.000173372 | 1580.779 | -0.0001202995 | -746.071 | 0.20625 | 0.005557853 | -48221.94 | -0.008502465 | -129.8094 | 0.003974971 | -33692.95 | -0.00617419 | -5436.068
0.536425 | 0.0001670895 | 1334.545 | -0.0001629355 | -1280.345 | 0.0001679338 | 1346.9 | -0.0001638088 | -1281.598 | 0.0001679338 | 1346.9 | -0.0001638088 | -1281.598 | 0.536425 | 0.0001634477 | 1492.886 | -0.0001113224 | -684.2024 | 0.0001604483 | 1473.523 | -0.0001086592 | -658.6988 | 0.0001604483 | 1473.523 | -0.0001086592 | -658.6988 | 0.2125 | 0.005601183 | -48068.83 | -0.00857085 | -56.7239 | 0.003997764 | -33349.95 | -0.006181641 | -5386.787
0.5594625 | 0.000154972 | 1240.304 | -0.0001507997 | -1182.419 | 0.0001557267 | 1251.24 | -0.0001512888 | -1181.338 | 0.0001557267 | 1251.24 | -0.0001512888 | -1181.338 | 0.5594625 | 0.0001512888 | 1387.147 | -0.0001019499 | -619.3415 | 0.000148789 | 1371.646 | -9.94002e-05 | -594.8342 | 0.000148789 | 1371.646 | -9.94002e-05 | -594.8342 | 0.21875 | 0.005637159 | -47830.89 | -0.008635005 | -114.2222 | 0.004022721 | -32995.05 | -0.006182364 | -5392.521
0.5825 | 0.00014384 | 1159.939 | -0.0001386773 | -1078.533 | 0.0001445199 | 1167.802 | -0.0001387377 | -1076.536 | 0.0001445199 | 1167.802 | -0.0001387377 | -1076.536 | 0.5825 | 0.0001403565 | 1297.972 | -9.258493e-05 | -547.6943 | 0.0001382771 | 1283.702 | -9.01043e-05 | -525.834 | 0.0001382771 | 1283.702 | -9.01043e-05 | -525.834 | 0.225 | 0.005685057 | -47806.76 | -0.008731411 | -121.9288 | 0.004048765 | -32562.97 | -0.006178219 | -5367.888
0.6069625 | 0.0001334919 | 1078.444 | -0.0001280961 | -994.1985 | 0.0001341136 | 1085.83 | -0.0001281801 | -992.4041 | 0.0001341136 | 1085.83 | -0.0001281801 | -992.4041 | 0.6069625 | 0.0001305532 | 1212.678 | -8.466247e-05 | -492.5428 | 0.0001288146 | 1201.298 | -8.252426e-05 | -473.2055 | 0.0001288146 | 1201.298 | -8.252426e-05 | -473.2055 | 0.228125 | 0.005700882 | -47468.59 | -0.008737644 | -102.5536 | 0.004062454 | -32352.6 | -0.00617456 | -5401.481
0.631425 | 0.0001239691 | 1009.322 | -0.0001175271 | -904.1267 | 0.0001245354 | 1013.92 | -0.0001176016 | -904.6057 | 0.0001245354 | 1013.92 | -0.0001176016 | -904.6057 | 0.631425 | 0.0001217399 | 1141.341 | -7.67481e-05 | -431.3407 | 0.0001202833 | 1130.152 | -7.491824e-05 | -416.49 | 0.0001202833 | 1130.152 | -7.491824e-05 | -416.49 | 0.23125 | 0.005721404 | -47619.74 | -0.008799634 | -200.3832 | 0.004076319 | -32132.22 | -0.006171488 | -5441.165
0.6573125 | 0.0001151239 | 938.9311 | -0.0001084496 | -832.5102 | 0.0001156376 | 943.7389 | -0.0001086009 | -832.9717 | 0.0001156376 | 943.7389 | -0.0001086009 | -832.9717 | 0.6573125 | 0.0001138771 | 1073.045 | -7.017404e-05 | -385.2493 | 0.0001126414 | 1064.211 | -6.864246e-05 | -372.157 | 0.0001126414 | 1064.211 | -6.864246e-05 | -372.157 | 0.234375 | 0.005740194 | -47118.53 | -0.008796159 | -66.58879 | 0.004090356 | -31922.72 | -0.006170673 | -5523.592
0.6832 | 0.0001069643 | 879.2436 | -9.938036e-05 | -755.6887 | 0.0001074275 | 881.8727 | -9.959054e-05 | -758.3951 | 0.0001074275 | 881.8727 | -9.959054e-05 | -758.3951 | 0.6832 | 0.0001068198 | 1016.455 | -6.360546e-05 | -333.8769 | 0.0001057657 | 1007.495 | -6.2352e-05 | -324.5532 | 0.0001057657 | 1007.495 | -6.2352e-05 | -324.5532 | 0.2375 | 0.005765253 | -47368.66 | -0.00887019 | -265.2798 | 0.004104495 | -31734.46 | -0.006172808 | -5646.24
0.7105125 | 9.938091e-05 | 818.4259 | -9.164624e-05 | -695.141 | 9.979534e-05 | 821.5963 | -9.189099e-05 | -697.1935 | 9.979534e-05 | 821.5963 | -9.189099e-05 | -697.1935 | 0.7105125 | 0.0001005732 | 962.5335 | -5.821845e-05 | -295.6217 | 9.965884e-05 | 955.4942 | -5.715929e-05 | -287.0242 | 9.965884e-05 | 955.4942 | -5.715929e-05 | -287.0242 | 0.2390625 | 0.005774449 | -46789.89 | -0.008822923 | 59.74306 | 0.004111506 | -31651.55 | -0.006176782 | -5732.722
0.737825 | 9.236589e-05 | 766.6667 | -8.391707e-05 | -630.0775 | 9.273475e-05 | 768.2053 | -8.418933e-05 | -633.6187 | 9.273475e-05 | 768.2053 | -8.418933e-05 | -633.6187 | 0.737825 | 9.499124e-05 | 918.4248 | -5.283423e-05 | -252.8422 | 9.419162e-05 | 911.1686 | -5.195963e-05 | -246.8329 | 9.419162e-05 | 911.1686 | -5.195963e-05 | -246.8329 | 0.240625 | 0.005786139 | -47244.87 | -0.008891242 | -352.0183 | 0.00411849 | -31586.62 | -0.006182272 | -5840.724
0.7665625 | 8.583711e-05 | 713.9882 | -7.733318e-05 | -578.8602 | 8.616342e-05 | 716.1515 | -7.760064e-05 | -581.4017 | 8.616342e-05 | 716.1515 | -7.760064e-05 | -581.4017 | 0.7665625 | 9.011705e-05 | 876.8671 | -4.846786e-05 | -221.1839 | 8.940469e-05 | 871.1322 | -4.770326e-05 | -215.2164 | 8.940469e-05 | 871.1322 | -4.770326e-05 | -215.2164 | 0.2421875 | 0.005794787 | -46492.4 | -0.008848693 | 154.3569 | 0.004125397 | -31528.65 | -0.00619072 | -5964.517
0.7953 | 7.978026e-05 | 668.888 | -7.075225e-05 | -523.8274 | 8.006773e-05 | 669.8125 | -7.101345e-05 | -527.2503 | 8.006773e-05 | 669.8125 | -7.101345e-05 | -527.2503 | 0.7953 | 8.580295e-05 | 843.6158 | -4.41025e-05 | -185.6653 | 8.51619e-05 | 837.6093 | -4.344382e-05 | -181.3736 | 8.51619e-05 | 837.6093 | -4.344382e-05 | -181.3736 | 0.24375 | 0.005806409 | -47067.67 | -0.00891212 | -290.9639 | 0.004132224 | -31498.23 | -0.006201315 | -6120.381
0.8254625 | 7.413311e-05 | 623.0605 | -6.513632e-05 | -480.4141 | 7.438545e-05 | 624.5735 | -6.537523e-05 | -482.7933 | 7.438545e-05 | 624.5735 | -6.537523e-05 | -482.7933 | 0.8254625 | 8.212784e-05 | 812.9481 | -4.061835e-05 | -159.6078 | 8.15399e-05 | 808.1182 | -4.001763e-05 | -155.0197 | 8.15399e-05 | 808.1182 | -4.001763e-05 | -155.0197 | 0.2453125 | 0.00581645 | -45984.09 | -0.008861034 | 417.8167 | 0.004138873 | -31476.39 | -0.006215358 | -6293.076
0.855625 | 6.887938e-05 | 583.555 | -5.952251e-05 | -433.8126 | 6.909999e-05 | 584.0944 | -5.973959e-05 | -436.7412 | 6.909999e-05 | 584.0944 | -5.973959e-05 | -436.7412 | 0.855625 | 7.893873e-05 | 789.473 | -3.71343e-05 | -130.2095 | 7.839333e-05 | 784.3071 | -3.658962e-05 | -126.7384 | 7.839333e-05 | 784.3071 | -3.658962e-05 | -126.7384 | 0.246875 | 0.005830455 | -46884.47 | -0.009024379 | -108.9227 | 0.00414538 | -31482.54 | -0.006231702 | -6497.729
0.8872125 | 6.39717e-05 | 543.4738 | -5.471943e-05 | -396.9526 | 6.416417e-05 | 544.5302 | -5.491157e-05 | -398.9436 | 6.416417e-05 | 544.5302 | -5.491157e-05 | -398.9436 | 0.8872125 | 7.635252e-05 | 768.7378 | -3.443522e-05 | -109.0677 | 7.583692e-05 | 764.4727 | -3.391987e-05 | -105.1643 | 7.583692e-05 | 764.4727 | -3.391987e-05 | -105.1643 | 0.2476562 | 0.005830768 | -45821.31 | -0.008982859 | 403.5025 | 0.00414847 | -31496.29 | -0.006241291 | -6612.993
0.9188 | 5.939383e-05 | 508.6831 | -4.991824e-05 | -357.4301 | 5.956095e-05 | 508.9498 | -5.008619e-05 | -359.8182 | 5.956095e-05 | 508.9498 | -5.008619e-05 | -359.8182 | 0.9188 | 7.420483e-05 | 754.4585 | -3.173582e-05 | -84.94205 | 7.371156e-05 | 749.7803 | -3.124813e-05 | -81.84784 | 7.371156e-05 | 749.7803 | -3.124813e-05 | -81.84784 | 0.2484375 | 0.005832338 | -46918.76 | -0.009187019 | 135.6202 | 0.004151526 | -31518.57 | -0.006251303 | -6737.121
0.9518125 | 5.510991e-05 | 473.4355 | -4.580114e-05 | -326.1138 | 5.525468e-05 | 474.1479 | -4.594742e-05 | -327.7075 | 5.525468e-05 | 474.1479 | -4.594742e-05 | -327.7075 | 0.9518125 | 7.265715e-05 | 743.2188 | -2.976869e-05 | -68.33287 | 7.217654e-05 | 739.2283 | -2.929717e-05 | -64.77932 | 7.217654e-05 | 739.2283 | -2.929717e-05 | -64.77932 | 0.2492187 | 0.005820983 | -44593.44 | -0.009204554 | 1892.783 | 0.004154472 | -31543.7 | -0.006262146 | -6865.19
0.984825 | 5.110437e-05 | 442.643 | -4.168586e-05 | -292.5625 | 5.122899e-05 | 442.7025 | -4.181092e-05 | -294.4814 | 5.122899e-05 | 442.7025 | -4.181092e-05 | -294.4814 | 0.984825 | 7.15253e-05 | 738.0621 | -2.780066e-05 | -48.92831 | 7.105171e-05 | 733.5605 | -2.734361e-05 | -46.05609 | 7.105171e-05 | 733.5605 | -2.734361e-05 | -46.05609 | 0.25 | 0.005818513 | -48600.58 | -0.009764891 | -1132.952 | 0.004157413 | -31560.81 | -0.006273495 | -6986.656
1.019263 | 4.735049e-05 | 411.4919 | -3.815172e-05 | -265.9684 | 4.745737e-05 | 411.941 | -3.825937e-05 | -267.2192 | 4.745737e-05 | 411.941 | -3.825937e-05 | -267.2192 | 1.019263 | 7.102686e-05 | 736.4313 | -2.655723e-05 | -36.75766 | 7.055245e-05 | 732.4183 | -2.611991e-05 | -33.54682 | 7.055245e-05 | 732.4183 | -2.611991e-05 | -33.54682
1.0537 | 4.383352e-05 | 384.121 | -3.461948e-05 | -237.4863 | 4.392435e-05 | 384.0229 | -3.470975e-05 | -239.0193 | 4.392435e-05 | 384.0229 | -3.470975e-05 | -239.0193 | 1.0537 | 7.094684e-05 | 740.8907 | -2.531174e-05 | -21.79592 | 7.046728e-05 | 736.1996 | -2.489515e-05 | -19.38633 | 7.046728e-05 | 736.1996 | -2.489515e-05 | -19.38633
1.089562 | 4.053448e-05 | 356.483 | -3.158419e-05 | -214.9354 | 4.061109e-05 | 356.7252 | -3.166157e-05 | -215.9133 | 4.061109e-05 | 356.7252 | -3.166157e-05 | -215.9133 | 1.089562 | 7.157727e-05 | 749.6235 | -2.483979e-05 | -14.31872 | 7.108695e-05 | 745.1943 | -2.446855e-05 | -11.92147 | 7.108695e-05 | 745.1943 | -2.446855e-05 | -11.92147
1.125425 | 3.743878e-05 | 332.0825 | -2.855009e-05 | -190.7676 | 3.75025e-05 | 331.8523 | -2.861201e-05 | -191.9932 | 3.75025e-05 | 331.8523 | -2.861201e-05 | -191.9932 | 1.125425 | 7.265603e-05 | 764.8497 | -2.437343e-05 | -3.944654 | 7.215261e-05 | 759.3463 | -2.407029e-05 | -3.057536 | 7.215261e-05 | 759.3463 | -2.407029e-05 | -3.057536
1.162712 | 3.453402e-05 | 307.4921 | -2.594545e-05 | -171.7054 | 3.458637e-05 | 307.597 | -2.600363e-05 | -172.4762 | 3.458637e-05 | 307.597 | -2.600363e-05 | -172.4762 | 1.162712 | 7.457373e-05 | 785.3273 | -2.484211e-05 | -2.375074 | 7.405938e-05 | 780.0164 | -2.455448e-05 | -1.331696 | 7.405938e-05 | 780.0164 | -2.455448e-05 | -1.331696
1.2 | 3.179124e-05 | 285.7058 | -2.331281e-05 | -150.9005 | 3.183326e-05 | 285.2926 | -2.335558e-05 | -151.9856 | 3.183326e-05 | 285.2926 | -2.335558e-05 | -151.9856 | 1.2 | 7.697545e-05 | 813.3097 | -2.532264e-05 | 2.770367 | 7.646331e-05 | 806.5888 | -2.502927e-05 | 2.431787 | 7.646331e-05 | 806.5888 | -2.502927e-05 | 2.431787

## Sub 7 1.2% 10 ksi I
0.125
Group 2, Condition 3 (IFF) Sequence Step 1 - IFF 1.2%
PATHS ALONG Y-DIRECTION (L) | [12 empty] | PATHS ALONG X-DIRECTION (T) | [12 empty] | PATHS ALONG Z-DIRECTION (THROUGH THICKNESS)
| Midplane |  | Midplane |  | Entry |  | Entry |  | Exit |  | Exit |  |  | Midplane |  | Midplane |  | Entry |  | Entry |  | Exit |  | Exit |  |  | At bore |  | At bore |  | 0.02" away from bore |  | 0.02" away from bore
| Hoop |  | Radial |  | Hoop |  | Radial |  | Hoop |  | Radial |  |  | Hoop |  | Radial |  | Hoop |  | Radial |  | Hoop |  | Radial |  |  | Hoop |  | Radial |  | Hoop |  | Radial
Radial | Strain | Stress | Strain | Stress | Strain | Stress | Strain | Stress | Strain | Stress | Strain | Stress | Radial | Strain | Stress | Strain | Stress | Strain | Stress | Strain | Stress | Strain | Stress | Strain | Stress | z coordinate | Strain | Stress | Strain | Stress | Strain | Stress | Strain | Stress
dim, in | in/in | psi | in/in | psi | in/in | psi | in/in | psi | in/in | psi | in/in | psi | dim, in | in/in | psi | in/in | psi | in/in | psi | in/in | psi | in/in | psi | in/in | psi | in | in/in | psi | in/in | psi | in/in | psi | in/in | psi
0 | [33 empty] | 0
nan | [33 empty] | nan
nan | [33 empty] | nan
nan | [33 empty] | nan
nan | [33 empty] | nan
nan | [33 empty] | nan
nan | [33 empty] | nan
nan | [33 empty] | nan
nan | [33 empty] | nan
nan | [33 empty] | nan
nan | [33 empty] | nan
nan | [33 empty] | nan
nan | [33 empty] | nan
nan | [33 empty] | nan
nan | [33 empty] | nan
nan | [33 empty] | nan
nan | [33 empty] | nan
nan | [33 empty] | nan
nan | [33 empty] | nan
nan | [33 empty] | nan
nan | [33 empty] | nan
nan | [33 empty] | nan
nan | [33 empty] | nan
nan | [33 empty] | nan
nan | [33 empty] | nan
nan | [33 empty] | nan
nan | [33 empty] | nan
nan | [33 empty] | nan
nan | [33 empty] | nan
nan | [33 empty] | nan
nan | [33 empty] | nan
nan | [33 empty] | nan
nan | [33 empty] | nan
nan | [33 empty] | nan
nan | [33 empty] | nan
nan | [33 empty] | nan
nan | [33 empty] | nan
nan | [33 empty] | nan
nan | [33 empty] | nan
nan | [33 empty] | nan
nan | [33 empty] | nan
nan | [33 empty] | nan
nan | [33 empty] | nan
nan | [33 empty] | nan
nan | [33 empty] | nan
nan | [33 empty] | nan
nan | [33 empty] | nan
nan | [33 empty] | nan
nan | [33 empty] | nan
nan | [33 empty] | nan
nan | [33 empty] | nan
nan | [33 empty] | nan
nan | [33 empty] | nan
nan | [33 empty] | nan
nan | [33 empty] | nan
nan | [33 empty] | nan
nan | [33 empty] | nan
nan | [33 empty] | nan

## Sub 7 1.2% 10 ksi L
0.125
Group 2, Condition 3 (IFF) Sequence Step 1 - IFF 1.2%
PATHS ALONG Y-DIRECTION (L) | [12 empty] | PATHS ALONG X-DIRECTION (T) | [12 empty] | PATHS ALONG Z-DIRECTION (THROUGH THICKNESS)
| Midplane |  | Midplane |  | Entry |  | Entry |  | Exit |  | Exit |  |  | Midplane |  | Midplane |  | Entry |  | Entry |  | Exit |  | Exit |  |  | At bore |  | At bore |  | 0.02" away from bore |  | 0.02" away from bore
| Hoop |  | Radial |  | Hoop |  | Radial |  | Hoop |  | Radial |  |  | Hoop |  | Radial |  | Hoop |  | Radial |  | Hoop |  | Radial |  |  | Hoop |  | Radial |  | Hoop |  | Radial
Radial | Strain | Stress | Strain | Stress | Strain | Stress | Strain | Stress | Strain | Stress | Strain | Stress | Radial | Strain | Stress | Strain | Stress | Strain | Stress | Strain | Stress | Strain | Stress | Strain | Stress | z coordinate | Strain | Stress | Strain | Stress | Strain | Stress | Strain | Stress
dim, in | in/in | psi | in/in | psi | in/in | psi | in/in | psi | in/in | psi | in/in | psi | dim, in | in/in | psi | in/in | psi | in/in | psi | in/in | psi | in/in | psi | in/in | psi | in | in/in | psi | in/in | psi | in/in | psi | in/in | psi
0 | [33 empty] | 0
nan | [33 empty] | nan
nan | [33 empty] | nan
nan | [33 empty] | nan
nan | [33 empty] | nan
nan | [33 empty] | nan
nan | [33 empty] | nan
nan | [33 empty] | nan
nan | [33 empty] | nan
nan | [33 empty] | nan
nan | [33 empty] | nan
nan | [33 empty] | nan
nan | [33 empty] | nan
nan | [33 empty] | nan
nan | [33 empty] | nan
nan | [33 empty] | nan
nan | [33 empty] | nan
nan | [33 empty] | nan
nan | [33 empty] | nan
nan | [33 empty] | nan
nan | [33 empty] | nan
nan | [33 empty] | nan
nan | [33 empty] | nan
nan | [33 empty] | nan
nan | [33 empty] | nan
nan | [33 empty] | nan
nan | [33 empty] | nan
nan | [33 empty] | nan
nan | [33 empty] | nan
nan | [33 empty] | nan
nan | [33 empty] | nan
nan | [33 empty] | nan
nan | [33 empty] | nan
nan | [33 empty] | nan
nan | [33 empty] | nan
nan | [33 empty] | nan
nan | [33 empty] | nan
nan | [33 empty] | nan
nan | [33 empty] | nan
nan | [33 empty] | nan
nan | [33 empty] | nan
nan | [33 empty] | nan
nan | [33 empty] | nan
nan | [33 empty] | nan
nan | [33 empty] | nan
nan | [33 empty] | nan
nan | [33 empty] | nan
nan | [33 empty] | nan
nan | [33 empty] | nan
nan | [33 empty] | nan
nan | [33 empty] | nan
nan | [33 empty] | nan
nan | [33 empty] | nan
nan | [33 empty] | nan
nan | [33 empty] | nan
nan | [33 empty] | nan
nan | [33 empty] | nan
nan | [33 empty] | nan

## Sub 7 1.2% 10 ksi U
0.125
Group 2, Condition 3 (IFF) Sequence Step 2 - remove IFF 1.2%
PATHS ALONG Y-DIRECTION (L) | [12 empty] | PATHS ALONG X-DIRECTION (T) | [12 empty] | PATHS ALONG Z-DIRECTION (THROUGH THICKNESS)
| Midplane |  | Midplane |  | Entry |  | Entry |  | Exit |  | Exit |  |  | Midplane |  | Midplane |  | Entry |  | Entry |  | Exit |  | Exit |  |  | At bore |  | At bore |  | 0.02" away from bore |  | 0.02" away from bore
| Hoop |  | Radial |  | Hoop |  | Radial |  | Hoop |  | Radial |  |  | Hoop |  | Radial |  | Hoop |  | Radial |  | Hoop |  | Radial |  |  | Hoop |  | Radial |  | Hoop |  | Radial
Radial | Strain | Stress | Strain | Stress | Strain | Stress | Strain | Stress | Strain | Stress | Strain | Stress | Radial | Strain | Stress | Strain | Stress | Strain | Stress | Strain | Stress | Strain | Stress | Strain | Stress | z coordinate | Strain | Stress | Strain | Stress | Strain | Stress | Strain | Stress
dim, in | in/in | psi | in/in | psi | in/in | psi | in/in | psi | in/in | psi | in/in | psi | dim, in | in/in | psi | in/in | psi | in/in | psi | in/in | psi | in/in | psi | in/in | psi | in | in/in | psi | in/in | psi | in/in | psi | in/in | psi
0 | [33 empty] | 0
nan | [33 empty] | nan
nan | [33 empty] | nan
nan | [33 empty] | nan
nan | [33 empty] | nan
nan | [33 empty] | nan
nan | [33 empty] | nan
nan | [33 empty] | nan
nan | [33 empty] | nan
nan | [33 empty] | nan
nan | [33 empty] | nan
nan | [33 empty] | nan
nan | [33 empty] | nan
nan | [33 empty] | nan
nan | [33 empty] | nan
nan | [33 empty] | nan
nan | [33 empty] | nan
nan | [33 empty] | nan
nan | [33 empty] | nan
nan | [33 empty] | nan
nan | [33 empty] | nan
nan | [33 empty] | nan
nan | [33 empty] | nan
nan | [33 empty] | nan
nan | [33 empty] | nan
nan | [33 empty] | nan
nan | [33 empty] | nan
nan | [33 empty] | nan
nan | [33 empty] | nan
nan | [33 empty] | nan
nan | [33 empty] | nan
nan | [33 empty] | nan
nan | [33 empty] | nan
nan | [33 empty] | nan
nan | [33 empty] | nan
nan | [33 empty] | nan
nan | [33 empty] | nan
nan | [33 empty] | nan
nan | [33 empty] | nan
nan | [33 empty] | nan
nan | [33 empty] | nan
nan | [33 empty] | nan
nan | [33 empty] | nan
nan | [33 empty] | nan
nan | [33 empty] | nan
nan | [33 empty] | nan
nan | [33 empty] | nan
nan | [33 empty] | nan
nan | [33 empty] | nan
nan | [33 empty] | nan
nan | [33 empty] | nan
nan | [33 empty] | nan
nan | [33 empty] | nan
nan | [33 empty] | nan
nan | [33 empty] | nan
nan | [33 empty] | nan
nan | [33 empty] | nan
nan | [33 empty] | nan

## Sub 7 1.2% 10 ksi R
0.125
Group 2, Condition 3 (IFF) Sequence Step 2 - remove IFF 1.2%
PATHS ALONG Y-DIRECTION (L) | [12 empty] | PATHS ALONG X-DIRECTION (T) | [12 empty] | PATHS ALONG Z-DIRECTION (THROUGH THICKNESS)
| Midplane |  | Midplane |  | Entry |  | Entry |  | Exit |  | Exit |  |  | Midplane |  | Midplane |  | Entry |  | Entry |  | Exit |  | Exit |  |  | At bore |  | At bore |  | 0.02" away from bore |  | 0.02" away from bore
| Hoop |  | Radial |  | Hoop |  | Radial |  | Hoop |  | Radial |  |  | Hoop |  | Radial |  | Hoop |  | Radial |  | Hoop |  | Radial |  |  | Hoop |  | Radial |  | Hoop |  | Radial
Radial | Strain | Stress | Strain | Stress | Strain | Stress | Strain | Stress | Strain | Stress | Strain | Stress | Radial | Strain | Stress | Strain | Stress | Strain | Stress | Strain | Stress | Strain | Stress | Strain | Stress | z coordinate | Strain | Stress | Strain | Stress | Strain | Stress | Strain | Stress
dim, in | in/in | psi | in/in | psi | in/in | psi | in/in | psi | in/in | psi | in/in | psi | dim, in | in/in | psi | in/in | psi | in/in | psi | in/in | psi | in/in | psi | in/in | psi | in | in/in | psi | in/in | psi | in/in | psi | in/in | psi
0 | [33 empty] | 0
nan | [33 empty] | nan
nan | [33 empty] | nan
nan | [33 empty] | nan
nan | [33 empty] | nan
nan | [33 empty] | nan
nan | [33 empty] | nan
nan | [33 empty] | nan
nan | [33 empty] | nan
nan | [33 empty] | nan
nan | [33 empty] | nan
nan | [33 empty] | nan
nan | [33 empty] | nan
nan | [33 empty] | nan
nan | [33 empty] | nan
nan | [33 empty] | nan
nan | [33 empty] | nan
nan | [33 empty] | nan
nan | [33 empty] | nan
nan | [33 empty] | nan
nan | [33 empty] | nan
nan | [33 empty] | nan
nan | [33 empty] | nan
nan | [33 empty] | nan
nan | [33 empty] | nan
nan | [33 empty] | nan
nan | [33 empty] | nan
nan | [33 empty] | nan
nan | [33 empty] | nan
nan | [33 empty] | nan
nan | [33 empty] | nan
nan | [33 empty] | nan
nan | [33 empty] | nan
nan | [33 empty] | nan
nan | [33 empty] | nan
nan | [33 empty] | nan
nan | [33 empty] | nan
nan | [33 empty] | nan
nan | [33 empty] | nan
nan | [33 empty] | nan
nan | [33 empty] | nan
nan | [33 empty] | nan
nan | [33 empty] | nan
nan | [33 empty] | nan
nan | [33 empty] | nan
nan | [33 empty] | nan
nan | [33 empty] | nan
nan | [33 empty] | nan
nan | [33 empty] | nan
nan | [33 empty] | nan
nan | [33 empty] | nan
nan | [33 empty] | nan
nan | [33 empty] | nan
nan | [33 empty] | nan
nan | [33 empty] | nan
nan | [33 empty] | nan
nan | [33 empty] | nan
nan | [33 empty] | nan

## Sub 8 1.2% 10 ksi I
0.125
Group 2, Condition 3 (IFF) Sequence Step 1 - IFF 1.2%
PATHS ALONG Y-DIRECTION (L) | [12 empty] | PATHS ALONG X-DIRECTION (T) | [12 empty] | PATHS ALONG Z-DIRECTION (THROUGH THICKNESS)
| Midplane |  | Midplane |  | Entry |  | Entry |  | Exit |  | Exit |  |  | Midplane |  | Midplane |  | Entry |  | Entry |  | Exit |  | Exit |  |  | At bore |  | At bore |  | 0.02" away from bore |  | 0.02" away from bore
| Hoop |  | Radial |  | Hoop |  | Radial |  | Hoop |  | Radial |  |  | Hoop |  | Radial |  | Hoop |  | Radial |  | Hoop |  | Radial |  |  | Hoop |  | Radial |  | Hoop |  | Radial
Radial | Strain | Stress | Strain | Stress | Strain | Stress | Strain | Stress | Strain | Stress | Strain | Stress | Radial | Strain | Stress | Strain | Stress | Strain | Stress | Strain | Stress | Strain | Stress | Strain | Stress | z coordinate | Strain | Stress | Strain | Stress | Strain | Stress | Strain | Stress
dim, in | in/in | psi | in/in | psi | in/in | psi | in/in | psi | in/in | psi | in/in | psi | dim, in | in/in | psi | in/in | psi | in/in | psi | in/in | psi | in/in | psi | in/in | psi | in | in/in | psi | in/in | psi | in/in | psi | in/in | psi
0 | [12 empty] | 0.125 |  | -14016.08 | [10 empty] | 0 |  | 66204.8 |  |  |  | 32581.72 |  | 0
nan | [12 empty] | 0.13 |  | -10266.38 | [10 empty] | 0.003670681 |  | 64774.79 |  |  |  | 20362.3 |  | nan
nan | [12 empty] | 0.135 |  | -10963.06 | [10 empty] | 0.0087911 |  | 49478.05 |  |  |  | 12915.02 |  | nan
nan | [12 empty] | 0.14 |  | -9156.615 | [10 empty] | 0.01593383 |  | 25486.59 |  |  |  | 7511.319 |  | nan
nan | [12 empty] | 0.145 |  | -6016.102 | [10 empty] | 0.02589759 |  | 17656.48 |  |  |  | 1092.796 |  | nan
nan | [12 empty] | 0.15 |  | -2140.66 | [10 empty] | 0.03979655 |  | -7764.2 |  |  |  | -608.2582 |  | nan
nan | [12 empty] | 0.155 |  | 1705.117 | [10 empty] | 0.05918491 |  | -15373.53 |  |  |  | -8385.23 |  | nan
nan | [12 empty] | 0.16 |  | 5693.312 | [10 empty] | 0.08623071 |  | -5227.798 |  |  |  | -16557.29 |  | nan
nan | [12 empty] | 0.165 |  | 9128.836 | [10 empty] | 0.125 |  | -14016.08 |  |  |  | -6016.102 |  | nan
nan | [12 empty] | 0.17 |  | 12452.58 | [10 empty] | 0.1765864 |  | 7648.812 |  |  |  | 8410.163 |  | nan
nan | [12 empty] | 0.175 |  | 14621.08 | [10 empty] | 0.25 |  | 6510.482 |  |  |  | 18742.43 |  | nan
nan | [12 empty] | 0.18 |  | 15835.89 | [18 empty] | nan
nan | [12 empty] | 0.185 |  | 17339.82 | [18 empty] | nan
nan | [12 empty] | 0.19 |  | 19318.6 | [18 empty] | nan
nan | [12 empty] | 0.195 |  | 21764.71 | [18 empty] | nan
nan | [12 empty] | 0.2 |  | 24710.18 | [18 empty] | nan
nan | [12 empty] | 0.205 |  | 25195.92 | [18 empty] | nan
nan | [12 empty] | 0.21 |  | 23817.38 | [18 empty] | nan
nan | [12 empty] | 0.215 |  | 22569.39 | [18 empty] | nan
nan | [12 empty] | 0.22 |  | 21421.2 | [18 empty] | nan
nan | [12 empty] | 0.225 |  | 20364.39 | [18 empty] | nan
nan | [12 empty] | 0.23 |  | 19390.77 | [18 empty] | nan
nan | [12 empty] | 0.235 |  | 18492.29 | [18 empty] | nan
nan | [12 empty] | 0.24 |  | 17665.94 | [18 empty] | nan
nan | [12 empty] | 0.245 |  | 16908.62 | [18 empty] | nan
nan | [12 empty] | 0.25 |  | 16245.58 | [18 empty] | nan
nan | [12 empty] | 0.2645551 |  | 14188.38 | [18 empty] | nan
nan | [12 empty] | 0.2798229 |  | 12484.25 | [18 empty] | nan
nan | [12 empty] | 0.2958383 |  | 11227.2 | [18 empty] | nan
nan | [12 empty] | 0.3126378 |  | 10111.25 | [18 empty] | nan
nan | [12 empty] | 0.3302599 |  | 9115.045 | [18 empty] | nan
nan | [12 empty] | 0.3487449 |  | 8235.252 | [18 empty] | nan
nan | [12 empty] | 0.368135 |  | 7454.456 | [18 empty] | nan
nan | [12 empty] | 0.3884745 |  | 6759.176 | [18 empty] | nan
nan | [12 empty] | 0.4098099 |  | 6137.826 | [18 empty] | nan
nan | [12 empty] | 0.43219 |  | 5581.069 | [18 empty] | nan
nan | [12 empty] | 0.4556659 |  | 5081.306 | [18 empty] | nan
nan | [12 empty] | 0.4802912 |  | 4632.391 | [18 empty] | nan
nan | [12 empty] | 0.5061224 |  | 4229.345 | [18 empty] | nan
nan | [12 empty] | 0.5332183 |  | 3868.091 | [18 empty] | nan
nan | [12 empty] | 0.561641 |  | 3545.272 | [18 empty] | nan
nan | [12 empty] | 0.5914554 |  | 3258.072 | [18 empty] | nan
nan | [12 empty] | 0.6227296 |  | 3004.113 | [18 empty] | nan
nan | [12 empty] | 0.6555352 |  | 2781.364 | [18 empty] | nan
nan | [12 empty] | 0.689947 |  | 2588.11 | [18 empty] | nan
nan | [12 empty] | 0.7260438 |  | 2422.941 | [18 empty] | nan
nan | [12 empty] | 0.763908 |  | 2284.792 | [18 empty] | nan
nan | [12 empty] | 0.8036262 |  | 2173.009 | [18 empty] | nan
nan | [12 empty] | 0.8452892 |  | 2087.464 | [18 empty] | nan
nan | [12 empty] | 0.8889923 |  | 2028.714 | [18 empty] | nan
nan | [12 empty] | 0.9348351 |  | 1998.225 | [18 empty] | nan
nan | [12 empty] | 0.9829227 |  | 1998.69 | [18 empty] | nan
nan | [12 empty] | 1.0333648 |  | 2034.467 | [18 empty] | nan
nan | [12 empty] | 1.0862768 |  | 2112.142 | [18 empty] | nan
nan | [12 empty] | 1.1417796 |  | 2241.505 | [18 empty] | nan
nan | [12 empty] | 1.2 |  | 2432.333 | [18 empty] | nan
nan

## Sub 8 1.2% 10 ksi L
0.125
Group 2, Condition 3 (IFF) Sequence Step 1 - IFF 1.2%
PATHS ALONG Y-DIRECTION (L) | [12 empty] | PATHS ALONG X-DIRECTION (T) | [12 empty] | PATHS ALONG Z-DIRECTION (THROUGH THICKNESS)
| Midplane |  | Midplane |  | Entry |  | Entry |  | Exit |  | Exit |  |  | Midplane |  | Midplane |  | Entry |  | Entry |  | Exit |  | Exit |  |  | At bore |  | At bore |  | 0.02" away from bore |  | 0.02" away from bore
| Hoop |  | Radial |  | Hoop |  | Radial |  | Hoop |  | Radial |  |  | Hoop |  | Radial |  | Hoop |  | Radial |  | Hoop |  | Radial |  |  | Hoop |  | Radial |  | Hoop |  | Radial
Radial | Strain | Stress | Strain | Stress | Strain | Stress | Strain | Stress | Strain | Stress | Strain | Stress | Radial | Strain | Stress | Strain | Stress | Strain | Stress | Strain | Stress | Strain | Stress | Strain | Stress | z coordinate | Strain | Stress | Strain | Stress | Strain | Stress | Strain | Stress
dim, in | in/in | psi | in/in | psi | in/in | psi | in/in | psi | in/in | psi | in/in | psi | dim, in | in/in | psi | in/in | psi | in/in | psi | in/in | psi | in/in | psi | in/in | psi | in | in/in | psi | in/in | psi | in/in | psi | in/in | psi
0 | [33 empty] | 0
nan | [33 empty] | nan
nan | [33 empty] | nan
nan | [33 empty] | nan
nan | [33 empty] | nan
nan | [33 empty] | nan
nan | [33 empty] | nan
nan | [33 empty] | nan
nan | [33 empty] | nan
nan | [33 empty] | nan
nan | [33 empty] | nan
nan | [33 empty] | nan
nan | [33 empty] | nan
nan | [33 empty] | nan
nan | [33 empty] | nan
nan | [33 empty] | nan
nan | [33 empty] | nan
nan | [33 empty] | nan
nan | [33 empty] | nan
nan | [33 empty] | nan
nan | [33 empty] | nan
nan | [33 empty] | nan
nan | [33 empty] | nan
nan | [33 empty] | nan
nan | [33 empty] | nan
nan | [33 empty] | nan
nan | [33 empty] | nan
nan | [33 empty] | nan
nan | [33 empty] | nan
nan | [33 empty] | nan
nan | [33 empty] | nan
nan | [33 empty] | nan
nan | [33 empty] | nan
nan | [33 empty] | nan
nan | [33 empty] | nan
nan | [33 empty] | nan
nan | [33 empty] | nan
nan | [33 empty] | nan
nan | [33 empty] | nan
nan | [33 empty] | nan
nan | [33 empty] | nan
nan | [33 empty] | nan
nan | [33 empty] | nan
nan | [33 empty] | nan
nan | [33 empty] | nan
nan | [33 empty] | nan
nan | [33 empty] | nan
nan | [33 empty] | nan
nan | [33 empty] | nan
nan | [33 empty] | nan
nan | [33 empty] | nan
nan | [33 empty] | nan
nan | [33 empty] | nan
nan | [33 empty] | nan
nan | [33 empty] | nan
nan | [33 empty] | nan
nan | [33 empty] | nan
nan | [33 empty] | nan

## Sub 8 1.2% 10 ksi U
0.125
Group 2, Condition 3 (IFF) Sequence Step 2 - remove IFF 1.2%
PATHS ALONG Y-DIRECTION (L) | [12 empty] | PATHS ALONG X-DIRECTION (T) | [12 empty] | PATHS ALONG Z-DIRECTION (THROUGH THICKNESS)
| Midplane |  | Midplane |  | Entry |  | Entry |  | Exit |  | Exit |  |  | Midplane |  | Midplane |  | Entry |  | Entry |  | Exit |  | Exit |  |  | At bore |  | At bore |  | 0.02" away from bore |  | 0.02" away from bore
| Hoop |  | Radial |  | Hoop |  | Radial |  | Hoop |  | Radial |  |  | Hoop |  | Radial |  | Hoop |  | Radial |  | Hoop |  | Radial |  |  | Hoop |  | Radial |  | Hoop |  | Radial
Radial | Strain | Stress | Strain | Stress | Strain | Stress | Strain | Stress | Strain | Stress | Strain | Stress | Radial | Strain | Stress | Strain | Stress | Strain | Stress | Strain | Stress | Strain | Stress | Strain | Stress | z coordinate | Strain | Stress | Strain | Stress | Strain | Stress | Strain | Stress
dim, in | in/in | psi | in/in | psi | in/in | psi | in/in | psi | in/in | psi | in/in | psi | dim, in | in/in | psi | in/in | psi | in/in | psi | in/in | psi | in/in | psi | in/in | psi | in | in/in | psi | in/in | psi | in/in | psi | in/in | psi
0 | [33 empty] | 0
nan | [33 empty] | nan
nan | [33 empty] | nan
nan | [33 empty] | nan
nan | [33 empty] | nan
nan | [33 empty] | nan
nan | [33 empty] | nan
nan | [33 empty] | nan
nan | [33 empty] | nan
nan | [33 empty] | nan
nan | [33 empty] | nan
nan | [33 empty] | nan
nan | [33 empty] | nan
nan | [33 empty] | nan
nan | [33 empty] | nan
nan | [33 empty] | nan
nan | [33 empty] | nan
nan | [33 empty] | nan
nan | [33 empty] | nan
nan | [33 empty] | nan
nan | [33 empty] | nan
nan | [33 empty] | nan
nan | [33 empty] | nan
nan | [33 empty] | nan
nan | [33 empty] | nan
nan | [33 empty] | nan
nan | [33 empty] | nan
nan | [33 empty] | nan
nan | [33 empty] | nan
nan | [33 empty] | nan
nan | [33 empty] | nan
nan | [33 empty] | nan
nan | [33 empty] | nan
nan | [33 empty] | nan
nan | [33 empty] | nan
nan | [33 empty] | nan
nan | [33 empty] | nan
nan | [33 empty] | nan
nan | [33 empty] | nan
nan | [33 empty] | nan
nan | [33 empty] | nan
nan | [33 empty] | nan
nan | [33 empty] | nan
nan | [33 empty] | nan
nan | [33 empty] | nan
nan | [33 empty] | nan
nan | [33 empty] | nan
nan | [33 empty] | nan
nan | [33 empty] | nan
nan | [33 empty] | nan
nan | [33 empty] | nan
nan | [33 empty] | nan
nan | [33 empty] | nan
nan | [33 empty] | nan
nan | [33 empty] | nan
nan | [33 empty] | nan
nan | [33 empty] | nan
nan | [33 empty] | nan

## Sub 8 1.2% 10 ksi R
0.125
Group 2, Condition 3 (IFF) Sequence Step 2 - remove IFF 1.2%
PATHS ALONG Y-DIRECTION (L) | [12 empty] | PATHS ALONG X-DIRECTION (T) | [12 empty] | PATHS ALONG Z-DIRECTION (THROUGH THICKNESS)
| Midplane |  | Midplane |  | Entry |  | Entry |  | Exit |  | Exit |  |  | Midplane |  | Midplane |  | Entry |  | Entry |  | Exit |  | Exit |  |  | At bore |  | At bore |  | 0.02" away from bore |  | 0.02" away from bore
| Hoop |  | Radial |  | Hoop |  | Radial |  | Hoop |  | Radial |  |  | Hoop |  | Radial |  | Hoop |  | Radial |  | Hoop |  | Radial |  |  | Hoop |  | Radial |  | Hoop |  | Radial
Radial | Strain | Stress | Strain | Stress | Strain | Stress | Strain | Stress | Strain | Stress | Strain | Stress | Radial | Strain | Stress | Strain | Stress | Strain | Stress | Strain | Stress | Strain | Stress | Strain | Stress | z coordinate | Strain | Stress | Strain | Stress | Strain | Stress | Strain | Stress
dim, in | in/in | psi | in/in | psi | in/in | psi | in/in | psi | in/in | psi | in/in | psi | dim, in | in/in | psi | in/in | psi | in/in | psi | in/in | psi | in/in | psi | in/in | psi | in | in/in | psi | in/in | psi | in/in | psi | in/in | psi
0 | [33 empty] | 0
nan | [33 empty] | nan
nan | [33 empty] | nan
nan | [33 empty] | nan
nan | [33 empty] | nan
nan | [33 empty] | nan
nan | [33 empty] | nan
nan | [33 empty] | nan
nan | [33 empty] | nan
nan | [33 empty] | nan
nan | [33 empty] | nan
nan | [33 empty] | nan
nan | [33 empty] | nan
nan | [33 empty] | nan
nan | [33 empty] | nan
nan | [33 empty] | nan
nan | [33 empty] | nan
nan | [33 empty] | nan
nan | [33 empty] | nan
nan | [33 empty] | nan
nan | [33 empty] | nan
nan | [33 empty] | nan
nan | [33 empty] | nan
nan | [33 empty] | nan
nan | [33 empty] | nan
nan | [33 empty] | nan
nan | [33 empty] | nan
nan | [33 empty] | nan
nan | [33 empty] | nan
nan | [33 empty] | nan
nan | [33 empty] | nan
nan | [33 empty] | nan
nan | [33 empty] | nan
nan | [33 empty] | nan
nan | [33 empty] | nan
nan | [33 empty] | nan
nan | [33 empty] | nan
nan | [33 empty] | nan
nan | [33 empty] | nan
nan | [33 empty] | nan
nan | [33 empty] | nan
nan | [33 empty] | nan
nan | [33 empty] | nan
nan | [33 empty] | nan
nan | [33 empty] | nan
nan | [33 empty] | nan
nan | [33 empty] | nan
nan | [33 empty] | nan
nan | [33 empty] | nan
nan | [33 empty] | nan
nan | [33 empty] | nan
nan | [33 empty] | nan
nan | [33 empty] | nan
nan | [33 empty] | nan
nan | [33 empty] | nan
nan | [33 empty] | nan
nan | [33 empty] | nan
nan | [33 empty] | nan

## Sub 9 1.2% 10 ksi I
0.125
Group 2, Condition 3 (IFF) Sequence Step 1 - IFF 1.2%
PATHS ALONG Y-DIRECTION (L) | [12 empty] | PATHS ALONG X-DIRECTION (T) | [12 empty] | PATHS ALONG Z-DIRECTION (THROUGH THICKNESS)
| Midplane |  | Midplane |  | Entry |  | Entry |  | Exit |  | Exit |  |  | Midplane |  | Midplane |  | Entry |  | Entry |  | Exit |  | Exit |  |  | At bore |  | At bore |  | 0.02" away from bore |  | 0.02" away from bore
| Hoop |  | Radial |  | Hoop |  | Radial |  | Hoop |  | Radial |  |  | Hoop |  | Radial |  | Hoop |  | Radial |  | Hoop |  | Radial |  |  | Hoop |  | Radial |  | Hoop |  | Radial
Radial | Strain | Stress | Strain | Stress | Strain | Stress | Strain | Stress | Strain | Stress | Strain | Stress | Radial | Strain | Stress | Strain | Stress | Strain | Stress | Strain | Stress | Strain | Stress | Strain | Stress | z coordinate | Strain | Stress | Strain | Stress | Strain | Stress | Strain | Stress
dim, in | in/in | psi | in/in | psi | in/in | psi | in/in | psi | in/in | psi | in/in | psi | dim, in | in/in | psi | in/in | psi | in/in | psi | in/in | psi | in/in | psi | in/in | psi | in | in/in | psi | in/in | psi | in/in | psi | in/in | psi
0.125 | 0.01230757 | -50444.19 | -0.0185364 | -46844.91 | 0.02847062 | 79494.59 | -0.2052805 | 37219.96 | 0.02121397 | 40113.89 | -0.01318891 | -42513.32 | 0.125 | 0.01211977 | -50471.29 | -0.01909444 | -45802.43 | 0.02827227 | 79590.78 | -0.2049268 | 37582.53 | 0.02041846 | 40628.24 | -0.01268075 | -42271.82 | 0 | 0.02827227 | 79590.78 | -0.2049268 | 37582.53 | 0.006073053 | 10775.23 | -0.04205808 | -17912.28
0.13 | 0.01059507 | -57591.84 | -0.02477925 | -44739.38 | 0.02040618 | 58040.67 | -0.1188795 | 48942.02 | 0.01942516 | 21507.47 | -0.0117392 | -46912.39 | 0.13 | 0.01041036 | -57787.64 | -0.02481016 | -43871.57 | 0.02023301 | 57772.67 | -0.1187504 | 49369.55 | 0.01869744 | 22078.34 | -0.01140274 | -46962.91 | 0.003 | 0.01904653 | 51207.98 | -0.1686053 | -26488.86 | 0.004854236 | 4720.8 | -0.02185326 | -28026.11
0.135 | 0.008620842 | -43511.95 | -0.02225004 | -42043.23 | 0.01150714 | 70927.88 | -0.07314457 | 55803.15 | 0.01726863 | -25739.93 | -0.0509144 | -55771.88 | 0.135 | 0.008449083 | -44007.11 | -0.02189111 | -41186.66 | 0.01135969 | 70851.56 | -0.07312737 | 56018.07 | 0.01664283 | -25054.21 | -0.04937354 | -55826.09 | 0.006190757 | 0.01686957 | 40491.56 | -0.1437651 | -11711.2 | 0.004009257 | 9312.603 | -0.01440716 | -16824.59
0.14 | 0.007673118 | -41199.71 | -0.01686494 | -40820.06 | 0.008290776 | 42707.61 | -0.05837953 | 11366.93 | 0.01290676 | -35156.1 | -0.1702028 | -60595.34 | 0.14 | 0.007516277 | -41647.88 | -0.01654259 | -40050.84 | 0.008155524 | 41309.18 | -0.05809089 | 10898.69 | 0.0124718 | -34211.99 | -0.1651437 | -61863.2 | 0.0095844 | 0.0161387 | 19082.78 | -0.1302086 | -8140.406 | 0.003529373 | 12153.82 | -0.01204866 | -4481.811
0.145 | 0.006920728 | -33637.74 | -0.01468147 | -40804.8 | 0.00619831 | 11934.91 | -0.04210872 | -17195.94 | 0.009092467 | -35954.12 | -0.02405759 | -64169.73 | 0.145 | 0.00677382 | -33978.98 | -0.01444429 | -40065.74 | 0.006073053 | 10775.23 | -0.04205808 | -17912.28 | 0.008829055 | -35266.85 | -0.02360875 | -64521.98 | 0.01319383 | 0.015162 | -2268.233 | -0.1159419 | 2502.527 | 0.003269894 | 12150.13 | -0.01298486 | 1578.079
0.15 | 0.006242546 | -24038.72 | -0.0135059 | -39587.62 | 0.004838796 | 110.1736 | -0.02631955 | -30062.97 | 0.008322738 | -5578.677 | -0.01009452 | -25536.09 | 0.15 | 0.006102499 | -24420.48 | -0.01331781 | -38884.23 | 0.004718902 | -1269.548 | -0.0262867 | -30615.07 | 0.008090272 | -4624.454 | -0.009900789 | -26637.43 | 0.01703277 | 0.01436138 | -8104.49 | -0.1059617 | 12222.91 | 0.003216546 | 9237.229 | -0.01609806 | 4213.247
0.155 | 0.005643817 | -14977.98 | -0.01224844 | -38626.12 | 0.004013443 | -3112.384 | -0.0155994 | -35549.56 | 0.007789092 | 12934.5 | -0.007218224 | -24284.94 | 0.155 | 0.005508901 | -15373.95 | -0.01207488 | -37953.49 | 0.003900712 | -4149.256 | -0.01548775 | -36033.22 | 0.007578548 | 13549.21 | -0.007118376 | -25190.73 | 0.02111581 | 0.01434195 | -10783.6 | -0.1055743 | -3540.373 | 0.003292003 | 5314.518 | -0.01874482 | 3848.905
0.16 | 0.005115962 | -7446.741 | -0.01101536 | -37502.39 | 0.003478822 | -3302.864 | -0.0106792 | -37460.99 | 0.007330875 | 20250.05 | -0.006609865 | -26147.37 | 0.16 | 0.004985888 | -7846.18 | -0.01085163 | -36863.1 | 0.003375189 | -3878.256 | -0.01050043 | -37894.77 | 0.00713797 | 20700.01 | -0.006520478 | -26836.31 | 0.02545847 | 0.01443779 | -20400.16 | -0.1113629 | -9079.455 | 0.003447399 | 830.3962 | -0.02037132 | 959.1628
0.165 | 0.004652126 | -1551.695 | -0.009932241 | -36301.57 | 0.003086074 | -2277.327 | -0.008391094 | -36346.55 | 0.006910497 | 23162.42 | -0.0063844 | -27764.88 | 0.165 | 0.004526848 | -1951.092 | -0.009777498 | -35689.32 | 0.002992101 | -2704.443 | -0.008246385 | -36645.53 | 0.006733136 | 23596.45 | -0.006293016 | -28360.81 | 0.03007726 | 0.01474663 | -30305.52 | -0.0887988 | -8032.092 | 0.003688044 | -3870.156 | -0.02169944 | -4966.572
0.17 | 0.004243836 | 3210.682 | -0.008908177 | -34881.45 | 0.002774585 | 492.6385 | -0.006664739 | -35159.13 | 0.006519567 | 24588.01 | -0.006253296 | -29528.86 | 0.17 | 0.004123557 | 2819.991 | -0.00875633 | -34295.12 | 0.002689004 | 165.79 | -0.006541907 | -35354.99 | 0.006356108 | 25013.17 | -0.006164666 | -30118.54 | 0.03498974 | 0.01284186 | -35889.14 | -0.05871609 | -13937 | 0.003999324 | -7719.216 | -0.02245544 | -11249.41
0.175 | 0.003886419 | 7331.108 | -0.007913639 | -33295.63 | 0.002521762 | 3008.247 | -0.005526256 | -34227.25 | 0.006154205 | 25333.08 | -0.006137753 | -31112.57 | 0.175 | 0.003771422 | 6942.624 | -0.007770012 | -32734.88 | 0.002443285 | 2660.483 | -0.005437034 | -34409.72 | 0.006003425 | 25819.38 | -0.006047624 | -31732.79 | 0.04021459 | 0.01365007 | -36757.5 | -0.05089987 | -19176.72 | 0.004314635 | -11723.97 | -0.02227536 | -16452.97
0.18 | 0.003574735 | 11260.19 | -0.006943294 | -31650.1 | 0.002310001 | 5159.53 | -0.004677091 | -33297.93 | 0.005812524 | 25835.61 | -0.006004816 | -32433.28 | 0.18 | 0.003465199 | 10864.57 | -0.006808016 | -31063.29 | 0.002237424 | 4773.58 | -0.004604343 | -33401.04 | 0.005673469 | 26314.63 | -0.00591774 | -33043.73 | 0.04577165 | 0.01307127 | -36914.56 | -0.04465801 | -16118.71 | 0.004602863 | -15414.98 | -0.02085917 | -21038.72
0.185 | 0.003304477 | 14484.88 | -0.006056622 | -29881.48 | 0.002130717 | 7272.095 | -0.003981766 | -32468.83 | 0.00549343 | 26272.23 | -0.005840641 | -33420.85 | 0.185 | 0.003200631 | 14207.91 | -0.005920498 | -29385.47 | 0.002063399 | 7011.078 | -0.003905623 | -32552.08 | 0.005365412 | 26353.46 | -0.005766117 | -33824.41 | 0.05168207 | 0.01382196 | -40350.8 | -0.03547083 | -30118.23 | 0.004860963 | -19202.45 | -0.02016272 | -25030.39
0.19 | 0.003069632 | 17318.87 | -0.005269259 | -27916.03 | 0.001976891 | 9452.514 | -0.003420383 | -31619.42 | 0.005196003 | 26412 | -0.005648702 | -33897.96 | 0.19 | 0.002971758 | 17028.8 | -0.005141799 | -27413.34 | 0.001914286 | 9228.146 | -0.003368049 | -31845.19 | 0.005077997 | 26245.26 | -0.005605045 | -34464.14 | 0.05796831 | 0.01264693 | -45406.22 | -0.03175359 | -33251.39 | 0.005103276 | -22002.44 | -0.01954337 | -27827.43
0.195 | 0.002865573 | 19887.35 | -0.00456217 | -26140.94 | 0.001842013 | 9817.32 | -0.003159708 | -30992.17 | 0.004918975 | 26294.61 | -0.005458508 | -34220.83 | 0.195 | 0.002773577 | 19611.11 | -0.004439503 | -25630.3 | 0.001782902 | 9123.477 | -0.003135715 | -30859.28 | 0.004809313 | 25658.35 | -0.005434644 | -34528.88 | 0.06465426 | 0.01284725 | -48080.68 | -0.03489027 | -36571.73 | 0.005340336 | -25143.31 | -0.01915096 | -30927.04
0.2 | 0.002688056 | 22087.14 | -0.003933398 | -24125.74 | 0.001718942 | 8919.264 | -0.002981493 | -29249.69 | 0.004660676 | 25887.44 | -0.005255397 | -34077.56 | 0.2 | 0.002602064 | 21878.01 | -0.003816105 | -23638.06 | 0.001662637 | 8351.711 | -0.002950966 | -29112.14 | 0.004558588 | 25320.83 | -0.005236822 | -34505.55 | 0.07176534 | 0.01320441 | -41307.58 | -0.03076596 | -34388.96 | 0.005613783 | -26750.56 | -0.01924167 | -33555.27
0.205 | 0.002533464 | 24469.99 | -0.003367612 | -22377.59 | 0.0016067 | 8328.525 | -0.002785149 | -27334.62 | 0.00442021 | 25684.72 | -0.005036445 | -33922.28 | 0.205 | 0.002453329 | 24009.44 | -0.003280306 | -21836.95 | 0.001552973 | 7812.598 | -0.002751295 | -27139.37 | 0.00432517 | 25126.77 | -0.00501482 | -34346.49 | 0.07932858 | 0.01270601 | -46474.61 | -0.03250032 | -31107.12 | 0.005854052 | -28424.92 | -0.0189722 | -33645.29
0.21 | 0.002397065 | 23787.48 | -0.003049247 | -20417.04 | 0.00150447 | 7838.795 | -0.002597485 | -25470.33 | 0.004196706 | 25592.57 | -0.004800225 | -33664.86 | 0.21 | 0.002321611 | 23071.07 | -0.00298781 | -20041.93 | 0.001453076 | 7354.406 | -0.002562659 | -25254.59 | 0.004108327 | 25048.97 | -0.004775859 | -34079.54 | 0.08737274 | 0.01249312 | -43945.77 | -0.0275121 | -28222.71 | 0.00606041 | -28893.58 | -0.01755806 | -34489.1
0.215 | 0.002272944 | 22488.65 | -0.00281102 | -18793.56 | 0.001411243 | 7403.643 | -0.002423533 | -23735.91 | 0.003989213 | 25569.67 | -0.004555616 | -33347.84 | 0.215 | 0.002201753 | 21809.09 | -0.002749027 | -18391.7 | 0.001361952 | 6946.119 | -0.002388502 | -23508.72 | 0.003907223 | 25019.13 | -0.004531074 | -33776.27 | 0.09592839 | 0.01277103 | -50513.99 | -0.01779607 | -35374.66 | 0.006289767 | -30807.32 | -0.01729802 | -35423.16
0.22 | 0.002159729 | 21290.71 | -0.002589958 | -17277.15 | 0.001326074 | 7011.15 | -0.002263694 | -22138.87 | 0.003796675 | 25556.97 | -0.004313018 | -33033.97 | 0.22 | 0.002092406 | 20639.41 | -0.002532234 | -16913.12 | 0.001278682 | 6576.583 | -0.00222869 | -21904.35 | 0.003720698 | 24994.12 | -0.004296905 | -33481.58 | 0.1050281 | 0.01188564 | -54677.46 | -0.009437913 | -41809.38 | 0.00649854 | -32651.39 | -0.01659833 | -36797.41
0.225 | 0.002056241 | 20182.03 | -0.002389841 | -15920.56 | 0.001248114 | 6653.262 | -0.002117069 | -20673.06 | 0.003617814 | 25561.15 | -0.004086351 | -32723.99 | 0.225 | 0.001992414 | 19558.24 | -0.002335684 | -15586.36 | 0.00120244 | 6238.988 | -0.002082217 | -20433.44 | 0.003547537 | 25099.45 | -0.00406361 | -33047.21 | 0.1147063 | 0.0123201 | -52343.42 | -0.009796105 | -45038.03 | 0.006662465 | -33416.58 | -0.01581281 | -37227.19
0.23 | 0.001961404 | 19154.96 | -0.002209418 | -14712.51 | 0.001176614 | 6325.498 | -0.001982494 | -19327.43 | 0.003451519 | 26017.42 | -0.003855104 | -32328.22 | 0.23 | 0.001900744 | 18557.58 | -0.002158391 | -14403.04 | 0.001132499 | 5929.394 | -0.001947832 | -19083.85 | 0.003386663 | 25491.67 | -0.003850195 | -32808.81 | 0.125 | 0.01211977 | -50471.29 | -0.01909444 | -45802.43 | 0.00677382 | -33978.98 | -0.01444429 | -40065.74
0.235 | 0.001874261 | 18203.19 | -0.002047203 | -13639.51 | 0.001110914 | 6023.805 | -0.001858963 | -18092.51 | 0.003296532 | 25016.19 | -0.003723467 | -32028.12 | 0.235 | 0.001816477 | 17630.67 | -0.001999027 | -13351.68 | 0.00106822 | 5644.162 | -0.001824497 | -17845.59 | 0.003236275 | 24237.19 | -0.00372715 | -32306.5 | 0.135299 | 0.0119354 | -44716.91 | -0.02453651 | -42197.71 | 0.006847477 | -34346.08 | -0.01390857 | -38835.66
0.24 | 0.001793968 | 17320 | -0.001901811 | -12690.16 | 0.001050428 | 5741.816 | -0.00174588 | -16965.07 | 0.003149764 | 23868.23 | -0.003668917 | -31499.58 | 0.24 | 0.001738796 | 16770.75 | -0.001856254 | -12421.54 | 0.001009033 | 5377.201 | -0.001711598 | -16715.16 | 0.00309344 | 23205.29 | -0.003678134 | -31779.91 | 0.1451433 | 0.0122222 | -42463.65 | -0.03561909 | -42724.26 | 0.006844967 | -33676.77 | -0.01175034 | -40748.06
0.245 | 0.001719775 | 16501.2 | -0.001771738 | -11850.34 | 0.0009946205 | 5483.839 | -0.001642376 | -15929.39 | 0.003014384 | 23079.89 | -0.003017231 | -27705.4 | 0.245 | 0.001666981 | 15973.66 | -0.001728585 | -11598.83 | 0.0009544192 | 5133.005 | -0.001608258 | -15676.73 | 0.002962021 | 22415.55 | -0.002963239 | -27810.21 | 0.1545528 | 0.01229041 | -45159.86 | -0.03721341 | -45154.33 | 0.006865842 | -33548.52 | -0.01132835 | -42968.06
0.25 | 0.001651297 | 15742.01 | -0.001657049 | -11122.25 | 0.0009426761 | 5249.685 | -0.001543161 | -14936.09 | 0.002888653 | 13815.73 | -0.005186337 | -33969.46 | 0.25 | 0.001600661 | 15234.77 | -0.001616038 | -10885.34 | 0.0009035879 | 4911.644 | -0.001509203 | -14680.97 | 0.002837453 | 12822 | -0.005440708 | -34342.72 | 0.1635468 | 0.01264602 | -46697.89 | -0.02905128 | -49143.23 | 0.00691233 | -32710.56 | -0.01075449 | -46567.19
0.255 | 0.001586993 | 15009.17 | -0.001550895 | -10470.98 | 0.0008947221 | 5064.658 | -0.001441388 | -13905.29 | 0.002727861 | 22412.26 | -0.002828871 | -26951.97 | 0.255 | 0.001538351 | 14521.71 | -0.001511859 | -10246.53 | 0.0008566528 | 4738.284 | -0.001407618 | -13648.31 | 0.00267468 | 21957.99 | -0.002768911 | -26906.01 | 0.1721436 | 0.01367385 | -46008.67 | -0.02537603 | -49285.12 | 0.006960199 | -31478.72 | -0.01060399 | -46610.26
0.26015 | 0.001525479 | 14315.59 | -0.001452139 | -9863.192 | 0.0008494681 | 4960.89 | -0.001341973 | -12834.32 | 0.002620818 | 20227.46 | -0.002899482 | -24598.13 | 0.26015 | 0.001478707 | 13846.92 | -0.00141494 | -9650.047 | 0.0008123688 | 4645.197 | -0.001308422 | -12576.33 | 0.002571602 | 19754 | -0.00287425 | -24466.88 | 0.1803609 | 0.01219438 | -48140 | -0.01342619 | -49616.29 | 0.007008839 | -29673.75 | -0.01017303 | -47179.09
0.2654544 | 0.001466637 | 13667.5 | -0.001362969 | -9309.451 | 0.0008095276 | 4781.732 | -0.001264718 | -12061.82 | 0.002520942 | 19534.49 | -0.002763649 | -23377.82 | 0.2654544 | 0.001421626 | 13216.59 | -0.001327506 | -9106.937 | 0.0007733002 | 4476.357 | -0.001231309 | -11801.73 | 0.002474205 | 19047.31 | -0.002743041 | -23318.1 | 0.1882152 | 0.01199777 | -46526.36 | -0.009679151 | -54686.85 | 0.007052959 | -28894.04 | -0.009766656 | -47012.57
0.270918 | 0.001412524 | 13098.51 | -0.001286433 | -8817.591 | 0.000766219 | 4510.659 | -0.00119492 | -11414.43 | 0.002415046 | 18694.89 | -0.002654994 | -22475.41 | 0.270918 | 0.001369139 | 12663.71 | -0.001252681 | -8626.05 | 0.0007309339 | 4216.368 | -0.001161524 | -11151.02 | 0.002370881 | 18209.9 | -0.00264344 | -22507.95 | 0.1957228 | 0.01270464 | -41343.77 | -0.03038013 | -57479.22 | 0.007094915 | -27812.75 | -0.009630074 | -47724.82
0.2765455 | 0.001356896 | 12491.56 | -0.001208776 | -8342.268 | 0.0007276247 | 4342.261 | -0.00111826 | -10646.92 | 0.002298121 | 17631.91 | -0.002534896 | -21613.6 | 0.2765455 | 0.001315044 | 12072.39 | -0.001176595 | -8160.312 | 0.0006931861 | 4057.71 | -0.001084995 | -10381.7 | 0.002256171 | 17162.99 | -0.002527145 | -21678.93 | 0.2028988 | 0.01343594 | -32404.15 | -0.04967172 | -55612.91 | 0.007107579 | -26551.33 | -0.009366411 | -45957.45
0.2823418 | 0.001304471 | 11914.11 | -0.001141555 | -7948.203 | 0.0006907774 | 4184.424 | -0.001045279 | -9912.921 | 0.002215843 | 17100.47 | -0.002450063 | -20788.06 | 0.2823418 | 0.001264075 | 11510.68 | -0.001110746 | -7773.456 | 0.0006571609 | 3909.349 | -0.001012146 | -9645.974 | 0.002175455 | 16637.45 | -0.002443218 | -20867.51 | 0.2097579 | 0.01352228 | -30343.64 | -0.06311232 | -46167.2 | 0.007091231 | -23954.45 | -0.008383087 | -43356.63
0.2883119 | 0.001255524 | 11377.5 | -0.001082696 | -7609.432 | 0.0006557129 | 4035.81 | -0.0009765843 | -9218.97 | 0.002107208 | 16205.05 | -0.002316755 | -19718.84 | 0.2883119 | 0.001216506 | 10990.16 | -0.001053072 | -7439.415 | 0.0006228933 | 3769.849 | -0.0009435767 | -8950.401 | 0.002068503 | 15760.23 | -0.002311073 | -19803.22 | 0.2163141 | 0.01244986 | -21359.39 | -0.05026936 | -40618.63 | 0.007054222 | -17163.57 | -0.004491657 | -38764.74
0.2944612 | 0.00120594 | 10836.45 | -0.001025126 | -7280.39 | 0.0006225702 | 3894.771 | -0.0009105615 | -8554.75 | 0.002026158 | 15696.37 | -0.002221436 | -18795.35 | 0.2944612 | 0.00116821 | 10464.29 | -0.0009964722 | -7113.512 | 0.0005905206 | 3637.624 | -0.0008776979 | -8284.791 | 0.001988799 | 15266.05 | -0.002215794 | -18876.49 | 0.2225809 | 0.01408518 | -9898.972 | -0.009125883 | -22027.72 | 0.007051132 | -8542.226 | 0.0001189101 | -36863.63
0.3007949 | 0.001159558 | 10352.32 | -0.0009741701 | -6974.125 | 0.0005911009 | 3765.111 | -0.0008480939 | -7921.611 | 0.001933995 | 15034.28 | -0.002103631 | -17752.44 | 0.3007949 | 0.001123039 | 9994.227 | -0.0009464462 | -6810.567 | 0.0005598004 | 3516.421 | -0.0008153793 | -7650.486 | 0.001897899 | 14621.14 | -0.002097678 | -17824.13 | 0.2285709 | 0.01090511 | 2287.334 | 0.007660013 | 9618.207 | 0.007134865 | -1909.779 | 0.003355127 | -34624.59
0.3073186 | 0.001115047 | 9895.023 | -0.0009273194 | -6689.564 | 0.0005614504 | 3643.622 | -0.0007883451 | -7317.146 | 0.001848593 | 14396.67 | -0.002005499 | -16899.69 | 0.3073186 | 0.001079675 | 9550.59 | -0.0009004183 | -6528.331 | 0.0005308766 | 3403.088 | -0.0007558044 | -7045.176 | 0.001813667 | 13999.75 | -0.001998995 | -16960.2 | 0.2342964 | 0.01179014 | -46654.74 | -0.005637795 | -72747.66 | 0.007310599 | 2636.556 | 0.005947416 | -29730.01
0.3140379 | 0.001073727 | 9484.812 | -0.000886612 | -6433.706 | 0.0005333112 | 3528.902 | -0.0007321301 | -6746.882 | 0.00176692 | 13791.87 | -0.001905692 | -16030.82 | 0.3140379 | 0.001039464 | 9153.807 | -0.0008604925 | -6274.397 | 0.000503449 | 3296.242 | -0.0006997739 | -6474.317 | 0.001733064 | 13410.66 | -0.001898485 | -16078.59 | 0.239769 | 0.01034965 | -40118.28 | 0.008546369 | -18166.65 | 0.007606353 | 1278.477 | 0.00756973 | -17322.61
0.3209589 | 0.001029823 | 9028.832 | -0.0008460812 | -6204.058 | 0.0005068589 | 3420.37 | -0.000678988 | -6209.081 | 0.001688909 | 13239.8 | -0.001806498 | -15143.94 | 0.3209589 | 0.0009965615 | 8710.136 | -0.0008204688 | -6044.688 | 0.0004776909 | 3195.327 | -0.0006468415 | -5936.238 | 0.00165604 | 12873.66 | -0.00179847 | -15177.98 | 0.245 | 0.01386505 | 14768.32 | -0.004725473 | 8867.92 | 0.007971729 | -5660.092 | 0.01466887 | -26202.1
0.3280874 | 0.0009896706 | 8625.698 | -0.0008116718 | -6001.737 | 0.0004817607 | 3316.392 | -0.0006292805 | -5705.614 | 0.001614074 | 12714.59 | -0.001710524 | -14282.13 | 0.3280874 | 0.0009574213 | 8319.822 | -0.0007865886 | -5842.061 | 0.0004532766 | 3098.738 | -0.0005973567 | -5432.74 | 0.001582135 | 12363.26 | -0.001701592 | -14301.57 | 0.25 | 0.02041846 | 40628.24 | -0.01268075 | -42271.82 | 0.008829055 | -35266.85 | -0.02360875 | -64521.98
0.3354298 | 0.0009507565 | 8244.806 | -0.0007782735 | -5795.435 | 0.0004581749 | 3218.545 | -0.0005823994 | -5231.245 | 0.001542246 | 12213.61 | -0.00161855 | -13452.99 | 0.3354298 | 0.0009194563 | 7951.158 | -0.0007535712 | -5634.331 | 0.0004303625 | 3008.054 | -0.0005507252 | -4958.692 | 0.001511191 | 11876.8 | -0.001608654 | -13457.26
0.3429924 | 0.0009134785 | 7887.973 | -0.0007486228 | -5608.794 | 0.0004359184 | 3122.899 | -0.0005389009 | -4792.938 | 0.001473549 | 11731.02 | -0.001530789 | -12665.09 | 0.3429924 | 0.0008830993 | 7606.201 | -0.0007242403 | -5445.887 | 0.0004087705 | 2919.442 | -0.0005074884 | -4520.872 | 0.001443339 | 11408.34 | -0.001519905 | -12654.07
0.3507819 | 0.0008755732 | 7522.022 | -0.0007182145 | -5420.018 | 0.0004148242 | 3029.201 | -0.0004983219 | -4385.831 | 0.001407734 | 11268.62 | -0.001447338 | -11915.4 | 0.3507819 | 0.0008460861 | 7252.076 | -0.0006940082 | -5253.961 | 0.0003883379 | 2832.663 | -0.0004671856 | -4114.458 | 0.001378342 | 10959.83 | -0.001435463 | -11889.1
0.358805 | 0.000841442 | 7214.667 | -0.000692318 | -5239.929 | 0.0003949761 | 2939.945 | -0.0004607726 | -4009.002 | 0.001344814 | 10823.62 | -0.001367887 | -11204.31 | 0.358805 | 0.0008128352 | 6956.401 | -0.0006682914 | -5070.798 | 0.0003691482 | 2750.21 | -0.0004299303 | -3738.559 | 0.001316218 | 10528.43 | -0.001355028 | -11162.88
0.3670688 | 0.0008070188 | 6893.426 | -0.0006667011 | -5073.626 | 0.0003762076 | 2851.695 | -0.0004259924 | -3662.418 | 0.001284551 | 10393.89 | -0.001292924 | -10535.97 | 0.3670688 | 0.0007792689 | 6646.416 | -0.0006427882 | -4901.123 | 0.0003510393 | 2668.722 | -0.0003954602 | -3393.088 | 0.001256742 | 10112.1 | -0.001279103 | -10479.71
0.3755805 | 0.000773777 | 6590.283 | -0.0006427363 | -4912.236 | 0.0003585033 | 2765.767 | -0.0003940022 | -3344.811 | 0.001226891 | 9977.779 | -0.001222184 | -9909.443 | 0.3755805 | 0.0007468764 | 6354.502 | -0.0006188822 | -4735.877 | 0.0003339975 | 2589.524 | -0.0003637946 | -3076.765 | 0.001199866 | 9709.221 | -0.001207426 | -9838.7
0.3843475 | 0.0007416599 | 6301.601 | -0.0006194737 | -4751.217 | 0.0003417688 | 2680.906 | -0.0003645928 | -3054.969 | 0.001171747 | 9575.817 | -0.001155619 | -9323.082 | 0.3843475 | 0.0007156059 | 6077.037 | -0.000595628 | -4570.584 | 0.0003179319 | 2511.418 | -0.0003347224 | -2788.339 | 0.001145505 | 9320.396 | -0.001139953 | -9238.208
0.3933775 | 0.0007106286 | 6027.572 | -0.000596743 | -4588.681 | 0.0003259332 | 2596.893 | -0.0003376879 | -2791.915 | 0.001118996 | 9187.448 | -0.001092923 | -8773.986 | 0.3933775 | 0.0006854222 | 5814.243 | -0.0005728715 | -4403.488 | 0.0003027743 | 2434.228 | -0.0003081648 | -2526.787 | 0.001093547 | 8945.147 | -0.00107638 | -8675.303
0.4026784 | 0.0006806463 | 5767.567 | -0.000574767 | -4426.769 | 0.000310939 | 2513.814 | -0.000313129 | -2553.812 | 0.001068535 | 8812.841 | -0.001033769 | -8258.491 | 0.4026784 | 0.0006562939 | 5565.515 | -0.0005508464 | -4236.834 | 0.0002884699 | 2358.069 | -0.0002839639 | -2290.271 | 0.001043894 | 8583.72 | -0.001016376 | -8146.287
0.4122583 | 0.0006516529 | 5519.43 | -0.0005532985 | -4265.141 | 0.0002967177 | 2431.472 | -0.0002907014 | -2338.553 | 0.001020268 | 8451.744 | -0.0009778694 | -7773.723 | 0.4122583 | 0.0006281662 | 5328.743 | -0.0005293091 | -4070.31 | 0.0002749532 | 2282.777 | -0.0002619049 | -2076.678 | 0.0009964528 | 8235.928 | -0.000959656 | -7648.26
0.4221255 | 0.0006236571 | 5282.863 | -0.0005320145 | -4101.541 | 0.0002832318 | 2350.156 | -0.0002702413 | -2144.216 | 0.000974098 | 8103.653 | -0.0009250516 | -7318.009 | 0.4221255 | 0.0006010513 | 5103.664 | -0.0005079435 | -3901.713 | 0.0002621895 | 2208.672 | -0.000241825 | -1884.082 | 0.0009511353 | 7901.344 | -0.0009060458 | -7179.523
0.4322887 | 0.0005966735 | 5056.927 | -0.0005109208 | -3937.072 | 0.0002704182 | 2269.759 | -0.0002515831 | -1969.052 | 0.0009299343 | 7767.973 | -0.0008752421 | -6890.597 | 0.4322887 | 0.0005749687 | 4889.388 | -0.0004867658 | -3732.221 | 0.0002501188 | 2135.684 | -0.0002235598 | -1710.734 | 0.0009078547 | 7579.443 | -0.000855472 | -6739.298
0.4427568 | 0.000570712 | 4843.072 | -0.0004907569 | -3776.374 | 0.0002582164 | 2190.327 | -0.0002345164 | -1810.815 | 0.0008876766 | 7444.002 | -0.000828368 | -6490.795 | 0.4427568 | 0.0005499354 | 4687.427 | -0.0004665282 | -3566.568 | 0.000238685 | 2063.871 | -0.000206905 | -1554.459 | 0.0008665179 | 7269.625 | -0.000807861 | -6326.835
0.4535389 | 0.0005455571 | 4634.307 | -0.000470177 | -3613.759 | 0.0002465959 | 2112.196 | -0.0002188724 | -1667.551 | 0.0008473057 | 7130.572 | -0.0007844605 | -6119.857 | 0.4535389 | 0.0005257451 | 4490.829 | -0.0004458861 | -3399.112 | 0.000227864 | 1993.612 | -0.0001917007 | -1413.384 | 0.0008271132 | 6970.811 | -0.0007632433 | -5943.362
0.4646444 | 0.0005211734 | 4432.502 | -0.0004506165 | -3458.723 | 0.0002355221 | 2035.716 | -0.0002045591 | -1537.88 | 0.0008087015 | 6826.516 | -0.0007436677 | -5779.188 | 0.4646444 | 0.0005023582 | 4301.308 | -0.0004262769 | -3239.492 | 0.0002176381 | 1925.421 | -0.0001778603 | -1286.149 | 0.0007895344 | 6682.031 | -0.0007217796 | -5590.293
0.476083 | 0.0004978329 | 4242.629 | -0.000433136 | -3317.119 | 0.0002249358 | 1959.09 | -0.0001914371 | -1421.987 | 0.0007715869 | 6532.003 | -0.0007057306 | -5464.258 | 0.476083 | 0.0004800975 | 4124.085 | -0.0004088315 | -3094.291 | 0.0002079866 | 1857.838 | -0.0001652928 | -1173.307 | 0.0007535149 | 6403.084 | -0.0006832976 | -5264.266
0.4878648 | 0.0004738615 | 4034.665 | -0.0004124334 | -3162.317 | 0.0002148919 | 1883.627 | -0.0001802582 | -1325.114 | 0.000735406 | 6239.167 | -0.0006677512 | -5154.891 | 0.4878648 | 0.0004573285 | 3929.433 | -0.000388343 | -2937.68 | 0.0001989934 | 1792.413 | -0.0001546867 | -1079.581 | 0.0007185324 | 6125.237 | -0.0006450537 | -4947.494
0.5 | 0.0004545972 | 3899.272 | -0.0003936672 | -2988.888 | 0.0002057993 | 1820.942 | -0.0001692688 | -1224.725 | 0.0007013856 | 5968.104 | -0.0006313093 | -4853.778 | 0.5 | 0.000438969 | 3802.258 | -0.0003699319 | -2766.264 | 0.0001907832 | 1737.784 | -0.0001443357 | -983.4854 | 0.0006853617 | 5862.011 | -0.000608813 | -4647.076
0.515 | 0.0004262626 | 3650.395 | -0.0003698281 | -2814.098 | 0.000193003 | 1712.086 | -0.000156015 | -1122.046 | 0.0006586082 | 5604.1 | -0.0005934566 | -4563.042 | 0.515 | 0.000414534 | 3601.076 | -0.0003471273 | -2583.846 | 0.0001803697 | 1655.961 | -0.0001319921 | -880.5122 | 0.0006480768 | 5564.357 | -0.0005719139 | -4342.333
0.5310974 | 0.0004025621 | 3451.399 | -0.0003495657 | -2656.102 | 0.000182355 | 1624.44 | -0.0001455434 | -1038.195 | 0.0006218425 | 5296.379 | -0.0005582372 | -4286.221 | 0.5311008 | 0.0003916434 | 3421.122 | -0.0003253954 | -2401.451 | 0.0001708079 | 1582.906 | -0.0001214969 | -790.6987 | 0.0006115631 | 5275.202 | -0.0005336071 | -4023.925
0.5483724 | 0.0003797464 | 3265.745 | -0.000328714 | -2487.164 | 0.0001718996 | 1540.133 | -0.0001348628 | -950.8696 | 0.0005867374 | 5009.177 | -0.0005235768 | -4006.907 | 0.5483832 | 0.0003693615 | 3246.45 | -0.0003034677 | -2217.128 | 0.0001615941 | 1511.738 | -0.0001113236 | -704.4366 | 0.000576069 | 4994.717 | -0.000496267 | -3712.975
0.5669113 | 0.0003553169 | 3066.761 | -0.0003059093 | -2302.592 | 0.0001607517 | 1449.673 | -0.0001238261 | -861.1847 | 0.0005490826 | 4700.123 | -0.0004869899 | -3713.096 | 0.566934 | 0.0003478304 | 3078.789 | -0.0002816624 | -2032.885 | 0.0001527718 | 1444.107 | -0.0001016565 | -621.9279 | 0.0005417728 | 4724.33 | -0.0004601411 | -3411.512
0.5868065 | 0.0003322963 | 2882.349 | -0.0002837113 | -2119.816 | 0.0001507351 | 1369.221 | -0.0001138192 | -779.0396 | 0.0005131924 | 4409.031 | -0.0004515685 | -3425.117 | 0.5868461 | 0.0003269348 | 2916.153 | -0.0002601121 | -1850.846 | 0.000144279 | 1378.393 | -9.245109e-05 | -543.9268 | 0.0005084777 | 4461.51 | -0.0004251518 | -3119.844
0.6081572 | 0.0003100178 | 2700.604 | -0.0002624462 | -1947.974 | 0.0001407999 | 1287.077 | -0.0001043664 | -703.7463 | 0.0004786858 | 4124.898 | -0.0004182299 | -3158.326 | 0.6082196 | 0.0003071112 | 2762.946 | -0.0002391867 | -1673.16 | 0.0001363268 | 1317.012 | -8.380412e-05 | -470.5168 | 0.0004768081 | 4212.545 | -0.0003915995 | -2839.186
0.6310698 | 0.0002885143 | 2523.773 | -0.0002419619 | -1783.85 | 0.0001308853 | 1204.278 | -9.508147e-05 | -630.639 | 0.0004457157 | 3851.771 | -0.0003867071 | -2907.751 | 0.6311616 | 0.0002880785 | 2615.386 | -0.0002188875 | -1501.332 | 0.0001288628 | 1259.303 | -7.566279e-05 | -401.507 | 0.0004462317 | 3971.624 | -0.0003592757 | -2569.339
0.6556588 | 0.0002676892 | 2351.359 | -0.0002221739 | -1626.474 | 0.0001211656 | 1122.697 | -8.602228e-05 | -559.7307 | 0.0004138889 | 3586.458 | -0.000356581 | -2669.99 | 0.6557873 | 0.000270034 | 2475.517 | -0.0001993928 | -1336.372 | 0.0001219864 | 1206.457 | -6.804633e-05 | -336.6669 | 0.0004170297 | 3741.808 | -0.0003282595 | -2310.165
0.6820467 | 0.0002475697 | 2184.636 | -0.000203031 | -1474.374 | 0.000111732 | 1043.542 | -7.724512e-05 | -491.0088 | 0.0003831784 | 3330.581 | -0.0003275353 | -2440.628 | 0.6822202 | 0.0002532362 | 2346.433 | -0.0001808731 | -1178.667 | 0.0001158433 | 1160.231 | -6.098972e-05 | -275.707 | 0.0003895664 | 3527.349 | -0.0002986585 | -2061.245
0.710365 | 0.0002282424 | 2023.895 | -0.0001847164 | -1329.451 | 0.0001026172 | 966.886 | -6.880719e-05 | -425.1313 | 0.0003537159 | 3084.639 | -0.0002997824 | -2221.963 | 0.7105929 | 0.000237598 | 2226.889 | -0.0001633521 | -1028.948 | 0.0001104223 | 1120.439 | -5.449337e-05 | -218.7253 | 0.0003636769 | 3326.293 | -0.0002704413 | -1822.938
0.7407551 | 0.0002097543 | 1869.678 | -0.0001672898 | -1192.032 | 9.381949e-05 | 892.7871 | -6.069361e-05 | -361.9052 | 0.0003255924 | 2849.525 | -0.0002733855 | -2014.356 | 0.7410479 | 0.0002233424 | 2119.492 | -0.0001469536 | -887.4247 | 0.000105793 | 1087.929 | -4.857196e-05 | -165.5613 | 0.0003397256 | 3142.519 | -0.0002437689 | -1595.632
0.7733685 | 0.0001920322 | 1721.079 | -0.000150746 | -1062.381 | 8.529036e-05 | 820.6909 | -5.288529e-05 | -301.3365 | 0.0002987103 | 2624.007 | -0.0002483433 | -1818.232 | 0.7737379 | 0.0002104671 | 2024.559 | -0.0001316273 | -753.3524 | 0.0001019678 | 1062.937 | -4.321097e-05 | -115.9586 | 0.0003177075 | 2976.435 | -0.0002185573 | -1378.196
0.8083679 | 0.0001751568 | 1579.015 | -0.0001351439 | -940.7173 | 7.704759e-05 | 750.7733 | -4.540227e-05 | -243.5558 | 0.0002732212 | 2409.581 | -0.0002247523 | -1634.113 | 0.8088269 | 0.0001991369 | 1943.654 | -0.0001174818 | -627.3864 | 9.909601e-05 | 1046.722 | -3.853709e-05 | -70.90099 | 0.0002978006 | 2829.673 | -0.0001949129 | -1171.31
0.8459278 | 0.0001591241 | 1443.721 | -0.00012045 | -826.5024 | 6.909454e-05 | 683.1387 | -3.824028e-05 | -188.4518 | 0.0002491121 | 2206.341 | -0.0002025769 | -1461.508 | 0.8464911 | 0.0001894485 | 1877.753 | -0.0001045477 | -509.5866 | 9.739688e-05 | 1041.243 | -3.472789e-05 | -31.65001 | 0.0002799847 | 2702.272 | -0.0001727517 | -974.0844
0.8862356 | 0.0001438822 | 1314.672 | -0.0001066233 | -719.5047 | 6.143865e-05 | 617.8014 | -3.14157e-05 | -136.2033 | 0.0002262692 | 2013.145 | -0.0001817469 | -1300.068 | 0.8869193 | 0.0001816071 | 1829.251 | -9.288179e-05 | -399.6834 | 9.711611e-05 | 1048.912 | -3.194028e-05 | 0.9345818 | 0.0002644157 | 2596.407 | -0.0001520413 | -785.3494
0.9294922 | 0.0001294159 | 1191.908 | -9.362065e-05 | -619.213 | 5.406762e-05 | 554.723 | -2.490934e-05 | -86.59305 | 0.0002046676 | 1829.927 | -0.0001622151 | -1149.271 | 0.9303145 | 0.0001758509 | 1800.494 | -8.259404e-05 | -298.1582 | 9.84634e-05 | 1071.661 | -3.031833e-05 | 25.91483 | 0.0002513436 | 2514.691 | -0.000132881 | -605.3291
0.9759135 | 0.0001156789 | 1074.999 | -8.13903e-05 | -525.2595 | 4.689014e-05 | 493.1111 | -1.863749e-05 | -38.99241 | 0.0001843028 | 1656.471 | -0.0001440042 | -1009.48 | 0.9768944 | 0.0001725359 | 1795.162 | -7.38339e-05 | -205.4372 | 0.000101694 | 1112.058 | -2.998333e-05 | 42.79779 | 0.0002412112 | 2461.584 | -0.0001154757 | -434.8206
1.025731 | 0.0001027686 | 965.1316 | -6.99718e-05 | -437.5694 | 3.983694e-05 | 432.5392 | -1.249865e-05 | 7.558982 | 0.0001654563 | 1495.738 | -0.0001273181 | -881.6782 | 1.026893 | 0.0001722572 | 1818.353 | -6.701955e-05 | -124.6484 | 0.0001072642 | 1173.42 | -3.139649e-05 | 47.45379 | 0.0002346931 | 2442.795 | -0.0001003397 | -277.771
1.079193 | 9.027855e-05 | 856.6166 | -5.929566e-05 | -357.9682 | 3.284631e-05 | 370.9234 | -6.759542e-06 | 49.31249 | 0.0001473561 | 1339.301 | -0.0001116904 | -764.2337 | 1.08056 | 0.0001765631 | 1883.334 | -6.344587e-05 | -65.61382 | 0.0001168523 | 1271.123 | -3.575411e-05 | 31.91259 | 0.0002332537 | 2468.218 | -8.901371e-05 | -148.6907
1.136566 | 7.855963e-05 | 752.4915 | -4.966132e-05 | -288.6982 | 2.676191e-05 | 316.5869 | -1.953926e-06 | 83.40618 | 0.0001300542 | 1186.959 | -9.745191e-05 | -660.459 | 1.138166 | 0.0001867507 | 2006.588 | -6.360118e-05 | -26.3464 | 0.0001303433 | 1410.105 | -4.20242e-05 | 10.42886 | 0.0002396604 | 2566.083 | -8.336522e-05 | -56.9822
1.198137 | 6.818559e-05 | 662.5051 | -4.102492e-05 | -224.3141 | 2.108341e-05 | 266.7055 | 2.884038e-06 | 118.9216 | 0.0001150906 | 1054.828 | -8.475129e-05 | -567.9476 | 1.2 | 0.000202994 | 2188.582 | -6.796141e-05 | -11.65813 | 0.0001456264 | 1571.847 | -4.787702e-05 | 0.5409596 | 0.0002570558 | 2765.816 | -8.607691e-05 | -20.52449
1.293285 | 5.411567e-05 | 531.4461 | -3.075415e-05 | -157.7194 | 1.308268e-05 | 192.8546 | 8.719233e-06 | 157.4226 | 9.497524e-05 | 869.6176 | -7.009683e-05 | -470.8166
1.388434 | 4.266365e-05 | 427.9771 | -2.20593e-05 | -97.58974 | 6.857767e-06 | 136.1758 | 1.342944e-05 | 189.5403 | 7.828357e-05 | 718.395 | -5.724182e-05 | -382.1114
1.483582 | 3.334026e-05 | 342.2367 | -1.527688e-05 | -52.546 | 1.814756e-06 | 89.43047 | 1.69723e-05 | 212.5148 | 6.467711e-05 | 593.5742 | -4.733972e-05 | -316.0355
1.578731 | 2.575644e-05 | 271.4302 | -1.003196e-05 | -19.17934 | -2.166804e-06 | 51.97397 | 1.965757e-05 | 229.195 | 5.348491e-05 | 489.3388 | -3.952701e-05 | -265.9454
1.67388 | 1.960943e-05 | 213.127 | -6.01219e-06 | 5.074723 | -5.232568e-06 | 22.5665 | 2.157622e-05 | 240.2625 | 4.425968e-05 | 402.1555 | -3.341235e-05 | -228.5642
1.769028 | 1.465647e-05 | 165.3706 | -2.968485e-06 | 22.25361 | -7.51368e-06 | 0.1435217 | 2.286601e-05 | 246.8363 | 3.664068e-05 | 329.1267 | -2.861645e-05 | -200.7802
1.864177 | 1.069692e-05 | 126.5157 | -7.044843e-07 | 33.93579 | -9.126703e-06 | -16.27739 | 2.363519e-05 | 249.7596 | 3.03446e-05 | 267.9112 | -2.486815e-05 | -180.4323
1.959325 | 7.561682e-06 | 95.15143 | 9.377069e-07 | 41.36564 | -1.017937e-05 | -27.59252 | 2.398421e-05 | 249.8266 | 2.513872e-05 | 216.5943 | -2.194448e-05 | -165.735
2.054474 | 5.107312e-06 | 70.0615 | 2.08831e-06 | 45.54913 | -1.076757e-05 | -34.6233 | 2.399916e-05 | 247.6936 | 2.083172e-05 | 173.5494 | -1.96718e-05 | -155.3508
2.149622 | 3.211738e-06 | 50.19597 | 2.854203e-06 | 47.29545 | -1.0977e-05 | -38.10425 | 2.375527e-05 | 243.9328 | 1.726411e-05 | 137.4103 | -1.791026e-05 | -148.2157
2.244771 | 1.771292e-06 | 34.64957 | 3.322833e-06 | 47.25125 | -1.088263e-05 | -38.68504 | 2.331722e-05 | 239.0286 | 1.430308e-05 | 107.0102 | -1.654912e-05 | -143.5185
2.33992 | 6.983511e-07 | 22.64705 | 3.565636e-06 | 45.93289 | -1.054958e-05 | -36.93536 | 2.274012e-05 | 233.3876 | 1.183796e-05 | 81.36243 | -1.550042e-05 | -140.6329
2.435068 | -8.063356e-08 | 13.52785 | 3.640075e-06 | 43.74367 | -1.00335e-05 | -33.33611 | 2.207124e-05 | 227.3645 | 9.777038e-06 | 59.63081 | -1.469553e-05 | -139.0934
2.530217 | -6.268299e-07 | 6.736809 | 3.59244e-06 | 41.001 | -9.381581e-06 | -28.31022 | 2.134954e-05 | 221.2362 | 8.044829e-06 | 41.11313 | -1.408171e-05 | -138.5606
2.625365 | -9.906557e-07 | 1.807634 | 3.458844e-06 | 37.94127 | -8.633162e-06 | -22.18097 | 2.060986e-05 | 215.2816 | 6.57989e-06 | 25.22236 | -1.361967e-05 | -138.8037
2.720514 | -1.213104e-06 | -1.641022 | 3.267756e-06 | 34.74716 | -7.821302e-06 | -15.26839 | 1.987835e-05 | 209.6616 | 5.332906e-06 | 11.47442 | -1.328133e-05 | -139.6784
2.815663 | -1.327194e-06 | -3.924001 | 3.040688e-06 | 31.54666 | -6.972725e-06 | -7.734923 | 1.918432e-05 | 204.6685 | 4.265058e-06 | -0.5279211 | -1.304833e-05 | -141.1175
2.910811 | -1.358923e-06 | -5.293234 | 2.793498e-06 | 28.4277 | -6.110555e-06 | 0.1116976 | 1.854009e-05 | 200.2827 | 3.346671e-06 | -11.10196 | -1.29105e-05 | -143.1147
3.00596 | -1.328487e-06 | -5.939039 | 2.537453e-06 | 25.45546 | -5.252102e-06 | 8.348557 | 1.798432e-05 | 197.0356 | 2.556025e-06 | -20.50171 | -1.286535e-05 | -145.7275
3.101109 | -1.250963e-06 | -6.034816 | 2.281293e-06 | 22.64993 | -4.414836e-06 | 16.47035 | 1.749442e-05 | 194.3804 | 1.878485e-06 | -28.89975 | -1.291334e-05 | -149.0135
3.196257 | -1.136999e-06 | -5.667263 | 2.014877e-06 | 19.92852 | -3.608231e-06 | 25.09959 | 1.719309e-05 | 194.0129 | 1.305451e-06 | -36.43219 | -1.305917e-05 | -153.077
3.291406 | -9.931987e-07 | -4.917326 | 1.771373e-06 | 17.53324 | -2.848613e-06 | 33.02437 | 1.683419e-05 | 192.8549 | 8.339137e-07 | -43.24489 | -1.332373e-05 | -158.209
3.386554 | -8.239788e-07 | -3.760097 | 1.652119e-06 | 16.34781 | -2.13598e-06 | 41.397 | 1.710699e-05 | 197.656 | 4.652664e-07 | -49.71111 | -1.38067e-05 | -165.6035
3.481703 | -6.280548e-07 | -2.60279 | 1.56954e-06 | 15.24348 | -1.482489e-06 | 48.48782 | 1.560904e-05 | 187.276 | 2.040866e-07 | -55.9665 | -1.459177e-05 | -176.113
3.576851 | -4.073166e-07 | 1.280988 | 6.377191e-07 | 9.767424 | -8.7455e-07 | 48.70163 | 1.849388e-05 | 205.9801 | 4.572058e-08 | -59.85913 | -1.538598e-05 | -185.1691
3.672 | -2.117578e-07 | 12.27152 | -1.136993e-06 | 4.757339 | -3.345607e-08 | 112.762 | 1.295702e-05 | 218.2488 | 7.678127e-09 | -53.91279 | -1.40407e-05 | -167.99
3.794 | -6.379706e-08 | 0.3314992 | 8.050426e-07 | 7.385922 | 1.088645e-10 | 26.17206 | 1.160636e-05 | 120.4186 | 4.383133e-09 | -35.72978 | -9.012457e-06 | -108.9493
3.916 | -2.389872e-08 | -2.8233 | 1.466168e-06 | 9.276465 | -2.074401e-09 | 5.965707 | 4.077045e-06 | 39.08936 | 1.275128e-09 | -15.23242 | -3.435289e-06 | -43.13835
4.038 | -1.749031e-08 | -0.8020312 | 8.541159e-07 | 6.275712 | -1.10486e-09 | 1.178115 | 2.152512e-06 | 18.66614 | -6.140398e-10 | -2.730746 | -4.101514e-07 | -6.056306
4.16 | -1.670389e-08 | 0.5163782 | 4.274526e-07 | 4.123068 | -1.094052e-09 | 0.7228072 | 5.9835e-07 | 5.590473 | -1.163048e-09 | 1.533524 | 4.778264e-07 | 5.423064
4.282 | -1.582243e-08 | 1.009477 | 3.187358e-07 | 3.726191 | -9.768145e-10 | 1.072869 | 3.526585e-07 | 3.944494 | -1.093398e-09 | 1.976981 | 5.086491e-07 | 6.116243
4.404 | -1.41769e-08 | 1.073466 | 2.808738e-07 | 3.469367 | -8.426997e-10 | 1.024886 | 2.013646e-07 | 2.66687 | -9.08089e-10 | 1.550429 | 3.832905e-07 | 4.670237
4.526 | -1.229019e-08 | 0.9576192 | 2.480029e-07 | 3.071277 | -7.371432e-10 | 1.059923 | 2.359498e-07 | 2.981893 | -7.471371e-10 | 1.162385 | 2.870906e-07 | 3.499714
4.648 | -1.052198e-08 | 0.8183368 | 2.200194e-07 | 2.690402 | -6.235562e-10 | 0.8884527 | 2.015388e-07 | 2.530073 | -6.263883e-10 | 0.9273416 | 2.300088e-07 | 2.800169
4.77 | -8.981253e-09 | 0.7014515 | 1.925404e-07 | 2.337868 | -5.383627e-10 | 0.8063381 | 1.953572e-07 | 2.397069 | -5.314588e-10 | 0.7776517 | 1.941024e-07 | 2.358137
4.892 | -7.66611e-09 | 0.6045805 | 1.671493e-07 | 2.024134 | -4.562672e-10 | 0.6740579 | 1.637007e-07 | 2.007062 | -4.539087e-10 | 0.6715389 | 1.679737e-07 | 2.039222
5.014 | -6.543082e-09 | 0.522562 | 1.44826e-07 | 1.751724 | -3.916823e-10 | 0.59582 | 1.465268e-07 | 1.788843 | -3.877658e-10 | 0.5827299 | 1.459307e-07 | 1.77088
5.136 | -5.579316e-09 | 0.4526168 | 1.250247e-07 | 1.513161 | -3.323597e-10 | 0.505152 | 1.235208e-07 | 1.510877 | -3.30849e-10 | 0.5051641 | 1.264529e-07 | 1.534686
5.258 | -4.746947e-09 | 0.3899834 | 1.076675e-07 | 1.302823 | -2.83538e-10 | 0.4405524 | 1.080331e-07 | 1.320116 | -2.81409e-10 | 0.4355419 | 1.090394e-07 | 1.32326
5.38 | -4.024633e-09 | 0.3353311 | 9.233483e-08 | 1.117799 | -2.396189e-10 | 0.3741443 | 9.148527e-08 | 1.118978 | -2.384815e-10 | 0.3737338 | 9.353564e-08 | 1.135208
5.502 | -3.393814e-09 | 0.2857713 | 7.865521e-08 | 0.9520342 | -2.023137e-10 | 0.3210783 | 7.863839e-08 | 0.9612886 | -2.009702e-10 | 0.3183886 | 7.969142e-08 | 0.967139
5.624 | -2.839407e-09 | 0.2418232 | 6.645383e-08 | 0.8045052 | -1.688975e-10 | 0.2696909 | 6.598384e-08 | 0.8068713 | -1.680541e-10 | 0.268905 | 6.729697e-08 | 0.8167414
5.746 | -2.347847e-09 | 0.2016297 | 5.538969e-08 | 0.670476 | -1.397204e-10 | 0.2257606 | 5.529406e-08 | 0.6758996 | -1.388756e-10 | 0.2241642 | 5.610504e-08 | 0.680882
5.868 | -1.907907e-09 | 0.1652274 | 4.535319e-08 | 0.5490018 | -1.133803e-10 | 0.1841669 | 4.510578e-08 | 0.5513603 | -1.127914e-10 | 0.183438 | 4.591071e-08 | 0.5571628
5.99 | -1.510777e-09 | 0.1314085 | 3.608727e-08 | 0.436716 | -8.945465e-11 | 0.146933 | 3.604592e-08 | 0.4403632 | -8.880394e-11 | 0.1457568 | 3.648766e-08 | 0.4427688
6.112 | -1.155837e-09 | 0.09994849 | 2.750473e-08 | 0.3326811 | -6.778992e-11 | 0.1117773 | 2.74888e-08 | 0.3355452 | -6.693791e-11 | 0.1103704 | 2.763571e-08 | 0.3353243
6.234 | -8.884319e-10 | 0.06975856 | 1.939357e-08 | 0.2344546 | -4.099146e-11 | 0.07978317 | 1.952539e-08 | 0.2386679 | -3.91305e-11 | 0.0767118 | 1.913923e-08 | 0.2324456
6.356 | -9.506333e-10 | 0.0390798 | 1.159603e-08 | 0.1409629 | -2.080301e-11 | 0.05084366 | 1.206552e-08 | 0.1489883 | -1.811499e-11 | 0.04587033 | 1.127351e-08 | 0.1375619
6.478 | -3.18385e-09 | -0.006366716 | 5.027664e-09 | 0.06031341 | 2.08328e-10 | 0.03147558 | 5.462327e-09 | 0.07413973 | 2.159928e-10 | 0.02557123 | 4.835768e-09 | 0.06308527
6.6 | -1.554013e-08 | -0.143483 | 5.300377e-09 | 0.02574787 | -4.94238e-10 | 0.00471002 | 2.962139e-09 | 0.03277723 | -5.032756e-10 | 0.007614535 | 1.653678e-09 | 0.02513012

## Sub 9 1.2% 10 ksi L
0.125
Group 2, Condition 3 (IFF) Sequence Step 1 - IFF 1.2%
PATHS ALONG Y-DIRECTION (L) | [12 empty] | PATHS ALONG X-DIRECTION (T) | [12 empty] | PATHS ALONG Z-DIRECTION (THROUGH THICKNESS)
| Midplane |  | Midplane |  | Entry |  | Entry |  | Exit |  | Exit |  |  | Midplane |  | Midplane |  | Entry |  | Entry |  | Exit |  | Exit |  |  | At bore |  | At bore |  | 0.02" away from bore |  | 0.02" away from bore
| Hoop |  | Radial |  | Hoop |  | Radial |  | Hoop |  | Radial |  |  | Hoop |  | Radial |  | Hoop |  | Radial |  | Hoop |  | Radial |  |  | Hoop |  | Radial |  | Hoop |  | Radial
Radial | Strain | Stress | Strain | Stress | Strain | Stress | Strain | Stress | Strain | Stress | Strain | Stress | Radial | Strain | Stress | Strain | Stress | Strain | Stress | Strain | Stress | Strain | Stress | Strain | Stress | z coordinate | Strain | Stress | Strain | Stress | Strain | Stress | Strain | Stress
dim, in | in/in | psi | in/in | psi | in/in | psi | in/in | psi | in/in | psi | in/in | psi | dim, in | in/in | psi | in/in | psi | in/in | psi | in/in | psi | in/in | psi | in/in | psi | in | in/in | psi | in/in | psi | in/in | psi | in/in | psi
0.125 | 0.01121089 | -56519.19 | -0.01685452 | -30377.81 | 0.02809457 | 75342.2 | -0.2046889 | 37088.98 | 0.02033406 | 29683.77 | -0.0129401 | -43768.49 | 0.125 | 0.01352 | -36028.72 | -0.01993569 | -49538.12 | 0.02966465 | 94746.87 | -0.2054743 | 37832.62 | 0.02190431 | 40437.5 | -0.01371899 | -38943.28 | 0 | 0.02966465 | 94746.87 | -0.2054743 | 37832.62 | 0.007217762 | 23732.1 | -0.0422874 | -16087.33
0.13 | 0.009590743 | -62698.28 | -0.02314893 | -28596.42 | 0.02009952 | 54562.44 | -0.1185897 | 48511.88 | 0.01857028 | 12609.47 | -0.01163029 | -47909.76 | 0.13 | 0.01173963 | -44105.75 | -0.02560992 | -47336.87 | 0.02152602 | 71921.73 | -0.1191808 | 49911.52 | 0.0201378 | 27279.1 | -0.01207887 | -44671.83 | 0.003 | 0.0204722 | 66763.89 | -0.1691244 | -26209.88 | 0.006013393 | 17687.63 | -0.02211835 | -26622.92
0.135 | 0.00769323 | -47996.26 | -0.02069965 | -26534.71 | 0.01123526 | 67642.69 | -0.0730658 | 54637.95 | 0.01642697 | -34655.5 | -0.05060458 | -55138.09 | 0.135 | 0.009721659 | -31029.86 | -0.0226746 | -43487.3 | 0.01258832 | 84478.27 | -0.0734565 | 57146.66 | 0.01805635 | -8806.053 | -0.0498418 | -55778.03 | 0.006190757 | 0.01831941 | 56381.42 | -0.1442736 | -11441.66 | 0.005182286 | 22303.27 | -0.014698 | -15740.45
0.14 | 0.006812612 | -45162.49 | -0.01538889 | -25872.34 | 0.008035228 | 39403.38 | -0.05840249 | 9589.804 | 0.01208453 | -42816.26 | -0.1694515 | -55332.1 | 0.14 | 0.008740362 | -28755.08 | -0.01722617 | -42976.07 | 0.009335412 | 54567.46 | -0.05835448 | 12504.36 | 0.01387095 | -19433.54 | -0.1657537 | -63620.2 | 0.0095844 | 0.01760676 | 35274.76 | -0.1307176 | -7890.428 | 0.00471579 | 25162.54 | -0.01236513 | -3703.071
0.145 | 0.006118116 | -37156.06 | -0.01326302 | -26322.31 | 0.005946662 | 8613.923 | -0.04216866 | -19113.17 | 0.008302581 | -41377.14 | -0.0229701 | -54382.44 | 0.145 | 0.007958926 | -21564.45 | -0.01507017 | -42333.56 | 0.007217762 | 23732.1 | -0.0422874 | -16087.33 | 0.01023036 | -21140.74 | -0.02435261 | -67084.94 | 0.01319383 | 0.01664113 | 14183.44 | -0.1164624 | 2761.998 | 0.004469548 | 25163.19 | -0.01333366 | 1987.357
0.15 | 0.005490001 | -27180.38 | -0.01213347 | -25498.32 | 0.004584159 | -3118.018 | -0.02635453 | -31560.14 | 0.00756891 | -9960.443 | -0.008899178 | -14088.9 | 0.15 | 0.007255868 | -12297.38 | -0.01390537 | -40880.75 | 0.005836378 | 11387 | -0.02650843 | -28825.83 | 0.009506403 | 10500.96 | -0.01061514 | -30212.03 | 0.01703277 | 0.01584951 | 8540.486 | -0.1065232 | 12342.77 | 0.004429488 | 22225.41 | -0.01649506 | 4101.149
0.155 | 0.004934851 | -17798.03 | -0.01091384 | -24870.11 | 0.003752237 | -6148.446 | -0.01556766 | -36221.72 | 0.00707038 | 8932.275 | -0.006039261 | -12876.64 | 0.155 | 0.006636521 | -3493.487 | -0.01262927 | -39718.34 | 0.004996079 | 8214.063 | -0.01571614 | -34417.54 | 0.009018505 | 28993.13 | -0.007678697 | -26621.64 | 0.02111581 | 0.01584183 | 5889.188 | -0.1061181 | -3158.613 | 0.004518312 | 18236.63 | -0.01921123 | 3008.624
0.16 | 0.004445184 | -9990.519 | -0.009712344 | -24032.2 | 0.003209615 | -6093.657 | -0.01056092 | -37110.25 | 0.006643865 | 16595.74 | -0.005439156 | -14715.98 | 0.16 | 0.006092625 | 3830.291 | -0.01137645 | -38425.57 | 0.004452106 | 8216.965 | -0.01074024 | -36491.38 | 0.008597487 | 34637.8 | -0.007121237 | -27293.2 | 0.02545847 | 0.01596465 | -5788.858 | -0.1120669 | -12597.48 | 0.004686479 | 13647.37 | -0.02092173 | -763.3389
0.165 | 0.004015027 | -3856.508 | -0.008656008 | -23079.95 | 0.002808756 | -4806.305 | -0.008181959 | -34927.44 | 0.006252062 | 19822.55 | -0.005222812 | -16325.32 | 0.165 | 0.00561672 | 9551.418 | -0.01027568 | -37075.14 | 0.004053307 | 9155.473 | -0.00849749 | -35441.85 | 0.008200017 | 34271.87 | -0.00701028 | -27546.55 | 0.03007726 | 0.01630335 | -18788.67 | -0.08999806 | -19059.86 | 0.004937811 | 8833.74 | -0.02232679 | -7506.889
0.17 | 0.003636605 | 1113.911 | -0.007655104 | -21879.43 | 0.002489684 | -1779.917 | -0.006368139 | -32710.59 | 0.00588692 | 21521.5 | -0.005101818 | -18107.54 | 0.17 | 0.005199854 | 14171.44 | -0.00923025 | -35526.98 | 0.003736693 | 11823.92 | -0.006802444 | -34320.04 | 0.007818928 | 33343.32 | -0.00697318 | -28416.08 | 0.03498974 | 0.01437564 | -22050.33 | -0.05946858 | -18850.31 | 0.005255955 | 4920.847 | -0.02312483 | -14246.18
0.175 | 0.003305803 | 5416.618 | -0.006680973 | -20490.72 | 0.002230104 | 975.4785 | -0.005149088 | -30829.33 | 0.005544883 | 22507.93 | -0.004996984 | -19726.33 | 0.175 | 0.00483682 | 18162.62 | -0.008221619 | -33830.3 | 0.003479281 | 14147.19 | -0.005704901 | -33510.76 | 0.007452426 | 32300.65 | -0.006937443 | -29403.94 | 0.04021459 | 0.01516721 | -22239.27 | -0.05171352 | -23534.8 | 0.00557348 | 904.4821 | -0.02294623 | -19487.58
0.18 | 0.003017934 | 9506.357 | -0.005728935 | -19024.68 | 0.002012519 | 3345.163 | -0.004227697 | -29047.61 | 0.00522436 | 23224.52 | -0.004874866 | -21092.66 | 0.18 | 0.004521848 | 21965.98 | -0.007239061 | -32040.64 | 0.003263252 | 16114.89 | -0.004877651 | -32609.11 | 0.007101727 | 31320.9 | -0.006877393 | -30288.57 | 0.04577165 | 0.01458006 | -22508.32 | -0.04551187 | -20905.42 | 0.005859946 | -2787.024 | -0.02151145 | -23908.71
0.185 | 0.002769058 | 12873.49 | -0.004858985 | -17421.68 | 0.001828337 | 5653.525 | -0.003468696 | -27465.75 | 0.004924512 | 23852.56 | -0.004721328 | -22131.5 | 0.185 | 0.004250158 | 25203.37 | -0.006332746 | -30259.17 | 0.003080358 | 18228.93 | -0.004182836 | -31843.29 | 0.006766778 | 30485.84 | -0.006775299 | -31004.99 | 0.05168207 | 0.01531858 | -25801.79 | -0.03628847 | -34355.72 | 0.006113598 | -6591.295 | -0.02079761 | -27741.74
0.19 | 0.002553469 | 15834.41 | -0.004087123 | -15610.59 | 0.001670475 | 8007.719 | -0.002851772 | -25958.75 | 0.004644643 | 24164.61 | -0.004539651 | -22662.27 | 0.19 | 0.004015376 | 27927.58 | -0.00553728 | -28200.14 | 0.002923481 | 20340.72 | -0.003647985 | -31200.76 | 0.006446857 | 29824.13 | -0.00662809 | -31533.92 | 0.05796831 | 0.01413308 | -30894.53 | -0.03258877 | -37601.65 | 0.006349818 | -9421.992 | -0.02016793 | -30437.35
0.195 | 0.002366793 | 18516.57 | -0.003394568 | -13980.47 | 0.001532336 | 8526.271 | -0.002542916 | -24760.02 | 0.004383681 | 24203.21 | -0.004359238 | -23039.04 | 0.195 | 0.003811962 | 30413.07 | -0.004819752 | -26347.99 | 0.002785278 | 20145.81 | -0.003417485 | -30264.6 | 0.006142034 | 29352.19 | -0.006436559 | -31864.75 | 0.06465426 | 0.01432249 | -33525.06 | -0.03571373 | -40678.42 | 0.006579772 | -12593.51 | -0.0197692 | -33459.61
0.2 | 0.002205002 | 20818.67 | -0.002779555 | -12102.14 | 0.001406684 | 7764.318 | -0.002323006 | -22521.89 | 0.004140127 | 23938.03 | -0.004165373 | -22948.6 | 0.2 | 0.003635581 | 32628.27 | -0.004177558 | -24282.34 | 0.002659005 | 19296.26 | -0.00323393 | -28556.15 | 0.005852835 | 29063.25 | -0.006208102 | -32009.66 | 0.07176534 | 0.01466941 | -26835.18 | -0.03160603 | -38645.47 | 0.006845453 | -14237.02 | -0.01985644 | -36033.42
0.205 | 0.002064663 | 23293.92 | -0.002226868 | -10483.64 | 0.001292438 | 7293.885 | -0.002090654 | -20177.85 | 0.003913225 | 23865.1 | -0.003955113 | -22844.26 | 0.205 | 0.00348081 | 34631.17 | -0.003637152 | -22542.24 | 0.002544038 | 18689.68 | -0.003035021 | -26613.98 | 0.005579506 | 28938.62 | -0.005948451 | -31990.09 | 0.07932858 | 0.01415985 | -31944.65 | -0.03332415 | -35068.78 | 0.007077672 | -15949.57 | -0.01958571 | -36085.71
0.21 | 0.001941205 | 22695.29 | -0.00192105 | -8646.22 | 0.00118869 | 6910.508 | -0.001871925 | -17942.63 | 0.003702231 | 23892.23 | -0.003727012 | -22635.06 | 0.21 | 0.003340467 | 33685.3 | -0.003338271 | -20508.37 | 0.002439449 | 18172.56 | -0.002846873 | -24753.98 | 0.005321713 | 28990.75 | -0.005661084 | -31808.95 | 0.08737274 | 0.01393756 | -29543.97 | -0.02835954 | -32440.95 | 0.007275922 | -16458.17 | -0.01817303 | -36914.54
0.215 | 0.001828863 | 21472.94 | -0.001694881 | -7139.82 | 0.001094351 | 6569.561 | -0.001671163 | -15887.27 | 0.003506302 | 23979.39 | -0.003489948 | -22363.19 | 0.215 | 0.003211692 | 32379.68 | -0.00310923 | -18947.08 | 0.002344159 | 17712.41 | -0.00267304 | -23028.78 | 0.005079535 | 29004.67 | -0.005370498 | -31561.31 | 0.09592839 | 0.01420453 | -36085.05 | -0.01863407 | -39388.01 | 0.007497167 | -18410.46 | -0.01791504 | -37835.66
0.22 | 0.001726382 | 20344.92 | -0.001485398 | -5734.67 | 0.00100841 | 6260.695 | -0.001488167 | -14012.28 | 0.003324476 | 24068.66 | -0.003254338 | -22091.07 | 0.22 | 0.003093569 | 31173.03 | -0.00289197 | -17430.4 | 0.00225718 | 17296.9 | -0.00251347 | -21442.25 | 0.004853144 | 28959.11 | -0.005086865 | -31193.24 | 0.1050281 | 0.01330838 | -40267.62 | -0.01028651 | -45829.98 | 0.007698086 | -20274 | -0.01721812 | -39183.55
0.225 | 0.001632687 | 19300.36 | -0.001296382 | -4483.621 | 0.0009299567 | 5977.232 | -0.001321519 | -12305.45 | 0.003155554 | 24167.31 | -0.003034176 | -21820.18 | 0.225 | 0.00298527 | 30053.19 | -0.002693382 | -16058.31 | 0.002177625 | 16918.23 | -0.002367217 | -19987.28 | 0.004641761 | 29018.24 | -0.004810266 | -30759.06 | 0.1147063 | 0.0137321 | -37979.88 | -0.01065887 | -49136.26 | 0.007854696 | -21064.56 | -0.01644407 | -39670.22
0.23 | 0.001546792 | 18332.24 | -0.001126576 | -3375.466 | 0.000858194 | 5715.854 | -0.001169613 | -10750.57 | 0.0029985 | 24711.22 | -0.002809027 | -21461.31 | 0.23 | 0.002885879 | 29014.03 | -0.002513113 | -14826.63 | 0.002104715 | 16571.68 | -0.002233067 | -18652.44 | 0.004444299 | 29225.71 | -0.004543615 | -30195.64 | 0.125 | 0.01352 | -36028.72 | -0.01993569 | -49538.12 | 0.007958926 | -21564.45 | -0.01507017 | -42333.56
0.235 | 0.001467824 | 17434.77 | -0.0009744877 | -2396.775 | 0.0007924193 | 5473.469 | -0.001031084 | -9333.947 | 0.002852121 | 23791.3 | -0.00268316 | -21196.65 | 0.235 | 0.002794511 | 28049.55 | -0.00235008 | -13725.38 | 0.002037764 | 16252.97 | -0.002110003 | -17428.18 | 0.0042599 | 29404.83 | -0.004275886 | -29672.13 | 0.135299 | 0.01332534 | -30316.29 | -0.02538388 | -45965.56 | 0.008028482 | -21873.09 | -0.01454066 | -41048.83
0.24 | 0.001395013 | 16601.75 | -0.0008387191 | -1536.156 | 0.0007320103 | 5244.052 | -0.0009050886 | -8049.705 | 0.002713389 | 22718.9 | -0.002634046 | -20701.94 | 0.24 | 0.002710348 | 27153.8 | -0.002203158 | -12744.74 | 0.001976165 | 15955.51 | -0.001997421 | -16311.22 | 0.004086719 | 29659.76 | -0.004109344 | -29169.92 | 0.1451433 | 0.01360159 | -27988.09 | -0.03645251 | -46196.39 | 0.00802564 | -21092.84 | -0.0123828 | -42836.83
0.245 | 0.001327674 | 15829.28 | -0.0007177674 | -779.7392 | 0.0006764004 | 5033.127 | -0.0007905123 | -6878.667 | 0.002585517 | 21996.9 | -0.00198821 | -16949.96 | 0.245 | 0.002632648 | 26323 | -0.002071065 | -11872.04 | 0.001919365 | 15683.35 | -0.001894444 | -15285.94 | 0.003929474 | 31850.86 | -0.00318417 | -25423.4 | 0.1545528 | 0.01366093 | -30587.11 | -0.03800401 | -48111.16 | 0.008050194 | -20761.47 | -0.01194179 | -44720.1
0.25 | 0.001265454 | 15113 | -0.0006115415 | -128.254 | 0.0006247694 | 4842.558 | -0.0006813216 | -5763.319 | 0.002466682 | 12799.83 | -0.004161911 | -23241.66 | 0.25 | 0.002561036 | 25552.62 | -0.00195411 | -11111.28 | 0.001866528 | 15435.94 | -0.001795833 | -14303.56 | 0.003784613 | 23635.69 | -0.005590712 | -32296.74 | 0.1635468 | 0.01401217 | -32092.03 | -0.02980667 | -51755.68 | 0.008105886 | -19652.63 | -0.01134285 | -47909.1
0.255 | 0.001206969 | 14422.49 | -0.0005134779 | 452.376 | 0.0005771416 | 4700.203 | -0.0005696038 | -4611.748 | 0.002312764 | 21462.29 | -0.001808533 | -16245.38 | 0.255 | 0.00249389 | 24808.68 | -0.001845556 | -10428.55 | 0.001817809 | 15238.14 | -0.001695015 | -13287.08 | 0.00360657 | 32653.92 | -0.002921605 | -25016.44 | 0.1721436 | 0.01503929 | -31269.32 | -0.02606642 | -51228.3 | 0.008168983 | -18078.83 | -0.01116152 | -47478.14
0.26015 | 0.001150943 | 13768.88 | -0.0004226004 | 991.5962 | 0.000532366 | 4645.872 | -0.0004611428 | -3421.777 | 0.002212152 | 19339.6 | -0.001883264 | -13915.51 | 0.26015 | 0.002429798 | 24105.56 | -0.001744263 | -9788.76 | 0.001771832 | 15118.97 | -0.001596779 | -12235.23 | 0.003491705 | 30272.04 | -0.003034076 | -22718.2 | 0.1803609 | 0.01356353 | -33370.26 | -0.01406351 | -51155.47 | 0.008237934 | -15842.51 | -0.01068652 | -47419.33
0.2654544 | 0.001097284 | 13158.05 | -0.0003411294 | 1477.998 | 0.0004930901 | 4498.233 | -0.0003781157 | -2576.276 | 0.002117996 | 18697.29 | -0.001751775 | -12726.25 | 0.2654544 | 0.002368625 | 23448.71 | -0.00165244 | -9203.29 | 0.001731097 | 14928.17 | -0.001520143 | -11472.94 | 0.003384991 | 29411.56 | -0.002910972 | -21713.36 | 0.1882152 | 0.01337351 | -31526.74 | -0.01022921 | -55343.17 | 0.008305977 | -14588.92 | -0.0102329 | -46592.41
0.270918 | 0.001047905 | 12620.13 | -0.000272094 | 1901.587 | 0.0004503893 | 4248.21 | -0.000303212 | -1871.308 | 0.002017932 | 17913.39 | -0.00164741 | -11850.34 | 0.270918 | 0.002312473 | 22873.26 | -0.001573282 | -8680.027 | 0.001687181 | 14649.07 | -0.001450751 | -10831.93 | 0.003275438 | 28460.9 | -0.002820287 | -21038.29 | 0.1957228 | 0.01409092 | -26307.35 | -0.03090134 | -57935.75 | 0.008373537 | -13029.3 | -0.01005106 | -46673.78
0.2765455 | 0.0009969046 | 12045.49 | -0.0002020367 | 2309.925 | 0.0004124173 | 4107.659 | -0.000221364 | -1038.883 | 0.001907312 | 16907.49 | -0.001532116 | -11021.66 | 0.2765455 | 0.002255027 | 22260.4 | -0.001492783 | -8172.775 | 0.001648007 | 14470.59 | -0.001374884 | -10076.25 | 0.003155562 | 27343.43 | -0.00271037 | -20289.66 | 0.2028988 | 0.01483304 | -17145.9 | -0.05013855 | -55448.92 | 0.008411394 | -11340.36 | -0.009750033 | -44394.25
0.2823418 | 0.0009488042 | 11499.91 | -0.0001416055 | 2645.608 | 0.0003762491 | 3976.595 | -0.00014371 | -245.6687 | 0.001829876 | 16416.55 | -0.001451021 | -10225.28 | 0.2823418 | 0.002201013 | 21677.56 | -0.001423127 | -7751.419 | 0.001610619 | 14303.07 | -0.001302749 | -9354.401 | 0.003070101 | 26733.92 | -0.002629531 | -19548.74 | 0.2097579 | 0.01493296 | -15025.39 | -0.06357784 | -46027.5 | 0.008418033 | -8435.475 | -0.008745376 | -41519.32
0.2883119 | 0.0009038623 | 10995.27 | -8.871652e-05 | 2935.345 | 0.0003419002 | 3852.982 | -7.095888e-05 | 500.4059 | 0.001726906 | 15576.26 | -0.001321863 | -9180.644 | 0.2883119 | 0.002150661 | 21134.65 | -0.001362277 | -7391.374 | 0.001575068 | 14145.21 | -0.001234894 | -8672.568 | 0.002960962 | 25804.1 | -0.002505863 | -18588.14 | 0.2163141 | 0.01387333 | -5977.649 | -0.05075563 | -40705.77 | 0.008400995 | -1480.536 | -0.004851641 | -36933.23
0.2944612 | 0.0008581464 | 10486.12 | -3.691075e-05 | 3218.071 | 0.0003094996 | 3735.288 | -1.329176e-06 | 1211.233 | 0.001650526 | 15107.85 | -0.001230002 | -8282.892 | 0.2944612 | 0.002099943 | 20589.66 | -0.001302831 | -7041.822 | 0.001541477 | 13995.37 | -0.001169763 | -8020.747 | 0.002878549 | 25250.24 | -0.002415563 | -17739.52 | 0.2225809 | 0.01551925 | 6081.382 | -0.009572998 | -21329.99 | 0.008415208 | 7173.31 | -0.0002560606 | -35283.67
0.3007949 | 0.0008153323 | 10029.15 | 8.381783e-06 | 3476.526 | 0.0002787975 | 3627.749 | 6.427996e-05 | 1885.774 | 0.001563248 | 14492.06 | -0.001115881 | -7263.252 | 0.3007949 | 0.002052615 | 20103.58 | -0.001249917 | -6713.922 | 0.001509609 | 13857.27 | -0.001108189 | -7400.07 | 0.00278662 | 24562.98 | -0.002304615 | -16779.36 | 0.2285709 | 0.01235296 | 18494.21 | 0.007157618 | 10358.57 | 0.008514151 | 13747.08 | 0.002957524 | -33428.76
0.3073186 | 0.0007741537 | 9597.898 | 4.974112e-05 | 3715.493 | 0.0002499296 | 3526.927 | 0.0001267859 | 2526.937 | 0.001482478 | 13896.09 | -0.001021189 | -6434.413 | 0.3073186 | 0.002007345 | 19644.89 | -0.001201245 | -6409.803 | 0.001479597 | 13727.8 | -0.001049366 | -6808.162 | 0.002701478 | 23909.68 | -0.00221135 | -15983.95 | 0.2342964 | 0.01326541 | -31279.55 | -0.006241501 | -73447.51 | 0.008702621 | 18152.18 | 0.005508332 | -29127.28
0.3140379 | 0.0007358951 | 9210.584 | 8.534875e-05 | 3927.978 | 0.0002225909 | 3431.472 | 0.0001853476 | 3129.024 | 0.001405204 | 13330.7 | -0.0009248861 | -5590.314 | 0.3140379 | 0.001965369 | 19233.53 | -0.001158835 | -6135.927 | 0.001451143 | 13605.64 | -0.0009940522 | -6250.114 | 0.002620426 | 23294.36 | -0.002116373 | -15169.86 | 0.239769 | 0.0118694 | -27503.89 | 0.007425161 | -27287.72 | 0.009007312 | 16544.43 | 0.007096307 | -17312.6
0.3209589 | 0.000695006 | 8780.124 | 0.0001213012 | 4121.484 | 0.0001969454 | 3340.826 | 0.0002404767 | 3694.294 | 0.001331367 | 12815.38 | -0.0008291568 | -4728.707 | 0.3209589 | 0.001921171 | 18779.12 | -0.001116917 | -5891.052 | 0.001424415 | 13490.25 | -0.000941801 | -5724.164 | 0.002543298 | 22734.21 | -0.002021872 | -14336.33 | 0.245 | 0.0153583 | 29179.29 | -0.005003397 | 7821.791 | 0.009375533 | 9320.007 | 0.01415448 | -26990.23
0.3280874 | 0.0006576173 | 8400.33 | 0.0001515498 | 4290.918 | 0.0001726625 | 3253.432 | 0.000291823 | 4221.035 | 0.001260519 | 12324.91 | -0.0007365767 | -3892.087 | 0.3280874 | 0.001880736 | 18376.75 | -0.001081217 | -5675.197 | 0.001399091 | 13380.08 | -0.0008929413 | -5231.928 | 0.002469538 | 22204.56 | -0.00193027 | -13523.18 | 0.25 | 0.02190431 | 40437.5 | -0.01371899 | -38943.28 | 0.01023036 | -21140.74 | -0.02435261 | -67084.94
0.3354298 | 0.000621287 | 8041 | 0.0001809619 | 4465.429 | 0.0001498912 | 3171.043 | 0.0003400575 | 4715.236 | 0.001192493 | 11856.75 | -0.0006478999 | -3087.786 | 0.3354298 | 0.001841723 | 17998.22 | -0.00104667 | -5456.407 | 0.00137532 | 13276.64 | -0.0008468906 | -4768.395 | 0.00239894 | 21702.2 | -0.001842336 | -12738.22
0.3429924 | 0.0005864174 | 7704.343 | 0.0002069121 | 4622.641 | 0.0001284478 | 3089.584 | 0.0003846258 | 5169.814 | 0.001127405 | 11405.14 | -0.0005633433 | -2324.238 | 0.3429924 | 0.001804465 | 17644.24 | -0.001015919 | -5258.126 | 0.001352926 | 13176.21 | -0.0008041731 | -4340.093 | 0.002331592 | 21221.07 | -0.001758281 | -11989.92
0.3507819 | 0.0005508566 | 7359.609 | 0.0002339502 | 4786.229 | 0.000108165 | 3009.152 | 0.0004260439 | 5590.413 | 0.001065022 | 10971.87 | -0.0004830036 | -1598.551 | 0.3507819 | 0.001766785 | 17282.72 | -0.0009847036 | -5060.205 | 0.001331745 | 13078.48 | -0.0007643393 | -3942.362 | 0.002267217 | 20762.44 | -0.001678214 | -11275.63
0.358805 | 0.0005188101 | 7070.555 | 0.0002569011 | 4943.771 | 8.912031e-05 | 2932.275 | 0.0004642297 | 5978.265 | 0.001005354 | 10554.23 | -0.0004065799 | -911.0873 | 0.358805 | 0.001732884 | 16978.76 | -0.0009580936 | -4872.793 | 0.001311857 | 12985.87 | -0.0007274972 | -3574.309 | 0.002205804 | 20323.29 | -0.001601855 | -10596.04
0.3670688 | 0.000486416 | 6766.854 | 0.0002796394 | 5087.761 | 7.114824e-05 | 2855.575 | 0.0004994691 | 6333.66 | 0.0009481773 | 10150.21 | -0.0003345401 | -265.8309 | 0.3670688 | 0.001698867 | 16663.43 | -0.0009318314 | -4698.64 | 0.001293102 | 12895.08 | -0.0006933881 | -3235.826 | 0.002147102 | 19901.22 | -0.001529686 | -9955.387
0.3755805 | 0.0004550816 | 6480.762 | 0.0003010576 | 5230.036 | 5.423046e-05 | 2780.445 | 0.0005317605 | 6658.126 | 0.0008934431 | 9758.295 | -0.0002666199 | 338.2455 | 0.3755805 | 0.001666129 | 16366.47 | -0.0009073457 | -4530.928 | 0.001275462 | 12807.37 | -0.0006620303 | -2925.662 | 0.002091043 | 19494.38 | -0.001461471 | -9353.095
0.3843475 | 0.0004247626 | 6208.377 | 0.0003220185 | 5374.059 | 3.82727e-05 | 2705.704 | 0.0005613349 | 6953.12 | 0.0008410683 | 9379.08 | -0.0002027625 | 902.8682 | 0.3843475 | 0.001634606 | 16084.55 | -0.0008837053 | -4364.907 | 0.001258847 | 12721.53 | -0.0006332199 | -2642.63 | 0.002037529 | 19103.04 | -0.001397183 | -8787.853
0.3933775 | 0.0003954305 | 5949.82 | 0.0003426458 | 5521.189 | 2.320329e-05 | 2631.198 | 0.0005882871 | 7219.843 | 0.0007909402 | 9012.118 | -0.0001426652 | 1430.967 | 0.3933775 | 0.001604256 | 15817.87 | -0.0008607169 | -4198.451 | 0.001243187 | 12637.35 | -0.0006068826 | -2385.775 | 0.001986434 | 18726.48 | -0.001336545 | -8257.105
0.4026784 | 0.0003670577 | 5704.508 | 0.0003627088 | 5669.19 | 8.964478e-06 | 2557.092 | 0.0006127938 | 7460.363 | 0.0007429634 | 8657.641 | -8.600467e-05 | 1926.176 | 0.4026784 | 0.001575034 | 15565.8 | -0.0008385836 | -4033.504 | 0.001228425 | 12554.89 | -0.0005828662 | -2153.341 | 0.001937652 | 18364.72 | -0.001279255 | -7757.519
0.4122583 | 0.0003395937 | 5470.384 | 0.0003824346 | 5818.262 | -4.512171e-06 | 2483.252 | 0.0006350855 | 7676.973 | 0.000697048 | 8315.488 | -3.249711e-05 | 2391.367 | 0.4122583 | 0.001546877 | 15326.21 | -0.0008170575 | -3869.656 | 0.001214494 | 12473.95 | -0.0005609645 | -1943.318 | 0.001891082 | 18017.42 | -0.001225047 | -7286.482
0.4221255 | 0.0003130533 | 5247.169 | 0.0004021241 | 5970.449 | -1.726356e-05 | 2410.027 | 0.0006553388 | 7871.756 | 0.000653107 | 7985.249 | 1.803068e-05 | 2828.241 | 0.4221255 | 0.001519789 | 15098.78 | -0.0007958192 | -3704.659 | 0.001201357 | 12394.76 | -0.0005410219 | -1753.884 | 0.001846631 | 17683.98 | -0.001173763 | -6842.518
0.4322887 | 0.0002874572 | 5033.992 | 0.0004217584 | 6124.558 | -2.935218e-05 | 2337.363 | 0.0006737312 | 8046.608 | 0.0006110555 | 7666.421 | 6.565468e-05 | 3237.606 | 0.4322887 | 0.001493779 | 14882.56 | -0.0007748678 | -3539.535 | 0.001188953 | 12317.23 | -0.0005228815 | -1583.383 | 0.001804205 | 17363.8 | -0.001125344 | -6425.016
0.4427568 | 0.0002628216 | 4832.321 | 0.0004406014 | 6275.945 | -4.083719e-05 | 2265.366 | 0.0006904837 | 8203.906 | 0.000570802 | 7358.395 | 0.000110449 | 3620.192 | 0.4427568 | 0.00146885 | 14678.89 | -0.0007549067 | -3378.694 | 0.001177222 | 12241.35 | -0.0005063457 | -1429.731 | 0.001763711 | 17056.17 | -0.001079725 | -6033.386
0.4535389 | 0.0002389452 | 4635.43 | 0.0004599378 | 6429.957 | -5.1748e-05 | 2194.422 | 0.0007057731 | 8345.717 | 0.0005323313 | 7060.092 | 0.0001523872 | 3974.834 | 0.4535389 | 0.0014448 | 14481.06 | -0.0007346341 | -3216.61 | 0.00116614 | 12167.45 | -0.0004912625 | -1291.158 | 0.001725131 | 16759.97 | -0.001036944 | -5668.91
0.4646444 | 0.0002157924 | 4444.903 | 0.0004783889 | 6577.265 | -6.21177e-05 | 2124.927 | 0.0007197004 | 8473.522 | 0.0004955309 | 6770.477 | 0.0001913329 | 4300.299 | 0.4646444 | 0.001421605 | 14291.08 | -0.0007154453 | -3062.42 | 0.001155685 | 12095.97 | -0.0004775522 | -1166.416 | 0.001688357 | 16474.15 | -0.0009971632 | -5333.086
0.476083 | 0.0001936426 | 4265.925 | 0.0004948531 | 6711.844 | -7.200364e-05 | 2055.162 | 0.0007324111 | 8587.247 | 0.0004601371 | 6489.825 | 0.0002275562 | 4601.197 | 0.476083 | 0.001399525 | 14113.14 | -0.0006983736 | -2922.432 | 0.001145833 | 12025.43 | -0.0004651283 | -1056.067 | 0.00165313 | 16198.39 | -0.0009602246 | -5022.844
0.4878648 | 0.0001708613 | 4069 | 0.0005145053 | 6859.492 | -8.13513e-05 | 1986.389 | 0.0007431718 | 8681.761 | 0.000425618 | 6210.536 | 0.0002638574 | 4896.992 | 0.4878648 | 0.001377068 | 13919.69 | -0.0006784506 | -2771.742 | 0.001136658 | 11957.31 | -0.0004546528 | -964.6125 | 0.00161895 | 15924.51 | -0.0009235139 | -4721.06
0.5 | 0.0001526393 | 3942.601 | 0.0005323168 | 7025.698 | -8.975411e-05 | 1930.189 | 0.0007536863 | 8779.176 | 0.0003931663 | 5952.22 | 0.0002986711 | 5184.893 | 0.5 | 0.001358791 | 13790.1 | -0.0006605687 | -2607.712 | 0.001128264 | 11899.57 | -0.0004444522 | -871.357 | 0.001586539 | 15664.99 | -0.0008886948 | -4434.649
0.515 | 0.0001257829 | 3707.887 | 0.0005550451 | 7193.627 | -0.0001016237 | 1830.267 | 0.0007663494 | 8878.469 | 0.0003523974 | 5605.683 | 0.0003347905 | 5462.71 | 0.515 | 0.001334684 | 13589.64 | -0.0006384587 | -2432.876 | 0.001117724 | 11815.4 | -0.0004323518 | -771.6836 | 0.0015501 | 15371.67 | -0.000853225 | -4144.05
0.5310974 | 0.0001033704 | 3520.917 | 0.0005743281 | 7345.236 | -0.000111419 | 1750.864 | 0.0007762596 | 8959.081 | 0.0003173776 | 5312.917 | 0.000368423 | 5727.422 | 0.5311008 | 0.001312085 | 13409.8 | -0.0006174337 | -2258.48 | 0.001108029 | 11739.74 | -0.0004220908 | -685.2972 | 0.001514444 | 15086.92 | -0.0008164131 | -3840.341
0.5483724 | 8.182338e-05 | 3346.762 | 0.000594186 | 7507.302 | -0.0001210066 | 1674.651 | 0.0007863319 | 9042.513 | 0.0002839586 | 5039.945 | 0.000401523 | 5994.603 | 0.5483832 | 0.001290109 | 13235.38 | -0.0005962643 | -2082.542 | 0.001098704 | 11666.1 | -0.0004121986 | -602.8847 | 0.001479798 | 14810.87 | -0.0007805285 | -3543.661
0.5669113 | 5.88026e-05 | 3160.473 | 0.0006158849 | 7684.151 | -0.0001311651 | 1593.291 | 0.0007966461 | 9127.396 | 0.0002481442 | 4746.57 | 0.0004364584 | 6275.738 | 0.566934 | 0.001268889 | 13068.02 | -0.0005752518 | -1906.96 | 0.00108979 | 11596.03 | -0.0004028554 | -524.6973 | 0.00144633 | 14544.87 | -0.0007458091 | -3255.958
0.5868065 | 3.717744e-05 | 2988.459 | 0.0006369749 | 7858.997 | -0.0001401795 | 1521.897 | 0.0008058883 | 9204.251 | 0.0002140464 | 4470.72 | 0.0004702825 | 6551.435 | 0.5868461 | 0.00124831 | 12905.75 | -0.0005545189 | -1733.759 | 0.00108122 | 11527.9 | -0.0003940182 | -451.4769 | 0.001413847 | 14286.42 | -0.0007121798 | -2977.555
0.6081572 | 1.632321e-05 | 2819.443 | 0.0006571239 | 8022.941 | -0.0001490532 | 1449.333 | 0.0008145234 | 9273.865 | 0.0001813302 | 4202.125 | 0.0005020904 | 6806.793 | 0.6082196 | 0.00122879 | 12752.79 | -0.0005344217 | -1565.026 | 0.001073199 | 11464.03 | -0.0003857792 | -383.3048 | 0.001382947 | 14041.54 | -0.0006799363 | -2709.694
0.6310698 | -3.709709e-06 | 2655.775 | 0.0006764584 | 8178.945 | -0.0001578319 | 1376.721 | 0.0008229159 | 9340.688 | 0.0001501639 | 3944.855 | 0.000532118 | 7046.438 | 0.6311616 | 0.001210048 | 12605.36 | -0.0005149534 | -1402.173 | 0.001065661 | 11403.66 | -0.0003780789 | -319.9437 | 0.00135311 | 13804.53 | -0.0006488738 | -2452.183
0.6556588 | -2.300018e-05 | 2497.095 | 0.0006950411 | 8327.809 | -0.0001663305 | 1306.015 | 0.0008309935 | 9404.586 | 0.0001201812 | 3695.933 | 0.000560755 | 7273.525 | 0.6557873 | 0.001192271 | 12465.41 | -0.0004962845 | -1246.171 | 0.001058698 | 11347.88 | -0.0003709317 | -261.139 | 0.001324605 | 13578.31 | -0.0006190715 | -2204.927
0.6820467 | -4.150981e-05 | 2344.724 | 0.0007129052 | 8470.803 | -0.0001744478 | 1238.467 | 0.0008386848 | 9465.409 | 9.136894e-05 | 3457.011 | 0.000588291 | 7492.167 | 0.6822202 | 0.001175703 | 12335.85 | -0.000478577 | -1097.396 | 0.001052443 | 11298.34 | -0.0003643661 | -206.575 | 0.00129778 | 13366.94 | -0.0005906341 | -1967.554
0.710365 | -5.91415e-05 | 2199.058 | 0.0007298588 | 8605.979 | -0.0001821399 | 1174.244 | 0.0008459203 | 9522.402 | 6.386965e-05 | 3228.689 | 0.0006145033 | 7700 | 0.7105929 | 0.001160249 | 12215.4 | -0.0004618478 | -956.5151 | 0.001046877 | 11254.78 | -0.0003583738 | -156.2809 | 0.001272465 | 13168.42 | -0.0005635284 | -1740.405
0.7407551 | -7.583715e-05 | 2060.71 | 0.0007458283 | 8732.882 | -0.0001893964 | 1113.483 | 0.0008526997 | 9575.616 | 3.778566e-05 | 3011.92 | 0.0006393103 | 7896.481 | 0.7410479 | 0.001146116 | 12106.46 | -0.0004462124 | -823.7255 | 0.001042058 | 11217.93 | -0.0003529652 | -110.0827 | 0.001249001 | 12986.37 | -0.0005379047 | -1523.846
0.7733685 | -9.16465e-05 | 1928.996 | 0.0007607994 | 8851.116 | -0.0001962435 | 1055.827 | 0.0008590213 | 9624.894 | 1.304492e-05 | 2805.695 | 0.0006626899 | 8081.009 | 0.7737379 | 0.001133288 | 12009.21 | -0.0004316164 | -698.2903 | 0.00103799 | 11187.93 | -0.0003481206 | -67.70315 | 0.001227366 | 12821.01 | -0.0005136753 | -1316.768
0.8083679 | -0.0001064782 | 1804.888 | 0.0007746985 | 8960.312 | -0.0002026516 | 1001.522 | 0.0008648488 | 9669.946 | -1.019121e-05 | 2611.55 | 0.0006845271 | 8252.872 | 0.8088269 | 0.001121904 | 11924.94 | -0.0004181525 | -580.7778 | 0.001034796 | 11165.82 | -0.0003439486 | -29.99888 | 0.001207711 | 12673.72 | -0.0004909306 | -1119.765
0.8459278 | -0.000120321 | 1688.694 | 0.000787536 | 9060.768 | -0.000208603 | 950.7511 | 0.000870164 | 9710.663 | -3.191886e-05 | 2429.663 | 0.0007048301 | 8412.287 | 0.8464911 | 0.001112032 | 11854.38 | -0.0004058372 | -471.1777 | 0.001032664 | 11153.26 | -0.0003406008 | 1.941218 | 0.001189995 | 12544.31 | -0.0004695815 | -931.9579
0.8862356 | -0.0001332033 | 1580.06 | 0.0007993247 | 9152.469 | -0.0002140666 | 903.7014 | 0.000874923 | 9746.625 | -5.222653e-05 | 2259.073 | 0.0007236378 | 8559.325 | 0.8869193 | 0.001103845 | 11799.55 | -0.0003947127 | -369.1885 | 0.001031803 | 11152.31 | -0.0003382148 | 27.34949 | 0.001174344 | 12434.6 | -0.000449586 | -752.1959
0.9294922 | -0.0001451219 | 1479.086 | 0.0008100738 | 9235.566 | -0.0002190358 | 860.4135 | 0.0008791112 | 9777.698 | -7.111982e-05 | 2099.785 | 0.0007409608 | 8694.125 | 0.9303145 | 0.001097546 | 11762.47 | -0.0003848712 | -275.2054 | 0.001032396 | 11164.62 | -0.0003369191 | 45.36649 | 0.001160967 | 12346.83 | -0.0004310223 | -580.6019
0.9759135 | -0.0001560981 | 1385.467 | 0.0008197928 | 9309.998 | -0.0002235727 | 820.2813 | 0.0008827702 | 9804.119 | -8.85771e-05 | 1951.747 | 0.0007567368 | 8815.951 | 0.9768944 | 0.001093446 | 11746.32 | -0.0003764449 | -189.6365 | 0.001034669 | 11192.43 | -0.00033683 | 55.44592 | 0.001150249 | 12284.85 | -0.0004140646 | -417.8391
1.025731 | -0.0001660516 | 1299.93 | 0.0008284064 | 9375.231 | -0.0002277642 | 782.4337 | 0.0008859722 | 9826.309 | -0.0001043411 | 1817.409 | 0.0007707382 | 8923.317 | 1.026893 | 0.001092065 | 11755.57 | -0.0003697958 | -115.1785 | 0.001039013 | 11238.6 | -0.0003383412 | 54.07163 | 0.001142781 | 12253.71 | -0.0003991604 | -267.3212
1.079193 | -0.0001752785 | 1218.203 | 0.0008359351 | 9429.564 | -0.0002315611 | 746.0953 | 0.0008883853 | 9840.396 | -0.0001190475 | 1689.861 | 0.0007833475 | 9017.58 | 1.08056 | 0.001094728 | 11801.42 | -0.0003660472 | -60.51801 | 0.001046831 | 11316.17 | -0.0003424076 | 35.13312 | 0.001139856 | 12261.67 | -0.0003877464 | -142.9135
1.136566 | -0.0001833926 | 1144.281 | 0.0008421051 | 9471.633 | -0.0002341192 | 719.953 | 0.0008896254 | 9845.098 | -0.0001326489 | 1569.271 | 0.000794372 | 9096.96 | 1.138166 | 0.001102722 | 11899.88 | -0.0003657208 | -24.31511 | 0.001058023 | 11429.7 | -0.0003480653 | 11.84563 | 0.001144199 | 12336.13 | -0.0003817026 | -54.6473
1.198137 | -0.0001902479 | 1080.998 | 0.0008469587 | 9503.43 | -0.0002363524 | 695.8048 | 0.0008903705 | 9845.134 | -0.0001440563 | 1466.112 | 0.0008034624 | 9160.25 | 1.2 | 0.00111627 | 12052.29 | -0.0003692783 | -10.81496 | 0.001070539 | 11561.27 | -0.0003530509 | 1.297373 | 0.001158951 | 12506.82 | -0.0003836638 | -19.66935
1.293285 | -0.0001987139 | 996.6095 | 0.000851719 | 9526.444 | -0.0002388022 | 665.9276 | 0.00089039 | 9835.309 | -0.0001584944 | 1328.906 | 0.0008129133 | 9217.03
1.388434 | -0.0002047257 | 934.8312 | 0.0008543744 | 9535.045 | -0.0002396021 | 649.5233 | 0.0008886485 | 9811.258 | -0.0001697011 | 1221.414 | 0.0008200153 | 9258.207
1.483582 | -0.0002089048 | 886.8329 | 0.0008549959 | 9526.029 | -0.0002394996 | 639.1356 | 0.0008857061 | 9776.144 | -0.0001781522 | 1135.843 | 0.0008241237 | 9274.627
1.578731 | -0.0002117019 | 849.2315 | 0.000854032 | 9503.316 | -0.0002386798 | 633.7034 | 0.0008818408 | 9732.669 | -0.0001845677 | 1066.044 | 0.0008260651 | 9272.687
1.67388 | -0.0002134474 | 819.3371 | 0.0008518164 | 9469.603 | -0.0002373262 | 631.6458 | 0.000877205 | 9681.975 | -0.0001894207 | 1008.243 | 0.0008262773 | 9256.017
1.769028 | -0.0002143758 | 795.3132 | 0.0008486007 | 9427.006 | -0.0002355649 | 631.9829 | 0.0008719378 | 9625.24 | -0.000193058 | 959.7094 | 0.0008251347 | 9227.74
1.864177 | -0.0002146401 | 776.0251 | 0.0008445632 | 9377.078 | -0.0002334689 | 634.222 | 0.0008661364 | 9563.348 | -0.0001957119 | 918.6533 | 0.0008228904 | 9190.013
1.959325 | -0.0002143248 | 760.9363 | 0.0008398243 | 9320.946 | -0.0002310631 | 638.3137 | 0.0008598626 | 9496.961 | -0.000197527 | 884.0592 | 0.0008197261 | 9144.461
2.054474 | -0.0002134558 | 750.0342 | 0.0008344579 | 9259.411 | -0.0002283273 | 644.6281 | 0.000853148 | 9426.534 | -0.0001985742 | 855.5344 | 0.0008157577 | 9092.215
2.149622 | -0.0002120091 | 743.7533 | 0.0008284997 | 9193.001 | -0.0002252018 | 653.9045 | 0.0008459956 | 9352.351 | -0.0001988644 | 833.2193 | 0.0008110517 | 9034.042
2.244771 | -0.0002099191 | 742.905 | 0.0008219528 | 9122.018 | -0.0002215922 | 667.2066 | 0.0008383848 | 9274.54 | -0.0001983588 | 817.6866 | 0.0008056337 | 8970.407
2.33992 | -0.0002070855 | 748.6131 | 0.0008147939 | 9046.584 | -0.0002173753 | 685.8625 | 0.0008302746 | 9193.095 | -0.0001969783 | 809.8673 | 0.0007994955 | 8901.534
2.435068 | -0.0002033803 | 762.2472 | 0.0008069769 | 8966.655 | -0.0002124046 | 711.4219 | 0.000821607 | 9107.908 | -0.0001946114 | 810.9723 | 0.0007926022 | 8827.444
2.530217 | -0.0001986543 | 785.363 | 0.000798439 | 8882.063 | -0.0002065158 | 745.5796 | 0.0008123099 | 9018.751 | -0.000191122 | 822.426 | 0.0007848965 | 8747.991
2.625365 | -0.0001927442 | 819.6332 | 0.0007891031 | 8792.529 | -0.0001995336 | 790.1516 | 0.0008023024 | 8925.361 | -0.0001863565 | 845.7941 | 0.0007763049 | 8662.894
2.720514 | -0.0001854792 | 866.7866 | 0.0007788836 | 8697.705 | -0.000191278 | 846.9426 | 0.0007914954 | 8827.358 | -0.0001801515 | 882.7151 | 0.0007667408 | 8571.766
2.815663 | -0.0001766891 | 928.5282 | 0.0007676913 | 8597.183 | -0.0001815714 | 917.7999 | 0.000779804 | 8724.458 | -0.0001723414 | 934.8248 | 0.0007561119 | 8474.146
2.910811 | -0.0001662119 | 1006.471 | 0.0007554384 | 8490.551 | -0.0001702478 | 1004.315 | 0.0007671378 | 8616.167 | -0.0001627669 | 1003.682 | 0.0007443251 | 8369.542
3.00596 | -0.0001539026 | 1102.063 | 0.0007420455 | 8377.434 | -0.000157159 | 1108.156 | 0.0007534373 | 8502.473 | -0.0001512839 | 1090.686 | 0.0007312914 | 8257.465
3.101109 | -0.0001396419 | 1216.471 | 0.0007274468 | 8257.493 | -0.000142186 | 1230.264 | 0.0007386189 | 8382.664 | -0.0001377706 | 1197.024 | 0.0007169399 | 8137.53
3.196257 | -0.0001233448 | 1350.577 | 0.0007115869 | 8130.475 | -0.0001252471 | 1372.031 | 0.0007227304 | 8257.862 | -0.0001221429 | 1323.513 | 0.000701216 | 8009.434
3.291406 | -0.0001049674 | 1504.861 | 0.0006945043 | 7996.812 | -0.0001062921 | 1533.098 | 0.0007055576 | 8125.561 | -0.0001043357 | 1470.616 | 0.0006840714 | 7872.718
3.386554 | -8.452509e-05 | 1679.276 | 0.0006763268 | 7857.623 | -8.539879e-05 | 1713.589 | 0.0006876153 | 7990.697 | -8.441956e-05 | 1637.34 | 0.0006653964 | 7726.07
3.481703 | -6.202325e-05 | 1873.536 | 0.0006568379 | 7710.906 | -6.234739e-05 | 1914.135 | 0.0006669498 | 7836.248 | -6.212018e-05 | 1825.755 | 0.0006449831 | 7567.647
3.576851 | -3.797446e-05 | 2088.658 | 0.0006351753 | 7554.837 | -3.859343e-05 | 2120.321 | 0.0006497483 | 7709.864 | -3.887875e-05 | 2027.929 | 0.000624469 | 7414.511
3.672 | -1.695055e-05 | 2290.334 | 0.0006137871 | 7412.113 | -5.634795e-07 | 2532.878 | 0.0006214621 | 7583.913 | -5.46164e-07 | 2401.93 | 0.0006002325 | 7280.432
3.794 | -4.163604e-06 | 2377.345 | 0.0006033284 | 7310.362 | 2.085178e-07 | 2445.997 | 0.0006123816 | 7417.027 | 2.161242e-07 | 2388.614 | 0.0005954966 | 7222.471
3.916 | -1.396266e-06 | 2374.48 | 0.0005981015 | 7242.582 | -4.305205e-08 | 2398.121 | 0.0006007223 | 7276.515 | -4.142024e-08 | 2374.481 | 0.0005937631 | 7196.353
4.038 | -9.499039e-07 | 2361.14 | 0.0005932531 | 7186.247 | -3.917541e-08 | 2373.429 | 0.0005944512 | 7200.87 | -3.905402e-08 | 2366.686 | 0.0005919131 | 7173.515
4.16 | -8.282585e-07 | 2346.892 | 0.0005888241 | 7135.045 | -4.564957e-08 | 2355.683 | 0.0005890285 | 7139.141 | -4.586054e-08 | 2354.744 | 0.0005888601 | 7136.838
4.282 | -7.687205e-07 | 2332.973 | 0.0005849837 | 7089.459 | -4.288138e-08 | 2340.806 | 0.0005849928 | 7091.472 | -4.299684e-08 | 2340.859 | 0.0005853112 | 7094.112
4.404 | -7.152587e-07 | 2319.891 | 0.0005815348 | 7047.936 | -4.045078e-08 | 2327.008 | 0.0005814146 | 7048.597 | -4.047636e-08 | 2327.023 | 0.0005818329 | 7052.01
4.526 | -6.613066e-07 | 2307.772 | 0.0005783802 | 7009.764 | -3.755204e-08 | 2314.448 | 0.0005783022 | 7010.741 | -3.749973e-08 | 2314.199 | 0.0005786218 | 7013.086
4.648 | -6.067618e-07 | 2296.661 | 0.0005754946 | 6974.777 | -3.460228e-08 | 2302.773 | 0.0005754163 | 6975.607 | -3.452811e-08 | 2302.483 | 0.0005756932 | 6977.564
4.77 | -5.524364e-07 | 2286.525 | 0.0005728513 | 6942.734 | -3.163399e-08 | 2292.126 | 0.0005727961 | 6943.658 | -3.153634e-08 | 2291.804 | 0.0005730234 | 6945.183
4.892 | -4.991276e-07 | 2277.275 | 0.0005704295 | 6913.389 | -2.869529e-08 | 2282.321 | 0.0005703762 | 6914.18 | -2.859164e-08 | 2282.042 | 0.0005705828 | 6915.578
5.014 | -4.474744e-07 | 2268.825 | 0.0005682098 | 6886.493 | -2.583232e-08 | 2273.357 | 0.0005681662 | 6887.246 | -2.571898e-08 | 2273.101 | 0.0005683468 | 6888.457
5.136 | -3.979664e-07 | 2261.085 | 0.0005661714 | 6861.798 | -2.306834e-08 | 2265.107 | 0.0005661306 | 6862.446 | -2.295222e-08 | 2264.889 | 0.0005662931 | 6863.545
5.258 | -3.50947e-07 | 2253.972 | 0.0005642948 | 6839.065 | -2.042904e-08 | 2257.522 | 0.0005642604 | 6839.652 | -2.030943e-08 | 2257.328 | 0.0005644019 | 6840.606
5.38 | -3.066257e-07 | 2247.41 | 0.0005625612 | 6818.065 | -1.79254e-08 | 2250.507 | 0.0005625305 | 6818.57 | -1.780619e-08 | 2250.342 | 0.0005626545 | 6819.41
5.502 | -2.650881e-07 | 2241.324 | 0.0005609528 | 6798.582 | -1.55658e-08 | 2244.003 | 0.0005609267 | 6799.023 | -1.544769e-08 | 2243.86 | 0.0005610333 | 6799.744
5.624 | -2.26312e-07 | 2235.65 | 0.0005594527 | 6780.412 | -1.335025e-08 | 2237.935 | 0.0005594303 | 6780.787 | -1.323615e-08 | 2237.817 | 0.0005595215 | 6781.408
5.746 | -1.901819e-07 | 2230.323 | 0.0005580455 | 6763.364 | -1.127238e-08 | 2232.243 | 0.000558027 | 6763.682 | -1.116295e-08 | 2232.146 | 0.0005581032 | 6764.203
5.868 | -1.565333e-07 | 2225.285 | 0.0005567164 | 6747.261 | -9.328466e-09 | 2226.868 | 0.0005567039 | 6747.547 | -9.224312e-09 | 2226.786 | 0.0005567628 | 6747.942
5.99 | -1.253285e-07 | 2220.48 | 0.0005554529 | 6731.942 | -7.462291e-09 | 2221.761 | 0.0005554484 | 6732.229 | -7.354123e-09 | 2221.66 | 0.0005554813 | 6732.396
6.112 | -9.74884e-08 | 2215.858 | 0.0005542447 | 6717.284 | -5.755027e-09 | 2216.89 | 0.0005542552 | 6717.656 | -5.624083e-09 | 2216.698 | 0.000554241 | 6717.347
6.234 | -8.075203e-08 | 2211.331 | 0.0005530774 | 6703.142 | -3.081973e-09 | 2212.299 | 0.0005531001 | 6703.664 | -2.868137e-09 | 2211.863 | 0.0005530207 | 6702.58
6.356 | -1.127441e-07 | 2206.64 | 0.0005519322 | 6689.411 | -1.230602e-09 | 2208.121 | 0.000552009 | 6690.609 | -9.464802e-10 | 2207.363 | 0.0005518721 | 6688.736
6.478 | -4.726239e-07 | 2199.663 | 0.0005509587 | 6677.451 | 3.251336e-08 | 2205.311 | 0.0005510244 | 6679.53 | 3.321227e-08 | 2204.391 | 0.0005509245 | 6677.795
6.6 | -2.353059e-06 | 2178.87 | 0.0005510023 | 6672.284 | -7.458648e-08 | 2201.372 | 0.000550654 | 6673.455 | -7.526418e-08 | 2201.723 | 0.0005504536 | 6672.181

## Sub 9 1.2% 10 ksi U
0.125
Group 2, Condition 3 (IFF) Sequence Step 2 - remove IFF 1.2%
PATHS ALONG Y-DIRECTION (L) | [12 empty] | PATHS ALONG X-DIRECTION (T) | [12 empty] | PATHS ALONG Z-DIRECTION (THROUGH THICKNESS)
| Midplane |  | Midplane |  | Entry |  | Entry |  | Exit |  | Exit |  |  | Midplane |  | Midplane |  | Entry |  | Entry |  | Exit |  | Exit |  |  | At bore |  | At bore |  | 0.02" away from bore |  | 0.02" away from bore
| Hoop |  | Radial |  | Hoop |  | Radial |  | Hoop |  | Radial |  |  | Hoop |  | Radial |  | Hoop |  | Radial |  | Hoop |  | Radial |  |  | Hoop |  | Radial |  | Hoop |  | Radial
Radial | Strain | Stress | Strain | Stress | Strain | Stress | Strain | Stress | Strain | Stress | Strain | Stress | Radial | Strain | Stress | Strain | Stress | Strain | Stress | Strain | Stress | Strain | Stress | Strain | Stress | z coordinate | Strain | Stress | Strain | Stress | Strain | Stress | Strain | Stress
dim, in | in/in | psi | in/in | psi | in/in | psi | in/in | psi | in/in | psi | in/in | psi | dim, in | in/in | psi | in/in | psi | in/in | psi | in/in | psi | in/in | psi | in/in | psi | in | in/in | psi | in/in | psi | in/in | psi | in/in | psi
0.125 | 0.01227465 | -50718.22 | -0.01850505 | -46598.06 | 0.0284719 | 79507.62 | -0.2052795 | 37219.05 | 0.02113796 | 39270.09 | -0.01316344 | -42532.41 | 0.125 | 0.01213202 | -49888.71 | -0.0191688 | -45913.84 | 0.02825932 | 79451.13 | -0.2049288 | 37581.39 | 0.02059524 | 26135.5 | -0.01324573 | -38769.79 | 0 | 0.02825932 | 79451.13 | -0.2049288 | 37581.39 | 0.006061275 | 10645.98 | -0.04205484 | -17917.92
0.13 | 0.01056378 | -57849.74 | -0.02474915 | -44499.83 | 0.02040803 | 58059.56 | -0.1188797 | 48939.4 | 0.01935047 | 20717 | -0.01172085 | -46945.65 | 0.13 | 0.01042285 | -57217.08 | -0.02489375 | -43962.89 | 0.02021959 | 57627.79 | -0.1187488 | 49368.42 | 0.01888505 | 14101.6 | -0.01174122 | -44907.5 | 0.003 | 0.01903693 | 51106.07 | -0.1686062 | -26489.15 | 0.004844625 | 4612.21 | -0.0218512 | -28039.82
0.135 | 0.008591093 | -43759.1 | -0.02222183 | -41818.78 | 0.01150906 | 70946.55 | -0.0731456 | 55796.35 | 0.01719537 | -26541.52 | -0.05088875 | -55766.05 | 0.135 | 0.008462233 | -43676.24 | -0.02201798 | -40588.95 | 0.0113466 | 70709.84 | -0.07312403 | 56018.18 | 0.01684434 | -22070.05 | -0.04938453 | -55462.86 | 0.006190757 | 0.01686298 | 40425.95 | -0.1437657 | -11711.1 | 0.004001754 | 9224.355 | -0.01440623 | -16845.51
0.14 | 0.007644651 | -41438.96 | -0.01683836 | -40610.67 | 0.008292549 | 42723.94 | -0.05838089 | 11357.31 | 0.01283529 | -35889.67 | -0.1701648 | -60437.18 | 0.14 | 0.00752966 | -41012.44 | -0.01662179 | -40498.82 | 0.008143059 | 41173.92 | -0.05808726 | 10898.15 | 0.01269526 | -31536.84 | -0.165142 | -61330.96 | 0.0095844 | 0.01613486 | 19052.38 | -0.1302096 | -8140.869 | 0.003523938 | 12085.39 | -0.01204917 | -4511.773
0.145 | 0.006893344 | -33870.52 | -0.01465621 | -40608.67 | 0.006199867 | 11949.52 | -0.04210987 | -17203.36 | 0.009023367 | -36627.09 | -0.0240134 | -63923.67 | 0.145 | 0.006789191 | -33497.6 | -0.01450954 | -40216.74 | 0.006061275 | 10645.98 | -0.04205484 | -17917.92 | 0.009088522 | -32359.93 | -0.02368701 | -63663.99 | 0.01319383 | 0.01516072 | -2262.638 | -0.115944 | 2503.715 | 0.003266495 | 12100.63 | -0.01298733 | 1534.309
0.15 | 0.006216109 | -24266.1 | -0.01348184 | -39403.72 | 0.004840119 | 124.5534 | -0.02632 | -30062.97 | 0.008256053 | -6208.81 | -0.01004991 | -25262.45 | 0.15 | 0.006120624 | -23958.31 | -0.01338138 | -39068.57 | 0.00470781 | -1393.983 | -0.02628429 | -30629.29 | 0.008396003 | -364.7354 | -0.009969058 | -26811.6 | 0.01703277 | 0.0143626 | -8065.989 | -0.1059668 | 12214.39 | 0.003215158 | 9205.208 | -0.0161034 | 4147.582
0.155 | 0.005618232 | -15200.6 | -0.01222548 | -38453.48 | 0.004014533 | -3097.158 | -0.0155989 | -35539.15 | 0.007724717 | 12321.21 | -0.007176448 | -24036.28 | 0.155 | 0.005530449 | -14924.62 | -0.01213623 | -38164.24 | 0.003890293 | -4269.317 | -0.01548628 | -36056.57 | 0.007936896 | 18278.23 | -0.007082315 | -23709.78 | 0.02111581 | 0.01434579 | -10717.72 | -0.1055787 | -3523.928 | 0.003292588 | 5298.125 | -0.01875409 | 3751.463
0.16 | 0.005091161 | -7665.011 | -0.01099343 | -37340.23 | 0.003479697 | -3286.271 | -0.01067769 | -37439.29 | 0.007268757 | 19653.5 | -0.006570734 | -25921.75 | 0.16 | 0.005011337 | -7405.847 | -0.01090965 | -37090.67 | 0.003365418 | -3993.635 | -0.01049976 | -37925.27 | 0.007540767 | 24072.26 | -0.006561818 | -24734.9 | 0.02545847 | 0.01444522 | -20422.01 | -0.1113817 | -9323.602 | 0.003449889 | 827.9517 | -0.02038526 | 822.7582
0.165 | 0.004628062 | -1765.85 | -0.009911268 | -36149.3 | 0.00308676 | -2259.217 | -0.00838862 | -36313.95 | 0.006850582 | 22582.5 | -0.006347806 | -27561.13 | 0.165 | 0.004556582 | -1518.464 | -0.009831232 | -35927.15 | 0.002982948 | -2814.476 | -0.008246241 | -36680.04 | 0.00716474 | 23843.11 | -0.006481582 | -25275.24 | 0.03007726 | 0.0147568 | -30376.85 | -0.08883036 | -8445.865 | 0.003692307 | -3858.648 | -0.02171784 | -5139.287
0.17 | 0.004220476 | 3000.529 | -0.00888813 | -34738.59 | 0.002775107 | 512.2576 | -0.006661392 | -35116.61 | 0.006461814 | 24024.42 | -0.006219171 | -29346.38 | 0.17 | 0.004157839 | 3243.922 | -0.008804925 | -34539.08 | 0.002680438 | 61.80582 | -0.00654202 | -35390.33 | 0.006802132 | 23033.15 | -0.006470617 | -26388.55 | 0.03498974 | 0.01285314 | -35868.2 | -0.05873862 | -14192.29 | 0.00400516 | -7691.524 | -0.02247703 | -11444.27
0.175 | 0.003863741 | 7124.929 | -0.007894491 | -33161.79 | 0.00252215 | 3029.322 | -0.005522138 | -34175.91 | 0.006098568 | 24785.56 | -0.006106034 | -30950.73 | 0.175 | 0.003810392 | 7357.456 | -0.007812724 | -32980.06 | 0.002435277 | 2563.099 | -0.005437171 | -34443.18 | 0.006451589 | 22093.35 | -0.006457408 | -27586.07 | 0.04021459 | 0.0136624 | -36686.17 | -0.05092643 | -19418.91 | 0.004321808 | -11677.56 | -0.02229864 | -16653.49
0.18 | 0.003552725 | 11058.01 | -0.006925028 | -31524.96 | 0.002310282 | 5182.006 | -0.004672303 | -33238.89 | 0.005758965 | 25303.95 | -0.005975426 | -32291.35 | 0.18 | 0.003508866 | 11266.34 | -0.006844342 | -31309.21 | 0.002229939 | 4683.124 | -0.004604323 | -33430.55 | 0.006114692 | 21202.29 | -0.006416909 | -28652.86 | 0.04577165 | 0.01308452 | -36804.56 | -0.04468591 | -16339.48 | 0.004611154 | -15348.76 | -0.02088349 | -21236.89
0.185 | 0.003283127 | 14286.79 | -0.006039225 | -29764.78 | 0.002130919 | 7295.933 | -0.003976404 | -32403.1 | 0.005441905 | 25756.25 | -0.005813499 | -33298.02 | 0.185 | 0.003248808 | 14594.97 | -0.0059503 | -29630.64 | 0.002056405 | 6927.641 | -0.003905321 | -32576.26 | 0.005791706 | 20443.62 | -0.006331888 | -29528.69 | 0.05168207 | 0.01383622 | -40218.9 | -0.03550341 | -30365.57 | 0.004870201 | -19116.49 | -0.0201884 | -25227.48
0.19 | 0.003048936 | 17124.95 | -0.005252724 | -27807.52 | 0.001977042 | 9477.688 | -0.003414531 | -31547.97 | 0.005146468 | 25911.51 | -0.005623724 | -33793.39 | 0.19 | 0.003024113 | 17398.3 | -0.005165495 | -27661 | 0.001907747 | 9151.6 | -0.003367392 | -31863.3 | 0.005482178 | 19847.65 | -0.006199666 | -30197.95 | 0.05796831 | 0.01266192 | -45239.35 | -0.03178809 | -33483.44 | 0.005113333 | -21896.42 | -0.01957108 | -28027.47
0.195 | 0.002845527 | 19697.73 | -0.004546487 | -26040.4 | 0.001842138 | 9843.824 | -0.003153448 | -30915.85 | 0.004871385 | 25809.39 | -0.005435607 | -34133.66 | 0.195 | 0.002829465 | 19952.54 | -0.004457258 | -25886.76 | 0.00177678 | 9053.493 | -0.003134674 | -30871.11 | 0.005186398 | 19432.27 | -0.006021345 | -30652.94 | 0.06465426 | 0.01286301 | -47892.34 | -0.03493076 | -36839.84 | 0.005351111 | -25016.19 | -0.01918141 | -31133.71
0.2 | 0.002668658 | 21901.91 | -0.003918558 | -24032.94 | 0.001719064 | 8947.104 | -0.002974892 | -29169.24 | 0.004614983 | 25417.25 | -0.005234485 | -34006.9 | 0.2 | 0.002660714 | 22227.68 | -0.003823177 | -23889.04 | 0.001656895 | 8287.799 | -0.002949549 | -29117.91 | 0.004905085 | 19191.97 | -0.005804582 | -30908.22 | 0.07176534 | 0.01322067 | -41081.88 | -0.03080957 | -34648.4 | 0.005625196 | -26600.63 | -0.01927557 | -33771.66
0.205 | 0.002514711 | 24289.25 | -0.003353606 | -22292.3 | 0.001606841 | 8357.711 | -0.002778272 | -27250.74 | 0.00437636 | 25229.28 | -0.005017431 | -33867.26 | 0.205 | 0.002512595 | 24282.8 | -0.003289868 | -22208.36 | 0.001547571 | 7754.137 | -0.002749538 | -27139.69 | 0.004638643 | 19109.12 | -0.005555314 | -30987.12 | 0.07932858 | 0.01272271 | -46222.49 | -0.03255156 | -31405.7 | 0.005866043 | -28249.85 | -0.01901034 | -33874.63
0.21 | 0.002378953 | 23611.33 | -0.003036062 | -20339.05 | 0.001504651 | 7869.337 | -0.002590388 | -25383.63 | 0.004154645 | 25151.61 | -0.004783015 | -33624.5 | 0.21 | 0.002378065 | 23382.5 | -0.002997219 | -20226.74 | 0.001447973 | 7300.68 | -0.002560621 | -25250.33 | 0.004386875 | 19197.13 | -0.005277197 | -30894.11 | 0.08737274 | 0.01250993 | -43652.6 | -0.02756864 | -28522.99 | 0.006072943 | -28688.54 | -0.01760132 | -34732.86
0.215 | 0.002255469 | 22317.15 | -0.00279864 | -18722.63 | 0.001411481 | 7435.553 | -0.002416269 | -23646.95 | 0.003948883 | 25142.84 | -0.004540117 | -33321.34 | 0.215 | 0.002254386 | 22116.87 | -0.002773664 | -18711.38 | 0.001357107 | 6896.341 | -0.002386256 | -23500.92 | 0.004149976 | 19241.9 | -0.00499487 | -30725.58 | 0.09592839 | 0.01278763 | -50180.45 | -0.01786013 | -35689.54 | 0.006302839 | -30569.87 | -0.01734711 | -35683.91
0.22 | 0.002142885 | 21123.92 | -0.002578365 | -17213.03 | 0.001326386 | 7044.433 | -0.002256311 | -22048.17 | 0.003758019 | 25143.96 | -0.004299138 | -33020.37 | 0.22 | 0.002140736 | 20945.37 | -0.002561237 | -17235.12 | 0.001274054 | 6529.93 | -0.002226318 | -21894.17 | 0.003928215 | 19222.73 | -0.004718639 | -30428.81 | 0.1050281 | 0.01190152 | -54283.08 | -0.009512 | -42135.68 | 0.006512266 | -32360.23 | -0.01665361 | -37055.79
0.225 | 0.00204002 | 20019.97 | -0.002379017 | -15862.99 | 0.001248515 | 6687.928 | -0.00210961 | -20581.09 | 0.003580767 | 25161.51 | -0.004074001 | -32722.54 | 0.225 | 0.002036367 | 19856.43 | -0.002366912 | -15898.66 | 0.001197988 | 6194.627 | -0.002079807 | -20422.09 | 0.003720897 | 19304.46 | -0.004448683 | -30058.98 | 0.1147063 | 0.01233437 | -51895.75 | -0.009882251 | -45396.58 | 0.006677091 | -33074.66 | -0.01588188 | -37552.71
0.23 | 0.001945795 | 18997.65 | -0.00219934 | -14661.24 | 0.001177117 | 6361.546 | -0.001974999 | -19234.61 | 0.003416022 | 25630.86 | -0.003844187 | -32337.89 | 0.23 | 0.001940432 | 18844.45 | -0.002190406 | -14698.41 | 0.001128184 | 5886.499 | -0.001945471 | -19072.53 | 0.003527003 | 19531.16 | -0.004188014 | -29553.89 | 0.125 | 0.01213202 | -49888.71 | -0.0191688 | -45913.84 | 0.006789191 | -33497.6 | -0.01450954 | -40216.74
0.235 | 0.001859255 | 18050.62 | -0.002037848 | -13594.27 | 0.00111153 | 6061.233 | -0.001851466 | -17999.21 | 0.00326252 | 24642.2 | -0.003713903 | -32048.26 | 0.235 | 0.001852105 | 17903.9 | -0.002030694 | -13624.89 | 0.001064003 | 5601.953 | -0.001822263 | -17835.42 | 0.003345741 | 19726.63 | -0.003925687 | -29083.35 | 0.135299 | 0.01194494 | -44037.2 | -0.02460653 | -42158 | 0.006865802 | -33730.18 | -0.01398007 | -38915.02
0.24 | 0.001779552 | 17172.14 | -0.001893154 | -12650.66 | 0.001051166 | 5780.625 | -0.001738413 | -16871.62 | 0.003117173 | 23506.38 | -0.003660626 | -31529.46 | 0.24 | 0.001770619 | 17029.23 | -0.0018867 | -12668.7 | 0.001004877 | 5334.934 | -0.001709566 | -16707.19 | 0.003175321 | 19995.34 | -0.003764034 | -28629.5 | 0.1451433 | 0.01222967 | -41689.84 | -0.03568762 | -42552.8 | 0.006869021 | -32885.43 | -0.01182305 | -40695.98
0.245 | 0.001705937 | 16358.01 | -0.001763751 | -11816.32 | 0.0009954908 | 5524.009 | -0.001634965 | -15836.1 | 0.00298315 | 22729.57 | -0.003010068 | -27743.93 | 0.245 | 0.001695278 | 16216.99 | -0.001757192 | -11817.57 | 0.0009502891 | 5089.894 | -0.001606502 | -15672.04 | 0.003020509 | 22198.08 | -0.002843337 | -24927.44 | 0.1545528 | 0.01229545 | -44202.63 | -0.0372348 | -44393.79 | 0.006898734 | -32492.92 | -0.01138162 | -42557.82
0.25 | 0.001638019 | 15603.4 | -0.0016497 | -11093.36 | 0.0009436874 | 5291.201 | -0.001535836 | -14843.3 | 0.002858682 | 13479.33 | -0.005180008 | -34010.99 | 0.25 | 0.001625735 | 15462.86 | -0.001642498 | -11075.73 | 0.000899443 | 4867.022 | -0.001507802 | -14680.55 | 0.002877845 | 13992.74 | -0.005253953 | -31841.5 | 0.1635468 | 0.01265211 | -45617.07 | -0.02903304 | -47953.54 | 0.006958743 | -31326.98 | -0.01078081 | -45710.93
0.255 | 0.001574269 | 14875.3 | -0.001544166 | -10446.91 | 0.0008958819 | 5107.461 | -0.001434205 | -13813.58 | 0.00269918 | 22082.76 | -0.002824013 | -27009.15 | 0.255 | 0.001560433 | 14733.69 | -0.001535979 | -10409.72 | 0.0008524535 | 4691.378 | -0.001406634 | -13653.13 | 0.002701736 | 23021.17 | -0.002588502 | -24596.88 | 0.1721436 | 0.01368413 | -44767.37 | -0.02529996 | -47499.4 | 0.007025375 | -29701.81 | -0.01059696 | -45238.06
0.26015 | 0.001513308 | 14186.44 | -0.001446014 | -9843.772 | 0.0008507843 | 5004.639 | -0.001334988 | -12744.55 | 0.002593362 | 19910.99 | -0.002895457 | -24658.97 | 0.26015 | 0.001498007 | 14043.76 | -0.001436543 | -9785.351 | 0.0008080974 | 4595.388 | -0.001307913 | -12587.32 | 0.002588593 | 20646.82 | -0.002704079 | -22330.19 | 0.1803609 | 0.01221167 | -46748.59 | -0.0132779 | -47169.15 | 0.007097151 | -27418.88 | -0.01011885 | -45132.05
0.2654544 | 0.001455014 | 13543 | -0.00135744 | -9294.665 | 0.0008109764 | 4826.55 | -0.001257903 | -11973.43 | 0.002494581 | 19227.41 | -0.00276053 | -23445.52 | 0.2654544 | 0.001438349 | 13399.02 | -0.001346412 | -9213.82 | 0.0007690117 | 4424.502 | -0.001231232 | -11818.14 | 0.002483475 | 19790.33 | -0.002584595 | -21363.73 | 0.1882152 | 0.01202591 | -44960.47 | -0.0094643 | -51617.78 | 0.00716736 | -26125.28 | -0.009662127 | -44259.34
0.270918 | 0.001401419 | 12978.16 | -0.001281498 | -8807.695 | 0.0007678567 | 4557.184 | -0.001188231 | -11326.89 | 0.002389818 | 18398.53 | -0.0026527 | -22548.29 | 0.270918 | 0.001383556 | 12834.2 | -0.001268662 | -8702.4 | 0.0007264828 | 4160.984 | -0.001161877 | -11173.12 | 0.002375207 | 18840.84 | -0.002497262 | -20725.14 | 0.1957228 | 0.01274476 | -39602.27 | -0.03010893 | -53864.94 | 0.007236426 | -24527.82 | -0.009475586 | -44279.24
0.2765455 | 0.001346344 | 12376.06 | -0.001204424 | -8336.747 | 0.0007294352 | 4390.06 | -0.00111178 | -10561.21 | 0.00227415 | 17347.03 | -0.002533448 | -21692.08 | 0.2765455 | 0.001327287 | 12230.22 | -0.00118957 | -8207.247 | 0.0006885927 | 3998.739 | -0.001085859 | -10410.4 | 0.002256536 | 17731.07 | -0.002390062 | -20000.65 | 0.2028988 | 0.01348853 | -30432.54 | -0.04934444 | -51387.14 | 0.007275151 | -22804.69 | -0.009168627 | -41927.2
0.2823418 | 0.001294457 | 11803.36 | -0.001137766 | -7946.866 | 0.000692767 | 4233.518 | -0.001039028 | -9829.216 | 0.002192806 | 16823.71 | -0.002449432 | -20872.61 | 0.2823418 | 0.001274346 | 11655.86 | -0.001121089 | -7795.665 | 0.0006524007 | 3846.427 | -0.0010135 | -9681.233 | 0.002172314 | 17125.85 | -0.002311208 | -19281.64 | 0.2097579 | 0.01358879 | -28317.26 | -0.06279292 | -42094.54 | 0.00728212 | -19866.8 | -0.008157183 | -38971.05
0.2883119 | 0.001246022 | 11271.27 | -0.001079431 | -7611.99 | 0.000657888 | 4086.17 | -0.000970571 | -9137.443 | 0.002085318 | 15939.41 | -0.002316809 | -19807.17 | 0.2883119 | 0.001224983 | 11121.19 | -0.001061189 | -7443.114 | 0.000617939 | 3702.76 | -0.0009454054 | -8992.109 | 0.002064019 | 16196.82 | -0.002190356 | -18349.96 | 0.2163141 | 0.01252594 | -18815.02 | -0.04988848 | -35664.63 | 0.007265024 | -12887.19 | -0.004259107 | -34328.86
0.2944612 | 0.001196969 | 10735.15 | -0.001022342 | -7286.232 | 0.0006249325 | 3946.393 | -0.0009048116 | -8475.621 | 0.002005185 | 15439.18 | -0.002222178 | -18888.26 | 0.2944612 | 0.001175088 | 10582.57 | -0.001002672 | -7101.419 | 0.0005853579 | 3566.241 | -0.0008799793 | -8332.775 | 0.001982576 | 15645.1 | -0.002102043 | -17523.21 | 0.2225809 | 0.01417512 | -7255.628 | -0.008733124 | -16721.72 | 0.007278816 | -4228.785 | 0.0003377178 | -32663.02
0.3007949 | 0.001151089 | 10255.57 | -0.0009718657 | -6983.399 | 0.0005936542 | 3817.929 | -0.0008426175 | -7845.058 | 0.001914009 | 14786.91 | -0.002104951 | -17848.25 | 0.3007949 | 0.001128494 | 10102.07 | -0.000950573 | -6780.538 | 0.0005544098 | 3440.629 | -0.0008180844 | -7704.47 | 0.001891269 | 14955.61 | -0.001993478 | -16589.69 | 0.2285709 | 0.01102232 | 3253.397 | 0.007673535 | 9460.41 | 0.007376711 | 2365.436 | 0.003565411 | -30662.01
0.3073186 | 0.001107066 | 9802.642 | -0.0009254728 | -6702.148 | 0.0005641943 | 3697.597 | -0.0007831648 | -7243.388 | 0.001829536 | 14158.32 | -0.002007356 | -16998.38 | 0.3073186 | 0.00108387 | 9648.527 | -0.0009026255 | -6482.387 | 0.0005252507 | 3322.929 | -0.0007588889 | -7104.7 | 0.001806729 | 14302.6 | -0.001901998 | -15813.35 | 0.2342964 | 0.01188787 | -42598.16 | -0.005150326 | -65464.19 | 0.007563761 | 6843.288 | 0.006149841 | -26000
0.3140379 | 0.001066203 | 9396.508 | -0.0008852285 | -6449.678 | 0.0005362471 | 3583.975 | -0.0007272529 | -6676.048 | 0.001748746 | 13562.22 | -0.001908042 | -16131.98 | 0.3140379 | 0.001042505 | 9242.129 | -0.0008607595 | -6212.932 | 0.0004975763 | 3211.798 | -0.0007031885 | -6538.8 | 0.001726168 | 13686.81 | -0.001808668 | -15017.1 | 0.239769 | 0.01047 | -36892.06 | 0.008614691 | -15027.07 | 0.007867674 | 5293.939 | 0.00775855 | -13961.2
0.3209589 | 0.001022785 | 8945.159 | -0.0008450713 | -6222.38 | 0.0005099841 | 3476.488 | -0.0006744297 | -6141.328 | 0.001671571 | 13018.51 | -0.001809293 | -15247.13 | 0.3209589 | 0.0009987025 | 8790.546 | -0.0008193963 | -5972.956 | 0.0004715716 | 3106.808 | -0.0006505201 | -6004.937 | 0.001649425 | 13125.15 | -0.001715723 | -14200.85 | 0.245 | 0.0140186 | 15014.46 | -0.004694421 | 7249.121 | 0.008235606 | -1985.852 | 0.01479421 | -23855.98
0.3280874 | 0.0009830785 | 8546.233 | -0.0008110605 | -6022.71 | 0.0004850743 | 3373.487 | -0.0006250442 | -5641.025 | 0.001597534 | 12501.38 | -0.001713716 | -14386.95 | 0.3280874 | 0.0009586943 | 8391.682 | -0.0007840567 | -5759.979 | 0.000446907 | 3006.391 | -0.0006012357 | -5504.863 | 0.001575961 | 12593.4 | -0.001625574 | -13404.01 | 0.25 | 0.02059524 | 26135.5 | -0.01324573 | -38769.79 | 0.009088522 | -32359.93 | -0.02368701 | -63663.99
0.3354298 | 0.000944595 | 8169.449 | -0.0007780186 | -5818.692 | 0.0004616718 | 3276.534 | -0.0005784976 | -5169.969 | 0.001526465 | 12008.22 | -0.001622085 | -13558.94 | 0.3354298 | 0.0009200128 | 8015.582 | -0.0007498508 | -5544.217 | 0.0004237494 | 2912.22 | -0.0005547288 | -5033.336 | 0.001505572 | 12088.19 | -0.001538979 | -12634.45
0.3429924 | 0.0009077265 | 7816.447 | -0.0007486976 | -5634.219 | 0.0004395939 | 3181.722 | -0.000535334 | -4735 | 0.001458486 | 11533.16 | -0.001534616 | -12771.72 | 0.3429924 | 0.0008830393 | 7664.067 | -0.0007193866 | -5348.122 | 0.0004019212 | 2820.491 | -0.0005115477 | -4597.166 | 0.001438347 | 11603.69 | -0.001456143 | -11900.42
0.3507819 | 0.0008702344 | 7454.647 | -0.0007185688 | -5446.919 | 0.0004186736 | 3088.79 | -0.000495091 | -4331.265 | 0.001393351 | 11078.02 | -0.00145141 | -12022.28 | 0.3507819 | 0.0008455369 | 7303.535 | -0.0006884193 | -5152.658 | 0.0003812609 | 2730.976 | -0.0004712344 | -4191.557 | 0.001374019 | 11141.18 | -0.001377177 | -11199.34
0.358805 | 0.0008364684 | 7150.791 | -0.0006929604 | -5268.638 | 0.0003989915 | 3000.193 | -0.0004578781 | -3957.856 | 0.001331071 | 10640 | -0.00137216 | -11311.03 | 0.358805 | 0.0008118464 | 7001.515 | -0.0006619264 | -4965.97 | 0.0003618588 | 2646.242 | -0.0004338999 | -3815.57 | 0.00131258 | 10697.7 | -0.001301813 | -10531.94
0.3670688 | 0.0008024096 | 6833.123 | -0.0006676082 | -5103.87 | 0.0003803813 | 2912.525 | -0.0004234327 | -3614.694 | 0.001271415 | 10216.99 | -0.001297355 | -10642.18 | 0.3670688 | 0.0007779421 | 6687.041 | -0.0006357402 | -4792.491 | 0.0003435539 | 2562.924 | -0.000399287 | -3469.178 | 0.001253785 | 10270.94 | -0.001230532 | -9902.453
0.3755805 | 0.0007695131 | 6533.42 | -0.0006438703 | -4943.684 | 0.000362826 | 2827.076 | -0.0003917735 | -3300.506 | 0.001214327 | 9807.326 | -0.001226734 | -10014.82 | 0.3755805 | 0.0007452819 | 6390.694 | -0.0006113114 | -4625.26 | 0.0003263358 | 2482.377 | -0.0003674199 | -3151.135 | 0.001197573 | 9859.084 | -0.001163104 | -9310.313
0.3843475 | 0.0007377224 | 6248.045 | -0.0006208063 | -4783.622 | 0.0003462309 | 2742.599 | -0.0003626893 | -3014.053 | 0.00115972 | 9411.551 | -0.001160252 | -9427.321 | 0.3843475 | 0.0007138051 | 6109.124 | -0.0005876909 | -4459.423 | 0.0003101152 | 2403.39 | -0.0003380951 | -2860.28 | 0.001143853 | 9462.472 | -0.001099507 | -8754.269
0.3933775 | 0.0007069994 | 5977.176 | -0.0005982518 | -4621.862 | 0.0003305242 | 2658.876 | -0.0003361013 | -2754.329 | 0.001107476 | 9029.125 | -0.001097607 | -8876.805 | 0.3933775 | 0.0006834686 | 5842.569 | -0.0005646885 | -4292.848 | 0.0002948254 | 2325.769 | -0.000311243 | -2595.695 | 0.001092502 | 9080.414 | -0.001039469 | -8231.826
0.4026784 | 0.0006773076 | 5720.176 | -0.0005764306 | -4460.559 | 0.0003156478 | 2575.987 | -0.0003118502 | -2519.491 | 0.001057493 | 8660.223 | -0.001038472 | -8359.634 | 0.4026784 | 0.0006542337 | 5590.446 | -0.0005425106 | -4127.484 | 0.0002804129 | 2249.617 | -0.0002867129 | -2355.621 | 0.00104342 | 8712.95 | -0.000982696 | -7739.716
0.4122583 | 0.0006485877 | 5474.9 | -0.0005550957 | -4299.375 | 0.0003015325 | 2493.73 | -0.0002897203 | -2307.427 | 0.001009675 | 8304.617 | -0.0009825629 | -7872.948 | 0.4122583 | 0.0006260392 | 5350.619 | -0.0005209092 | -3962.953 | 0.0002668125 | 2174.748 | -0.0002642976 | -2138.031 | 0.0009965117 | 8359.752 | -0.0009289302 | -7275.411
0.4221255 | 0.0006208482 | 5241.05 | -0.0005339262 | -4136.068 | 0.0002881406 | 2412.387 | -0.0002695476 | -2116.213 | 0.0009639292 | 7961.817 | -0.0009297079 | -7415.082 | 0.4221255 | 0.000598891 | 5122.8 | -0.0004995648 | -3796.997 | 0.0002539906 | 2101.467 | -0.0002438414 | -1941.083 | 0.0009516864 | 8020.259 | -0.0008780243 | -6837.538
0.4322887 | 0.0005941043 | 5017.691 | -0.0005129296 | -3971.759 | 0.000275408 | 2331.854 | -0.0002511661 | -1944.092 | 0.0009201653 | 7631.252 | -0.0008798342 | -6985.283 | 0.4322887 | 0.0005728028 | 4906.067 | -0.0004784795 | -3630.667 | 0.0002418868 | 2029.667 | -0.0002251865 | -1763.113 | 0.0009088566 | 7693.847 | -0.0008299283 | -6425.607
0.4427568 | 0.0005683652 | 4806.253 | -0.0004928493 | -3811.129 | 0.0002632752 | 2252.164 | -0.0002343669 | -1788.844 | 0.0008782854 | 7312.25 | -0.0008328687 | -6582.834 | 0.4427568 | 0.0005477857 | 4701.904 | -0.0004583695 | -3468.385 | 0.0002304443 | 1959.401 | -0.0002081309 | -1601.966 | 0.0008679298 | 7379.786 | -0.0007845923 | -6039.189
0.4535389 | 0.0005434189 | 4599.752 | -0.000472329 | -3648.427 | 0.0002517105 | 2173.636 | -0.0002189821 | -1648.534 | 0.0008382714 | 7003.665 | -0.0007888396 | -6208.963 | 0.4535389 | 0.0005236311 | 4503.56 | -0.0004379499 | -3304.772 | 0.0002196398 | 1891.057 | -0.0001925191 | -1455.802 | 0.0008288939 | 7076.946 | -0.0007420697 | -5679.751
0.4646444 | 0.0005192324 | 4400.223 | -0.0004528166 | -3493.109 | 0.000240679 | 2096.642 | -0.0002049144 | -1521.714 | 0.0008000049 | 6704.374 | -0.0007479028 | -5865.101 | 0.4646444 | 0.0005002966 | 4312.287 | -0.0004185658 | -3149.158 | 0.0002094562 | 1825.059 | -0.0001782804 | -1323.483 | 0.0007916423 | 6784.25 | -0.0007025129 | -5348.74
0.476083 | 0.0004960695 | 4212.305 | -0.000435372 | -3351.281 | 0.0002301213 | 2019.44 | -0.0001920116 | -1408.41 | 0.0007632136 | 6414.4 | -0.0007098206 | -5547.079 | 0.476083 | 0.0004780993 | 4133.833 | -0.0004013415 | -3007.497 | 0.0001998724 | 1759.858 | -0.0001653568 | -1205.918 | 0.0007559056 | 6501.806 | -0.0006657141 | -5042.176
0.4878648 | 0.0004722865 | 4006.538 | -0.0004147034 | -3196.088 | 0.00022009 | 1943.437 | -0.0001810107 | -1313.625 | 0.0007273471 | 6125.795 | -0.0006717148 | -5235.008 | 0.4878648 | 0.0004554012 | 3938.153 | -0.0003811643 | -2855.016 | 0.0001909729 | 1696.696 | -0.0001544557 | -1108.293 | 0.0007211661 | 6221.165 | -0.0006289907 | -4742.514
0.5 | 0.0004531429 | 3872.656 | -0.0003959658 | -3022.361 | 0.0002109954 | 1880.319 | -0.0001701538 | -1214.729 | 0.0006936196 | 5858.669 | -0.0006351754 | -4931.544 | 0.5 | 0.0004371184 | 3809.445 | -0.0003630254 | -2687.968 | 0.0001828795 | 1643.927 | -0.0001438745 | -1009.416 | 0.000688211 | 5955.545 | -0.0005940878 | -4457.107
0.515 | 0.0004250101 | 3626.186 | -0.0003721107 | -2846.674 | 0.0001981978 | 1770.893 | -0.000157047 | -1113.804 | 0.0006512062 | 5499.474 | -0.0005972074 | -4638.018 | 0.515 | 0.0004127792 | 3607.185 | -0.0003406887 | -2511.203 | 0.0001725782 | 1564.302 | -0.0001313318 | -903.5397 | 0.0006511818 | 5655.621 | -0.0005585366 | -4167.655
0.5310974 | 0.0004014682 | 3429.138 | -0.0003518385 | -2687.938 | 0.0001875255 | 1682.226 | -0.0001467635 | -1032.303 | 0.0006147657 | 5196.5 | -0.0005617853 | -4357.449 | 0.5311008 | 0.0003899901 | 3426.239 | -0.0003193682 | -2333.967 | 0.000163173 | 1494.254 | -0.0001205443 | -809.6164 | 0.00061487 | 5363.148 | -0.0005216596 | -3865.813
0.5483724 | 0.0003787995 | 3245.352 | -0.0003309632 | -2518.133 | 0.0001770407 | 1596.874 | -0.0001362479 | -947.124 | 0.0005799675 | 4913.885 | -0.0005269137 | -4074.321 | 0.5483832 | 0.0003678157 | 3250.709 | -0.0002978768 | -2154.917 | 0.000154139 | 1426.263 | -0.0001101135 | -719.5468 | 0.0005795484 | 5079.38 | -0.0004856622 | -3570.451
0.5669113 | 0.0003545148 | 3048.246 | -0.0003081278 | -2332.61 | 0.0001658311 | 1505.12 | -0.0001253483 | -859.3435 | 0.0005426446 | 4609.659 | -0.0004901236 | -3776.729 | 0.566934 | 0.0003463936 | 3082.3 | -0.000276516 | -1975.916 | 0.0001455158 | 1361.898 | -0.0001002271 | -633.6089 | 0.0005453934 | 4805.695 | -0.0004507842 | -3283.567
0.5868065 | 0.0003316204 | 2865.547 | -0.000285883 | -2148.764 | 0.0001557253 | 1423.177 | -0.0001154502 | -778.8498 | 0.0005070753 | 4323.276 | -0.0004544903 | -3484.926 | 0.5868461 | 0.0003256089 | 2919.04 | -0.0002554107 | -1799.016 | 0.0001372412 | 1299.523 | -9.084286e-05 | -552.5893 | 0.0005122112 | 4539.601 | -0.0004169529 | -3005.49
0.6081572 | 0.0003094547 | 2685.381 | -0.0002645617 | -1975.803 | 0.0001456955 | 1339.523 | -0.000106089 | -705.0429 | 0.0004728694 | 4043.642 | -0.0004209354 | -3214.322 | 0.6082196 | 0.0003058913 | 2765.253 | -0.000234922 | -1626.316 | 0.0001295209 | 1241.492 | -8.205845e-05 | -476.5969 | 0.0004806186 | 4287.293 | -0.0003844678 | -2737.469
0.6310698 | 0.0002880585 | 2510.083 | -0.0002440169 | -1810.527 | 0.0001356753 | 1255.133 | -9.688077e-05 | -633.2919 | 0.0004402007 | 3775.016 | -0.0003892009 | -2959.973 | 0.6311616 | 0.0002869604 | 2617.178 | -0.0002150456 | -1459.264 | 0.000122301 | 1187.129 | -7.381944e-05 | -405.4285 | 0.0004500896 | 4043.01 | -0.0003531253 | -2479.336
0.6556588 | 0.0002673334 | 2339.131 | -0.0002241633 | -1651.967 | 0.0001258336 | 1171.839 | -8.787868e-05 | -563.5687 | 0.0004086775 | 3514.192 | -0.0003588712 | -2718.534 | 0.6557873 | 0.000269012 | 2476.836 | -0.0001959558 | -1298.845 | 0.0001156767 | 1137.584 | -6.614198e-05 | -338.8395 | 0.0004209058 | 3809.812 | -0.0003230104 | -2231.012
0.6820467 | 0.0002473047 | 2173.792 | -0.0002049481 | -1498.634 | 0.0001162627 | 1090.876 | -7.913678e-05 | -495.8258 | 0.0003782682 | 3262.746 | -0.0003296297 | -2485.597 | 0.6822202 | 0.0002523019 | 2347.275 | -0.0001778207 | -1145.452 | 0.0001097861 | 1094.534 | -5.905667e-05 | -276.5204 | 0.0003934344 | 3591.945 | -0.0002942364 | -1992.149
0.710365 | 0.00022806 | 2014.356 | -0.0001865561 | -1352.449 | 0.0001069972 | 1012.331 | -7.071412e-05 | -430.7376 | 0.0003491045 | 3021.167 | -0.0003016907 | -2263.487 | 0.7105929 | 0.0002367438 | 2227.265 | -0.0001606625 | -999.7957 | 0.0001046135 | 1057.765 | -5.25591e-05 | -218.5235 | 0.0003675176 | 3387.527 | -0.000266777 | -1763.137
0.7407551 | 0.0002096469 | 1861.367 | -0.0001690484 | -1213.75 | 9.803831e-05 | 936.2918 | -6.259692e-05 | -368.114 | 0.0003212762 | 2790.321 | -0.0002751196 | -2052.591 | 0.7410479 | 0.0002225578 | 2119.367 | -0.0001446043 | -862.1019 | 0.0001002218 | 1028.061 | -4.665728e-05 | -164.6415 | 0.000343521 | 3200.426 | -0.0002407991 | -1544.429
0.7733685 | 0.0001919929 | 1713.922 | -0.0001524212 | -1082.821 | 8.933837e-05 | 862.208 | -5.476786e-05 | -307.9776 | 0.0002946864 | 2568.985 | -0.0002499165 | -1853.354 | 0.7737379 | 0.0002097408 | 2023.878 | -0.0001295973 | -731.6521 | 9.661782e-05 | 1005.61 | -4.133233e-05 | -114.5872 | 0.0003214442 | 3031.08 | -0.000216225 | -1334.956
0.8083679 | 0.0001751796 | 1572.944 | -0.0001367346 | -959.8904 | 8.091885e-05 | 790.2914 | -4.724882e-05 | -250.4682 | 0.000269485 | 2358.626 | -0.0002261791 | -1666.315 | 0.8088269 | 0.0001984527 | 1942.309 | -0.0001157479 | -609.0965 | 9.394409e-05 | 991.6152 | -3.670379e-05 | -69.28519 | 0.0003014628 | 2881.092 | -0.0001931623 | -1135.414
0.8459278 | 0.000159204 | 1438.676 | -0.0001219565 | -844.4283 | 7.278448e-05 | 720.6618 | -4.003636e-05 | -195.477 | 0.0002456597 | 2159.342 | -0.000203873 | -1490.997 | 0.8464911 | 0.0001887863 | 1875.591 | -0.0001030865 | -494.5054 | 9.241378e-05 | 987.9831 | -3.2946e-05 | -29.97627 | 0.0002835568 | 2750.487 | -0.0001715284 | -944.942
0.8862356 | 0.0001440145 | 1310.593 | -0.0001080462 | -736.2123 | 6.494351e-05 | 653.3398 | -3.314763e-05 | -143.1895 | 0.0002230963 | 1969.984 | -0.0001829289 | -1327.063 | 0.8869193 | 0.0001809417 | 1826.056 | -9.167015e-05 | -387.6357 | 9.226428e-05 | 997.0349 | -3.021102e-05 | 2.498275 | 0.0002678814 | 2641.417 | -0.0001512961 | -762.4312
0.9294922 | 0.0001295961 | 1188.737 | -9.496086e-05 | -634.7301 | 5.738504e-05 | 588.3015 | -2.656424e-05 | -93.39153 | 0.0002017685 | 1790.472 | -0.0001632987 | -1173.983 | 0.9303145 | 0.0001751505 | 1795.98 | -8.160734e-05 | -288.9736 | 9.369336e-05 | 1020.594 | -2.863517e-05 | 27.24927 | 0.0002546869 | 2556.478 | -0.0001325694 | -588.1602
0.9759135 | 0.000115901 | 1072.671 | -8.264695e-05 | -539.5957 | 5.002006e-05 | 524.7717 | -2.020488e-05 | -45.47556 | 0.0001816668 | 1620.557 | -0.0001449991 | -1032.068 | 0.9768944 | 0.0001717578 | 1788.918 | -7.30446e-05 | -198.9536 | 9.693908e-05 | 1061.059 | -2.832945e-05 | 43.84077 | 0.0002444125 | 2500.072 | -0.000115557 | -422.9892
1.025731 | 0.0001030262 | 963.5753 | -7.114362e-05 | -450.7331 | 4.278566e-05 | 462.3818 | -1.397427e-05 | 1.474427 | 0.0001630653 | 1463.125 | -0.0001282282 | -902.2659 | 1.026893 | 0.0001713373 | 1809.782 | -6.63865e-05 | -120.6092 | 0.000102436 | 1121.564 | -2.973915e-05 | 48.26125 | 0.000237715 | 2477.765 | -0.0001007584 | -270.7414
1.079193 | 9.057218e-05 | 855.8084 | -6.038931e-05 | -370.0415 | 3.560992e-05 | 398.9382 | -8.132831e-06 | 43.73431 | 0.0001452147 | 1309.937 | -0.0001125403 | -783.1101 | 1.08056 | 0.00017538 | 1871.334 | -6.288176e-05 | -63.42425 | 0.0001118191 | 1217.061 | -3.404351e-05 | 32.61197 | 0.0002359885 | 2498.932 | -8.963616e-05 | -145.2382
1.136566 | 7.888557e-05 | 752.3689 | -5.068063e-05 | -299.7448 | 2.933403e-05 | 342.7256 | -3.218262e-06 | 78.39161 | 0.0001281634 | 1160.807 | -9.826016e-05 | -677.8209 | 1.138166 | 0.0001851383 | 1989.518 | -6.300061e-05 | -25.44655 | 0.0001249226 | 1351.819 | -4.020361e-05 | 10.94444 | 0.0002419562 | 2591.334 | -8.40318e-05 | -55.78645
1.198137 | 6.853625e-05 | 662.9952 | -4.196764e-05 | -234.3266 | 2.348582e-05 | 291.163 | 1.720521e-06 | 114.4226 | 0.0001134157 | 1031.533 | -8.549965e-05 | -583.7188 | 1.2 | 0.0002007585 | 2164.563 | -6.718882e-05 | -11.25074 | 0.0001396331 | 1507.365 | -4.588591e-05 | 0.89427 | 0.0002586739 | 2783.456 | -8.658239e-05 | -20.12913
1.293285 | 5.449786e-05 | 532.6404 | -3.160998e-05 | -166.5782 | 1.524068e-05 | 214.9164 | 7.700248e-06 | 153.6862 | 9.360291e-05 | 850.1331 | -7.081162e-05 | -484.9619
1.388434 | 4.30598e-05 | 429.7138 | -2.282344e-05 | -105.275 | 8.786993e-06 | 156.0885 | 1.256652e-05 | 186.7798 | 7.716385e-05 | 702.0969 | -5.792249e-05 | -394.8444
1.483582 | 3.373872e-05 | 344.3356 | -1.595776e-05 | -59.21175 | 3.539434e-06 | 107.4398 | 1.625241e-05 | 210.6734 | 6.376336e-05 | 579.8766 | -4.799573e-05 | -327.6406
1.578731 | 2.614759e-05 | 273.7443 | -1.063708e-05 | -24.95538 | -6.276777e-07 | 68.26509 | 1.906996e-05 | 228.2163 | 5.273953e-05 | 477.7686 | -4.016116e-05 | -276.6125
1.67388 | 1.998559e-05 | 215.5382 | -6.547796e-06 | 0.08211541 | -3.86255e-06 | 37.29441 | 2.110987e-05 | 240.0784 | 4.36514e-05 | 392.3263 | -3.402675e-05 | -238.4432
1.769028 | 1.501187e-05 | 167.7865 | -3.44018e-06 | 17.95317 | -6.298188e-06 | 13.44186 | 2.25102e-05 | 247.3751 | 3.614376e-05 | 320.7232 | -2.921182e-05 | -209.9832
1.864177 | 1.102753e-05 | 128.866 | -1.117562e-06 | 30.24699 | -8.052383e-06 | -4.289109 | 2.33794e-05 | 250.9469 | 2.993786e-05 | 260.6752 | -2.544491e-05 | -189.0492
1.959325 | 7.864975e-06 | 97.38482 | 5.781056e-07 | 38.21604 | -9.233779e-06 | -16.8044 | 2.381824e-05 | 251.5883 | 2.480492e-05 | 210.3152 | -2.250295e-05 | -173.8385
2.054474 | 5.38205e-06 | 72.14293 | 1.777174e-06 | 42.87299 | -9.939016e-06 | -24.93282 | 2.39132e-05 | 249.9577 | 2.055686e-05 | 168.0562 | -2.021238e-05 | -163.0018
2.149622 | 3.457722e-06 | 52.10359 | 2.58667e-06 | 45.03305 | -1.025444e-05 | -29.41498 | 2.374001e-05 | 246.6306 | 1.703693e-05 | 132.5641 | -1.843351e-05 | -155.4661
2.244771 | 1.98913e-06 | 36.37206 | 3.094234e-06 | 45.34844 | -1.025567e-05 | -30.90614 | 2.336389e-05 | 242.0951 | 1.411454e-05 | 102.6986 | -1.705575e-05 | -150.4131
2.33992 | 8.892439e-07 | 24.1813 | 3.37155e-06 | 44.34087 | -1.000849e-05 | -29.98152 | 2.284056e-05 | 236.763 | 1.168084e-05 | 77.49498 | -1.599123e-05 | -147.2102
2.435068 | 8.492653e-08 | 14.87687 | 3.476366e-06 | 42.4188 | -9.569216e-06 | -27.12751 | 2.221793e-05 | 230.9941 | 9.645598e-06 | 56.13446 | -1.517141e-05 | -145.3868
2.530217 | -4.847285e-07 | 7.908083 | 3.455301e-06 | 39.90461 | -8.985737e-06 | -22.77292 | 2.153566e-05 | 225.0702 | 7.93454e-06 | 37.92948 | -1.45435e-05 | -144.5986
2.625365 | -8.699967e-07 | 2.811705 | 3.344803e-06 | 37.03934 | -8.298082e-06 | -17.24654 | 2.082922e-05 | 219.2762 | 6.487179e-06 | 22.30485 | -1.406818e-05 | -144.6106
2.720514 | -1.111817e-06 | -0.7915593 | 3.173688e-06 | 34.01008 | -7.539994e-06 | -10.87477 | 2.012535e-05 | 213.7764 | 5.25498e-06 | 8.786273 | -1.371732e-05 | -145.2743
2.815663 | -1.243222e-06 | -3.215384 | 2.963805e-06 | 30.94886 | -6.738852e-06 | -3.824792 | 1.945399e-05 | 208.8691 | 4.199748e-06 | -3.015441 | -1.34724e-05 | -146.5184
2.910811 | -1.290263e-06 | -4.711117 | 2.73133e-06 | 27.94719 | -5.918414e-06 | 3.588225 | 1.882782e-05 | 204.5352 | 3.292312e-06 | -13.41086 | -1.332311e-05 | -148.333
3.00596 | -1.273225e-06 | -5.46884 | 2.487822e-06 | 25.07358 | -5.096547e-06 | 11.43927 | 1.828616e-05 | 201.314 | 2.511341e-06 | -22.6485 | -1.326676e-05 | -150.7714
3.101109 | -1.207293e-06 | -5.662493 | 2.242308e-06 | 22.3507 | -4.291262e-06 | 19.2122 | 1.780613e-05 | 198.6496 | 1.842495e-06 | -30.89609 | -1.330351e-05 | -153.8863
3.196257 | -1.10324e-06 | -5.378928 | 1.984689e-06 | 19.69715 | -3.512423e-06 | 27.53519 | 1.751208e-05 | 198.2604 | 1.27736e-06 | -38.28613 | -1.34377e-05 | -157.777
3.291406 | -9.67808e-07 | -4.70003 | 1.748803e-06 | 17.36058 | -2.776826e-06 | 35.17502 | 1.715415e-05 | 197.0202 | 8.130136e-07 | -44.96238 | -1.368983e-05 | -162.7301
3.386554 | -8.055858e-07 | -3.601045 | 1.637563e-06 | 16.23874 | -2.084596e-06 | 43.29825 | 1.743107e-05 | 201.7711 | 4.508145e-07 | -51.30064 | -1.416022e-05 | -169.9469
3.481703 | -6.154531e-07 | -2.496209 | 1.562331e-06 | 15.18855 | -1.448568e-06 | 50.14398 | 1.590649e-05 | 191.0715 | 1.952895e-07 | -57.43619 | -1.493253e-05 | -180.2791
3.576851 | -3.991808e-07 | 1.379175 | 6.254062e-07 | 9.698918 | -8.550267e-07 | 50.038 | 1.88206e-05 | 209.8101 | 4.141083e-08 | -61.18763 | -1.570951e-05 | -189.0907
3.672 | -2.06679e-07 | 12.46846 | -1.165713e-06 | 4.679392 | -3.267195e-08 | 114.5523 | 1.319073e-05 | 221.9296 | 7.503694e-09 | -54.97225 | -1.431163e-05 | -171.249
3.794 | -6.194368e-08 | 0.2977786 | 8.116836e-07 | 7.3909 | 7.333514e-11 | 26.54299 | 1.179597e-05 | 122.3295 | 4.245001e-09 | -36.3984 | -9.178263e-06 | -110.9633
3.916 | -2.350226e-08 | -2.905615 | 1.483121e-06 | 9.328519 | -2.044083e-09 | 6.018757 | 4.139825e-06 | 39.6519 | 1.203304e-09 | -15.51987 | -3.499563e-06 | -43.9472
4.038 | -1.741254e-08 | -0.8430717 | 8.613276e-07 | 6.292547 | -1.103789e-09 | 1.163574 | 2.181009e-06 | 18.88295 | -6.264264e-10 | -2.799094 | -4.224977e-07 | -6.224861
4.16 | -1.6655e-08 | 0.5033123 | 4.285029e-07 | 4.118091 | -1.088901e-09 | 0.7085613 | 6.020479e-07 | 5.60617 | -1.157191e-09 | 1.538114 | 4.805057e-07 | 5.449317
4.282 | -1.576657e-08 | 1.008347 | 3.187671e-07 | 3.724825 | -9.718502e-10 | 1.068792 | 3.529685e-07 | 3.942858 | -1.085582e-09 | 1.990027 | 5.120778e-07 | 6.157031
4.404 | -1.412508e-08 | 1.075711 | 2.809419e-07 | 3.471713 | -8.387403e-10 | 1.023289 | 2.000858e-07 | 2.654826 | -9.024483e-10 | 1.557959 | 3.850533e-07 | 4.692006
4.526 | -1.224924e-08 | 0.9596704 | 2.480989e-07 | 3.07375 | -7.335743e-10 | 1.061115 | 2.35827e-07 | 2.982032 | -7.432713e-10 | 1.165291 | 2.877304e-07 | 3.507757
4.648 | -1.049165e-08 | 0.8195666 | 2.201344e-07 | 2.692298 | -6.209254e-10 | 0.8888117 | 2.013886e-07 | 2.529169 | -6.236135e-10 | 0.9281912 | 2.301725e-07 | 2.802302
4.77 | -8.958983e-09 | 0.7020807 | 1.926173e-07 | 2.338922 | -5.360899e-10 | 0.8069703 | 1.955066e-07 | 2.398878 | -5.292969e-10 | 0.7777155 | 1.941002e-07 | 2.358147
4.892 | -7.649354e-09 | 0.6048237 | 1.671713e-07 | 2.024405 | -4.545123e-10 | 0.6740161 | 1.636988e-07 | 2.006976 | -4.521436e-10 | 0.6713662 | 1.67921e-07 | 2.038591
5.014 | -6.529931e-09 | 0.5225569 | 1.448029e-07 | 1.751412 | -3.901512e-10 | 0.5957945 | 1.465542e-07 | 1.789014 | -3.862698e-10 | 0.5824338 | 1.458513e-07 | 1.769913
5.136 | -5.568474e-09 | 0.4524652 | 1.249654e-07 | 1.512429 | -3.311011e-10 | 0.5048302 | 1.234588e-07 | 1.510031 | -3.295611e-10 | 0.5047896 | 1.263536e-07 | 1.533484
5.258 | -4.737581e-09 | 0.389723 | 1.075849e-07 | 1.301806 | -2.824232e-10 | 0.4402358 | 1.079734e-07 | 1.319296 | -2.802838e-10 | 0.4351018 | 1.089247e-07 | 1.321869
5.38 | -4.016216e-09 | 0.3350209 | 9.223952e-08 | 1.116639 | -2.386635e-10 | 0.3737179 | 9.139168e-08 | 1.117776 | -2.374904e-10 | 0.3732615 | 9.34129e-08 | 1.133723
5.502 | -3.386053e-09 | 0.285435 | 7.855538e-08 | 0.9508173 | -2.014624e-10 | 0.3206773 | 7.855106e-08 | 0.9601648 | -2.000927e-10 | 0.3179104 | 7.956802e-08 | 0.9656446
5.624 | -2.832163e-09 | 0.2415006 | 6.63577e-08 | 0.8033373 | -1.681608e-10 | 0.2692803 | 6.589119e-08 | 0.8056963 | -1.672817e-10 | 0.2684516 | 6.718011e-08 | 0.8153268
5.746 | -2.341094e-09 | 0.2013391 | 5.530248e-08 | 0.669417 | -1.390765e-10 | 0.2254053 | 5.521381e-08 | 0.6748823 | -1.382027e-10 | 0.2237596 | 5.600095e-08 | 0.6796213
5.868 | -1.901638e-09 | 0.164994 | 4.528037e-08 | 0.5481216 | -1.128405e-10 | 0.1838581 | 4.503438e-08 | 0.5504625 | -1.122214e-10 | 0.1831077 | 4.582544e-08 | 0.5561306
5.99 | -1.50483e-09 | 0.1312434 | 3.603177e-08 | 0.4360476 | -8.901627e-11 | 0.1466965 | 3.599114e-08 | 0.439674 | -8.834784e-11 | 0.1455238 | 3.642734e-08 | 0.4420377
6.112 | -1.149101e-09 | 0.09986837 | 2.746987e-08 | 0.332259 | -6.750429e-11 | 0.1115985 | 2.745121e-08 | 0.3350548 | -6.665225e-11 | 0.1102509 | 2.760506e-08 | 0.3349495
6.234 | -8.764709e-10 | 0.0697981 | 1.938207e-08 | 0.2342998 | -4.090064e-11 | 0.07965798 | 1.950873e-08 | 0.2384029 | -3.906025e-11 | 0.07669125 | 1.91368e-08 | 0.2324009
6.356 | -9.15663e-10 | 0.03940824 | 1.160043e-08 | 0.1410399 | -2.113611e-11 | 0.05075436 | 1.206318e-08 | 0.1488792 | -1.847411e-11 | 0.04588213 | 1.128251e-08 | 0.137646
6.478 | -3.091662e-09 | -0.005373635 | 5.013879e-09 | 0.06044422 | 2.097312e-10 | 0.0315485 | 5.455133e-09 | 0.07413971 | 2.174078e-10 | 0.02559227 | 4.840324e-09 | 0.06312883
6.6 | -1.552744e-08 | -0.1431472 | 5.284753e-09 | 0.02585315 | -4.953254e-10 | 0.004682953 | 2.965342e-09 | 0.03277992 | -5.042803e-10 | 0.007630507 | 1.649148e-09 | 0.02511268

## Sub 9 1.2% 10 ksi R
0.125
Group 2, Condition 3 (IFF) Sequence Step 2 - remove IFF 1.2%
PATHS ALONG Y-DIRECTION (L) | [12 empty] | PATHS ALONG X-DIRECTION (T) | [12 empty] | PATHS ALONG Z-DIRECTION (THROUGH THICKNESS)
| Midplane |  | Midplane |  | Entry |  | Entry |  | Exit |  | Exit |  |  | Midplane |  | Midplane |  | Entry |  | Entry |  | Exit |  | Exit |  |  | At bore |  | At bore |  | 0.02" away from bore |  | 0.02" away from bore
| Hoop |  | Radial |  | Hoop |  | Radial |  | Hoop |  | Radial |  |  | Hoop |  | Radial |  | Hoop |  | Radial |  | Hoop |  | Radial |  |  | Hoop |  | Radial |  | Hoop |  | Radial
Radial | Strain | Stress | Strain | Stress | Strain | Stress | Strain | Stress | Strain | Stress | Strain | Stress | Radial | Strain | Stress | Strain | Stress | Strain | Stress | Strain | Stress | Strain | Stress | Strain | Stress | z coordinate | Strain | Stress | Strain | Stress | Strain | Stress | Strain | Stress
dim, in | in/in | psi | in/in | psi | in/in | psi | in/in | psi | in/in | psi | in/in | psi | dim, in | in/in | psi | in/in | psi | in/in | psi | in/in | psi | in/in | psi | in/in | psi | in | in/in | psi | in/in | psi | in/in | psi | in/in | psi
0.125 | 0.007670639 | -81521.74 | -0.01361219 | -4652 | 0.02750737 | 68957.87 | -0.2038769 | 37023.79 | 0.01628771 | -15162.22 | -0.01161715 | -45004.62 | 0.125 | 0.007537182 | -80979.64 | -0.01435326 | -4695.875 | 0.02731881 | 69164.79 | -0.2035483 | 37392.96 | 0.0157544 | -28064.18 | -0.01169727 | -41064.64 | 0 | 0.02731881 | 69164.79 | -0.2035483 | 37392.96 | 0.005214974 | 100.7881 | -0.04208783 | -22268.32
0.13 | 0.006196081 | -79884.98 | -0.01966563 | -4803.61 | 0.01948366 | 47807.79 | -0.1181113 | 48245.64 | 0.01471087 | -28757.84 | -0.01066821 | -49822.55 | 0.13 | 0.00607658 | -79334.73 | -0.01990239 | -4746.707 | 0.01931669 | 47613.72 | -0.1179931 | 48690.97 | 0.01428417 | -34823.3 | -0.01067503 | -47668.35 | 0.003 | 0.01799516 | 39627.2 | -0.1675888 | -26792.55 | 0.003927863 | -6261.326 | -0.02180826 | -31164.74
0.135 | 0.004644637 | -73275.67 | -0.01799451 | -6200.716 | 0.01060473 | 60563.1 | -0.07280626 | 53777.63 | 0.01275052 | -73197.15 | -0.04942795 | -55009.96 | 0.135 | 0.004535968 | -73393.35 | -0.01786085 | -5517.244 | 0.01046254 | 60555.69 | -0.0727911 | 54033.67 | 0.01246104 | -69943.96 | -0.04791544 | -55518.41 | 0.006190757 | 0.01571521 | 27622.98 | -0.1430071 | -12079.83 | 0.003012064 | -2053.309 | -0.01431195 | -19047.39
0.14 | 0.003982513 | -68580.79 | -0.01303201 | -8340.114 | 0.007407792 | 32106.53 | -0.0582616 | 7986.136 | 0.008585255 | -78790.18 | -0.1679974 | -51641.39 | 0.14 | 0.003890459 | -67960.77 | -0.01286609 | -8595.944 | 0.00727797 | 30782.2 | -0.05797273 | 7571.375 | 0.00852005 | -75620 | -0.1629974 | -53213.22 | 0.0095844 | 0.01487544 | 4741.532 | -0.1296236 | -8522.57 | 0.002457122 | 370.0649 | -0.01188084 | -5826.653
0.145 | 0.00347658 | -59159.48 | -0.01113864 | -10288.89 | 0.005334084 | 1183.048 | -0.0421387 | -21588.79 | 0.004972619 | -66771.31 | -0.02170171 | -46442.36 | 0.145 | 0.003396941 | -58620.83 | -0.01103494 | -10244.91 | 0.005214974 | 100.7881 | -0.04208783 | -22268.32 | 0.00512615 | -64595.42 | -0.02132565 | -47902.3 | 0.01319383 | 0.01378397 | -18277.22 | -0.1153893 | 2104.867 | 0.002116537 | -75.82727 | -0.01272887 | 1216.957
0.15 | 0.003022494 | -47941.35 | -0.01018755 | -10863.34 | 0.003993862 | -10600.23 | -0.02642391 | -34917.94 | 0.004425537 | -42518.59 | -0.007429115 | -9173.518 | 0.15 | 0.002952899 | -47459.89 | -0.01012555 | -10854.98 | 0.003881034 | -11904.68 | -0.02639399 | -35472.66 | 0.004656499 | -35822.84 | -0.007446667 | -11407.76 | 0.01703277 | 0.01285616 | -25891.35 | -0.1052268 | 12093.08 | 0.001974287 | -3436.023 | -0.01571632 | 5114.744
0.155 | 0.00262772 | -37416.09 | -0.009120353 | -11498.18 | 0.003187977 | -13617.36 | -0.01572157 | -40393.89 | 0.004096591 | -22002.69 | -0.004800692 | -9596.6 | 0.155 | 0.002566765 | -36962.83 | -0.009067042 | -11526.06 | 0.003083315 | -14583.43 | -0.01561696 | -40928.07 | 0.004400896 | -15292 | -0.004787202 | -9920.496 | 0.02111581 | 0.01269242 | -30379.91 | -0.1048291 | -4236.594 | 0.001951379 | -7782.373 | -0.01817693 | 6490.958
0.16 | 0.002285946 | -28561.82 | -0.008055294 | -11831.08 | 0.002672992 | -13499.82 | -0.01078545 | -41996.26 | 0.003825104 | -13052.12 | -0.004313229 | -12327.64 | 0.16 | 0.002233591 | -28123.96 | -0.008006065 | -11895.89 | 0.00257845 | -14007.79 | -0.01061766 | -42524.72 | 0.004188622 | -7891.129 | -0.00439888 | -11910.07 | 0.02545847 | 0.01259164 | -39076.8 | -0.1102596 | -3341.885 | 0.001997894 | -12639.72 | -0.01955842 | 5964.521
0.165 | 0.001992444 | -21465.34 | -0.007123943 | -11975.92 | 0.002300046 | -12111.51 | -0.008466866 | -40422.12 | 0.003576806 | -8445.824 | -0.004191559 | -14493.18 | 0.165 | 0.001948852 | -21039.1 | -0.007077833 | -12069.55 | 0.002216168 | -12472.1 | -0.008336361 | -40851.41 | 0.003980348 | -6506.835 | -0.004426595 | -13077.46 | 0.03007726 | 0.01267643 | -47588.41 | -0.08705947 | 4289.838 | 0.00211947 | -17673.14 | -0.02059075 | 2944.824
0.17 | 0.001740472 | -15608.01 | -0.006239557 | -11811.94 | 0.002008482 | -8954.653 | -0.006704298 | -38710.95 | 0.003345218 | -5428.596 | -0.004140592 | -16611.22 | 0.17 | 0.001705973 | -15186.28 | -0.006190138 | -11931.84 | 0.001933974 | -9213.261 | -0.006598152 | -39063.7 | 0.003771846 | -5796.549 | -0.004498651 | -14597.12 | 0.03498974 | 0.0105544 | -51321.32 | -0.05616188 | 6678.779 | 0.002303255 | -21870.04 | -0.02103627 | -241.2574
0.175 | 0.001526843 | -10485.66 | -0.005374876 | -11406.61 | 0.001775686 | -6045.008 | -0.005527982 | -37238.33 | 0.003128098 | -3159.618 | -0.004092291 | -18421.39 | 0.175 | 0.001501751 | -10075.72 | -0.005327036 | -11548.97 | 0.001709223 | -6320.59 | -0.005457263 | -37596.28 | 0.003563761 | -5285.481 | -0.004553121 | -16050.79 | 0.04021459 | 0.01117322 | -53566.02 | -0.04815468 | 2767.859 | 0.002485197 | -26330.03 | -0.02057239 | -2658.966
0.18 | 0.001347687 | -5636.451 | -0.004526046 | -10875.54 | 0.00158399 | -3502.422 | -0.004641802 | -35778.99 | 0.002924805 | -1217.961 | -0.004017667 | -19900.55 | 0.18 | 0.001332104 | -5251.856 | -0.004479585 | -10988.72 | 0.001524327 | -3810.588 | -0.004588844 | -36069.78 | 0.0033592 | -4805.805 | -0.004569668 | -17285.02 | 0.04577165 | 0.01041892 | -56360.06 | -0.04203368 | 4576.899 | 0.002636428 | -30616.35 | -0.01893052 | -4990.271
0.185 | 0.001199801 | -1563.811 | -0.003753754 | -10162.18 | 0.001424736 | -1007.354 | -0.003911584 | -34446.08 | 0.002735246 | 574.7818 | -0.003906426 | -21013.89 | 0.185 | 0.001193695 | -1080.648 | -0.003699414 | -10361.54 | 0.001371185 | -1183.897 | -0.003856112 | -34724.43 | 0.003159624 | -4272.433 | -0.004534908 | -18279.22 | 0.05168207 | 0.01097298 | -60445.47 | -0.03251825 | -4996.476 | 0.002754626 | -35089.89 | -0.01803949 | -7021.798
0.19 | 0.001078124 | 2053.931 | -0.003074494 | -9197.426 | 0.001290828 | 1543.301 | -0.003318019 | -33126.53 | 0.002559321 | 1987.79 | -0.003764045 | -21606.94 | 0.19 | 0.001081389 | 2500.918 | -0.003022223 | -9388.308 | 0.001242789 | 1410.645 | -0.003286936 | -33551.41 | 0.002965534 | -3654.329 | -0.004448556 | -19044.36 | 0.05796831 | 0.009605314 | -67531.94 | -0.0289007 | -8766.571 | 0.002853907 | -38616.25 | -0.01722086 | -7834.504
0.195 | 0.0009788714 | 5348.901 | -0.002469882 | -8372.379 | 0.001175673 | 2263.985 | -0.003028114 | -32066.13 | 0.002396454 | 3063.881 | -0.003621314 | -22048.83 | 0.195 | 0.0009907221 | 5775.953 | -0.002415937 | -8559.152 | 0.001131868 | 1669.148 | -0.003025766 | -32134.29 | 0.002778009 | -2930.649 | -0.004313306 | -19589.06 | 0.06465426 | 0.009580947 | -69767.79 | -0.03167257 | -5889.658 | 0.002945417 | -42490.25 | -0.01661252 | -8794.306
0.2 | 0.0008985441 | 8223.794 | -0.001938544 | -7259.21 | 0.001072059 | 1706.328 | -0.002823755 | -29928.93 | 0.002245565 | 3774.209 | -0.003464299 | -22034.61 | 0.2 | 0.000918302 | 8720.38 | -0.001878717 | -7457.969 | 0.001031736 | 1244.798 | -0.002815163 | -29993.26 | 0.002598419 | -2103.264 | -0.004137787 | -19937.54 | 0.07176534 | 0.009741185 | -64601.89 | -0.02722737 | 2553.812 | 0.003073243 | -44935.59 | -0.01651616 | -9589.666
0.205 | 0.0008341889 | 11235.42 | -0.001465413 | -6366.934 | 0.0009789501 | 1440.217 | -0.002604282 | -27656.79 | 0.002106276 | 4617.481 | -0.003290484 | -22021.49 | 0.205 | 0.0008595303 | 11398.28 | -0.001437436 | -6626.991 | 0.0009418173 | 1036.806 | -0.002592582 | -27663.66 | 0.002427723 | -1185.617 | -0.00392853 | -20118.31 | 0.07932858 | 0.009076835 | -71893.88 | -0.02907188 | -543.6074 | 0.003169373 | -47615.27 | -0.01610676 | -8439.116
0.21 | 0.0007816649 | 11139.76 | -0.001235336 | -5217.767 | 0.0008954866 | 1259.436 | -0.002396303 | -25470.97 | 0.001978178 | 5504.653 | -0.003098618 | -21919.7 | 0.21 | 0.0008079561 | 11078.6 | -0.001232399 | -5450.02 | 0.0008612279 | 893.326 | -0.002383826 | -25457.57 | 0.002266205 | -159.9659 | -0.003689527 | -20138.18 | 0.08737274 | 0.008677927 | -70150.62 | -0.02366635 | 6396.961 | 0.00323232 | -49098.53 | -0.01455714 | -8036.265
0.215 | 0.0007355803 | 10389.49 | -0.001081309 | -4363.138 | 0.0008206184 | 1117.82 | -0.00220466 | -23448.43 | 0.001860734 | 6399.102 | -0.002897639 | -21770.96 | 0.215 | 0.0007613829 | 10355.22 | -0.001092272 | -4696 | 0.0007889346 | 783.4623 | -0.002192179 | -23424.16 | 0.002114484 | 763.9202 | -0.003445595 | -20094.07 | 0.09592839 | 0.00875367 | -81135.31 | -0.01397987 | 1253.301 | 0.003319349 | -52020.37 | -0.01415144 | -7608.073
0.22 | 0.0006950471 | 9705.174 | -0.0009404891 | -3574.888 | 0.0007533735 | 1003.857 | -0.002029556 | -21594.44 | 0.001753265 | 7246.32 | -0.002697938 | -21636.44 | 0.22 | 0.0007194817 | 9690.981 | -0.0009592441 | -3939.842 | 0.0007239881 | 696.3806 | -0.002017331 | -21564.03 | 0.001973201 | 1569.457 | -0.003207132 | -19932.91 | 0.1050281 | 0.007702676 | -87003.83 | -0.005385629 | -1838.639 | 0.003389201 | -54958.24 | -0.0133302 | -7984.178
0.225 | 0.0006593267 | 9078.186 | -0.0008167732 | -2907.288 | 0.0006928789 | 909.9707 | -0.001869902 | -19900.64 | 0.001654828 | 8056.866 | -0.002513481 | -21516.04 | 0.225 | 0.0006819499 | 9077.342 | -0.0008404251 | -3283.946 | 0.0006655408 | 625.6999 | -0.001858098 | -19867.07 | 0.001841993 | 2425.197 | -0.002974405 | -19709.44 | 0.1147063 | 0.007946657 | -87065.35 | -0.005728925 | -5175.467 | 0.003418574 | -56944.95 | -0.01248129 | -8014.084
0.23 | 0.0006277413 | 8503.538 | -0.0007090123 | -2350.486 | 0.0006383689 | 832.2058 | -0.001724355 | -18353.89 | 0.001564624 | 9269.758 | -0.002323774 | -21318.84 | 0.23 | 0.0006483449 | 8511.385 | -0.0007356506 | -2726.306 | 0.0006128502 | 567.9986 | -0.001713056 | -18319.12 | 0.001720142 | 3378.721 | -0.002750437 | -19360.52 | 0.125 | 0.007537182 | -80979.64 | -0.01435326 | -4695.875 | 0.003396941 | -58620.83 | -0.01103494 | -10244.91
0.235 | 0.0005996987 | 7977.26 | -0.0006158161 | -1892.356 | 0.0005891718 | 766.7491 | -0.001591793 | -16943.4 | 0.001481676 | 8978.778 | -0.002232988 | -21225.19 | 0.235 | 0.0006182069 | 7989.942 | -0.0006440065 | -2258.927 | 0.0005652661 | 519.9099 | -0.001581046 | -16908.84 | 0.001607127 | 4257.11 | -0.002524296 | -19055.08 | 0.135299 | 0.007197138 | -77937.57 | -0.01993042 | -4039.226 | 0.003345715 | -60106.32 | -0.01045531 | -8714.588
0.24 | 0.000574685 | 7494.88 | -0.0005358578 | -1522.417 | 0.000544692 | 708.2626 | -0.001471377 | -15662.87 | 0.00140315 | 8498.175 | -0.002218511 | -20908.85 | 0.24 | 0.0005911046 | 7509.714 | -0.0005644879 | -1873.444 | 0.0005222128 | 476.4101 | -0.001461211 | -15629.64 | 0.001501403 | 5167.783 | -0.002398308 | -18774.19 | 0.1451433 | 0.007330465 | -76479.47 | -0.03077767 | -3752.668 | 0.003226406 | -60247.36 | -0.008185768 | -9547.952
0.245 | 0.000552254 | 7053.376 | -0.0004677786 | -1229.032 | 0.0005043951 | 663.9606 | -0.001361866 | -14490.69 | 0.001332462 | 8335.573 | -0.00160619 | -17334.38 | 0.245 | 0.0005666444 | 7068.457 | -0.0004960169 | -1560.151 | 0.000483174 | 444.8482 | -0.001352306 | -14459.85 | 0.001407973 | 7972.176 | -0.001512985 | -15256.73 | 0.1545528 | 0.007206029 | -79537.91 | -0.03216339 | -1825.379 | 0.003138848 | -60594.58 | -0.007566158 | -9682.68
0.25 | 0.0005320366 | 6648.869 | -0.0004109745 | -1008.177 | 0.0004677689 | 636.4455 | -0.001257235 | -13371.15 | 0.001266519 | -348.8313 | -0.003810671 | -23807.24 | 0.25 | 0.0005445055 | 6662.809 | -0.0004382579 | -1317.075 | 0.0004476593 | 428.2157 | -0.001248333 | -13343.8 | 0.001322074 | 322.325 | -0.003955235 | -22351.63 | 0.1635468 | 0.007365992 | -79579.64 | -0.02352422 | -850.6484 | 0.003092743 | -60000.05 | -0.006754976 | -10767.75
0.255 | 0.0005136591 | 6267.756 | -0.0003606319 | -831.3297 | 0.0004345745 | 652.8174 | -0.001149396 | -12209.56 | 0.001166693 | 8826.942 | -0.001494911 | -17023.46 | 0.255 | 0.0005242757 | 6278.999 | -0.000386588 | -1117.104 | 0.0004154184 | 453.3293 | -0.00114123 | -12187.18 | 0.001203918 | 9912.579 | -0.001327531 | -15297.94 | 0.1721436 | 0.008258856 | -78923.23 | -0.01970707 | -913.6582 | 0.003071554 | -58936.2 | -0.006403222 | -8694.49
0.26015 | 0.0004964163 | 5910.481 | -0.0003166186 | -691.2519 | 0.0004039459 | 764.7716 | -0.001044478 | -10996.95 | 0.001117483 | 7184.675 | -0.001605654 | -14927.09 | 0.26015 | 0.0005052653 | 5919.063 | -0.0003409054 | -951.7742 | 0.000385648 | 572.0394 | -0.001037112 | -10981.29 | 0.001145788 | 8058.646 | -0.00147983 | -13261.07 | 0.1803609 | 0.0067181 | -81910.22 | -0.007833417 | 11.1123 | 0.003078575 | -57236.35 | -0.00582981 | -7795.725
0.2654544 | 0.000480288 | 5585.264 | -0.0002810331 | -596.5978 | 0.0003768361 | 731.6599 | -0.0009673222 | -10183.4 | 0.001068903 | 6968.228 | -0.001503363 | -13919.17 | 0.2654544 | 0.0004874673 | 5590.801 | -0.000303383 | -830.8746 | 0.0003593308 | 546.189 | -0.0009605808 | -10171.99 | 0.00108949 | 7663.55 | -0.001390502 | -12474.52 | 0.1882152 | 0.006475026 | -81492.02 | -0.004068537 | -3981.687 | 0.003108732 | -56549.99 | -0.005359643 | -7013.84
0.270918 | 0.0004657636 | 5293.127 | -0.0002547865 | -557.7175 | 0.0003491558 | 626.8148 | -0.000901418 | -9528.301 | 0.001017113 | 6651.729 | -0.001432567 | -13240.44 | 0.270918 | 0.0004714609 | 5297.21 | -0.0002750977 | -764.8554 | 0.000332332 | 447.6559 | -0.0008951521 | -9519.97 | 0.001032776 | 7219.85 | -0.001337546 | -12027.92 | 0.1957228 | 0.007203966 | -83114.84 | -0.0251226 | -6093.886 | 0.003162014 | -55626.62 | -0.005252323 | -8139.33
0.2765455 | 0.0004504067 | 4991.377 | -0.000230831 | -540.2894 | 0.0003244503 | 621.172 | -0.0008257122 | -8718.57 | 0.0009600087 | 6138.94 | -0.001356005 | -12667.73 | 0.2765455 | 0.0004545716 | 4991.104 | -0.0002486855 | -719.3862 | 0.0003082171 | 446.738 | -0.0008201075 | -8715.68 | 0.0009711669 | 6637.722 | -0.001270622 | -11566.21 | 0.2028988 | 0.00800006 | -72089.42 | -0.044359 | -7720.271 | 0.003207004 | -54777.22 | -0.005156686 | -8348.824
0.2823418 | 0.0004362922 | 4711.086 | -0.0002122812 | -555.3791 | 0.0003014586 | 623.6072 | -0.0007546514 | -7952.392 | 0.0009219922 | 5978.547 | -0.001305951 | -12112.97 | 0.2823418 | 0.0004390795 | 4706.98 | -0.0002279462 | -709.3394 | 0.0002857395 | 453.0168 | -0.00074966 | -7954.812 | 0.0009291507 | 6391.184 | -0.001224025 | -11093.17 | 0.2097579 | 0.008179365 | -66506.33 | -0.05773601 | -748.5801 | 0.0032359 | -52862.42 | -0.004463132 | -9123.623
0.2883119 | 0.0004234355 | 4461.461 | -0.0001963358 | -571.1579 | 0.0002801826 | 630.331 | -0.0006889554 | -7239.419 | 0.000868999 | 5621.872 | -0.00121319 | -11286.1 | 0.2883119 | 0.0004249787 | 4452.793 | -0.0002101382 | -704.4486 | 0.0002648993 | 462.8076 | -0.0006845322 | -7246.926 | 0.0008739945 | 5981.425 | -0.001140551 | -10377.26 | 0.2163141 | 0.007246499 | -62283.67 | -0.04555509 | -4127.883 | 0.003246504 | -47054.72 | -0.0009450696 | -8952.959
0.2944612 | 0.0004099612 | 4217.138 | -0.0001822757 | -591.9231 | 0.0002605274 | 638.5106 | -0.0006263885 | -6563.565 | 0.0008321924 | 5492.177 | -0.001151904 | -10619.26 | 0.2944612 | 0.0004103145 | 4203.609 | -0.000194218 | -705.304 | 0.000245613 | 473.4028 | -0.0006225046 | -6576.029 | 0.0008348047 | 5795.892 | -0.001083816 | -9783.852 | 0.2225809 | 0.009001525 | -57051.08 | -0.005038349 | -4623.641 | 0.003282905 | -39542.86 | 0.003333192 | -11204.07
0.3007949 | 0.0003974865 | 3995.714 | -0.0001743299 | -647.55 | 0.0002424132 | 654.8138 | -0.0005681521 | -5927.266 | 0.000788842 | 5288.54 | -0.00107112 | -9814.884 | 0.3007949 | 0.0003967853 | 3979.072 | -0.000184245 | -739.0176 | 0.0002278012 | 491.4341 | -0.0005647604 | -5944.454 | 0.0007901823 | 5549.544 | -0.00100957 | -9064.965 | 0.2285709 | 0.005878885 | -49258.38 | 0.01033843 | 387.1211 | 0.003391169 | -33590.61 | 0.006495744 | -10447.51
0.3073186 | 0.0003854246 | 3790.716 | -0.0001694275 | -714.8112 | 0.0002257727 | 672.5989 | -0.0005130536 | -5326.932 | 0.0007498245 | 5068.095 | -0.001007678 | -9203.331 | 0.3073186 | 0.0003837765 | 3771.19 | -0.0001773826 | -785.555 | 0.000211408 | 510.4696 | -0.0005101101 | -5348.518 | 0.0007500277 | 5298.592 | -0.0009505317 | -8510.436 | 0.2342964 | 0.006427018 | -68688.49 | 0.001712704 | 11628.02 | 0.003580554 | -29336.5 | 0.009198702 | -5077.65
0.3140379 | 0.0003744178 | 3608.045 | -0.0001680639 | -797.0492 | 0.0002104795 | 692.7007 | -0.0004621962 | -4769.662 | 0.0007128702 | 4863.297 | -0.0009437994 | -8589.333 | 0.3140379 | 0.000371925 | 3586.056 | -0.0001740659 | -847.534 | 0.0001963093 | 531.4088 | -0.0004596391 | -4795.127 | 0.0007122837 | 5068.292 | -0.0008909516 | -7950.434 | 0.239769 | 0.005166893 | -69155.04 | 0.01193157 | 18611.85 | 0.003889498 | -31394.36 | 0.01079265 | 6218.471
0.3209589 | 0.0003616793 | 3412.615 | -0.0001652861 | -866.4903 | 0.0001965008 | 712.2121 | -0.0004149084 | -4252.645 | 0.0006779828 | 4690.182 | -0.0008806856 | -7966.651 | 0.3209589 | 0.0003584222 | 3387.296 | -0.0001696372 | -900.6928 | 0.0001824831 | 551.499 | -0.0004126715 | -4281.368 | 0.0006768579 | 4871.996 | -0.0008319983 | -7380.346 | 0.245 | 0.008987515 | -39770.51 | -0.003182121 | 8157.251 | 0.004267305 | -40585.75 | 0.01744796 | -8339.717
0.3280874 | 0.0003503996 | 3245.588 | -0.000165303 | -942.0688 | 0.0001836806 | 731.3944 | -0.0003717212 | -3778.661 | 0.0006449381 | 4528.682 | -0.0008203975 | -7370.261 | 0.3280874 | 0.0003464658 | 3217.496 | -0.0001679954 | -960.0775 | 0.0001697763 | 571.0811 | -0.0003697299 | -3809.9 | 0.0006434546 | 4690.826 | -0.0007755664 | -6832.026 | 0.25 | 0.0157544 | -28064.18 | -0.01169727 | -41064.64 | 0.00512615 | -64595.42 | -0.02132565 | -47902.3
0.3354298 | 0.0003391462 | 3087.232 | -0.0001661045 | -1015.557 | 0.0001719972 | 750.3246 | -0.0003318257 | -3340.891 | 0.0006136098 | 4377.685 | -0.0007634241 | -6804.224 | 0.3354298 | 0.0003346295 | 3056.996 | -0.0001672469 | -1018.391 | 0.0001581775 | 590.3306 | -0.0003300058 | -3373.889 | 0.0006119094 | 4522.911 | -0.000722138 | -6309.934
0.3429924 | 0.0003281989 | 2939.921 | -0.0001686806 | -1094.896 | 0.0001613332 | 765.4471 | -0.000295797 | -2946.605 | 0.0005839971 | 4232.113 | -0.0007099906 | -6275.439 | 0.3429924 | 0.0003231828 | 2908.078 | -0.000168308 | -1082.979 | 0.0001475747 | 605.8237 | -0.0002940689 | -2980.475 | 0.0005821907 | 4363.082 | -0.000671931 | -5820.745
0.3507819 | 0.0003166564 | 2798.744 | -0.0001691857 | -1146.447 | 0.0001515676 | 778.2828 | -0.0002630835 | -2588.824 | 0.0005559594 | 4092.867 | -0.0006601703 | -5782.457 | 0.3507819 | 0.0003112141 | 2764.878 | -0.0001675663 | -1122.968 | 0.0001378524 | 619.0952 | -0.0002613744 | -2622.763 | 0.0005541282 | 4211.719 | -0.0006250262 | -5363.355
0.358805 | 0.0003062507 | 2682.787 | -0.0001709938 | -1192.587 | 0.000142676 | 789.8088 | -0.0002335771 | -2265.493 | 0.0005294509 | 3957.732 | -0.0006137261 | -5325.196 | 0.358805 | 0.0003004665 | 2647.435 | -0.0001681554 | -1157.918 | 0.0001289943 | 631.2155 | -0.000231816 | -2298.686 | 0.0005276568 | 4066.395 | -0.0005812185 | -4937.992
0.3670688 | 0.0002954487 | 2554.581 | -0.0001735023 | -1253.449 | 0.0001345479 | 797.8483 | -0.0002070508 | -1976.048 | 0.0005043358 | 3825.291 | -0.0005709261 | -4906.147 | 0.3670688 | 0.000289383 | 2518.772 | -0.0001694653 | -1207.217 | 0.0001208949 | 640.0607 | -0.0002051706 | -2007.701 | 0.0005026235 | 3925.456 | -0.0005407701 | -4547.204
0.3755805 | 0.0002847989 | 2438.847 | -0.0001753313 | -1297.554 | 0.0001271301 | 803.2448 | -0.000183435 | -1718.647 | 0.000480547 | 3694.664 | -0.0005315286 | -4523.685 | 0.3755805 | 0.0002785186 | 2402.55 | -0.0001702418 | -1241.524 | 0.0001135072 | 646.5317 | -0.0001813729 | -1747.994 | 0.0004789508 | 3787.825 | -0.0005034658 | -4189.684
0.3843475 | 0.0002743105 | 2330.964 | -0.0001763311 | -1328.387 | 0.0001203433 | 805.2613 | -0.0001624998 | -1491.518 | 0.0004580071 | 3566.258 | -0.0004953866 | -4175.577 | 0.3843475 | 0.0002678771 | 2294.421 | -0.0001703225 | -1263.896 | 0.0001067568 | 649.9264 | -0.0001601997 | -1517.85 | 0.0004565535 | 3653.693 | -0.0004691794 | -3863.529
0.3933775 | 0.0002639957 | 2229.928 | -0.0001766673 | -1348.393 | 0.0001141181 | 803.8493 | -0.0001440984 | -1292.954 | 0.0004366294 | 3440.026 | -0.0004622259 | -3858.944 | 0.3933775 | 0.0002574656 | 2193.445 | -0.0001698447 | -1276.448 | 0.0001005792 | 650.2238 | -0.0001415126 | -1315.642 | 0.0004353395 | 3522.841 | -0.0004376633 | -3566.198
0.4026784 | 0.0002538609 | 2135.023 | -0.0001764458 | -1359.201 | 0.000108395 | 799.3145 | -0.0001280089 | -1120.363 | 0.0004163381 | 3316.225 | -0.0004317764 | -3570.714 | 0.4026784 | 0.0002472867 | 2098.94 | -0.0001689031 | -1280.651 | 9.491899e-05 | 647.7469 | -0.0001250977 | -1138.861 | 0.0004152289 | 3395.374 | -0.0004086701 | -3294.929
0.4122583 | 0.0002439032 | 2045.292 | -0.0001755641 | -1360.912 | 0.0001031133 | 791.7272 | -0.0001139928 | -971.2459 | 0.0003970634 | 3194.897 | -0.0004037891 | -3308.263 | 0.4122583 | 0.0002373342 | 2009.939 | -0.0001673925 | -1276.567 | 8.971912e-05 | 642.5801 | -0.000110725 | -985.0922 | 0.00039615 | 3271.222 | -0.0003819727 | -3047.364
0.4221255 | 0.000234148 | 1960.332 | -0.0001738926 | -1353.083 | 9.822963e-05 | 781.4398 | -0.0001018481 | -843.257 | 0.00037874 | 3076.016 | -0.0003780664 | -3069.477 | 0.4221255 | 0.0002276299 | 1926.04 | -0.0001651821 | -1263.715 | 8.493989e-05 | 635.0863 | -9.820062e-05 | -852.0756 | 0.0003780356 | 3150.264 | -0.0003573929 | -2821.635
0.4322887 | 0.0002246229 | 1879.724 | -0.0001714482 | -1336.495 | 9.369186e-05 | 768.5676 | -9.137363e-05 | -734.2253 | 0.0003613068 | 2959.511 | -0.0003544572 | -2852.706 | 0.4322887 | 0.0002181986 | 1846.817 | -0.0001622828 | -1242.811 | 8.053203e-05 | 625.3812 | -8.733184e-05 | -737.7293 | 0.0003608246 | 3032.348 | -0.0003347983 | -2616.318
0.4427568 | 0.0002153545 | 1803.965 | -0.000168585 | -1313.741 | 8.945182e-05 | 753.4366 | -8.234607e-05 | -641.619 | 0.0003447029 | 2845.319 | -0.0003328181 | -2656.355 | 0.4427568 | 0.0002090655 | 1772.779 | -0.0001590291 | -1216.264 | 7.644981e-05 | 613.7959 | -7.790178e-05 | -639.5908 | 0.0003444566 | 2917.328 | -0.0003140641 | -2430.057
0.4535389 | 0.0002062745 | 1729.69 | -0.0001647617 | -1283.235 | 8.547905e-05 | 736.4114 | -7.458231e-05 | -563.3402 | 0.0003289014 | 2733.089 | -0.00031306 | -2479.831 | 0.4535389 | 0.000200161 | 1700.686 | -0.000154916 | -1182.649 | 7.26674e-05 | 600.7305 | -6.973683e-05 | -555.6399 | 0.0003289064 | 2804.824 | -0.0002951202 | -2262.459
0.4646444 | 0.0001973786 | 1657.74 | -0.0001607568 | -1250.429 | 8.174302e-05 | 717.835 | -6.796162e-05 | -497.8171 | 0.0003138391 | 2622.377 | -0.000295201 | -2323.211 | 0.4646444 | 0.0001914755 | 1631.01 | -0.0001506659 | -1147.286 | 6.91628e-05 | 586.525 | -6.27334e-05 | -484.5173 | 0.0003141138 | 2694.361 | -0.000277983 | -2113.644
0.476083 | 0.0001888117 | 1589.863 | -0.000157096 | -1219.014 | 7.82062e-05 | 696.8257 | -6.232836e-05 | -444.3627 | 0.0002993919 | 2512.884 | -0.0002790828 | -2184.506 | 0.476083 | 0.0001831701 | 1566.007 | -0.0001468088 | -1113.526 | 6.591577e-05 | 570.3878 | -5.67852e-05 | -425.9866 | 0.000299955 | 2585.758 | -0.0002625021 | -1981.566
0.4878648 | 0.0001799077 | 1513.046 | -0.0001515216 | -1178.263 | 7.488317e-05 | 674.8104 | -5.791667e-05 | -403.5695 | 0.0002853223 | 2402.454 | -0.0002634171 | -2053.477 | 0.4878648 | 0.0001745706 | 1492.349 | -0.0001411632 | -1071.511 | 6.295304e-05 | 553.5843 | -5.211306e-05 | -380.7927 | 0.0002862027 | 2476.658 | -0.0002474629 | -1856.87
0.5 | 0.0001727722 | 1466.633 | -0.0001461864 | -1123.406 | 7.195204e-05 | 657.0155 | -5.390943e-05 | -365.0199 | 0.0002721282 | 2299.54 | -0.0002486662 | -1929.467 | 0.5 | 0.0001677065 | 1447.633 | -0.0001358417 | -1017.274 | 6.032274e-05 | 539.9318 | -4.790806e-05 | -338.9379 | 0.000273173 | 2372.666 | -0.0002333944 | -1740.815
0.515 | 0.0001622105 | 1377.454 | -0.0001384775 | -1064.221 | 6.766241e-05 | 621.1891 | -4.91015e-05 | -326.9703 | 0.0002555112 | 2159.93 | -0.0002334954 | -1810.951 | 0.515 | 0.0001584425 | 1373.758 | -0.0001285282 | -956.5321 | 5.685732e-05 | 515.1761 | -4.298678e-05 | -295.5895 | 0.000258546 | 2254.692 | -0.0002191868 | -1624.643
0.5310974 | 0.0001532836 | 1304.814 | -0.0001319919 | -1011.707 | 6.412833e-05 | 592.8952 | -4.558655e-05 | -298.0238 | 0.0002412486 | 2042.516 | -0.0002194582 | -1698.562 | 0.5311008 | 0.0001497382 | 1306.817 | -0.0001214847 | -895.597 | 5.376966e-05 | 494.6081 | -3.898047e-05 | -258.5519 | 0.0002442031 | 2139.605 | -0.0002046147 | -1504.932
0.5483724 | 0.0001446621 | 1236.588 | -0.0001249241 | -952.5302 | 6.064072e-05 | 564.4773 | -4.214988e-05 | -270.2133 | 0.000227635 | 1932.201 | -0.0002058205 | -1587.588 | 0.5483832 | 0.0001412443 | 1241.47 | -0.0001140212 | -831.3652 | 5.082e-05 | 473.728 | -3.530262e-05 | -225.6143 | 0.000230249 | 2027.118 | -0.0001905601 | -1389.98
0.5669113 | 0.0001354161 | 1163.021 | -0.000116813 | -885.1532 | 5.690862e-05 | 533.2677 | -3.874593e-05 | -243.476 | 0.000213027 | 1812.739 | -0.0001915747 | -1472.749 | 0.566934 | 0.0001330213 | 1178.487 | -0.000106308 | -764.9416 | 4.801693e-05 | 453.5361 | -3.197145e-05 | -195.9941 | 0.0002167488 | 1918.005 | -0.0001770651 | -1279.883
0.5868065 | 0.0001266895 | 1094.534 | -0.0001086841 | -816.7677 | 5.357502e-05 | 505.1521 | -3.579731e-05 | -220.5779 | 0.0001990888 | 1699.721 | -0.0001778479 | -1361.118 | 0.5868461 | 0.0001250326 | 1117.117 | -9.846608e-05 | -697.7618 | 4.533542e-05 | 433.5775 | -2.890641e-05 | -169.2889 | 0.0002036229 | 1811.479 | -0.0001640365 | -1174.027
0.6081572 | 0.0001182354 | 1026.714 | -0.0001007299 | -751.3474 | 5.024018e-05 | 476.0362 | -3.303825e-05 | -200.2094 | 0.0001856845 | 1589.223 | -0.0001649508 | -1258.042 | 0.6082196 | 0.0001174481 | 1059.042 | -9.06987e-05 | -631.1747 | 4.284347e-05 | 414.8762 | -2.609097e-05 | -144.8925 | 0.0001911111 | 1710.168 | -0.0001515393 | -1072.257
0.6310698 | 0.0001100665 | 960.3924 | -9.295628e-05 | -688.2111 | 4.686364e-05 | 446.2739 | -3.028013e-05 | -180.1563 | 0.0001728767 | 1482.999 | -0.0001527471 | -1161.164 | 0.6311616 | 0.0001101658 | 1002.889 | -8.306311e-05 | -566.1909 | 4.052876e-05 | 397.4177 | -2.347026e-05 | -122.274 | 0.0001790047 | 1611.949 | -0.0001394571 | -974.0573
0.6556588 | 0.0001021516 | 895.4625 | -8.538236e-05 | -627.3667 | 4.352296e-05 | 416.7892 | -2.753196e-05 | -160.1978 | 0.0001605102 | 1379.884 | -0.0001410516 | -1068.888 | 0.6557873 | 0.0001032623 | 949.4718 | -7.567204e-05 | -503.5319 | 3.842349e-05 | 381.7044 | -2.10262e-05 | -101.0454 | 0.0001674154 | 1518.135 | -0.0001278029 | -879.1275
0.6820467 | 9.450323e-05 | 832.478 | -7.802509e-05 | -568.5011 | 4.025946e-05 | 388.1298 | -2.481449e-05 | -140.2898 | 0.0001485748 | 1280.565 | -0.0001297313 | -979.3651 | 0.6822202 | 9.683797e-05 | 900.0304 | -6.8625e-05 | -443.5814 | 3.65771e-05 | 368.3951 | -1.875851e-05 | -80.94706 | 0.0001564904 | 1430.47 | -0.0001166141 | -787.2219
0.710365 | 8.715481e-05 | 771.6097 | -7.097746e-05 | -512.4691 | 3.708518e-05 | 360.3454 | -2.214567e-05 | -120.6265 | 0.0001371238 | 1185.259 | -0.0001188706 | -893.4919 | 0.7105929 | 9.085941e-05 | 854.1422 | -6.195311e-05 | -386.7439 | 3.498758e-05 | 357.4665 | -1.666524e-05 | -61.97042 | 0.0001461706 | 1348.247 | -0.0001058825 | -698.4995
0.7407551 | 8.012426e-05 | 713.1143 | -6.427578e-05 | -459.4546 | 3.400065e-05 | 333.4575 | -1.952491e-05 | -101.1856 | 0.0001261944 | 1094.309 | -0.0001085029 | -811.5027 | 0.7410479 | 8.541136e-05 | 812.8434 | -5.571612e-05 | -333.157 | 3.367452e-05 | 349.1594 | -1.475203e-05 | -44.07933 | 0.0001366034 | 1273.005 | -9.568323e-05 | -613.2331
0.7733685 | 7.338337e-05 | 656.6855 | -5.792328e-05 | -409.5611 | 3.098999e-05 | 307.2509 | -1.695507e-05 | -82.07683 | 0.0001157508 | 1007.22 | -9.863951e-05 | -733.6933 | 0.7737379 | 8.049201e-05 | 776.2819 | -4.98995e-05 | -282.539 | 3.264173e-05 | 343.5241 | -1.302132e-05 | -27.27408 | 0.0001277915 | 1204.906 | -8.599723e-05 | -531.1237
0.8083679 | 6.696259e-05 | 602.6994 | -5.194204e-05 | -362.8388 | 2.806029e-05 | 281.7595 | -1.445329e-05 | -63.46305 | 0.0001058533 | 924.5428 | -8.932999e-05 | -660.4042 | 0.8088269 | 7.616241e-05 | 745.0661 | -4.454347e-05 | -235.1049 | 3.194435e-05 | 340.9927 | -1.152845e-05 | -12.01999 | 0.0001198046 | 1144.548 | -7.687711e-05 | -452.5668
0.8459278 | 6.086022e-05 | 551.263 | -4.631613e-05 | -319.0382 | 2.521471e-05 | 257.0057 | -1.202792e-05 | -45.41519 | 9.649817e-05 | 846.2889 | -8.057051e-05 | -591.5618 | 0.8464911 | 7.2458e-05 | 719.5693 | -3.965626e-05 | -190.8351 | 3.166885e-05 | 342.3052 | -1.035282e-05 | 1.076026 | 0.0001126329 | 1091.895 | -6.82968e-05 | -377.3092
0.8862356 | 5.505635e-05 | 502.1835 | -4.102586e-05 | -278.0297 | 2.245955e-05 | 233.0025 | -9.693838e-06 | -28.09213 | 8.764042e-05 | 771.9786 | -7.234036e-05 | -527.113 | 0.8869193 | 6.94556e-05 | 700.6971 | -3.525559e-05 | -149.5923 | 3.190806e-05 | 348.3364 | -9.56134e-06 | 11.59187 | 0.0001063364 | 1047.757 | -6.025076e-05 | -304.9817
0.9294922 | 4.954528e-05 | 455.4806 | -3.605138e-05 | -239.5869 | 1.979186e-05 | 209.7337 | -7.449189e-06 | -11.4713 | 7.927017e-05 | 701.5682 | -6.462537e-05 | -466.9065 | 0.9303145 | 6.724449e-05 | 689.3307 | -3.137982e-05 | -111.5314 | 3.273693e-05 | 359.7595 | -9.209976e-06 | 19.13737 | 0.000101014 | 1013.143 | -5.278395e-05 | -235.7435
0.9759135 | 4.430923e-05 | 410.9898 | -3.137043e-05 | -203.5485 | 1.717758e-05 | 186.8948 | -5.264661e-06 | 4.657601 | 7.138551e-05 | 634.9628 | -5.743629e-05 | -411.1086 | 0.9768944 | 6.595802e-05 | 686.8454 | -2.808311e-05 | -76.79995 | 3.424369e-05 | 377.4577 | -9.341005e-06 | 23.53622 | 9.683944e-05 | 989.783 | -4.598202e-05 | -169.9708
1.025731 | 3.938566e-05 | 369.1652 | -2.699699e-05 | -169.8786 | 1.458829e-05 | 164.2997 | -3.10068e-06 | 20.66052 | 6.409672e-05 | 573.3146 | -5.08545e-05 | -360.1234 | 1.026893 | 6.581838e-05 | 695.1416 | -2.552085e-05 | -46.56367 | 3.659319e-05 | 402.604 | -1.012667e-05 | 23.22402 | 9.407081e-05 | 979.8681 | -4.004037e-05 | -109.1558
1.079193 | 3.462072e-05 | 327.8407 | -2.290568e-05 | -139.2877 | 1.200528e-05 | 141.1909 | -1.066403e-06 | 35.04548 | 5.710655e-05 | 513.3797 | -4.469803e-05 | -313.3035 | 1.08056 | 6.740338e-05 | 719.1657 | -2.417633e-05 | -24.49203 | 4.042404e-05 | 441.0824 | -1.202305e-05 | 15.19575 | 9.324331e-05 | 986.9438 | -3.552628e-05 | -58.70448
1.136566 | 3.014762e-05 | 288.1654 | -1.921066e-05 | -112.6354 | 9.764745e-06 | 120.8803 | 6.277394e-07 | 46.68556 | 5.041986e-05 | 454.939 | -3.908731e-05 | -271.8857 | 1.138166 | 7.119643e-05 | 765.0707 | -2.423062e-05 | -9.827996 | 4.562569e-05 | 494.1539 | -1.458444e-05 | 5.22912 | 9.545466e-05 | 1022.12 | -3.319486e-05 | -22.55335
1.198137 | 2.618621e-05 | 253.8769 | -1.589496e-05 | -87.83157 | 7.657979e-06 | 102.1182 | 2.357194e-06 | 59.07468 | 4.464395e-05 | 404.3374 | -3.408232e-05 | -234.9431 | 1.2 | 7.725457e-05 | 832.9494 | -2.585662e-05 | -4.346098 | 5.130831e-05 | 554.0282 | -1.683585e-05 | 0.6766503 | 0.0001019606 | 1097.068 | -3.413971e-05 | -8.107636
1.293285 | 2.081061e-05 | 203.8804 | -1.195027e-05 | -62.14445 | 4.66701e-06 | 74.2372 | 4.47355e-06 | 72.66681 | 3.689204e-05 | 333.3977 | -2.832832e-05 | -196.2107
1.388434 | 1.643112e-05 | 164.3901 | -8.605711e-06 | -38.91327 | 2.338346e-06 | 52.80814 | 6.17755e-06 | 83.98417 | 3.04562e-05 | 275.4697 | -2.327476e-05 | -160.8412
1.483582 | 1.286254e-05 | 131.6385 | -5.993156e-06 | -21.47224 | 4.440984e-07 | 35.07429 | 7.46538e-06 | 92.08973 | 2.521167e-05 | 227.6631 | -1.938302e-05 | -134.4587
1.578731 | 9.956982e-06 | 104.5663 | -3.969713e-06 | -8.519479 | -1.0549e-06 | 20.84305 | 8.444243e-06 | 97.97947 | 2.089668e-05 | 187.7158 | -1.631132e-05 | -114.4239
1.67388 | 7.599309e-06 | 82.25172 | -2.416042e-06 | 0.9271699 | -2.210676e-06 | 9.65711 | 9.142931e-06 | 101.8523 | 1.733786e-05 | 154.2754 | -1.390461e-05 | -99.42231
1.769028 | 5.697247e-06 | 63.95282 | -1.236954e-06 | 7.648087 | -3.070767e-06 | 1.122703 | 9.609391e-06 | 104.0899 | 1.439569e-05 | 126.2327 | -1.201316e-05 | -88.21459
1.864177 | 4.174493e-06 | 49.04551 | -3.573834e-07 | 12.24831 | -3.677968e-06 | -5.126563 | 9.882031e-06 | 104.9852 | 1.196091e-05 | 102.6931 | -1.053037e-05 | -79.94236
1.959325 | 2.966722e-06 | 36.99438 | 2.830563e-07 | 15.20515 | -4.072265e-06 | -9.427312 | 9.997143e-06 | 104.821 | 9.943993e-06 | 82.92662 | -9.368832e-06 | -73.89885
2.054474 | 2.019346e-06 | 27.3377 | 7.341989e-07 | 16.90478 | -4.289504e-06 | -12.08917 | 9.986274e-06 | 103.8349 | 8.271454e-06 | 66.31339 | -8.460673e-06 | -69.55606
2.149622 | 1.285881e-06 | 19.67659 | 1.036978e-06 | 17.65821 | -4.361902e-06 | -13.39007 | 9.877288e-06 | 102.2369 | 6.882162e-06 | 52.33323 | -7.751391e-06 | -66.49516
2.244771 | 7.268298e-07 | 13.66695 | 1.224914e-06 | 17.71423 | -4.317781e-06 | -13.57632 | 9.694392e-06 | 100.2072 | 5.725255e-06 | 40.54196 | -7.197927e-06 | -64.39774
2.33992 | 3.087849e-07 | 9.013933 | 1.32542e-06 | 17.27191 | -4.181841e-06 | -12.86457 | 9.458368e-06 | 97.89842 | 4.758404e-06 | 30.56417 | -6.766172e-06 | -63.01847
2.435068 | 3.687863e-09 | 5.466126 | 1.360567e-06 | 16.48688 | -3.975266e-06 | -11.43772 | 9.187216e-06 | 95.44596 | 3.946577e-06 | 22.08164 | -6.429593e-06 | -62.17562
2.530217 | -2.118078e-07 | 2.812208 | 1.348168e-06 | 15.48205 | -3.71609e-06 | -9.457552 | 8.895861e-06 | 92.95564 | 3.260973e-06 | 14.82735 | -6.167848e-06 | -61.73718
2.625365 | -3.569551e-07 | 0.8745385 | 1.302121e-06 | 14.34898 | -3.419396e-06 | -7.046857 | 8.597834e-06 | 90.53695 | 2.678194e-06 | 8.578168 | -5.965866e-06 | -61.61391
2.720514 | -4.474085e-07 | -0.4920323 | 1.23341e-06 | 13.15883 | -3.097923e-06 | -4.329562 | 8.303255e-06 | 88.25169 | 2.179504e-06 | 3.15035 | -5.812957e-06 | -61.7506
2.815663 | -4.95781e-07 | -1.407472 | 1.150338e-06 | 11.96147 | -2.761995e-06 | -1.365668 | 8.023787e-06 | 86.21833 | 1.75021e-06 | -1.606704 | -5.70222e-06 | -62.12249
2.910811 | -5.11996e-07 | -1.96769 | 1.05903e-06 | 10.79132 | -2.420631e-06 | 1.722093 | 7.764127e-06 | 84.42552 | 1.379144e-06 | -5.812893 | -5.629953e-06 | -62.72873
3.00596 | -5.037619e-07 | -2.244778 | 9.638414e-07 | 9.674223 | -2.080577e-06 | 4.970707 | 7.540097e-06 | 83.09355 | 1.058199e-06 | -9.564041 | -5.59548e-06 | -63.59386
3.101109 | -4.768263e-07 | -2.305465 | 8.681898e-07 | 8.6179 | -1.748777e-06 | 8.171747 | 7.341937e-06 | 81.99105 | 7.820069e-07 | -12.92396 | -5.599176e-06 | -64.74112
3.196257 | -4.352421e-07 | -2.181686 | 7.676904e-07 | 7.587695 | -1.428928e-06 | 11.58835 | 7.220786e-06 | 81.82655 | 5.475101e-07 | -15.94316 | -5.643037e-06 | -66.21238
3.291406 | -3.815129e-07 | -1.904395 | 6.761777e-07 | 6.685315 | -1.127705e-06 | 14.71375 | 7.073324e-06 | 81.3083 | 3.537932e-07 | -18.67788 | -5.735646e-06 | -68.12618
3.386554 | -3.173585e-07 | -1.461508 | 6.360899e-07 | 6.281479 | -8.449732e-07 | 18.03187 | 7.188026e-06 | 83.26202 | 2.016124e-07 | -21.28107 | -5.91844e-06 | -70.97803
3.481703 | -2.422449e-07 | -1.023189 | 6.108676e-07 | 5.904865 | -5.860138e-07 | 20.81536 | 6.558749e-06 | 78.83216 | 9.282644e-08 | -23.80822 | -6.225856e-06 | -75.11822
3.576851 | -1.567116e-07 | 0.5534895 | 2.299163e-07 | 3.692823 | -3.450113e-07 | 20.72225 | 7.762455e-06 | 86.55741 | 2.548592e-08 | -25.3578 | -6.535342e-06 | -78.63459
3.672 | -8.060982e-08 | 5.109375 | -5.038721e-07 | 1.670902 | -1.329625e-08 | 47.27179 | 5.437952e-06 | 91.53698 | 3.276131e-09 | -22.83911 | -5.944661e-06 | -71.13919
3.794 | -2.35855e-08 | 0.06312449 | 3.176567e-07 | 2.833097 | 2.440244e-11 | 10.89536 | 4.859998e-06 | 50.36005 | 1.738292e-09 | -15.13285 | -3.815056e-06 | -46.12656
3.916 | -8.714622e-09 | -1.258008 | 5.97378e-07 | 3.663548 | -8.019273e-10 | 2.421064 | 1.696267e-06 | 16.20169 | 5.350632e-10 | -6.481708 | -1.462921e-06 | -18.36546
4.038 | -6.498188e-09 | -0.3988421 | 3.421298e-07 | 2.432108 | -4.203217e-10 | 0.4231111 | 8.877303e-07 | 7.635122 | -2.244832e-10 | -1.212658 | -1.884955e-07 | -2.741519
4.16 | -6.315914e-09 | 0.1639176 | 1.648876e-07 | 1.554104 | -4.168827e-10 | 0.2426971 | 2.366301e-07 | 2.167547 | -4.454454e-10 | 0.5870835 | 1.864289e-07 | 2.104516
4.282 | -6.032544e-09 | 0.3780236 | 1.210124e-07 | 1.409631 | -3.727601e-10 | 0.3979182 | 1.35132e-07 | 1.498221 | -4.198414e-10 | 0.7794192 | 2.008518e-07 | 2.413768
4.404 | -5.420822e-09 | 0.4104597 | 1.066754e-07 | 1.320684 | -3.215139e-10 | 0.3845137 | 7.327762e-08 | 0.9821305 | -3.479344e-10 | 0.6057772 | 1.49588e-07 | 1.823272
4.526 | -4.702174e-09 | 0.366514 | 9.42373e-08 | 1.169907 | -2.813624e-10 | 0.4047794 | 8.919694e-08 | 1.131345 | -2.854777e-10 | 0.4479453 | 1.104842e-07 | 1.347402
4.648 | -4.024418e-09 | 0.3121632 | 8.367808e-08 | 1.024312 | -2.377067e-10 | 0.3376368 | 7.596922e-08 | 0.9564386 | -2.389221e-10 | 0.3539641 | 8.770193e-08 | 1.068048
4.77 | -3.432863e-09 | 0.2667683 | 7.318711e-08 | 0.8889274 | -2.051482e-10 | 0.3073942 | 7.441572e-08 | 0.9133201 | -2.024272e-10 | 0.2953486 | 7.368967e-08 | 0.8953561
4.892 | -2.927762e-09 | 0.2293926 | 6.345275e-08 | 0.7684073 | -1.736109e-10 | 0.2556321 | 6.204898e-08 | 0.7608834 | -1.726981e-10 | 0.2545768 | 6.366695e-08 | 0.7729584
5.014 | -2.496439e-09 | 0.1979146 | 5.490492e-08 | 0.6640183 | -1.489017e-10 | 0.226139 | 5.565527e-08 | 0.6792731 | -1.473535e-10 | 0.2206552 | 5.525535e-08 | 0.6705289
5.136 | -2.126353e-09 | 0.1712092 | 4.732965e-08 | 0.5727961 | -1.261611e-10 | 0.1910832 | 4.673031e-08 | 0.5715613 | -1.255623e-10 | 0.1910987 | 4.783153e-08 | 0.5805137
5.258 | -1.806831e-09 | 0.1473167 | 4.070645e-08 | 0.4925281 | -1.074986e-10 | 0.1666651 | 4.088694e-08 | 0.4995434 | -1.06643e-10 | 0.1645716 | 4.119789e-08 | 0.4999675
5.38 | -1.529753e-09 | 0.1265525 | 3.486979e-08 | 0.4221199 | -9.070301e-11 | 0.1412309 | 3.453678e-08 | 0.4224087 | -9.023405e-11 | 0.1410656 | 3.530095e-08 | 0.4284447
5.502 | -1.288032e-09 | 0.1077354 | 2.967287e-08 | 0.3591404 | -7.647937e-11 | 0.1211747 | 2.968594e-08 | 0.3628478 | -7.592068e-11 | 0.1200509 | 3.004515e-08 | 0.3646362
5.624 | -1.07591e-09 | 0.09111048 | 2.505026e-08 | 0.303257 | -6.374751e-11 | 0.1016355 | 2.487009e-08 | 0.3041 | -6.338883e-11 | 0.1013089 | 2.535075e-08 | 0.3076733
5.746 | -8.881832e-10 | 0.07592337 | 2.086587e-08 | 0.2525676 | -5.266626e-11 | 0.08506678 | 2.083941e-08 | 0.2547116 | -5.23082e-11 | 0.08440048 | 2.11217e-08 | 0.2563345
5.868 | -7.20484e-10 | 0.06221188 | 1.70799e-08 | 0.2067517 | -4.268607e-11 | 0.069343 | 1.698521e-08 | 0.20761 | -4.242663e-11 | 0.06905049 | 1.727947e-08 | 0.2097048
5.99 | -5.692053e-10 | 0.04948891 | 1.358976e-08 | 0.1644596 | -3.364608e-11 | 0.0553316 | 1.357591e-08 | 0.1658411 | -3.337865e-11 | 0.05488448 | 1.373755e-08 | 0.1667041
6.112 | -4.330607e-10 | 0.03768317 | 1.036379e-08 | 0.1253529 | -2.553223e-11 | 0.04208114 | 1.035392e-08 | 0.1263615 | -2.520818e-11 | 0.04161035 | 1.041823e-08 | 0.1264101
6.234 | -3.257764e-10 | 0.02639296 | 7.319573e-09 | 0.08847181 | -1.554441e-11 | 0.03003837 | 7.364614e-09 | 0.08996351 | -1.485969e-11 | 0.02898019 | 7.233219e-09 | 0.08783266
6.356 | -3.253922e-10 | 0.01509154 | 4.387648e-09 | 0.05336002 | -8.277011e-12 | 0.01912908 | 4.557924e-09 | 0.0562045 | -7.280895e-12 | 0.01735181 | 4.270715e-09 | 0.05208694
6.478 | -1.111279e-09 | -0.001413958 | 1.886556e-09 | 0.0229278 | 8.008031e-11 | 0.01196932 | 2.057534e-09 | 0.02802383 | 8.300413e-11 | 0.009686688 | 1.832563e-09 | 0.02389073
6.6 | -5.859704e-09 | -0.05388281 | 1.987973e-09 | 0.009841841 | -1.878583e-10 | 0.001747356 | 1.12174e-09 | 0.012377 | -1.912161e-10 | 0.002894325 | 6.206095e-10 | 0.009482296

## Sub 10 1.2% 10 ksi I
0.125
Group 2, Condition 3 (IFF) Sequence Step 1 - IFF 1.2% | [34 empty] | 18-1_2-Micro.xlsx
PATHS ALONG Y-DIRECTION (L) | [12 empty] | PATHS ALONG X-DIRECTION (T) | [12 empty] | PATHS ALONG Z-DIRECTION (THROUGH THICKNESS)
| Midplane |  | Midplane |  | Entry |  | Entry |  | Exit |  | Exit |  |  | Midplane |  | Midplane |  | Entry |  | Entry |  | Exit |  | Exit |  |  | At bore |  | At bore |  | 0.02" away from bore |  | 0.02" away from bore
| Hoop |  | Radial |  | Hoop |  | Radial |  | Hoop |  | Radial |  |  | Hoop |  | Radial |  | Hoop |  | Radial |  | Hoop |  | Radial |  |  | Hoop |  | Radial |  | Hoop |  | Radial
Radial | Strain | Stress | Strain | Stress | Strain | Stress | Strain | Stress | Strain | Stress | Strain | Stress | Radial | Strain | Stress | Strain | Stress | Strain | Stress | Strain | Stress | Strain | Stress | Strain | Stress | z coordinate | Strain | Stress | Strain | Stress | Strain | Stress | Strain | Stress
dim, in | in/in | psi | in/in | psi | in/in | psi | in/in | psi | in/in | psi | in/in | psi | dim, in | in/in | psi | in/in | psi | in/in | psi | in/in | psi | in/in | psi | in/in | psi | in | in/in | psi | in/in | psi | in/in | psi | in/in | psi
0 | [12 empty] | 0.1390874 | [8 empty] | 0.0059547375 |  | -0.005775155 | [9 empty] | 0
nan | [12 empty] | 0.1394362 | [8 empty] | 0.0059294225 |  | -0.0057230625 | [9 empty] | nan
nan | [12 empty] | 0.1397846 | [8 empty] | 0.005904108 |  | -0.005670973 | [9 empty] | nan
nan | [12 empty] | 0.1401331 | [8 empty] | 0.00587879 |  | -0.005618875 | [9 empty] | nan
nan | [12 empty] | 0.1404815 | [8 empty] | 0.005853477 |  | -0.005566783 | [9 empty] | nan
nan | [12 empty] | 0.1408299 | [8 empty] | 0.005828161 |  | -0.005514691 | [9 empty] | nan
nan | [12 empty] | 0.1411787 | [8 empty] | 0.005802846 |  | -0.005462599 | [9 empty] | nan
nan | [12 empty] | 0.1415272 | [8 empty] | 0.005777528 |  | -0.0054105025 | [9 empty] | nan
nan | [12 empty] | 0.1418756 | [8 empty] | 0.005752212 |  | -0.005358408 | [9 empty] | nan
nan | [12 empty] | 0.142224 | [8 empty] | 0.005726898 |  | -0.005306315 | [9 empty] | nan
nan | [12 empty] | 0.1425728 | [8 empty] | 0.005701582 |  | -0.0052542225 | [9 empty] | nan
nan | [12 empty] | 0.1429213 | [8 empty] | 0.005676263 |  | -0.0052021225 | [9 empty] | nan
nan | [12 empty] | 0.1432697 | [8 empty] | 0.005650949 |  | -0.005150029 | [9 empty] | nan
nan | [12 empty] | 0.1436181 | [8 empty] | 0.005625989 |  | -0.005099365 | [9 empty] | nan
nan | [12 empty] | 0.1439665 | [8 empty] | 0.005602334 |  | -0.005053976 | [9 empty] | nan
nan | [12 empty] | 0.1443154 | [8 empty] | 0.0055786825 |  | -0.005008583 | [9 empty] | nan
nan | [12 empty] | 0.1446638 | [8 empty] | 0.00555503 |  | -0.004963192 | [9 empty] | nan
nan | [12 empty] | 0.1450122 | [8 empty] | 0.005531381 |  | -0.004917804 | [9 empty] | nan
nan | [12 empty] | 0.1453606 | [8 empty] | 0.0055077275 |  | -0.0048724125 | [9 empty] | nan
nan | [12 empty] | 0.1457091 | [8 empty] | 0.005484074 |  | -0.004827019 | [9 empty] | nan
nan | [12 empty] | 0.1460579 | [8 empty] | 0.005460423 |  | -0.00478163 | [9 empty] | nan
nan | [12 empty] | 0.1464063 | [8 empty] | 0.005436771 |  | -0.0047362425 | [9 empty] | nan
nan | [12 empty] | 0.1467547 | [8 empty] | 0.005413119 |  | -0.004690854 | [9 empty] | nan
nan | [12 empty] | 0.1471031 | [8 empty] | 0.005389466 |  | -0.004645462 | [9 empty] | nan
nan | [12 empty] | 0.1474516 | [8 empty] | 0.005365816 |  | -0.004600074 | [9 empty] | nan
nan | [12 empty] | 0.1478004 | [8 empty] | 0.005342165 |  | -0.004554686 | [9 empty] | nan
nan | [12 empty] | 0.1481488 | [8 empty] | 0.0053185875 |  | -0.004509612 | [9 empty] | nan
nan | [12 empty] | 0.1484972 | [8 empty] | 0.0052964375 |  | -0.004470648 | [9 empty] | nan
nan | [12 empty] | 0.1488457 | [8 empty] | 0.005274292 |  | -0.004431689 | [9 empty] | nan
nan | [12 empty] | 0.1491941 | [8 empty] | 0.0052521425 |  | -0.004392731 | [9 empty] | nan
nan | [12 empty] | 0.1495425 | [8 empty] | 0.005229995 |  | -0.0043537725 | [9 empty] | nan
nan | [12 empty] | 0.1498909 | [8 empty] | 0.005207845 |  | -0.004314808 | [9 empty] | nan
nan | [12 empty] | 0.1502398 | [8 empty] | 0.005185698 |  | -0.004275853 | [9 empty] | nan
nan | [12 empty] | 0.1505882 | [8 empty] | 0.005163551 |  | -0.004236897 | [9 empty] | nan
nan | [12 empty] | 0.1509366 | [8 empty] | 0.0051414025 |  | -0.004197938 | [9 empty] | nan
nan | [12 empty] | 0.151285 | [8 empty] | 0.005119257 |  | -0.004158979 | [9 empty] | nan
nan | [12 empty] | 0.1516335 | [8 empty] | 0.00509711 |  | -0.004120025 | [9 empty] | nan
nan | [12 empty] | 0.1519819 | [8 empty] | 0.005074962 |  | -0.004081069 | [9 empty] | nan
nan | [12 empty] | 0.1523303 | [8 empty] | 0.0050528175 |  | -0.004042116 | [9 empty] | nan
nan | [12 empty] | 0.1526787 | [8 empty] | 0.005030668 |  | -0.004003158 | [9 empty] | nan
nan | [12 empty] | 0.1530272 | [8 empty] | 0.005009899 |  | -0.003970154 | [9 empty] | nan
nan | [12 empty] | 0.1533756 | [8 empty] | 0.004989308 |  | -0.003937919 | [9 empty] | nan
nan | [12 empty] | 0.153724 | [8 empty] | 0.00496872 |  | -0.003905689 | [9 empty] | nan
nan | [12 empty] | 0.1540728 | [8 empty] | 0.004948126 |  | -0.003873455 | [9 empty] | nan
nan | [12 empty] | 0.1544213 | [8 empty] | 0.004927537 |  | -0.003841224 | [9 empty] | nan
nan | [12 empty] | 0.1547697 | [8 empty] | 0.004906948 |  | -0.003808996 | [9 empty] | nan
nan | [12 empty] | 0.1551177 | [8 empty] | 0.004886359 |  | -0.003776766 | [9 empty] | nan
nan | [12 empty] | 0.1554665 | [8 empty] | 0.004865768 |  | -0.0037445375 | [9 empty] | nan
nan | [12 empty] | 0.155815 | [8 empty] | 0.004845179 |  | -0.003712308 | [9 empty] | nan
nan | [12 empty] | 0.1561634 | [8 empty] | 0.004824592 |  | -0.003680083 | [9 empty] | nan
nan | [12 empty] | 0.1565118 | [8 empty] | 0.004804003 |  | -0.003647858 | [9 empty] | nan
nan | [12 empty] | 0.1568602 | [8 empty] | 0.004783413 |  | -0.00361563 | [9 empty] | nan
nan | [12 empty] | 0.1572087 | [8 empty] | 0.004762825 |  | -0.003583407 | [9 empty] | nan
nan | [12 empty] | 0.1575567 | [8 empty] | 0.004743359 |  | -0.003555507 | [9 empty] | nan
nan | [12 empty] | 0.1579051 | [8 empty] | 0.004724328 |  | -0.003529283 | [9 empty] | nan
nan | [12 empty] | 0.1582535 | [8 empty] | 0.004705296 |  | -0.003503058 | [9 empty] | nan
nan | [12 empty] | 0.158602 | [8 empty] | 0.004686267 |  | -0.003476836 | [9 empty] | nan
nan | [12 empty] | 0.1589504 | [8 empty] | 0.0046672375 |  | -0.0034506175 | [9 empty] | nan
[13 empty] | 0.1592988 | [8 empty] | 0.004648209 |  | -0.0034243975
[13 empty] | 0.1596469 | [8 empty] | 0.004629177 |  | -0.003398176
[13 empty] | 0.1599953 | [8 empty] | 0.0046101475 |  | -0.003371956
[13 empty] | 0.1603437 | [8 empty] | 0.004591121 |  | -0.003345739
[13 empty] | 0.1606921 | [8 empty] | 0.004572089 |  | -0.0033195225
[13 empty] | 0.1610406 | [8 empty] | 0.00455306 |  | -0.003293303
[13 empty] | 0.1613886 | [8 empty] | 0.0045340325 |  | -0.003267088
[13 empty] | 0.161737 | [8 empty] | 0.004515005 |  | -0.003240874
[13 empty] | 0.1620854 | [8 empty] | 0.004496791 |  | -0.003217639
[13 empty] | 0.1624339 | [8 empty] | 0.004479227 |  | -0.003196777
[13 empty] | 0.1627819 | [8 empty] | 0.004461665 |  | -0.003175919
[13 empty] | 0.1631303 | [8 empty] | 0.004444103 |  | -0.003155062
[13 empty] | 0.1634787 | [8 empty] | 0.00442654 |  | -0.003134203
[13 empty] | 0.1638268 | [8 empty] | 0.004408978 |  | -0.003113346
[13 empty] | 0.1641752 | [8 empty] | 0.004391416 |  | -0.00309249
[13 empty] | 0.1645236 | [8 empty] | 0.004373855 |  | -0.003071634
[13 empty] | 0.1648717 | [8 empty] | 0.004356293 |  | -0.003050778
[13 empty] | 0.1652201 | [8 empty] | 0.00433873 |  | -0.003029923
[13 empty] | 0.1655685 | [8 empty] | 0.00432117 |  | -0.003009068
[13 empty] | 0.1659169 | [8 empty] | 0.004303608 |  | -0.0029882175
[13 empty] | 0.166265 | [8 empty] | 0.00428605 |  | -0.002967366
[13 empty] | 0.1666134 | [8 empty] | 0.004268977 |  | -0.002948534
[13 empty] | 0.1669618 | [8 empty] | 0.004252665 |  | -0.00293284
[13 empty] | 0.1673098 | [8 empty] | 0.004236353 |  | -0.002917146
[13 empty] | 0.1676583 | [8 empty] | 0.004220044 |  | -0.0029014525
[13 empty] | 0.1680067 | [8 empty] | 0.004203731 |  | -0.00288576
[13 empty] | 0.1683547 | [8 empty] | 0.00418742 |  | -0.002870067
[13 empty] | 0.1687031 | [8 empty] | 0.004171109 |  | -0.002854375
[13 empty] | 0.1690516 | [8 empty] | 0.004154798 |  | -0.002838684
[13 empty] | 0.1693996 | [8 empty] | 0.004138487 |  | -0.002822991
[13 empty] | 0.169748 | [8 empty] | 0.004122177 |  | -0.0028073
[13 empty] | 0.1700965 | [8 empty] | 0.0041058675 |  | -0.00279161
[13 empty] | 0.1704445 | [8 empty] | 0.004089555 |  | -0.002775922
[13 empty] | 0.1707929 | [8 empty] | 0.004073247 |  | -0.002760231
[13 empty] | 0.1711413 | [8 empty] | 0.0040570275 |  | -0.002745199
[13 empty] | 0.1714898 | [8 empty] | 0.004041111 |  | -0.002732396
[13 empty] | 0.1718378 | [8 empty] | 0.004025196 |  | -0.002719596
[13 empty] | 0.1721862 | [8 empty] | 0.004009279 |  | -0.002706793
[13 empty] | 0.1725346 | [8 empty] | 0.003993365 |  | -0.002693989
[13 empty] | 0.1728831 | [8 empty] | 0.003977448 |  | -0.002681188
[13 empty] | 0.1732315 | [8 empty] | 0.003961533 |  | -0.002668387
[13 empty] | 0.1735799 | [8 empty] | 0.00394562 |  | -0.0026555875
[13 empty] | 0.173928 | [8 empty] | 0.003929704 |  | -0.002642787
[13 empty] | 0.1742764 | [8 empty] | 0.003913789 |  | -0.002629986
[13 empty] | 0.1746248 | [8 empty] | 0.003897876 |  | -0.002617189
[13 empty] | 0.1749732 | [8 empty] | 0.00388196 |  | -0.002604387
[13 empty] | 0.1753217 | [8 empty] | 0.003866046 |  | -0.002591588
[13 empty] | 0.1756697 | [8 empty] | 0.0038502325 |  | -0.002578885
[13 empty] | 0.1760181 | [8 empty] | 0.003835898 |  | -0.002567563
[13 empty] | 0.1763665 | [8 empty] | 0.0038215625 |  | -0.002556243
[13 empty] | 0.176715 | [8 empty] | 0.003807228 |  | -0.002544925
[13 empty] | 0.1770634 | [8 empty] | 0.0037928925 |  | -0.002533605
[13 empty] | 0.1774114 | [8 empty] | 0.003778561 |  | -0.0025222875
[13 empty] | 0.1777598 | [8 empty] | 0.003764225 |  | -0.002510969
[13 empty] | 0.1781083 | [8 empty] | 0.003749889 |  | -0.0024996525
[13 empty] | 0.1784567 | [8 empty] | 0.003735555 |  | -0.002488337
[13 empty] | 0.1788051 | [8 empty] | 0.003721221 |  | -0.00247702
[13 empty] | 0.1791531 | [8 empty] | 0.0037068875 |  | -0.002465706
[13 empty] | 0.1795016 | [8 empty] | 0.003692552 |  | -0.002454388
[13 empty] | 0.17985 | [8 empty] | 0.003678219 |  | -0.002443073
[13 empty] | 0.1801984 | [8 empty] | 0.003663883 |  | -0.0024317625
[13 empty] | 0.1805469 | [8 empty] | 0.0036507525 |  | -0.002422589
[13 empty] | 0.1808953 | [8 empty] | 0.003637753 |  | -0.0024136575
[13 empty] | 0.1812433 | [8 empty] | 0.0036247575 |  | -0.002404725
[13 empty] | 0.1815917 | [8 empty] | 0.003611758 |  | -0.002395796
[13 empty] | 0.1819402 | [8 empty] | 0.003598765 |  | -0.002386864
[13 empty] | 0.1822886 | [8 empty] | 0.003585766 |  | -0.002377933
[13 empty] | 0.182637 | [8 empty] | 0.0035727675 |  | -0.002369003
[13 empty] | 0.182985 | [8 empty] | 0.003559772 |  | -0.002360075
[13 empty] | 0.1833335 | [8 empty] | 0.003546776 |  | -0.002351146
[13 empty] | 0.1836819 | [8 empty] | 0.003533776 |  | -0.002342217
[13 empty] | 0.1840303 | [8 empty] | 0.003520779 |  | -0.002333291
[13 empty] | 0.1843787 | [8 empty] | 0.0035077825 |  | -0.002324362
[13 empty] | 0.1847272 | [8 empty] | 0.003494788 |  | -0.002315436
[13 empty] | 0.1850756 | [8 empty] | 0.0034826725 |  | -0.0023097425
[13 empty] | 0.1854236 | [8 empty] | 0.003470879 |  | -0.002305217
[13 empty] | 0.185772 | [8 empty] | 0.003459088 |  | -0.00230069
[13 empty] | 0.1861205 | [8 empty] | 0.003447296 |  | -0.002296162
[13 empty] | 0.1864689 | [8 empty] | 0.003435503 |  | -0.002291636
[13 empty] | 0.1868173 | [8 empty] | 0.003423708 |  | -0.002287108
[13 empty] | 0.1871657 | [8 empty] | 0.003411916 |  | -0.002282579
[13 empty] | 0.1875138 | [8 empty] | 0.003400123 |  | -0.002278055
[13 empty] | 0.1878622 | [8 empty] | 0.003388332 |  | -0.002273526
[13 empty] | 0.1882106 | [8 empty] | 0.0033765375 |  | -0.002269002
[13 empty] | 0.1885591 | [8 empty] | 0.003364744 |  | -0.0022644725
[13 empty] | 0.1889075 | [8 empty] | 0.003352951 |  | -0.002259947
[13 empty] | 0.1892559 | [8 empty] | 0.0033411575 |  | -0.002255421
[13 empty] | 0.1896043 | [8 empty] | 0.003329935 |  | -0.00225243
[13 empty] | 0.1899524 | [8 empty] | 0.003319143 |  | -0.002250592
[13 empty] | 0.1903008 | [8 empty] | 0.003308349 |  | -0.002248755
[13 empty] | 0.1906492 | [8 empty] | 0.003297554 |  | -0.0022469175
[13 empty] | 0.1909976 | [8 empty] | 0.003286761 |  | -0.00224508
[13 empty] | 0.1913457 | [8 empty] | 0.003275968 |  | -0.002243242
[13 empty] | 0.1916941 | [8 empty] | 0.003265174 |  | -0.002241407
[13 empty] | 0.1920425 | [8 empty] | 0.00325438 |  | -0.002239566
[13 empty] | 0.1923909 | [8 empty] | 0.003243587 |  | -0.0022377275
[13 empty] | 0.192739 | [8 empty] | 0.003232794 |  | -0.002235889
[13 empty] | 0.1930874 | [8 empty] | 0.003222 |  | -0.002234048
[13 empty] | 0.1934358 | [8 empty] | 0.003211207 |  | -0.0022322075
[13 empty] | 0.1937843 | [8 empty] | 0.0032004125 |  | -0.002230368
[13 empty] | 0.1941323 | [8 empty] | 0.003189917 |  | -0.002228544
[13 empty] | 0.1944807 | [8 empty] | 0.003179851 |  | -0.002226743
[13 empty] | 0.1948291 | [8 empty] | 0.003169786 |  | -0.00222494
[13 empty] | 0.1951772 | [8 empty] | 0.003159725 |  | -0.0022231375
[13 empty] | 0.1955256 | [8 empty] | 0.003149662 |  | -0.002221337
[13 empty] | 0.1958736 | [8 empty] | 0.003139599 |  | -0.00221953
[13 empty] | 0.196222 | [8 empty] | 0.003129535 |  | -0.002217728
[13 empty] | 0.1965701 | [8 empty] | 0.003119471 |  | -0.0022159225
[13 empty] | 0.1969185 | [8 empty] | 0.003109409 |  | -0.0022141175
[13 empty] | 0.1972665 | [8 empty] | 0.003099344 |  | -0.002212313
[13 empty] | 0.197615 | [8 empty] | 0.003089282 |  | -0.002210508
[13 empty] | 0.1979634 | [8 empty] | 0.003079216 |  | -0.0022087025
[13 empty] | 0.1983114 | [8 empty] | 0.0030691525 |  | -0.002206895
[13 empty] | 0.1986598 | [8 empty] | 0.003059271 |  | -0.002204824
[13 empty] | 0.1990079 | [8 empty] | 0.003049965 |  | -0.002201925
[13 empty] | 0.1993563 | [8 empty] | 0.0030406575 |  | -0.002199029
[13 empty] | 0.1997043 | [8 empty] | 0.003031351 |  | -0.002196128
[13 empty] | 0.2000524 | [8 empty] | 0.003022044 |  | -0.0021932275
[13 empty] | 0.2004008 | [8 empty] | 0.003012735 |  | -0.002190328
[13 empty] | 0.2007488 | [8 empty] | 0.003003429 |  | -0.002187429
[13 empty] | 0.2010972 | [8 empty] | 0.002994121 |  | -0.002184529
[13 empty] | 0.2014453 | [8 empty] | 0.002984811 |  | -0.0021816275
[13 empty] | 0.2017937 | [8 empty] | 0.002975504 |  | -0.0021787275
[13 empty] | 0.2021417 | [8 empty] | 0.002966196 |  | -0.002175827
[13 empty] | 0.2024898 | [8 empty] | 0.002956887 |  | -0.0021729225
[13 empty] | 0.2028382 | [8 empty] | 0.002947579 |  | -0.002170022
[13 empty] | 0.2031862 | [8 empty] | 0.002938348 |  | -0.002167056
[13 empty] | 0.2035346 | [8 empty] | 0.0029300575 |  | -0.002163347
[13 empty] | 0.2038827 | [8 empty] | 0.0029217625 |  | -0.002159635
[13 empty] | 0.2042307 | [8 empty] | 0.002913472 |  | -0.002155924
[13 empty] | 0.2045791 | [8 empty] | 0.002905177 |  | -0.0021522125
[13 empty] | 0.2049272 | [8 empty] | 0.002896882 |  | -0.002148502
[13 empty] | 0.2052756 | [8 empty] | 0.00288859 |  | -0.002144789
[13 empty] | 0.2056236 | [8 empty] | 0.002880296 |  | -0.002141077
[13 empty] | 0.205972 | [8 empty] | 0.002871999 |  | -0.002137364
[13 empty] | 0.2063201 | [8 empty] | 0.002863706 |  | -0.002133653
[13 empty] | 0.2066681 | [8 empty] | 0.002855413 |  | -0.002129939
[13 empty] | 0.2070165 | [8 empty] | 0.002847118 |  | -0.0021262275
[13 empty] | 0.2073646 | [8 empty] | 0.002838822 |  | -0.002122512
[13 empty] | 0.207713 | [8 empty] | 0.002830525 |  | -0.002118799
[13 empty] | 0.208061 | [8 empty] | 0.0028231575 |  | -0.002115269
[13 empty] | 0.2084094 | [8 empty] | 0.002815876 |  | -0.00211176
[13 empty] | 0.2087575 | [8 empty] | 0.002808593 |  | -0.002108249
[13 empty] | 0.2091059 | [8 empty] | 0.00280131 |  | -0.002104739
[13 empty] | 0.2094539 | [8 empty] | 0.0027940275 |  | -0.002101227
[13 empty] | 0.2098024 | [8 empty] | 0.002786747 |  | -0.002097716
[13 empty] | 0.2101504 | [8 empty] | 0.002779463 |  | -0.002094204
[13 empty] | 0.2104988 | [8 empty] | 0.002772181 |  | -0.0020906925
[13 empty] | 0.2108469 | [8 empty] | 0.002764898 |  | -0.002087179
[13 empty] | 0.2111953 | [8 empty] | 0.002757613 |  | -0.0020836675
[13 empty] | 0.2115433 | [8 empty] | 0.00275033 |  | -0.002080154
[13 empty] | 0.2118917 | [8 empty] | 0.002743046 |  | -0.002076642
[13 empty] | 0.2122398 | [8 empty] | 0.002735762 |  | -0.002073127
[13 empty] | 0.2125882 | [8 empty] | 0.002728973 |  | -0.002070057
[13 empty] | 0.2129362 | [8 empty] | 0.0027223525 |  | -0.002067131
[13 empty] | 0.2132846 | [8 empty] | 0.002715727 |  | -0.0020642075
[13 empty] | 0.2136327 | [8 empty] | 0.002709104 |  | -0.002061285
[13 empty] | 0.2139811 | [8 empty] | 0.00270248 |  | -0.002058362
[13 empty] | 0.2143295 | [8 empty] | 0.002695856 |  | -0.0020554375
[13 empty] | 0.2146776 | [8 empty] | 0.002689235 |  | -0.002052512
[13 empty] | 0.215026 | [8 empty] | 0.002682609 |  | -0.002049586
[13 empty] | 0.215374 | [8 empty] | 0.002675987 |  | -0.002046661
[13 empty] | 0.2157224 | [8 empty] | 0.002669361 |  | -0.002043734
[13 empty] | 0.2160709 | [8 empty] | 0.002662736 |  | -0.0020408075
[13 empty] | 0.2164189 | [8 empty] | 0.0026561125 |  | -0.002037882
[13 empty] | 0.2167673 | [8 empty] | 0.002649488 |  | -0.002034954
[13 empty] | 0.2171154 | [8 empty] | 0.0026430825 |  | -0.002032111
[13 empty] | 0.2174638 | [8 empty] | 0.00263683 |  | -0.002029325
[13 empty] | 0.2178122 | [8 empty] | 0.002630581 |  | -0.002026539
[13 empty] | 0.2181602 | [8 empty] | 0.002624328 |  | -0.002023751
[13 empty] | 0.2185087 | [8 empty] | 0.0026180775 |  | -0.002020966
[13 empty] | 0.2188571 | [8 empty] | 0.0026118275 |  | -0.002018179
[13 empty] | 0.2192051 | [8 empty] | 0.002605576 |  | -0.002015392
[13 empty] | 0.2195535 | [8 empty] | 0.002599325 |  | -0.002012604
[13 empty] | 0.219902 | [8 empty] | 0.0025930725 |  | -0.0020098175
[13 empty] | 0.22025 | [8 empty] | 0.00258682 |  | -0.00200703
[13 empty] | 0.2205984 | [8 empty] | 0.0025805675 |  | -0.002004239
[13 empty] | 0.2209469 | [8 empty] | 0.002574318 |  | -0.0020014525
[13 empty] | 0.2212949 | [8 empty] | 0.002568066 |  | -0.001998664
[13 empty] | 0.2216433 | [8 empty] | 0.002561952 |  | -0.001995915
[13 empty] | 0.2219913 | [8 empty] | 0.002556028 |  | -0.00199322
[13 empty] | 0.2223398 | [8 empty] | 0.002550104 |  | -0.0019905275
[13 empty] | 0.2226882 | [8 empty] | 0.002544179 |  | -0.001987832
[13 empty] | 0.2230362 | [8 empty] | 0.002538257 |  | -0.0019851375
[13 empty] | 0.2233846 | [8 empty] | 0.0025323325 |  | -0.0019824425
[13 empty] | 0.2237327 | [8 empty] | 0.0025264075 |  | -0.001979747
[13 empty] | 0.2240811 | [8 empty] | 0.002520485 |  | -0.001977053
[13 empty] | 0.2244291 | [8 empty] | 0.002514559 |  | -0.0019743575
[13 empty] | 0.2247776 | [8 empty] | 0.002508636 |  | -0.001971664
[13 empty] | 0.225126 | [8 empty] | 0.002502712 |  | -0.001968965
[13 empty] | 0.225474 | [8 empty] | 0.002496787 |  | -0.001966272
[13 empty] | 0.2258224 | [8 empty] | 0.002490863 |  | -0.001963573
[13 empty] | 0.2261705 | [8 empty] | 0.002485037 |  | -0.001960967
[13 empty] | 0.2265189 | [8 empty] | 0.002479496 |  | -0.001958608
[13 empty] | 0.2268669 | [8 empty] | 0.002473953 |  | -0.0019562525
[13 empty] | 0.2272154 | [8 empty] | 0.002468411 |  | -0.001953895
[13 empty] | 0.2275634 | [8 empty] | 0.002462868 |  | -0.001951538
[13 empty] | 0.2279118 | [8 empty] | 0.0024573275 |  | -0.0019491825
[13 empty] | 0.2282598 | [8 empty] | 0.002451784 |  | -0.001946826
[13 empty] | 0.2286083 | [8 empty] | 0.002446243 |  | -0.001944465
[13 empty] | 0.2289563 | [8 empty] | 0.002440702 |  | -0.001942109
[13 empty] | 0.2293043 | [8 empty] | 0.002435161 |  | -0.001939753
[13 empty] | 0.2296528 | [8 empty] | 0.002429618 |  | -0.001937394
[13 empty] | 0.2300008 | [8 empty] | 0.002424076 |  | -0.0019350375
[13 empty] | 0.2303492 | [8 empty] | 0.002418533 |  | -0.00193268
[13 empty] | 0.2306972 | [8 empty] | 0.002413037 |  | -0.001930333
[13 empty] | 0.2310457 | [8 empty] | 0.002407968 |  | -0.00192809
[13 empty] | 0.2313937 | [8 empty] | 0.002402898 |  | -0.001925842
[13 empty] | 0.2317421 | [8 empty] | 0.002397832 |  | -0.001923596
[13 empty] | 0.2320902 | [8 empty] | 0.0023927625 |  | -0.001921349
[13 empty] | 0.2324386 | [8 empty] | 0.002387696 |  | -0.001919103
[13 empty] | 0.2327867 | [8 empty] | 0.002382627 |  | -0.001916857
[13 empty] | 0.2331348 | [8 empty] | 0.002377558 |  | -0.001914613
[13 empty] | 0.233483 | [8 empty] | 0.002372491 |  | -0.001912368
[13 empty] | 0.2338313 | [8 empty] | 0.0023674225 |  | -0.001910122
[13 empty] | 0.2341795 | [8 empty] | 0.002362353 |  | -0.001907877
[13 empty] | 0.2345277 | [8 empty] | 0.002357286 |  | -0.001905633
[13 empty] | 0.2348759 | [8 empty] | 0.0023522175 |  | -0.001903388
[13 empty] | 0.2352241 | [8 empty] | 0.002347151 |  | -0.001901142
[13 empty] | 0.2355724 | [8 empty] | 0.00234247 |  | -0.0018987575
[13 empty] | 0.2359206 | [8 empty] | 0.002337819 |  | -0.00189636
[13 empty] | 0.2362689 | [8 empty] | 0.002333169 |  | -0.001893964
[13 empty] | 0.2366171 | [8 empty] | 0.002328521 |  | -0.001891571
[13 empty] | 0.2369654 | [8 empty] | 0.00232387 |  | -0.001889174
[13 empty] | 0.2373136 | [8 empty] | 0.00231922 |  | -0.001886778
[13 empty] | 0.2376618 | [8 empty] | 0.00231457 |  | -0.001884385
[13 empty] | 0.23801 | [8 empty] | 0.00230992 |  | -0.001881988
[13 empty] | 0.2383583 | [8 empty] | 0.00230527 |  | -0.001879592
[13 empty] | 0.2387066 | [8 empty] | 0.002300621 |  | -0.001877199
[13 empty] | 0.2390548 | [8 empty] | 0.002295972 |  | -0.001874805
[13 empty] | 0.239403 | [8 empty] | 0.0022913225 |  | -0.001872411
[13 empty] | 0.2397513 | [8 empty] | 0.002286672 |  | -0.001870015
[13 empty] | 0.2400995 | [8 empty] | 0.002282219 |  | -0.001867937
[13 empty] | 0.2404478 | [8 empty] | 0.002277825 |  | -0.0018659525
[13 empty] | 0.240796 | [8 empty] | 0.002273432 |  | -0.001863971
[13 empty] | 0.2411443 | [8 empty] | 0.002269039 |  | -0.001861988
[13 empty] | 0.2414926 | [8 empty] | 0.002264647 |  | -0.001860007
[13 empty] | 0.2418408 | [8 empty] | 0.0022602525 |  | -0.001858023
[13 empty] | 0.2421891 | [8 empty] | 0.002255859 |  | -0.001856041
[13 empty] | 0.2425373 | [8 empty] | 0.002251467 |  | -0.0018540575
[13 empty] | 0.2428856 | [8 empty] | 0.002247073 |  | -0.001852077
[13 empty] | 0.2432338 | [8 empty] | 0.002242679 |  | -0.001850094
[13 empty] | 0.243582 | [8 empty] | 0.0022382875 |  | -0.001848114
[13 empty] | 0.2439303 | [8 empty] | 0.002233895 |  | -0.001846132
[13 empty] | 0.2442786 | [8 empty] | 0.002229502 |  | -0.001844151
[13 empty] | 0.2446268 | [8 empty] | 0.002225152 |  | -0.0018425175
[13 empty] | 0.244975 | [8 empty] | 0.002220835 |  | -0.001841117
[13 empty] | 0.2453233 | [8 empty] | 0.002216513 |  | -0.001839714
[13 empty] | 0.2456715 | [8 empty] | 0.002212196 |  | -0.001838314
[13 empty] | 0.2460198 | [8 empty] | 0.002207876 |  | -0.001836911
[13 empty] | 0.246368 | [8 empty] | 0.002203559 |  | -0.001835512
[13 empty] | 0.2467163 | [8 empty] | 0.002199239 |  | -0.001834111
[13 empty] | 0.2470645 | [8 empty] | 0.002194919 |  | -0.001832708
[13 empty] | 0.2474128 | [8 empty] | 0.0021906 |  | -0.00183131
[13 empty] | 0.247761 | [8 empty] | 0.002186282 |  | -0.0018299075
[13 empty] | 0.2481093 | [8 empty] | 0.002181963 |  | -0.001828506
[13 empty] | 0.2484575 | [8 empty] | 0.002177644 |  | -0.001827108
[13 empty] | 0.2488057 | [8 empty] | 0.002173324 |  | -0.001825705
[13 empty] | 0.2491539 | [8 empty] | 0.002169025 |  | -0.00182437
[13 empty] | 0.2495022 | [8 empty] | 0.00216475 |  | -0.001823119
[13 empty] | 0.2498504 | [8 empty] | 0.002160475 |  | -0.00182187
[13 empty] | 0.2501986 | [8 empty] | 0.002156199 |  | -0.001820618
[13 empty] | 0.2505469 | [8 empty] | 0.002151926 |  | -0.001819368
[13 empty] | 0.2508951 | [8 empty] | 0.002147651 |  | -0.001818118
[13 empty] | 0.2512433 | [8 empty] | 0.002143376 |  | -0.001816868
[13 empty] | 0.2515915 | [8 empty] | 0.002139099 |  | -0.001815618
[13 empty] | 0.2519398 | [8 empty] | 0.002134824 |  | -0.001814368
[13 empty] | 0.252288 | [8 empty] | 0.002130548 |  | -0.001813121
[13 empty] | 0.2526362 | [8 empty] | 0.002126273 |  | -0.00181187
[13 empty] | 0.2529844 | [8 empty] | 0.0021219975 |  | -0.001810621
[13 empty] | 0.2533326 | [8 empty] | 0.002117723 |  | -0.00180937
[13 empty] | 0.2536809 | [8 empty] | 0.002113469 |  | -0.001808144
[13 empty] | 0.2540291 | [8 empty] | 0.002109262 |  | -0.001806978
[13 empty] | 0.2543773 | [8 empty] | 0.002105059 |  | -0.001805813
[13 empty] | 0.2547255 | [8 empty] | 0.002100855 |  | -0.0018046475
[13 empty] | 0.2550737 | [8 empty] | 0.00209665 |  | -0.0018034825
[13 empty] | 0.255422 | [8 empty] | 0.002092445 |  | -0.001802318
[13 empty] | 0.2557702 | [8 empty] | 0.00208824 |  | -0.0018011525
[13 empty] | 0.2561184 | [8 empty] | 0.002084037 |  | -0.0017999875
[13 empty] | 0.2564666 | [8 empty] | 0.00207983 |  | -0.001798824
[13 empty] | 0.2568148 | [8 empty] | 0.002075626 |  | -0.001797659
[13 empty] | 0.257163 | [8 empty] | 0.002071422 |  | -0.001796496
[13 empty] | 0.2575113 | [8 empty] | 0.002067216 |  | -0.001795332
[13 empty] | 0.2578594 | [8 empty] | 0.002063011 |  | -0.001794167
[13 empty] | 0.2582077 | [8 empty] | 0.00205882 |  | -0.00179296
[13 empty] | 0.2585559 | [8 empty] | 0.002054761 |  | -0.001791394
[13 empty] | 0.2589041 | [8 empty] | 0.002050701 |  | -0.00178983
[13 empty] | 0.2592523 | [8 empty] | 0.0020466425 |  | -0.001788265
[13 empty] | 0.2596006 | [8 empty] | 0.00204258 |  | -0.001786703
[13 empty] | 0.2599488 | [8 empty] | 0.00203852 |  | -0.0017851375
[13 empty] | 0.260297 | [8 empty] | 0.002034459 |  | -0.001783573
[13 empty] | 0.2606452 | [8 empty] | 0.0020303975 |  | -0.001782011
[13 empty] | 0.2609934 | [8 empty] | 0.002026336 |  | -0.001780445
[13 empty] | 0.2613416 | [8 empty] | 0.002022276 |  | -0.001778883
[13 empty] | 0.2616898 | [8 empty] | 0.002018215 |  | -0.001777319
[13 empty] | 0.262038 | [8 empty] | 0.002014154 |  | -0.001775754
[13 empty] | 0.2623863 | [8 empty] | 0.002010091 |  | -0.0017741925
[13 empty] | 0.2627345 | [8 empty] | 0.002006029 |  | -0.001772628
[13 empty] | 0.2630827 | [8 empty] | 0.002002178 |  | -0.001770565
[13 empty] | 0.2634309 | [8 empty] | 0.00199834 |  | -0.001768472
[13 empty] | 0.2637792 | [8 empty] | 0.001994502 |  | -0.001766377
[13 empty] | 0.2641274 | [8 empty] | 0.001990663 |  | -0.001764284
[13 empty] | 0.2644756 | [8 empty] | 0.001986826 |  | -0.001762191
[13 empty] | 0.2648238 | [8 empty] | 0.0019829875 |  | -0.0017600975
[13 empty] | 0.265172 | [8 empty] | 0.0019791475 |  | -0.001758002
[13 empty] | 0.2655202 | [8 empty] | 0.001975309 |  | -0.00175591
[13 empty] | 0.2658685 | [8 empty] | 0.0019714725 |  | -0.001753814
[13 empty] | 0.2662167 | [8 empty] | 0.001967632 |  | -0.001751722
[13 empty] | 0.2665649 | [8 empty] | 0.0019637925 |  | -0.001749627
[13 empty] | 0.2669131 | [8 empty] | 0.001959953 |  | -0.001747536
[13 empty] | 0.2672613 | [8 empty] | 0.001956113 |  | -0.001745442
[13 empty] | 0.2676096 | [8 empty] | 0.0019523675 |  | -0.001743538
[13 empty] | 0.2679578 | [8 empty] | 0.001948652 |  | -0.001741685
[13 empty] | 0.268306 | [8 empty] | 0.001944931 |  | -0.001739837
[13 empty] | 0.2686542 | [8 empty] | 0.001941215 |  | -0.001737984
[13 empty] | 0.2690024 | [8 empty] | 0.001937496 |  | -0.001736134
[13 empty] | 0.2693507 | [8 empty] | 0.001933778 |  | -0.001734284
[13 empty] | 0.2696989 | [8 empty] | 0.001930059 |  | -0.001732432
[13 empty] | 0.2700471 | [8 empty] | 0.001926341 |  | -0.001730581
[13 empty] | 0.2703953 | [8 empty] | 0.001922621 |  | -0.001728728
[13 empty] | 0.2707435 | [8 empty] | 0.001918903 |  | -0.0017268775
[13 empty] | 0.2710918 | [8 empty] | 0.0019151825 |  | -0.001725023
[13 empty] | 0.27144 | [8 empty] | 0.001911463 |  | -0.001723172
[13 empty] | 0.2717882 | [8 empty] | 0.001907744 |  | -0.001721322
[13 empty] | 0.2721364 | [8 empty] | 0.001904042 |  | -0.001719744
[13 empty] | 0.2724846 | [8 empty] | 0.00190035 |  | -0.001718342
[13 empty] | 0.2728328 | [8 empty] | 0.001896657 |  | -0.001716939
[13 empty] | 0.273181 | [8 empty] | 0.001892962 |  | -0.001715534
[13 empty] | 0.2735293 | [8 empty] | 0.001889268 |  | -0.001714131
[13 empty] | 0.2738775 | [8 empty] | 0.001885576 |  | -0.001712727
[13 empty] | 0.2742257 | [8 empty] | 0.001881883 |  | -0.0017113225
[13 empty] | 0.2745739 | [8 empty] | 0.001878189 |  | -0.001709917
[13 empty] | 0.2749221 | [8 empty] | 0.001874496 |  | -0.001708514
[13 empty] | 0.2752704 | [8 empty] | 0.001870803 |  | -0.001707107
[13 empty] | 0.2756186 | [8 empty] | 0.001867109 |  | -0.001705702
[13 empty] | 0.2759668 | [8 empty] | 0.001863415 |  | -0.001704297
[13 empty] | 0.276315 | [8 empty] | 0.001859721 |  | -0.001702889
[13 empty] | 0.2766632 | [8 empty] | 0.001856066 |  | -0.001701421
[13 empty] | 0.2770114 | [8 empty] | 0.001852462 |  | -0.001699873
[13 empty] | 0.2773596 | [8 empty] | 0.001848857 |  | -0.001698325
[13 empty] | 0.2777079 | [8 empty] | 0.001845252 |  | -0.001696776
[13 empty] | 0.2780561 | [8 empty] | 0.0018416475 |  | -0.001695229
[13 empty] | 0.2784043 | [8 empty] | 0.001838042 |  | -0.001693681
[13 empty] | 0.2787525 | [8 empty] | 0.001834435 |  | -0.0016921325
[13 empty] | 0.2791007 | [8 empty] | 0.00183083 |  | -0.0016905825
[13 empty] | 0.2794489 | [8 empty] | 0.001827224 |  | -0.001689035
[13 empty] | 0.2797971 | [8 empty] | 0.001823618 |  | -0.001687484
[13 empty] | 0.2801453 | [8 empty] | 0.0018200125 |  | -0.001685933
[13 empty] | 0.2804935 | [8 empty] | 0.001816406 |  | -0.0016843825
[13 empty] | 0.2808418 | [8 empty] | 0.0018128 |  | -0.001682832
[13 empty] | 0.28119 | [8 empty] | 0.0018093025 |  | -0.001681245
[13 empty] | 0.2815381 | [8 empty] | 0.001806068 |  | -0.001679562
[13 empty] | 0.2818864 | [8 empty] | 0.001802834 |  | -0.0016778775
[13 empty] | 0.2822346 | [8 empty] | 0.001799603 |  | -0.001676193
[13 empty] | 0.2825828 | [8 empty] | 0.001796368 |  | -0.001674509
[13 empty] | 0.282931 | [8 empty] | 0.001793137 |  | -0.001672827
[13 empty] | 0.2832792 | [8 empty] | 0.001789903 |  | -0.001671143
[13 empty] | 0.2836274 | [8 empty] | 0.001786672 |  | -0.001669458
[13 empty] | 0.2839756 | [8 empty] | 0.001783437 |  | -0.001667774
[13 empty] | 0.2843238 | [8 empty] | 0.001780202 |  | -0.001666089
[13 empty] | 0.284672 | [8 empty] | 0.001776969 |  | -0.001664404
[13 empty] | 0.2850203 | [8 empty] | 0.001773735 |  | -0.001662721
[13 empty] | 0.2853685 | [8 empty] | 0.001770503 |  | -0.001661036
[13 empty] | 0.2857167 | [8 empty] | 0.001767333 |  | -0.001659368
[13 empty] | 0.2860649 | [8 empty] | 0.0017646475 |  | -0.00165783
[13 empty] | 0.2864131 | [8 empty] | 0.001761963 |  | -0.001656294
[13 empty] | 0.2867613 | [8 empty] | 0.001759278 |  | -0.001654755
[13 empty] | 0.2871095 | [8 empty] | 0.001756595 |  | -0.001653218
[13 empty] | 0.2874577 | [8 empty] | 0.001753909 |  | -0.001651682
[13 empty] | 0.2878059 | [8 empty] | 0.001751224 |  | -0.0016501425
[13 empty] | 0.2881541 | [8 empty] | 0.001748539 |  | -0.001648607
[13 empty] | 0.2885023 | [8 empty] | 0.001745854 |  | -0.001647068
[13 empty] | 0.2888505 | [8 empty] | 0.001743169 |  | -0.001645532
[13 empty] | 0.2891987 | [8 empty] | 0.001740482 |  | -0.0016439925
[13 empty] | 0.2895469 | [8 empty] | 0.001737793 |  | -0.001642453
[13 empty] | 0.2898951 | [8 empty] | 0.001735108 |  | -0.001640918
[13 empty] | 0.2902433 | [8 empty] | 0.001732422 |  | -0.00163938
[13 empty] | 0.2905915 | [8 empty] | 0.001730112 |  | -0.00163828
[13 empty] | 0.2909397 | [8 empty] | 0.001727819 |  | -0.0016372
[13 empty] | 0.2912879 | [8 empty] | 0.001725525 |  | -0.0016361225
[13 empty] | 0.2916361 | [8 empty] | 0.001723231 |  | -0.001635042
[13 empty] | 0.2919843 | [8 empty] | 0.001720935 |  | -0.001633962
[13 empty] | 0.2923325 | [8 empty] | 0.001718641 |  | -0.0016328825
[13 empty] | 0.2926807 | [8 empty] | 0.001716347 |  | -0.001631802
[13 empty] | 0.2930289 | [8 empty] | 0.00171405 |  | -0.0016307225
[13 empty] | 0.2933771 | [8 empty] | 0.001711756 |  | -0.0016296425
[13 empty] | 0.2937253 | [8 empty] | 0.001709462 |  | -0.0016285625
[13 empty] | 0.2940735 | [8 empty] | 0.0017071675 |  | -0.001627483
[13 empty] | 0.2944217 | [8 empty] | 0.001704871 |  | -0.001626404
[13 empty] | 0.29477 | [8 empty] | 0.0017025775 |  | -0.001625325
[13 empty] | 0.2951181 | [8 empty] | 0.001700398 |  | -0.001624601
[13 empty] | 0.2954663 | [8 empty] | 0.00169825 |  | -0.00162397
[13 empty] | 0.2958145 | [8 empty] | 0.001696099 |  | -0.00162334
[13 empty] | 0.2961628 | [8 empty] | 0.001693952 |  | -0.001622708
[13 empty] | 0.2965109 | [8 empty] | 0.001691802 |  | -0.001622077
[13 empty] | 0.2968591 | [8 empty] | 0.001689653 |  | -0.001621447
[13 empty] | 0.2972073 | [8 empty] | 0.001687506 |  | -0.0016208175
[13 empty] | 0.2975556 | [8 empty] | 0.001685355 |  | -0.001620186
[13 empty] | 0.2979037 | [8 empty] | 0.001683206 |  | -0.001619556
[13 empty] | 0.2982519 | [8 empty] | 0.001681058 |  | -0.001618925
[13 empty] | 0.2986001 | [8 empty] | 0.001678908 |  | -0.001618293
[13 empty] | 0.2989483 | [8 empty] | 0.001676759 |  | -0.001617664
[13 empty] | 0.2992965 | [8 empty] | 0.001674609 |  | -0.0016170325
[13 empty] | 0.2996447 | [8 empty] | 0.001672473 |  | -0.001616169
[13 empty] | 0.2999929 | [8 empty] | 0.001670344 |  | -0.001615169
[13 empty] | 0.3003411 | [8 empty] | 0.001668216 |  | -0.001614169
[13 empty] | 0.3006893 | [8 empty] | 0.001666086 |  | -0.001613171
[13 empty] | 0.3010375 | [8 empty] | 0.001663959 |  | -0.00161217
[13 empty] | 0.3013857 | [8 empty] | 0.0016618275 |  | -0.00161117
[13 empty] | 0.3017339 | [8 empty] | 0.001659699 |  | -0.001610169
[13 empty] | 0.3020821 | [8 empty] | 0.0016575725 |  | -0.001609168
[13 empty] | 0.3024303 | [8 empty] | 0.0016554425 |  | -0.001608169
[13 empty] | 0.3027785 | [8 empty] | 0.0016533125 |  | -0.0016071675
[13 empty] | 0.3031267 | [8 empty] | 0.001651182 |  | -0.001606169
[13 empty] | 0.3034749 | [8 empty] | 0.001649055 |  | -0.001605169
[13 empty] | 0.3038231 | [8 empty] | 0.001646923 |  | -0.001604168
[13 empty] | 0.3041713 | [8 empty] | 0.001644802 |  | -0.001603021
[13 empty] | 0.3045195 | [8 empty] | 0.00164269 |  | -0.001601704
[13 empty] | 0.3048677 | [8 empty] | 0.001640577 |  | -0.0016003875
[13 empty] | 0.3052159 | [8 empty] | 0.0016384625 |  | -0.001599072
[13 empty] | 0.3055641 | [8 empty] | 0.001636351 |  | -0.001597753
[13 empty] | 0.3059123 | [8 empty] | 0.001634236 |  | -0.001596435
[13 empty] | 0.3062605 | [8 empty] | 0.001632121 |  | -0.001595119
[13 empty] | 0.3066087 | [8 empty] | 0.001630008 |  | -0.001593802
[13 empty] | 0.3069569 | [8 empty] | 0.001627897 |  | -0.001592484
[13 empty] | 0.3073052 | [8 empty] | 0.001625782 |  | -0.001591166
[13 empty] | 0.3076533 | [8 empty] | 0.00162367 |  | -0.001589848
[13 empty] | 0.3080015 | [8 empty] | 0.001621555 |  | -0.00158853
[13 empty] | 0.3083497 | [8 empty] | 0.001619444 |  | -0.0015872125
[13 empty] | 0.308698 | [8 empty] | 0.001617346 |  | -0.0015859425
[13 empty] | 0.3090461 | [8 empty] | 0.0016152875 |  | -0.001584787
[13 empty] | 0.3093943 | [8 empty] | 0.001613228 |  | -0.001583633
[13 empty] | 0.3097425 | [8 empty] | 0.001611171 |  | -0.001582478
[13 empty] | 0.3100907 | [8 empty] | 0.001609112 |  | -0.001581322
[13 empty] | 0.3104389 | [8 empty] | 0.001607052 |  | -0.001580167
[13 empty] | 0.3107871 | [8 empty] | 0.001604993 |  | -0.001579012
[13 empty] | 0.3111353 | [8 empty] | 0.001602935 |  | -0.001577856
[13 empty] | 0.3114835 | [8 empty] | 0.001600878 |  | -0.001576699
[13 empty] | 0.3118319 | [8 empty] | 0.00159882 |  | -0.0015755425
[13 empty] | 0.3121799 | [8 empty] | 0.001596759 |  | -0.001574387
[13 empty] | 0.312528 | [8 empty] | 0.001594702 |  | -0.001573231
[13 empty] | 0.3128764 | [8 empty] | 0.001592643 |  | -0.001572074
[13 empty] | 0.3132244 | [8 empty] | 0.001590587 |  | -0.001570923
[13 empty] | 0.3135728 | [8 empty] | 0.001588535 |  | -0.0015698
[13 empty] | 0.3139209 | [8 empty] | 0.001586484 |  | -0.0015686775
[13 empty] | 0.3142689 | [8 empty] | 0.001584431 |  | -0.001567554
[13 empty] | 0.3146173 | [8 empty] | 0.00158238 |  | -0.0015664325
[13 empty] | 0.3149654 | [8 empty] | 0.001580328 |  | -0.00156531
[13 empty] | 0.3153138 | [8 empty] | 0.001578277 |  | -0.0015641875
[13 empty] | 0.3156618 | [8 empty] | 0.001576226 |  | -0.0015630625
[13 empty] | 0.3160102 | [8 empty] | 0.001574174 |  | -0.001561942
[13 empty] | 0.3163583 | [8 empty] | 0.0015721225 |  | -0.001560818
[13 empty] | 0.3167063 | [8 empty] | 0.0015700725 |  | -0.001559694
[13 empty] | 0.3170547 | [8 empty] | 0.001568019 |  | -0.001558572
[13 empty] | 0.3174028 | [8 empty] | 0.001565969 |  | -0.0015574475
[13 empty] | 0.3177512 | [8 empty] | 0.001563917 |  | -0.001556325
[13 empty] | 0.3180992 | [8 empty] | 0.00156176 |  | -0.001554884
[13 empty] | 0.3184476 | [8 empty] | 0.001559603 |  | -0.001553435
[13 empty] | 0.3187957 | [8 empty] | 0.0015574475 |  | -0.001551987
[13 empty] | 0.3191437 | [8 empty] | 0.00155529 |  | -0.001550538
[13 empty] | 0.3194921 | [8 empty] | 0.0015531325 |  | -0.001549089
[13 empty] | 0.3198402 | [8 empty] | 0.001550974 |  | -0.001547641
[13 empty] | 0.3201886 | [8 empty] | 0.001548814 |  | -0.0015461925
[13 empty] | 0.3205366 | [8 empty] | 0.001546658 |  | -0.0015447425
[13 empty] | 0.320885 | [8 empty] | 0.001544501 |  | -0.0015432925
[13 empty] | 0.3212331 | [8 empty] | 0.001542343 |  | -0.001541844
[13 empty] | 0.3215811 | [8 empty] | 0.001540185 |  | -0.001540393
[13 empty] | 0.3219295 | [8 empty] | 0.001538026 |  | -0.001538945
[13 empty] | 0.3222776 | [8 empty] | 0.001535871 |  | -0.001537495
[13 empty] | 0.322626 | [8 empty] | 0.0015335825 |  | -0.001535625
[13 empty] | 0.322974 | [8 empty] | 0.001531266 |  | -0.001533653
[13 empty] | 0.3233224 | [8 empty] | 0.001528948 |  | -0.0015316825
[13 empty] | 0.3236705 | [8 empty] | 0.001526634 |  | -0.001529713
[13 empty] | 0.3240189 | [8 empty] | 0.001524316 |  | -0.0015277425
[13 empty] | 0.3243669 | [8 empty] | 0.0015219975 |  | -0.001525772
[13 empty] | 0.324715 | [8 empty] | 0.0015196825 |  | -0.0015238
[13 empty] | 0.3250634 | [8 empty] | 0.001517365 |  | -0.001521829
[13 empty] | 0.3254114 | [8 empty] | 0.0015150475 |  | -0.001519859
[13 empty] | 0.3257598 | [8 empty] | 0.001512729 |  | -0.0015178875
[13 empty] | 0.3261079 | [8 empty] | 0.001510414 |  | -0.001515915
[13 empty] | 0.3264563 | [8 empty] | 0.0015080975 |  | -0.001513944
[13 empty] | 0.3268043 | [8 empty] | 0.001505779 |  | -0.0015119725
[13 empty] | 0.3271524 | [8 empty] | 0.001503328 |  | -0.0015100775
[13 empty] | 0.3275008 | [8 empty] | 0.0015007975 |  | -0.001508225
[13 empty] | 0.3278488 | [8 empty] | 0.0014982725 |  | -0.001506372
[13 empty] | 0.3281972 | [8 empty] | 0.001495744 |  | -0.001504518
[13 empty] | 0.3285453 | [8 empty] | 0.001493217 |  | -0.0015026675
[13 empty] | 0.3288933 | [8 empty] | 0.001490691 |  | -0.001500813
[13 empty] | 0.3292417 | [8 empty] | 0.001488162 |  | -0.001498959
[13 empty] | 0.3295898 | [8 empty] | 0.001485635 |  | -0.001497105
[13 empty] | 0.3299378 | [8 empty] | 0.001483108 |  | -0.001495252
[13 empty] | 0.3302862 | [8 empty] | 0.001480578 |  | -0.001493397
[13 empty] | 0.3306343 | [8 empty] | 0.001478053 |  | -0.001491543
[13 empty] | 0.3309823 | [8 empty] | 0.001475525 |  | -0.0014896875
[13 empty] | 0.3313307 | [8 empty] | 0.0014729975 |  | -0.0014878325
[13 empty] | 0.3316787 | [8 empty] | 0.00147033 |  | -0.001486012
[13 empty] | 0.3320268 | [8 empty] | 0.00146751 |  | -0.001484222
[13 empty] | 0.3323752 | [8 empty] | 0.001464689 |  | -0.001482435
[13 empty] | 0.3327232 | [8 empty] | 0.001461868 |  | -0.001480647
[13 empty] | 0.3330713 | [8 empty] | 0.001459046 |  | -0.001478857
[13 empty] | 0.3334197 | [8 empty] | 0.001456227 |  | -0.001477068
[13 empty] | 0.3337677 | [8 empty] | 0.001453405 |  | -0.001475281
[13 empty] | 0.3341161 | [8 empty] | 0.001450586 |  | -0.001473492
[13 empty] | 0.3344642 | [8 empty] | 0.001447765 |  | -0.001471703
[13 empty] | 0.3348122 | [8 empty] | 0.001444945 |  | -0.001469913
[13 empty] | 0.3351606 | [8 empty] | 0.001442126 |  | -0.001468125
[13 empty] | 0.3355087 | [8 empty] | 0.001439304 |  | -0.001466334
[13 empty] | 0.3358567 | [8 empty] | 0.001436484 |  | -0.001464543
[13 empty] | 0.3362051 | [8 empty] | 0.001433587 |  | -0.0014625475
[13 empty] | 0.3365531 | [8 empty] | 0.001430522 |  | -0.001460106
[13 empty] | 0.3369012 | [8 empty] | 0.0014274525 |  | -0.001457663
[13 empty] | 0.3372496 | [8 empty] | 0.00142439 |  | -0.001455219
[13 empty] | 0.3375976 | [8 empty] | 0.001421323 |  | -0.0014527775
[13 empty] | 0.3379461 | [8 empty] | 0.001418257 |  | -0.001450333
[13 empty] | 0.3382941 | [8 empty] | 0.00141519 |  | -0.00144789
[13 empty] | 0.3386421 | [8 empty] | 0.001412126 |  | -0.001445447
[13 empty] | 0.3389906 | [8 empty] | 0.001409059 |  | -0.001443006
[13 empty] | 0.3393386 | [8 empty] | 0.001405995 |  | -0.001440561
[13 empty] | 0.339687 | [8 empty] | 0.001402928 |  | -0.001438117
[13 empty] | 0.340035 | [8 empty] | 0.001399863 |  | -0.0014356725
[13 empty] | 0.3403831 | [8 empty] | 0.0013967975 |  | -0.001433229
[13 empty] | 0.3407315 | [8 empty] | 0.001393722 |  | -0.001430728
[13 empty] | 0.3410795 | [8 empty] | 0.001390575 |  | -0.0014279025
[13 empty] | 0.341428 | [8 empty] | 0.001387432 |  | -0.001425077
[13 empty] | 0.341776 | [8 empty] | 0.0013842875 |  | -0.001422248
[13 empty] | 0.342124 | [8 empty] | 0.001381144 |  | -0.0014194225
[13 empty] | 0.3424724 | [8 empty] | 0.001377998 |  | -0.001416598
[13 empty] | 0.3428205 | [8 empty] | 0.001374854 |  | -0.00141377
[13 empty] | 0.3431685 | [8 empty] | 0.00137171 |  | -0.001410945
[13 empty] | 0.3435169 | [8 empty] | 0.001368566 |  | -0.0014081175
[13 empty] | 0.343865 | [8 empty] | 0.001365422 |  | -0.001405291
[13 empty] | 0.3442134 | [8 empty] | 0.001362277 |  | -0.001402464
[13 empty] | 0.3445614 | [8 empty] | 0.001359133 |  | -0.001399639
[13 empty] | 0.3449094 | [8 empty] | 0.001355988 |  | -0.001396812
[13 empty] | 0.3452579 | [8 empty] | 0.001352846 |  | -0.001393986
[13 empty] | 0.3456059 | [8 empty] | 0.001349784 |  | -0.001391126
[13 empty] | 0.3459539 | [8 empty] | 0.001346723 |  | -0.001388266
[13 empty] | 0.3463024 | [8 empty] | 0.001343663 |  | -0.001385407
[13 empty] | 0.3466504 | [8 empty] | 0.001340601 |  | -0.001382545
[13 empty] | 0.3469984 | [8 empty] | 0.001337541 |  | -0.001379684
[13 empty] | 0.3473469 | [8 empty] | 0.001334482 |  | -0.001376823
[13 empty] | 0.3476949 | [8 empty] | 0.00133142 |  | -0.001373965
[13 empty] | 0.3480433 | [8 empty] | 0.001328358 |  | -0.001371105
[13 empty] | 0.3483913 | [8 empty] | 0.001325298 |  | -0.001368245
[13 empty] | 0.3487394 | [8 empty] | 0.001322239 |  | -0.001365383
[13 empty] | 0.3490878 | [8 empty] | 0.001319178 |  | -0.0013625225
[13 empty] | 0.3494358 | [8 empty] | 0.0013161175 |  | -0.00135966
[13 empty] | 0.3497839 | [8 empty] | 0.001313057 |  | -0.001356801
[13 empty] | 0.3501323 | [8 empty] | 0.0013101075 |  | -0.0013542475
[13 empty] | 0.3504803 | [8 empty] | 0.001307179 |  | -0.001351762
[13 empty] | 0.3508283 | [8 empty] | 0.001304253 |  | -0.001349274
[13 empty] | 0.3511768 | [8 empty] | 0.0013013275 |  | -0.001346787
[13 empty] | 0.3515248 | [8 empty] | 0.001298399 |  | -0.001344301
[13 empty] | 0.3518732 | [8 empty] | 0.001295474 |  | -0.001341814
[13 empty] | 0.3522213 | [8 empty] | 0.001292547 |  | -0.0013393275
[13 empty] | 0.3525693 | [8 empty] | 0.001289621 |  | -0.001336839
[13 empty] | 0.3529177 | [8 empty] | 0.001286694 |  | -0.0013343525
[13 empty] | 0.3532657 | [8 empty] | 0.001283767 |  | -0.001331866
[13 empty] | 0.3536138 | [8 empty] | 0.00128084 |  | -0.0013293775
[13 empty] | 0.3539622 | [8 empty] | 0.001277913 |  | -0.001326892
[13 empty] | 0.3543102 | [8 empty] | 0.0012749875 |  | -0.001324405
[13 empty] | 0.3546587 | [8 empty] | 0.0012721425 |  | -0.001322587
[13 empty] | 0.3550067 | [8 empty] | 0.0012693375 |  | -0.001321116
[13 empty] | 0.3553547 | [8 empty] | 0.001266535 |  | -0.001319648
[13 empty] | 0.3557031 | [8 empty] | 0.001263731 |  | -0.001318177
[13 empty] | 0.3560512 | [8 empty] | 0.001260929 |  | -0.0013167075
[13 empty] | 0.3563996 | [8 empty] | 0.001258124 |  | -0.001315239
[13 empty] | 0.3567476 | [8 empty] | 0.00125532 |  | -0.001313769
[13 empty] | 0.3570957 | [8 empty] | 0.001252517 |  | -0.0013123
[13 empty] | 0.3574441 | [8 empty] | 0.001249713 |  | -0.00131083
[13 empty] | 0.3577921 | [8 empty] | 0.001246908 |  | -0.00130936
[13 empty] | 0.3581406 | [8 empty] | 0.001244106 |  | -0.001307892
[13 empty] | 0.3584886 | [8 empty] | 0.001241301 |  | -0.0013064225
[13 empty] | 0.3588366 | [8 empty] | 0.0012384975 |  | -0.001304953
[13 empty] | 0.359185 | [8 empty] | 0.001235814 |  | -0.001303828
[13 empty] | 0.3595331 | [8 empty] | 0.0012332525 |  | -0.0013030525
[13 empty] | 0.3598815 | [8 empty] | 0.001230693 |  | -0.001302278
[13 empty] | 0.3602295 | [8 empty] | 0.0012281325 |  | -0.001301506
[13 empty] | 0.3605776 | [8 empty] | 0.00122557 |  | -0.0013007325
[13 empty] | 0.360926 | [8 empty] | 0.001223011 |  | -0.0012999575
[13 empty] | 0.361274 | [8 empty] | 0.001220448 |  | -0.001299184
[13 empty] | 0.361622 | [8 empty] | 0.001217888 |  | -0.0012984125
[13 empty] | 0.3619705 | [8 empty] | 0.0012153275 |  | -0.0012976375
[13 empty] | 0.3623185 | [8 empty] | 0.001212766 |  | -0.001296866
[13 empty] | 0.3626665 | [8 empty] | 0.001210204 |  | -0.0012960925
[13 empty] | 0.363015 | [8 empty] | 0.001207643 |  | -0.001295319
[13 empty] | 0.363363 | [8 empty] | 0.001205079 |  | -0.001294546
[13 empty] | 0.3637114 | [8 empty] | 0.001202622 |  | -0.00129365
[13 empty] | 0.3640594 | [8 empty] | 0.001200366 |  | -0.001292504
[13 empty] | 0.3644075 | [8 empty] | 0.001198112 |  | -0.001291357
[13 empty] | 0.3647559 | [8 empty] | 0.001195855 |  | -0.001290212
[13 empty] | 0.3651039 | [8 empty] | 0.001193602 |  | -0.001289064
[13 empty] | 0.3654524 | [8 empty] | 0.001191345 |  | -0.001287917
[13 empty] | 0.3658004 | [8 empty] | 0.001189089 |  | -0.001286772
[13 empty] | 0.3661488 | [8 empty] | 0.001186833 |  | -0.001285627
[13 empty] | 0.3664969 | [8 empty] | 0.001184579 |  | -0.001284479
[13 empty] | 0.3668453 | [8 empty] | 0.001182323 |  | -0.001283335
[13 empty] | 0.3671933 | [8 empty] | 0.001180066 |  | -0.001282189
[13 empty] | 0.3675417 | [8 empty] | 0.001177812 |  | -0.001281043
[13 empty] | 0.3678898 | [8 empty] | 0.001175556 |  | -0.0012798975
[13 empty] | 0.3682382 | [8 empty] | 0.0011733475 |  | -0.001278682
[13 empty] | 0.3685862 | [8 empty] | 0.001171391 |  | -0.001277102
[13 empty] | 0.3689346 | [8 empty] | 0.001169431 |  | -0.001275522
[13 empty] | 0.3692827 | [8 empty] | 0.001167473 |  | -0.0012739425
[13 empty] | 0.3696311 | [8 empty] | 0.001165517 |  | -0.001272364
[13 empty] | 0.3699791 | [8 empty] | 0.001163558 |  | -0.001270786
[13 empty] | 0.3703276 | [8 empty] | 0.001161598 |  | -0.001269204
[13 empty] | 0.3706756 | [8 empty] | 0.00115964 |  | -0.001267626
[13 empty] | 0.371024 | [8 empty] | 0.0011576825 |  | -0.001266046
[13 empty] | 0.371372 | [8 empty] | 0.001155724 |  | -0.0012644675
[13 empty] | 0.3717205 | [8 empty] | 0.001153765 |  | -0.0012628875
[13 empty] | 0.3720685 | [8 empty] | 0.001151805 |  | -0.001261308
[13 empty] | 0.3724169 | [8 empty] | 0.001149847 |  | -0.001259731
[13 empty] | 0.372765 | [8 empty] | 0.0011478875 |  | -0.0012581525
[13 empty] | 0.3731134 | [8 empty] | 0.00114616 |  | -0.001256722
[13 empty] | 0.3734614 | [8 empty] | 0.001144433 |  | -0.001255295
[13 empty] | 0.3738098 | [8 empty] | 0.001142705 |  | -0.001253866
[13 empty] | 0.3741579 | [8 empty] | 0.0011409775 |  | -0.001252437
[13 empty] | 0.3745059 | [8 empty] | 0.00113925 |  | -0.001251008
[13 empty] | 0.3748543 | [8 empty] | 0.0011375225 |  | -0.001249581
[13 empty] | 0.3752024 | [8 empty] | 0.001135794 |  | -0.001248151
[13 empty] | 0.3755504 | [8 empty] | 0.001134064 |  | -0.0012467225
[13 empty] | 0.3758988 | [8 empty] | 0.001132338 |  | -0.001245295
[13 empty] | 0.3762469 | [8 empty] | 0.001130609 |  | -0.001243868
[13 empty] | 0.3765953 | [8 empty] | 0.0011288825 |  | -0.001242439
[13 empty] | 0.3769433 | [8 empty] | 0.001127152 |  | -0.001241011
[13 empty] | 0.3772913 | [8 empty] | 0.001125424 |  | -0.0012395825
[13 empty] | 0.3776398 | [8 empty] | 0.001123821 |  | -0.0012382525
[13 empty] | 0.3779878 | [8 empty] | 0.001122244 |  | -0.00123694
[13 empty] | 0.3783358 | [8 empty] | 0.001120664 |  | -0.0012356275
[13 empty] | 0.3786839 | [8 empty] | 0.001119087 |  | -0.001234315
[13 empty] | 0.3790319 | [8 empty] | 0.001117508 |  | -0.0012330025
[13 empty] | 0.3793803 | [8 empty] | 0.00111593 |  | -0.00123169
[13 empty] | 0.3797283 | [8 empty] | 0.001114352 |  | -0.001230378
[13 empty] | 0.3800764 | [8 empty] | 0.001112771 |  | -0.001229066
[13 empty] | 0.3804244 | [8 empty] | 0.001111194 |  | -0.001227754
[13 empty] | 0.3807724 | [8 empty] | 0.001109614 |  | -0.001226443
[13 empty] | 0.3811205 | [8 empty] | 0.001108037 |  | -0.001225132
[13 empty] | 0.3814689 | [8 empty] | 0.0011064575 |  | -0.00122382
[13 empty] | 0.3818169 | [8 empty] | 0.001104878 |  | -0.001222506
[13 empty] | 0.382165 | [8 empty] | 0.001103313 |  | -0.001221139
[13 empty] | 0.382513 | [8 empty] | 0.001101754 |  | -0.001219742
[13 empty] | 0.382861 | [8 empty] | 0.001100192 |  | -0.001218344
[13 empty] | 0.3832094 | [8 empty] | 0.0010986325 |  | -0.001216947
[13 empty] | 0.3835575 | [8 empty] | 0.0010970725 |  | -0.001215552
[13 empty] | 0.3839055 | [8 empty] | 0.0010955125 |  | -0.001214156
[13 empty] | 0.3842535 | [8 empty] | 0.001093952 |  | -0.001212758
[13 empty] | 0.3846016 | [8 empty] | 0.0010923925 |  | -0.00121136
[13 empty] | 0.38495 | [8 empty] | 0.001090835 |  | -0.001209964
[13 empty] | 0.385298 | [8 empty] | 0.001089275 |  | -0.001208569
[13 empty] | 0.3856461 | [8 empty] | 0.001087713 |  | -0.001207173
[13 empty] | 0.3859941 | [8 empty] | 0.001086153 |  | -0.001205775
[13 empty] | 0.3863421 | [8 empty] | 0.001084594 |  | -0.001204378
[13 empty] | 0.3866906 | [8 empty] | 0.001082995 |  | -0.001202966
[13 empty] | 0.3870386 | [8 empty] | 0.001081356 |  | -0.001201542
[13 empty] | 0.3873866 | [8 empty] | 0.0010797175 |  | -0.001200115
[13 empty] | 0.387735 | [8 empty] | 0.001078079 |  | -0.001198688
[13 empty] | 0.3880831 | [8 empty] | 0.001076439 |  | -0.0011972625
[13 empty] | 0.3884311 | [8 empty] | 0.0010748025 |  | -0.0011958375
[13 empty] | 0.3887795 | [8 empty] | 0.001073165 |  | -0.001194412
[13 empty] | 0.3891276 | [8 empty] | 0.0010715275 |  | -0.001192984
[13 empty] | 0.3894756 | [8 empty] | 0.001069889 |  | -0.001191558
[13 empty] | 0.389824 | [8 empty] | 0.001068252 |  | -0.001190133
[13 empty] | 0.390172 | [8 empty] | 0.001066614 |  | -0.001188705
[13 empty] | 0.3905201 | [8 empty] | 0.001064977 |  | -0.001187282
[13 empty] | 0.3908685 | [8 empty] | 0.001063338 |  | -0.001185854
[13 empty] | 0.3912165 | [8 empty] | 0.001061679 |  | -0.0011843525
[13 empty] | 0.3915646 | [8 empty] | 0.0010599775 |  | -0.001182709
[13 empty] | 0.391913 | [8 empty] | 0.001058275 |  | -0.001181063
[13 empty] | 0.392261 | [8 empty] | 0.0010565725 |  | -0.001179419
[13 empty] | 0.3926094 | [8 empty] | 0.0010548725 |  | -0.001177773
[13 empty] | 0.3929575 | [8 empty] | 0.00105317 |  | -0.001176129
[13 empty] | 0.3933055 | [8 empty] | 0.001051468 |  | -0.001174485
[13 empty] | 0.3936539 | [8 empty] | 0.001049769 |  | -0.001172839
[13 empty] | 0.394002 | [8 empty] | 0.001048067 |  | -0.001171194
[13 empty] | 0.39435 | [8 empty] | 0.001046367 |  | -0.001169549
[13 empty] | 0.3946984 | [8 empty] | 0.001044665 |  | -0.001167907
[13 empty] | 0.3950465 | [8 empty] | 0.001042967 |  | -0.001166262
[13 empty] | 0.3953945 | [8 empty] | 0.001041264 |  | -0.001164617
[13 empty] | 0.3957429 | [8 empty] | 0.0010395925 |  | -0.001162712
[13 empty] | 0.3960909 | [8 empty] | 0.001038044 |  | -0.001159596
[13 empty] | 0.3964394 | [8 empty] | 0.0010364975 |  | -0.001156485
[13 empty] | 0.3967874 | [8 empty] | 0.0010349475 |  | -0.001153374
[13 empty] | 0.3971354 | [8 empty] | 0.001033402 |  | -0.001150261
[13 empty] | 0.3974839 | [8 empty] | 0.001031855 |  | -0.001147151
[13 empty] | 0.3978319 | [8 empty] | 0.001030305 |  | -0.001144039
[13 empty] | 0.3981803 | [8 empty] | 0.001028759 |  | -0.0011409275
[13 empty] | 0.3985283 | [8 empty] | 0.0010272125 |  | -0.001137817
[13 empty] | 0.3988768 | [8 empty] | 0.001025664 |  | -0.001134707
[13 empty] | 0.3992248 | [8 empty] | 0.001024117 |  | -0.001131596
[13 empty] | 0.3995728 | [8 empty] | 0.00102257 |  | -0.001128487
[13 empty] | 0.3999213 | [8 empty] | 0.001021023 |  | -0.001125375
[13 empty] | 0.4002693 | [8 empty] | 0.001019481 |  | -0.001122235
[13 empty] | 0.4006177 | [8 empty] | 0.001018199 |  | -0.00111704
[13 empty] | 0.4009657 | [8 empty] | 0.00101691575 |  | -0.001111848
[13 empty] | 0.4013138 | [8 empty] | 0.0010156335 |  | -0.001106657
[13 empty] | 0.4016622 | [8 empty] | 0.00101435 |  | -0.001101464
[13 empty] | 0.4020102 | [8 empty] | 0.001013068 |  | -0.001096273
[13 empty] | 0.4023587 | [8 empty] | 0.0010117855 |  | -0.001091081
[13 empty] | 0.4027067 | [8 empty] | 0.00101050175 |  | -0.001085891
[13 empty] | 0.4030551 | [8 empty] | 0.001009221 |  | -0.001080698
[13 empty] | 0.4034031 | [8 empty] | 0.001007939 |  | -0.0010755075
[13 empty] | 0.4037516 | [8 empty] | 0.001006657 |  | -0.001070318
[13 empty] | 0.4040996 | [8 empty] | 0.001005376 |  | -0.0010651275
[13 empty] | 0.4044476 | [8 empty] | 0.00100409275 |  | -0.001059939
[13 empty] | 0.4047961 | [8 empty] | 0.001002811 |  | -0.00105475
[13 empty] | 0.4051441 | [8 empty] | 0.001001615 |  | -0.001049228
[13 empty] | 0.4054925 | [8 empty] | 0.001000435 |  | -0.001043648
[13 empty] | 0.4058406 | [8 empty] | 0.0009992537 |  | -0.00103807
[13 empty] | 0.4061886 | [8 empty] | 0.0009980734 |  | -0.00103249175
[13 empty] | 0.406537 | [8 empty] | 0.0009968917 |  | -0.001026914
[13 empty] | 0.406885 | [8 empty] | 0.0009957123 |  | -0.001021334
[13 empty] | 0.4072331 | [8 empty] | 0.00099453125 |  | -0.001015757
[13 empty] | 0.4075815 | [8 empty] | 0.0009933502 |  | -0.00101018
[13 empty] | 0.4079295 | [8 empty] | 0.0009921709 |  | -0.001004601
[13 empty] | 0.408278 | [8 empty] | 0.00099099075 |  | -0.0009990238
[13 empty] | 0.408626 | [8 empty] | 0.0009898104 |  | -0.0009934462
[13 empty] | 0.408974 | [8 empty] | 0.0009886304 |  | -0.0009878698
[13 empty] | 0.4093224 | [8 empty] | 0.00098745025 |  | -0.0009822924
[13 empty] | 0.4096705 | [8 empty] | 0.00098618325 |  | -0.0009777256
[13 empty] | 0.4100185 | [8 empty] | 0.0009848774 |  | -0.0009736192
[13 empty] | 0.4103669 | [8 empty] | 0.0009835705 |  | -0.00096951175
[13 empty] | 0.410715 | [8 empty] | 0.0009822638 |  | -0.0009654057
[13 empty] | 0.411063 | [8 empty] | 0.0009809581 |  | -0.0009612986
[13 empty] | 0.411411 | [8 empty] | 0.0009796516 |  | -0.0009571925
[13 empty] | 0.4117594 | [8 empty] | 0.0009783455 |  | -0.0009530863
[13 empty] | 0.4121075 | [8 empty] | 0.00097703925 |  | -0.0009489797
[13 empty] | 0.4124555 | [8 empty] | 0.00097573325 |  | -0.00094487375
[13 empty] | 0.4128035 | [8 empty] | 0.00097442725 |  | -0.000940767
[13 empty] | 0.413152 | [8 empty] | 0.0009731209 |  | -0.0009366614
[13 empty] | 0.4135 | [8 empty] | 0.0009718152 |  | -0.0009325548
[13 empty] | 0.413848 | [8 empty] | 0.0009705092 |  | -0.0009284495
[13 empty] | 0.4141961 | [8 empty] | 0.0009691743 |  | -0.0009253429
[13 empty] | 0.4145445 | [8 empty] | 0.00096781325 |  | -0.00092315
[13 empty] | 0.4148925 | [8 empty] | 0.0009664521 |  | -0.0009209563
[13 empty] | 0.4152406 | [8 empty] | 0.0009650908 |  | -0.0009187637
[13 empty] | 0.415589 | [8 empty] | 0.0009637299 |  | -0.00091657025
[13 empty] | 0.415937 | [8 empty] | 0.00096236875 |  | -0.0009143781
[13 empty] | 0.416285 | [8 empty] | 0.0009610077 |  | -0.0009121848
[13 empty] | 0.4166335 | [8 empty] | 0.0009596464 |  | -0.0009099928
[13 empty] | 0.4169815 | [8 empty] | 0.0009582853 |  | -0.0009078
[13 empty] | 0.4173295 | [8 empty] | 0.00095692425 |  | -0.0009056079
[13 empty] | 0.417678 | [8 empty] | 0.0009555633 |  | -0.0009034155
[13 empty] | 0.418026 | [8 empty] | 0.000954202 |  | -0.0009012235
[13 empty] | 0.418374 | [8 empty] | 0.0009528411 |  | -0.0008990312
[13 empty] | 0.4187224 | [8 empty] | 0.0009515409 |  | -0.0008970203
[13 empty] | 0.4190705 | [8 empty] | 0.0009503506 |  | -0.00089533375
[13 empty] | 0.4194189 | [8 empty] | 0.0009491596 |  | -0.00089364725
[13 empty] | 0.4197669 | [8 empty] | 0.000947969 |  | -0.0008919608
[13 empty] | 0.420115 | [8 empty] | 0.0009467782 |  | -0.0008902746
[13 empty] | 0.4204634 | [8 empty] | 0.0009455876 |  | -0.0008885878
[13 empty] | 0.4208114 | [8 empty] | 0.0009443966 |  | -0.0008869016
[13 empty] | 0.4211598 | [8 empty] | 0.0009432056 |  | -0.00088521575
[13 empty] | 0.4215079 | [8 empty] | 0.0009420144 |  | -0.0008835298
[13 empty] | 0.4218563 | [8 empty] | 0.0009408233 |  | -0.0008818442
[13 empty] | 0.4222043 | [8 empty] | 0.00093963225 |  | -0.0008801586
[13 empty] | 0.4225524 | [8 empty] | 0.0009384413 |  | -0.0008784731
[13 empty] | 0.4229008 | [8 empty] | 0.00093725 |  | -0.0008767878
[13 empty] | 0.4232488 | [8 empty] | 0.0009361084 |  | -0.0008749798
[13 empty] | 0.4235972 | [8 empty] | 0.0009351731 |  | -0.0008726625
[13 empty] | 0.4239453 | [8 empty] | 0.00093423725 |  | -0.0008703457
[13 empty] | 0.4242937 | [8 empty] | 0.0009333018 |  | -0.0008680285
[13 empty] | 0.4246417 | [8 empty] | 0.0009323659 |  | -0.0008657116
[13 empty] | 0.4249898 | [8 empty] | 0.0009314298 |  | -0.0008633944
[13 empty] | 0.4253382 | [8 empty] | 0.0009304938 |  | -0.0008610775
[13 empty] | 0.4256862 | [8 empty] | 0.0009295575 |  | -0.00085876025
[13 empty] | 0.4260346 | [8 empty] | 0.0009286211 |  | -0.0008564434
[13 empty] | 0.4263827 | [8 empty] | 0.0009276845 |  | -0.0008541262
[13 empty] | 0.4267307 | [8 empty] | 0.0009267477 |  | -0.00085180925
[13 empty] | 0.4270791 | [8 empty] | 0.0009258109 |  | -0.0008494921
[13 empty] | 0.4274272 | [8 empty] | 0.0009248741 |  | -0.0008471751
[13 empty] | 0.4277756 | [8 empty] | 0.000923941 |  | -0.00084487175
[13 empty] | 0.4281236 | [8 empty] | 0.00092313725 |  | -0.0008430074
[13 empty] | 0.4284717 | [8 empty] | 0.0009223329 |  | -0.00084114325
[13 empty] | 0.4288201 | [8 empty] | 0.0009215287 |  | -0.0008392789
[13 empty] | 0.4291681 | [8 empty] | 0.0009207241 |  | -0.0008374147
[13 empty] | 0.4295161 | [8 empty] | 0.00091991975 |  | -0.0008355502
[13 empty] | 0.4298646 | [8 empty] | 0.0009191147 |  | -0.0008336854
[13 empty] | 0.4302126 | [8 empty] | 0.0009183096 |  | -0.0008318206
[13 empty] | 0.430561 | [8 empty] | 0.0009175043 |  | -0.00082995575
[13 empty] | 0.4309091 | [8 empty] | 0.0009166988 |  | -0.0008280906
[13 empty] | 0.4312571 | [8 empty] | 0.0009158932 |  | -0.0008262257
[13 empty] | 0.4316055 | [8 empty] | 0.0009150873 |  | -0.0008243603
[13 empty] | 0.4319535 | [8 empty] | 0.0009142811 |  | -0.0008224949
[13 empty] | 0.4323016 | [8 empty] | 0.000913475 |  | -0.00082062975
[13 empty] | 0.43265 | [8 empty] | 0.00091265725 |  | -0.00082041775
[13 empty] | 0.432998 | [8 empty] | 0.0009118376 |  | -0.0008204622
[13 empty] | 0.4333465 | [8 empty] | 0.00091101775 |  | -0.0008205063
[13 empty] | 0.4336945 | [8 empty] | 0.0009101977 |  | -0.0008205508
[13 empty] | 0.4340425 | [8 empty] | 0.0009093772 |  | -0.00082059475
[13 empty] | 0.4343909 | [8 empty] | 0.00090855675 |  | -0.0008206387
[13 empty] | 0.434739 | [8 empty] | 0.00090773575 |  | -0.0008206825
[13 empty] | 0.4350874 | [8 empty] | 0.00090691475 |  | -0.000820726
[13 empty] | 0.4354354 | [8 empty] | 0.0009060932 |  | -0.0008207696
[13 empty] | 0.4357835 | [8 empty] | 0.0009052717 |  | -0.0008208129
[13 empty] | 0.4361319 | [8 empty] | 0.0009044499 |  | -0.00082085625
[13 empty] | 0.4364799 | [8 empty] | 0.0009036277 |  | -0.00082089925
[13 empty] | 0.436828 | [8 empty] | 0.0009028055 |  | -0.0008209421
[13 empty] | 0.4371764 | [8 empty] | 0.0009019426 |  | -0.000822108
[13 empty] | 0.4375244 | [8 empty] | 0.0009010624 |  | -0.00082375125
[13 empty] | 0.4378728 | [8 empty] | 0.00090018175 |  | -0.0008253943
[13 empty] | 0.4382209 | [8 empty] | 0.0008993011 |  | -0.0008270371
[13 empty] | 0.4385693 | [8 empty] | 0.00089842 |  | -0.00082868
[13 empty] | 0.4389173 | [8 empty] | 0.00089753875 |  | -0.0008303224
[13 empty] | 0.4392657 | [8 empty] | 0.0008966571 |  | -0.00083196475
[13 empty] | 0.4396138 | [8 empty] | 0.0008957754 |  | -0.0008336069
[13 empty] | 0.4399622 | [8 empty] | 0.00089489325 |  | -0.0008352488
[13 empty] | 0.4403102 | [8 empty] | 0.0008940109 |  | -0.0008368907
[13 empty] | 0.4406587 | [8 empty] | 0.0008931284 |  | -0.0008385323
[13 empty] | 0.4410067 | [8 empty] | 0.0008922456 |  | -0.0008401737
[13 empty] | 0.4413551 | [8 empty] | 0.0008913627 |  | -0.0008418148
[13 empty] | 0.4417031 | [8 empty] | 0.0008904515 |  | -0.0008433807
[13 empty] | 0.4420516 | [8 empty] | 0.0008895167 |  | -0.000844881
[13 empty] | 0.4423996 | [8 empty] | 0.0008885819 |  | -0.0008463812
[13 empty] | 0.4427476 | [8 empty] | 0.0008876463 |  | -0.0008478811
[13 empty] | 0.4430957 | [8 empty] | 0.0008867108 |  | -0.00084938075
[13 empty] | 0.4434441 | [8 empty] | 0.0008857751 |  | -0.00085088
[13 empty] | 0.4437921 | [8 empty] | 0.0008848392 |  | -0.0008523791
[13 empty] | 0.4441402 | [8 empty] | 0.000883903 |  | -0.0008538778
[13 empty] | 0.4444882 | [8 empty] | 0.0008829667 |  | -0.0008553763
[13 empty] | 0.4448362 | [8 empty] | 0.0008820301 |  | -0.0008568747
[13 empty] | 0.4451846 | [8 empty] | 0.0008810933 |  | -0.0008583727
[13 empty] | 0.4455327 | [8 empty] | 0.00088015625 |  | -0.0008598703
[13 empty] | 0.4458807 | [8 empty] | 0.0008792192 |  | -0.000861368
[13 empty] | 0.4462287 | [8 empty] | 0.00087824725 |  | -0.0008625534
[13 empty] | 0.4465772 | [8 empty] | 0.0008772171 |  | -0.0008632162
[13 empty] | 0.4469252 | [8 empty] | 0.0008761869 |  | -0.0008638783
[13 empty] | 0.4472732 | [8 empty] | 0.0008751567 |  | -0.0008645403
[13 empty] | 0.4476213 | [8 empty] | 0.0008741261 |  | -0.000865202
[13 empty] | 0.4479693 | [8 empty] | 0.0008730954 |  | -0.0008658634
[13 empty] | 0.4483173 | [8 empty] | 0.00087206475 |  | -0.0008665244
[13 empty] | 0.4486654 | [8 empty] | 0.000871034 |  | -0.0008671851
[13 empty] | 0.4490138 | [8 empty] | 0.000870003 |  | -0.0008678456
[13 empty] | 0.4493618 | [8 empty] | 0.0008689717 |  | -0.0008685056
[13 empty] | 0.4497098 | [8 empty] | 0.0008679405 |  | -0.0008691656
[13 empty] | 0.4500579 | [8 empty] | 0.000866909 |  | -0.000869825
[13 empty] | 0.4504059 | [8 empty] | 0.0008658775 |  | -0.0008704845
[13 empty] | 0.4507539 | [8 empty] | 0.0008648372 |  | -0.0008710435
[13 empty] | 0.451102 | [8 empty] | 0.0008637642 |  | -0.0008712242
[13 empty] | 0.45145 | [8 empty] | 0.0008626911 |  | -0.0008714045
[13 empty] | 0.4517984 | [8 empty] | 0.0008616179 |  | -0.0008715845
[13 empty] | 0.4521465 | [8 empty] | 0.00086054475 |  | -0.0008717646
[13 empty] | 0.4524945 | [8 empty] | 0.0008594713 |  | -0.0008719441
[13 empty] | 0.4528425 | [8 empty] | 0.0008583979 |  | -0.0008721234
[13 empty] | 0.4531906 | [8 empty] | 0.00085732475 |  | -0.0008723026
[13 empty] | 0.4535386 | [8 empty] | 0.0008562512 |  | -0.0008724814
[13 empty] | 0.4538866 | [8 empty] | 0.0008551776 |  | -0.0008726599
[13 empty] | 0.4542346 | [8 empty] | 0.0008541041 |  | -0.0008728384
[13 empty] | 0.4545831 | [8 empty] | 0.0008530306 |  | -0.0008730165
[13 empty] | 0.4549311 | [8 empty] | 0.00085195675 |  | -0.0008731945
[13 empty] | 0.4552791 | [8 empty] | 0.00085088075 |  | -0.0008733818
[13 empty] | 0.4556272 | [8 empty] | 0.00084975825 |  | -0.00087378025
[13 empty] | 0.4559752 | [8 empty] | 0.0008486358 |  | -0.00087417825
[13 empty] | 0.4563236 | [8 empty] | 0.0008475133 |  | -0.000874576
[13 empty] | 0.4566717 | [8 empty] | 0.0008463909 |  | -0.0008749738
[13 empty] | 0.4570197 | [8 empty] | 0.00084526825 |  | -0.0008753712
[13 empty] | 0.4573677 | [8 empty] | 0.0008441459 |  | -0.0008757683
[13 empty] | 0.4577161 | [8 empty] | 0.0008430234 |  | -0.00087616525
[13 empty] | 0.4580642 | [8 empty] | 0.000841901 |  | -0.0008765622
[13 empty] | 0.4584122 | [8 empty] | 0.0008407783 |  | -0.0008769587
[13 empty] | 0.4587602 | [8 empty] | 0.0008396558 |  | -0.00087735525
[13 empty] | 0.4591087 | [8 empty] | 0.0008385335 |  | -0.00087775125
[13 empty] | 0.4594567 | [8 empty] | 0.0008374108 |  | -0.00087814725
[13 empty] | 0.4598047 | [8 empty] | 0.00083628825 |  | -0.00087854275
[13 empty] | 0.4601531 | [8 empty] | 0.00083509125 |  | -0.0008782916
[13 empty] | 0.4605012 | [8 empty] | 0.00083388375 |  | -0.0008779523
[13 empty] | 0.4608492 | [8 empty] | 0.0008326764 |  | -0.000877613
[13 empty] | 0.4611976 | [8 empty] | 0.0008314693 |  | -0.0008772734
[13 empty] | 0.4615457 | [8 empty] | 0.0008302625 |  | -0.0008769338
[13 empty] | 0.4618941 | [8 empty] | 0.00082905525 |  | -0.00087659375
[13 empty] | 0.4622421 | [8 empty] | 0.0008278484 |  | -0.0008762538
[13 empty] | 0.4625902 | [8 empty] | 0.0008266417 |  | -0.00087591375
[13 empty] | 0.4629386 | [8 empty] | 0.0008254348 |  | -0.0008755734
[13 empty] | 0.4632866 | [8 empty] | 0.0008242283 |  | -0.0008752329
[13 empty] | 0.463635 | [8 empty] | 0.0008230217 |  | -0.0008748921
[13 empty] | 0.4639831 | [8 empty] | 0.0008218153 |  | -0.0008745514
[13 empty] | 0.4643311 | [8 empty] | 0.0008206088 |  | -0.0008742104
[13 empty] | 0.4646795 | [8 empty] | 0.0008193222 |  | -0.0008733307
[13 empty] | 0.4650276 | [8 empty] | 0.0008180037 |  | -0.00087223725
[13 empty] | 0.465376 | [8 empty] | 0.0008166854 |  | -0.00087114375
[13 empty] | 0.4657244 | [8 empty] | 0.0008153673 |  | -0.00087005
[13 empty] | 0.4660724 | [8 empty] | 0.0008140495 |  | -0.0008689566
[13 empty] | 0.4664209 | [8 empty] | 0.0008127316 |  | -0.00086786275
[13 empty] | 0.4667689 | [8 empty] | 0.0008114141 |  | -0.0008667689
[13 empty] | 0.4671173 | [8 empty] | 0.0008100966 |  | -0.0008656749
[13 empty] | 0.4674654 | [8 empty] | 0.00080877925 |  | -0.0008645811
[13 empty] | 0.4678138 | [8 empty] | 0.0008074623 |  | -0.000863487
[13 empty] | 0.4681618 | [8 empty] | 0.0008061453 |  | -0.0008623929
[13 empty] | 0.4685102 | [8 empty] | 0.0008048284 |  | -0.00086129875
[13 empty] | 0.4688583 | [8 empty] | 0.0008035118 |  | -0.0008602045
[13 empty] | 0.4692067 | [8 empty] | 0.00080223 |  | -0.0008581146
[13 empty] | 0.4695547 | [8 empty] | 0.0008009762 |  | -0.0008552166
[13 empty] | 0.4699031 | [8 empty] | 0.0007997226 |  | -0.0008523187
[13 empty] | 0.4702512 | [8 empty] | 0.0007984693 |  | -0.0008494205
[13 empty] | 0.4705996 | [8 empty] | 0.000797216 |  | -0.0008465226
[13 empty] | 0.4709476 | [8 empty] | 0.0007959632 |  | -0.000843625
[13 empty] | 0.4712957 | [8 empty] | 0.00079471025 |  | -0.0008407269
[13 empty] | 0.4716441 | [8 empty] | 0.0007934578 |  | -0.00083782925
[13 empty] | 0.4719921 | [8 empty] | 0.0007922053 |  | -0.0008349314
[13 empty] | 0.4723402 | [8 empty] | 0.000790953 |  | -0.0008320339
[13 empty] | 0.4726886 | [8 empty] | 0.000789701 |  | -0.00082913625
[13 empty] | 0.4730366 | [8 empty] | 0.0007884493 |  | -0.0008262385
[13 empty] | 0.473385 | [8 empty] | 0.0007871976 |  | -0.0008233409
[13 empty] | 0.4737331 | [8 empty] | 0.0007859999 |  | -0.0008194049
[13 empty] | 0.4740811 | [8 empty] | 0.0007848867 |  | -0.0008138267
[13 empty] | 0.4744295 | [8 empty] | 0.000783774 |  | -0.0008082489
[13 empty] | 0.4747776 | [8 empty] | 0.000782661 |  | -0.000802671
[13 empty] | 0.4751256 | [8 empty] | 0.0007815485 |  | -0.0007970934
[13 empty] | 0.475474 | [8 empty] | 0.0007804359 |  | -0.0007915155
[13 empty] | 0.475822 | [8 empty] | 0.0007793238 |  | -0.000785938
[13 empty] | 0.4761705 | [8 empty] | 0.0007782116 |  | -0.0007803604
[13 empty] | 0.4765185 | [8 empty] | 0.00077709975 |  | -0.000774783
[13 empty] | 0.4768665 | [8 empty] | 0.000775988 |  | -0.0007692056
[13 empty] | 0.477215 | [8 empty] | 0.00077487625 |  | -0.0007636285
[13 empty] | 0.477563 | [8 empty] | 0.00077376475 |  | -0.0007580511
[13 empty] | 0.477911 | [8 empty] | 0.0007726535 |  | -0.000752474
[13 empty] | 0.4782594 | [8 empty] | 0.0007715051 |  | -0.0007468797
[13 empty] | 0.4786075 | [8 empty] | 0.0007702275 |  | -0.0007412247
[13 empty] | 0.4789555 | [8 empty] | 0.0007689499 |  | -0.00073556925
[13 empty] | 0.4793039 | [8 empty] | 0.0007676726 |  | -0.0007299142
[13 empty] | 0.479652 | [8 empty] | 0.0007663954 |  | -0.0007242586
[13 empty] | 0.48 | [8 empty] | 0.00076511825 |  | -0.0007186027
[13 empty] | 0.4803484 | [8 empty] | 0.00076384125 |  | -0.0007129467
[13 empty] | 0.4806965 | [8 empty] | 0.0007625643 |  | -0.0007072905
[13 empty] | 0.4810445 | [8 empty] | 0.0007612874 |  | -0.000701634
[13 empty] | 0.4813929 | [8 empty] | 0.000760011 |  | -0.0006959776
[13 empty] | 0.4817409 | [8 empty] | 0.0007587343 |  | -0.0006903208
[13 empty] | 0.482089 | [8 empty] | 0.0007574581 |  | -0.0006846638
[13 empty] | 0.4824374 | [8 empty] | 0.0007561817 |  | -0.0006790066
[13 empty] | 0.4827854 | [8 empty] | 0.0007548878 |  | -0.0006735608
[13 empty] | 0.4831335 | [8 empty] | 0.0007533136 |  | -0.0006714867
[13 empty] | 0.4834819 | [8 empty] | 0.0007517393 |  | -0.000669412
[13 empty] | 0.4838299 | [8 empty] | 0.00075016525 |  | -0.0006673367
[13 empty] | 0.484178 | [8 empty] | 0.0007485914 |  | -0.0006652611
[13 empty] | 0.4845264 | [8 empty] | 0.0007470175 |  | -0.0006631851
[13 empty] | 0.4848744 | [8 empty] | 0.000745444 |  | -0.0006611085
[13 empty] | 0.4852224 | [8 empty] | 0.0007438704 |  | -0.0006590315
[13 empty] | 0.4855709 | [8 empty] | 0.0007422971 |  | -0.0006569545
[13 empty] | 0.4859189 | [8 empty] | 0.0007407237 |  | -0.0006548765
[13 empty] | 0.4862669 | [8 empty] | 0.0007391506 |  | -0.0006527984
[13 empty] | 0.4866154 | [8 empty] | 0.0007375775 |  | -0.0006507197
[13 empty] | 0.4869634 | [8 empty] | 0.0007360047 |  | -0.0006486408

## Sub 10 1.2% 10 ksi L
0.125
Group 2, Condition 3 (IFF) Sequence Step 1 - IFF 1.2% | [34 empty] | 18-1_2-Micro.xlsx
PATHS ALONG Y-DIRECTION (L) | [12 empty] | PATHS ALONG X-DIRECTION (T) | [12 empty] | PATHS ALONG Z-DIRECTION (THROUGH THICKNESS)
| Midplane |  | Midplane |  | Entry |  | Entry |  | Exit |  | Exit |  |  | Midplane |  | Midplane |  | Entry |  | Entry |  | Exit |  | Exit |  |  | At bore |  | At bore |  | 0.02" away from bore |  | 0.02" away from bore
| Hoop |  | Radial |  | Hoop |  | Radial |  | Hoop |  | Radial |  |  | Hoop |  | Radial |  | Hoop |  | Radial |  | Hoop |  | Radial |  |  | Hoop |  | Radial |  | Hoop |  | Radial
Radial | Strain | Stress | Strain | Stress | Strain | Stress | Strain | Stress | Strain | Stress | Strain | Stress | Radial | Strain | Stress | Strain | Stress | Strain | Stress | Strain | Stress | Strain | Stress | Strain | Stress | z coordinate | Strain | Stress | Strain | Stress | Strain | Stress | Strain | Stress
dim, in | in/in | psi | in/in | psi | in/in | psi | in/in | psi | in/in | psi | in/in | psi | dim, in | in/in | psi | in/in | psi | in/in | psi | in/in | psi | in/in | psi | in/in | psi | in | in/in | psi | in/in | psi | in/in | psi | in/in | psi
0 | [33 empty] | 0
nan | [33 empty] | nan
nan | [33 empty] | nan
nan | [33 empty] | nan
nan | [33 empty] | nan
nan | [33 empty] | nan
nan | [33 empty] | nan
nan | [33 empty] | nan
nan | [33 empty] | nan
nan | [33 empty] | nan
nan | [33 empty] | nan
nan | [33 empty] | nan
nan | [33 empty] | nan
nan | [33 empty] | nan
nan | [33 empty] | nan
nan | [33 empty] | nan
nan | [33 empty] | nan
nan | [33 empty] | nan
nan | [33 empty] | nan
nan | [33 empty] | nan
nan | [33 empty] | nan
nan | [33 empty] | nan
nan | [33 empty] | nan
nan | [33 empty] | nan
nan | [33 empty] | nan
nan | [33 empty] | nan
nan | [33 empty] | nan
nan | [33 empty] | nan
nan | [33 empty] | nan
nan | [33 empty] | nan
nan | [33 empty] | nan
nan | [33 empty] | nan
nan | [33 empty] | nan
nan | [33 empty] | nan
nan | [33 empty] | nan
nan | [33 empty] | nan
nan | [33 empty] | nan
nan | [33 empty] | nan
nan | [33 empty] | nan
nan | [33 empty] | nan
nan | [33 empty] | nan
nan | [33 empty] | nan
nan | [33 empty] | nan
nan | [33 empty] | nan
nan | [33 empty] | nan
nan | [33 empty] | nan
nan | [33 empty] | nan
nan | [33 empty] | nan
nan | [33 empty] | nan
nan | [33 empty] | nan
nan | [33 empty] | nan
nan | [33 empty] | nan
nan | [33 empty] | nan
nan | [33 empty] | nan
nan | [33 empty] | nan
nan | [33 empty] | nan
nan | [33 empty] | nan
nan | [33 empty] | nan

## Sub 10 1.2% 10 ksi U
0.125
Group 2, Condition 3 (IFF) Sequence Step 2 - remove IFF 1.2% | [34 empty] | 18-1_2-Micro.xlsx
PATHS ALONG Y-DIRECTION (L) | [12 empty] | PATHS ALONG X-DIRECTION (T) | [12 empty] | PATHS ALONG Z-DIRECTION (THROUGH THICKNESS)
| Midplane |  | Midplane |  | Entry |  | Entry |  | Exit |  | Exit |  |  | Midplane |  | Midplane |  | Entry |  | Entry |  | Exit |  | Exit |  |  | At bore |  | At bore |  | 0.02" away from bore |  | 0.02" away from bore
| Hoop |  | Radial |  | Hoop |  | Radial |  | Hoop |  | Radial |  |  | Hoop |  | Radial |  | Hoop |  | Radial |  | Hoop |  | Radial |  |  | Hoop |  | Radial |  | Hoop |  | Radial
Radial | Strain | Stress | Strain | Stress | Strain | Stress | Strain | Stress | Strain | Stress | Strain | Stress | Radial | Strain | Stress | Strain | Stress | Strain | Stress | Strain | Stress | Strain | Stress | Strain | Stress | z coordinate | Strain | Stress | Strain | Stress | Strain | Stress | Strain | Stress
dim, in | in/in | psi | in/in | psi | in/in | psi | in/in | psi | in/in | psi | in/in | psi | dim, in | in/in | psi | in/in | psi | in/in | psi | in/in | psi | in/in | psi | in/in | psi | in | in/in | psi | in/in | psi | in/in | psi | in/in | psi
0 | [33 empty] | 0
nan | [33 empty] | nan
nan | [33 empty] | nan
nan | [33 empty] | nan
nan | [33 empty] | nan
nan | [33 empty] | nan
nan | [33 empty] | nan
nan | [33 empty] | nan
nan | [33 empty] | nan
nan | [33 empty] | nan
nan | [33 empty] | nan
nan | [33 empty] | nan
nan | [33 empty] | nan
nan | [33 empty] | nan
nan | [33 empty] | nan
nan | [33 empty] | nan
nan | [33 empty] | nan
nan | [33 empty] | nan
nan | [33 empty] | nan
nan | [33 empty] | nan
nan | [33 empty] | nan
nan | [33 empty] | nan
nan | [33 empty] | nan
nan | [33 empty] | nan
nan | [33 empty] | nan
nan | [33 empty] | nan
nan | [33 empty] | nan
nan | [33 empty] | nan
nan | [33 empty] | nan
nan | [33 empty] | nan
nan | [33 empty] | nan
nan | [33 empty] | nan
nan | [33 empty] | nan
nan | [33 empty] | nan
nan | [33 empty] | nan
nan | [33 empty] | nan
nan | [33 empty] | nan
nan | [33 empty] | nan
nan | [33 empty] | nan
nan | [33 empty] | nan
nan | [33 empty] | nan
nan | [33 empty] | nan
nan | [33 empty] | nan
nan | [33 empty] | nan
nan | [33 empty] | nan
nan | [33 empty] | nan
nan | [33 empty] | nan
nan | [33 empty] | nan
nan | [33 empty] | nan
nan | [33 empty] | nan
nan | [33 empty] | nan
nan | [33 empty] | nan
nan | [33 empty] | nan
nan | [33 empty] | nan
nan | [33 empty] | nan
nan | [33 empty] | nan
nan | [33 empty] | nan
nan | [33 empty] | nan

## Sub 10 1.2% 10 ksi R
0.125
Group 2, Condition 3 (IFF) Sequence Step 2 - remove IFF 1.2% | [34 empty] | 18-1_2-Micro.xlsx
PATHS ALONG Y-DIRECTION (L) | [12 empty] | PATHS ALONG X-DIRECTION (T) | [12 empty] | PATHS ALONG Z-DIRECTION (THROUGH THICKNESS)
| Midplane |  | Midplane |  | Entry |  | Entry |  | Exit |  | Exit |  |  | Midplane |  | Midplane |  | Entry |  | Entry |  | Exit |  | Exit |  |  | At bore |  | At bore |  | 0.02" away from bore |  | 0.02" away from bore
| Hoop |  | Radial |  | Hoop |  | Radial |  | Hoop |  | Radial |  |  | Hoop |  | Radial |  | Hoop |  | Radial |  | Hoop |  | Radial |  |  | Hoop |  | Radial |  | Hoop |  | Radial
Radial | Strain | Stress | Strain | Stress | Strain | Stress | Strain | Stress | Strain | Stress | Strain | Stress | Radial | Strain | Stress | Strain | Stress | Strain | Stress | Strain | Stress | Strain | Stress | Strain | Stress | z coordinate | Strain | Stress | Strain | Stress | Strain | Stress | Strain | Stress
dim, in | in/in | psi | in/in | psi | in/in | psi | in/in | psi | in/in | psi | in/in | psi | dim, in | in/in | psi | in/in | psi | in/in | psi | in/in | psi | in/in | psi | in/in | psi | in | in/in | psi | in/in | psi | in/in | psi | in/in | psi
0 | [33 empty] | 0
nan | [33 empty] | nan
nan | [33 empty] | nan
nan | [33 empty] | nan
nan | [33 empty] | nan
nan | [33 empty] | nan
nan | [33 empty] | nan
nan | [33 empty] | nan
nan | [33 empty] | nan
nan | [33 empty] | nan
nan | [33 empty] | nan
nan | [33 empty] | nan
nan | [33 empty] | nan
nan | [33 empty] | nan
nan | [33 empty] | nan
nan | [33 empty] | nan
nan | [33 empty] | nan
nan | [33 empty] | nan
nan | [33 empty] | nan
nan | [33 empty] | nan
nan | [33 empty] | nan
nan | [33 empty] | nan
nan | [33 empty] | nan
nan | [33 empty] | nan
nan | [33 empty] | nan
nan | [33 empty] | nan
nan | [33 empty] | nan
nan | [33 empty] | nan
nan | [33 empty] | nan
nan | [33 empty] | nan
nan | [33 empty] | nan
nan | [33 empty] | nan
nan | [33 empty] | nan
nan | [33 empty] | nan
nan | [33 empty] | nan
nan | [33 empty] | nan
nan | [33 empty] | nan
nan | [33 empty] | nan
nan | [33 empty] | nan
nan | [33 empty] | nan
nan | [33 empty] | nan
nan | [33 empty] | nan
nan | [33 empty] | nan
nan | [33 empty] | nan
nan | [33 empty] | nan
nan | [33 empty] | nan
nan | [33 empty] | nan
nan | [33 empty] | nan
nan | [33 empty] | nan
nan | [33 empty] | nan
nan | [33 empty] | nan
nan | [33 empty] | nan
nan | [33 empty] | nan
nan | [33 empty] | nan
nan | [33 empty] | nan
nan | [33 empty] | nan
nan | [33 empty] | nan
nan | [33 empty] | nan

## Sub 11 1.2% 10 ksi I
0.125
Group 2, Condition 3 (IFF) Sequence Step 1 - IFF 1.2% | [34 empty] | 17-1_2-Micro.xlsx
PATHS ALONG Y-DIRECTION (L) | [12 empty] | PATHS ALONG X-DIRECTION (T) | [12 empty] | PATHS ALONG Z-DIRECTION (THROUGH THICKNESS)
| Midplane |  | Midplane |  | Entry |  | Entry |  | Exit |  | Exit |  |  | Midplane |  | Midplane |  | Entry |  | Entry |  | Exit |  | Exit |  |  | At bore |  | At bore |  | 0.02" away from bore |  | 0.02" away from bore
| Hoop |  | Radial |  | Hoop |  | Radial |  | Hoop |  | Radial |  |  | Hoop |  | Radial |  | Hoop |  | Radial |  | Hoop |  | Radial |  |  | Hoop |  | Radial |  | Hoop |  | Radial
Radial | Strain | Stress | Strain | Stress | Strain | Stress | Strain | Stress | Strain | Stress | Strain | Stress | Radial | Strain | Stress | Strain | Stress | Strain | Stress | Strain | Stress | Strain | Stress | Strain | Stress | z coordinate | Strain | Stress | Strain | Stress | Strain | Stress | Strain | Stress
dim, in | in/in | psi | in/in | psi | in/in | psi | in/in | psi | in/in | psi | in/in | psi | dim, in | in/in | psi | in/in | psi | in/in | psi | in/in | psi | in/in | psi | in/in | psi | in | in/in | psi | in/in | psi | in/in | psi | in/in | psi
0 | [12 empty] | 0.1365165 | [8 empty] | 0.009089279 |  | -0.004780048 | [9 empty] | 0
nan | [12 empty] | 0.1368606 | [8 empty] | 0.0090471 |  | -0.004756681 | [9 empty] | nan
nan | [12 empty] | 0.1372043 | [8 empty] | 0.009004924 |  | -0.004733314 | [9 empty] | nan
nan | [12 empty] | 0.1375484 | [8 empty] | 0.008962743 |  | -0.004709949 | [9 empty] | nan
nan | [12 empty] | 0.1378925 | [8 empty] | 0.0089205625 |  | -0.004686582 | [9 empty] | nan
nan | [12 empty] | 0.1382362 | [8 empty] | 0.008878387 |  | -0.004663216 | [9 empty] | nan
nan | [12 empty] | 0.1385803 | [8 empty] | 0.008836207 |  | -0.004639846 | [9 empty] | nan
nan | [12 empty] | 0.1389244 | [8 empty] | 0.008794028 |  | -0.004616479 | [9 empty] | nan
nan | [12 empty] | 0.1392681 | [8 empty] | 0.00875185 |  | -0.004593114 | [9 empty] | nan
nan | [12 empty] | 0.1396122 | [8 empty] | 0.008709669 |  | -0.004569746 | [9 empty] | nan
nan | [12 empty] | 0.1399563 | [8 empty] | 0.008667491 |  | -0.004546378 | [9 empty] | nan
nan | [12 empty] | 0.1403 | [8 empty] | 0.008625313 |  | -0.004523011 | [9 empty] | nan
nan | [12 empty] | 0.1406441 | [8 empty] | 0.008583134 |  | -0.004499641 | [9 empty] | nan
nan | [12 empty] | 0.1409882 | [8 empty] | 0.0085409525 |  | -0.004476273 | [9 empty] | nan
nan | [12 empty] | 0.1413319 | [8 empty] | 0.008502057 |  | -0.004455936 | [9 empty] | nan
nan | [12 empty] | 0.1416756 | [8 empty] | 0.008463428 |  | -0.004435847 | [9 empty] | nan
nan | [12 empty] | 0.1420197 | [8 empty] | 0.0084248 |  | -0.004415754 | [9 empty] | nan
nan | [12 empty] | 0.1423634 | [8 empty] | 0.008386169 |  | -0.00439566 | [9 empty] | nan
nan | [12 empty] | 0.1427075 | [8 empty] | 0.008347542 |  | -0.004375571 | [9 empty] | nan
nan | [12 empty] | 0.1430512 | [8 empty] | 0.008308913 |  | -0.004355478 | [9 empty] | nan
nan | [12 empty] | 0.1433953 | [8 empty] | 0.008270285 |  | -0.0043353875 | [9 empty] | nan
nan | [12 empty] | 0.143739 | [8 empty] | 0.008231657 |  | -0.004315296 | [9 empty] | nan
nan | [12 empty] | 0.1440831 | [8 empty] | 0.008193025 |  | -0.004295206 | [9 empty] | nan
nan | [12 empty] | 0.1444268 | [8 empty] | 0.008154398 |  | -0.004275112 | [9 empty] | nan
nan | [12 empty] | 0.1447709 | [8 empty] | 0.00811577 |  | -0.00425502 | [9 empty] | nan
nan | [12 empty] | 0.1451146 | [8 empty] | 0.00807714 |  | -0.004234929 | [9 empty] | nan
nan | [12 empty] | 0.1454587 | [8 empty] | 0.00803851 |  | -0.004214833 | [9 empty] | nan
nan | [12 empty] | 0.1458024 | [8 empty] | 0.008001975 |  | -0.004196486 | [9 empty] | nan
nan | [12 empty] | 0.1461461 | [8 empty] | 0.007966892 |  | -0.004179351 | [9 empty] | nan
nan | [12 empty] | 0.1464898 | [8 empty] | 0.007931809 |  | -0.004162216 | [9 empty] | nan
nan | [12 empty] | 0.1468339 | [8 empty] | 0.00789673 |  | -0.004145083 | [9 empty] | nan
nan | [12 empty] | 0.1471776 | [8 empty] | 0.0078616475 |  | -0.004127947 | [9 empty] | nan
nan | [12 empty] | 0.1475213 | [8 empty] | 0.007826567 |  | -0.00411081 | [9 empty] | nan
nan | [12 empty] | 0.147865 | [8 empty] | 0.007791487 |  | -0.004093675 | [9 empty] | nan
nan | [12 empty] | 0.1482091 | [8 empty] | 0.0077564025 |  | -0.00407654 | [9 empty] | nan
nan | [12 empty] | 0.1485528 | [8 empty] | 0.007721321 |  | -0.004059403 | [9 empty] | nan
nan | [12 empty] | 0.1488965 | [8 empty] | 0.007686238 |  | -0.0040422675 | [9 empty] | nan
nan | [12 empty] | 0.1492406 | [8 empty] | 0.007651158 |  | -0.004025134 | [9 empty] | nan
nan | [12 empty] | 0.1495843 | [8 empty] | 0.0076160775 |  | -0.004007996 | [9 empty] | nan
nan | [12 empty] | 0.149928 | [8 empty] | 0.0075809925 |  | -0.003990859 | [9 empty] | nan
nan | [12 empty] | 0.1502717 | [8 empty] | 0.007546765 |  | -0.003974498 | [9 empty] | nan
nan | [12 empty] | 0.1506157 | [8 empty] | 0.007515031 |  | -0.003960397 | [9 empty] | nan
nan | [12 empty] | 0.1509594 | [8 empty] | 0.007483294 |  | -0.003946297 | [9 empty] | nan
nan | [12 empty] | 0.1513031 | [8 empty] | 0.0074515625 |  | -0.0039321975 | [9 empty] | nan
nan | [12 empty] | 0.1516472 | [8 empty] | 0.007419827 |  | -0.0039180975 | [9 empty] | nan
nan | [12 empty] | 0.1519909 | [8 empty] | 0.007388091 |  | -0.003903997 | [9 empty] | nan
nan | [12 empty] | 0.1523346 | [8 empty] | 0.007356356 |  | -0.003889896 | [9 empty] | nan
nan | [12 empty] | 0.1526787 | [8 empty] | 0.007324624 |  | -0.003875794 | [9 empty] | nan
nan | [12 empty] | 0.1530224 | [8 empty] | 0.0072928875 |  | -0.003861693 | [9 empty] | nan
nan | [12 empty] | 0.1533661 | [8 empty] | 0.007261156 |  | -0.003847593 | [9 empty] | nan
nan | [12 empty] | 0.1537102 | [8 empty] | 0.00722942 |  | -0.003833492 | [9 empty] | nan
nan | [12 empty] | 0.1540539 | [8 empty] | 0.007197683 |  | -0.00381939 | [9 empty] | nan
nan | [12 empty] | 0.1543976 | [8 empty] | 0.0071659525 |  | -0.003805289 | [9 empty] | nan
nan | [12 empty] | 0.1547413 | [8 empty] | 0.007134215 |  | -0.00379119 | [9 empty] | nan
nan | [12 empty] | 0.1550854 | [8 empty] | 0.007105211 |  | -0.003780213 | [9 empty] | nan
nan | [12 empty] | 0.1554291 | [8 empty] | 0.007076448 |  | -0.003769513 | [9 empty] | nan
nan | [12 empty] | 0.1557728 | [8 empty] | 0.007047684 |  | -0.003758814 | [9 empty] | nan
nan | [12 empty] | 0.1561169 | [8 empty] | 0.0070189175 |  | -0.003748116 | [9 empty] | nan
[13 empty] | 0.1564606 | [8 empty] | 0.006990154 |  | -0.003737416
[13 empty] | 0.1568043 | [8 empty] | 0.006961393 |  | -0.003726715
[13 empty] | 0.1571484 | [8 empty] | 0.006932628 |  | -0.003716014
[13 empty] | 0.1574921 | [8 empty] | 0.006903862 |  | -0.003705316
[13 empty] | 0.1578358 | [8 empty] | 0.006875099 |  | -0.003694617
[13 empty] | 0.1581799 | [8 empty] | 0.006846336 |  | -0.003683914
[13 empty] | 0.1585236 | [8 empty] | 0.006817572 |  | -0.003673215
[13 empty] | 0.1588673 | [8 empty] | 0.006788809 |  | -0.003662515
[13 empty] | 0.1592114 | [8 empty] | 0.006760044 |  | -0.003651813
[13 empty] | 0.1595551 | [8 empty] | 0.006732792 |  | -0.003642628
[13 empty] | 0.1598988 | [8 empty] | 0.006706616 |  | -0.0036345275
[13 empty] | 0.1602429 | [8 empty] | 0.00668044 |  | -0.003626425
[13 empty] | 0.1605866 | [8 empty] | 0.00665426 |  | -0.003618321
[13 empty] | 0.1609303 | [8 empty] | 0.0066280875 |  | -0.003610218
[13 empty] | 0.1612744 | [8 empty] | 0.006601911 |  | -0.003602113
[13 empty] | 0.1616181 | [8 empty] | 0.006575734 |  | -0.003594009
[13 empty] | 0.1619618 | [8 empty] | 0.00654956 |  | -0.0035859075
[13 empty] | 0.1623055 | [8 empty] | 0.0065233825 |  | -0.003577802
[13 empty] | 0.1626496 | [8 empty] | 0.006497206 |  | -0.003569699
[13 empty] | 0.1629933 | [8 empty] | 0.0064710325 |  | -0.003561594
[13 empty] | 0.163337 | [8 empty] | 0.006444856 |  | -0.00355349
[13 empty] | 0.1636811 | [8 empty] | 0.006418681 |  | -0.003545383
[13 empty] | 0.1640248 | [8 empty] | 0.0063930775 |  | -0.003537592
[13 empty] | 0.1643685 | [8 empty] | 0.006369204 |  | -0.003530735
[13 empty] | 0.1647122 | [8 empty] | 0.006345329 |  | -0.003523877
[13 empty] | 0.1650563 | [8 empty] | 0.0063214575 |  | -0.00351702
[13 empty] | 0.1654 | [8 empty] | 0.006297585 |  | -0.003510162
[13 empty] | 0.1657437 | [8 empty] | 0.0062737125 |  | -0.003503304
[13 empty] | 0.1660874 | [8 empty] | 0.006249837 |  | -0.003496447
[13 empty] | 0.1664315 | [8 empty] | 0.006225965 |  | -0.003489591
[13 empty] | 0.1667752 | [8 empty] | 0.006202095 |  | -0.003482734
[13 empty] | 0.1671189 | [8 empty] | 0.006178219 |  | -0.003475877
[13 empty] | 0.1674626 | [8 empty] | 0.006154348 |  | -0.0034690175
[13 empty] | 0.1678067 | [8 empty] | 0.006130475 |  | -0.003462159
[13 empty] | 0.1681504 | [8 empty] | 0.006106601 |  | -0.003455301
[13 empty] | 0.1684941 | [8 empty] | 0.006082731 |  | -0.003448442
[13 empty] | 0.1688378 | [8 empty] | 0.0060593525 |  | -0.0034409425
[13 empty] | 0.1691815 | [8 empty] | 0.006036023 |  | -0.0034333825
[13 empty] | 0.1695252 | [8 empty] | 0.006012698 |  | -0.003425822
[13 empty] | 0.1698693 | [8 empty] | 0.005989368 |  | -0.003418262
[13 empty] | 0.170213 | [8 empty] | 0.005966039 |  | -0.0034107
[13 empty] | 0.1705567 | [8 empty] | 0.005942712 |  | -0.003403141
[13 empty] | 0.1709004 | [8 empty] | 0.005919381 |  | -0.003395579
[13 empty] | 0.1712441 | [8 empty] | 0.005896051 |  | -0.003388018
[13 empty] | 0.1715878 | [8 empty] | 0.005872725 |  | -0.003380458
[13 empty] | 0.1719315 | [8 empty] | 0.005849398 |  | -0.003372897
[13 empty] | 0.1722756 | [8 empty] | 0.005826067 |  | -0.003365333
[13 empty] | 0.1726193 | [8 empty] | 0.005802738 |  | -0.0033577725
[13 empty] | 0.172963 | [8 empty] | 0.005779409 |  | -0.00335021
[13 empty] | 0.1733067 | [8 empty] | 0.0057574775 |  | -0.003343977
[13 empty] | 0.1736504 | [8 empty] | 0.00573656 |  | -0.00333871
[13 empty] | 0.1739941 | [8 empty] | 0.005715648 |  | -0.003333449
[13 empty] | 0.1743378 | [8 empty] | 0.00569473 |  | -0.003328184
[13 empty] | 0.1746815 | [8 empty] | 0.005673815 |  | -0.003322918
[13 empty] | 0.1750252 | [8 empty] | 0.0056529025 |  | -0.003317654
[13 empty] | 0.1753689 | [8 empty] | 0.005631986 |  | -0.003312388
[13 empty] | 0.1757126 | [8 empty] | 0.00561107 |  | -0.003307122
[13 empty] | 0.1760563 | [8 empty] | 0.005590156 |  | -0.0033018575
[13 empty] | 0.1764 | [8 empty] | 0.005569239 |  | -0.0032965925
[13 empty] | 0.1767441 | [8 empty] | 0.005548324 |  | -0.003291325
[13 empty] | 0.1770878 | [8 empty] | 0.00552741 |  | -0.003286062
[13 empty] | 0.1774315 | [8 empty] | 0.005506494 |  | -0.003280793
[13 empty] | 0.1777752 | [8 empty] | 0.005486027 |  | -0.003276081
[13 empty] | 0.1781189 | [8 empty] | 0.00546696 |  | -0.0032730925
[13 empty] | 0.1784626 | [8 empty] | 0.005447889 |  | -0.003270106
[13 empty] | 0.1788063 | [8 empty] | 0.005428819 |  | -0.0032671175
[13 empty] | 0.17915 | [8 empty] | 0.005409752 |  | -0.003264128
[13 empty] | 0.1794937 | [8 empty] | 0.0053906825 |  | -0.00326114
[13 empty] | 0.1798374 | [8 empty] | 0.0053716125 |  | -0.00325815
[13 empty] | 0.1801811 | [8 empty] | 0.005352543 |  | -0.003255161
[13 empty] | 0.1805248 | [8 empty] | 0.005333474 |  | -0.0032521725
[13 empty] | 0.1808685 | [8 empty] | 0.005314405 |  | -0.0032491825
[13 empty] | 0.1812122 | [8 empty] | 0.005295337 |  | -0.003246193
[13 empty] | 0.1815559 | [8 empty] | 0.0052762675 |  | -0.003243204
[13 empty] | 0.1818996 | [8 empty] | 0.005257198 |  | -0.003240213
[13 empty] | 0.1822433 | [8 empty] | 0.005238129 |  | -0.003237225
[13 empty] | 0.1825874 | [8 empty] | 0.005220512 |  | -0.003234668
[13 empty] | 0.1829311 | [8 empty] | 0.005203039 |  | -0.003232155
[13 empty] | 0.1832748 | [8 empty] | 0.005185567 |  | -0.003229645
[13 empty] | 0.1836185 | [8 empty] | 0.005168097 |  | -0.003227132
[13 empty] | 0.1839626 | [8 empty] | 0.005150625 |  | -0.003224618
[13 empty] | 0.1843063 | [8 empty] | 0.0051331525 |  | -0.003222106
[13 empty] | 0.18465 | [8 empty] | 0.0051156825 |  | -0.003219595
[13 empty] | 0.1849937 | [8 empty] | 0.0050982125 |  | -0.00321708
[13 empty] | 0.1853378 | [8 empty] | 0.005080739 |  | -0.003214568
[13 empty] | 0.1856815 | [8 empty] | 0.00506327 |  | -0.003212054
[13 empty] | 0.1860252 | [8 empty] | 0.005045796 |  | -0.003209542
[13 empty] | 0.1863689 | [8 empty] | 0.005028324 |  | -0.003207029
[13 empty] | 0.1867126 | [8 empty] | 0.005010856 |  | -0.003204515
[13 empty] | 0.1870567 | [8 empty] | 0.004994083 |  | -0.003201721
[13 empty] | 0.1874004 | [8 empty] | 0.004977835 |  | -0.003198718
[13 empty] | 0.1877441 | [8 empty] | 0.004961587 |  | -0.003195714
[13 empty] | 0.1880882 | [8 empty] | 0.004945337 |  | -0.003192711
[13 empty] | 0.1884319 | [8 empty] | 0.004929087 |  | -0.003189707
[13 empty] | 0.1887756 | [8 empty] | 0.004912838 |  | -0.003186703
[13 empty] | 0.1891197 | [8 empty] | 0.004896591 |  | -0.003183699
[13 empty] | 0.1894634 | [8 empty] | 0.004880341 |  | -0.003180695
[13 empty] | 0.1898075 | [8 empty] | 0.0048640925 |  | -0.00317769
[13 empty] | 0.1901512 | [8 empty] | 0.004847844 |  | -0.003174687
[13 empty] | 0.1904949 | [8 empty] | 0.004831596 |  | -0.003171681
[13 empty] | 0.190839 | [8 empty] | 0.004815345 |  | -0.003168676
[13 empty] | 0.1911827 | [8 empty] | 0.004799098 |  | -0.003165672
[13 empty] | 0.1915264 | [8 empty] | 0.004783073 |  | -0.003162584
[13 empty] | 0.1918705 | [8 empty] | 0.004767771 |  | -0.003159238
[13 empty] | 0.1922142 | [8 empty] | 0.00475247 |  | -0.003155889
[13 empty] | 0.1925579 | [8 empty] | 0.004737166 |  | -0.003152541
[13 empty] | 0.1929016 | [8 empty] | 0.004721865 |  | -0.003149194
[13 empty] | 0.1932457 | [8 empty] | 0.0047065625 |  | -0.0031458425
[13 empty] | 0.1935894 | [8 empty] | 0.004691262 |  | -0.003142495
[13 empty] | 0.1939331 | [8 empty] | 0.004675957 |  | -0.003139147
[13 empty] | 0.1942768 | [8 empty] | 0.0046606575 |  | -0.003135798
[13 empty] | 0.1946209 | [8 empty] | 0.004645353 |  | -0.003132448
[13 empty] | 0.1949646 | [8 empty] | 0.004630052 |  | -0.003129099
[13 empty] | 0.1953083 | [8 empty] | 0.004614749 |  | -0.00312575
[13 empty] | 0.195652 | [8 empty] | 0.004599448 |  | -0.0031224
[13 empty] | 0.1959961 | [8 empty] | 0.004584146 |  | -0.00311905
[13 empty] | 0.1963398 | [8 empty] | 0.0045694825 |  | -0.003115435
[13 empty] | 0.1966835 | [8 empty] | 0.004554888 |  | -0.003111791
[13 empty] | 0.1970272 | [8 empty] | 0.004540296 |  | -0.003108147
[13 empty] | 0.1973709 | [8 empty] | 0.004525702 |  | -0.0031045
[13 empty] | 0.1977146 | [8 empty] | 0.00451111 |  | -0.003100856
[13 empty] | 0.1980583 | [8 empty] | 0.004496517 |  | -0.003097211
[13 empty] | 0.198402 | [8 empty] | 0.004481923 |  | -0.003093565
[13 empty] | 0.1987457 | [8 empty] | 0.004467329 |  | -0.003089921
[13 empty] | 0.1990894 | [8 empty] | 0.004452736 |  | -0.003086275
[13 empty] | 0.1994331 | [8 empty] | 0.004438144 |  | -0.0030826275
[13 empty] | 0.1997768 | [8 empty] | 0.004423551 |  | -0.003078983
[13 empty] | 0.2001205 | [8 empty] | 0.004408957 |  | -0.003075337
[13 empty] | 0.2004642 | [8 empty] | 0.004394363 |  | -0.003071691
[13 empty] | 0.2008079 | [8 empty] | 0.0043801425 |  | -0.003067847
[13 empty] | 0.2011516 | [8 empty] | 0.004366201 |  | -0.003063849
[13 empty] | 0.2014953 | [8 empty] | 0.004352262 |  | -0.0030598525
[13 empty] | 0.201839 | [8 empty] | 0.004338321 |  | -0.003055854
[13 empty] | 0.2021827 | [8 empty] | 0.0043243825 |  | -0.003051858
[13 empty] | 0.2025264 | [8 empty] | 0.004310442 |  | -0.0030478625
[13 empty] | 0.2028701 | [8 empty] | 0.0042965025 |  | -0.003043864
[13 empty] | 0.2032134 | [8 empty] | 0.004282562 |  | -0.003039867
[13 empty] | 0.2035571 | [8 empty] | 0.0042686225 |  | -0.003035868
[13 empty] | 0.2039008 | [8 empty] | 0.00425468 |  | -0.003031872
[13 empty] | 0.2042445 | [8 empty] | 0.0042407425 |  | -0.0030278725
[13 empty] | 0.2045882 | [8 empty] | 0.0042268025 |  | -0.003023876
[13 empty] | 0.2049319 | [8 empty] | 0.004212863 |  | -0.003019879
[13 empty] | 0.2052756 | [8 empty] | 0.004199076 |  | -0.003015863
[13 empty] | 0.2056193 | [8 empty] | 0.0041857875 |  | -0.003011793
[13 empty] | 0.205963 | [8 empty] | 0.004172501 |  | -0.0030077225
[13 empty] | 0.2063067 | [8 empty] | 0.004159216 |  | -0.0030036525
[13 empty] | 0.2066504 | [8 empty] | 0.004145929 |  | -0.002999582
[13 empty] | 0.2069941 | [8 empty] | 0.004132642 |  | -0.00299551
[13 empty] | 0.2073378 | [8 empty] | 0.0041193575 |  | -0.002991441
[13 empty] | 0.2076815 | [8 empty] | 0.00410607 |  | -0.00298737
[13 empty] | 0.2080252 | [8 empty] | 0.004092783 |  | -0.002983299
[13 empty] | 0.2083689 | [8 empty] | 0.004079498 |  | -0.002979228
[13 empty] | 0.2087126 | [8 empty] | 0.004066209 |  | -0.002975156
[13 empty] | 0.2090563 | [8 empty] | 0.004052923 |  | -0.002971086
[13 empty] | 0.2094 | [8 empty] | 0.00403964 |  | -0.002967017
[13 empty] | 0.2097441 | [8 empty] | 0.004026353 |  | -0.002962944
[13 empty] | 0.2100878 | [8 empty] | 0.004013647 |  | -0.002958943
[13 empty] | 0.2104315 | [8 empty] | 0.004001006 |  | -0.0029549475
[13 empty] | 0.2107752 | [8 empty] | 0.00398837 |  | -0.002950956
[13 empty] | 0.2111189 | [8 empty] | 0.003975731 |  | -0.002946962
[13 empty] | 0.2114626 | [8 empty] | 0.003963093 |  | -0.002942965
[13 empty] | 0.2118063 | [8 empty] | 0.003950456 |  | -0.002938972
[13 empty] | 0.21215 | [8 empty] | 0.003937817 |  | -0.002934979
[13 empty] | 0.2124941 | [8 empty] | 0.003925179 |  | -0.002930982
[13 empty] | 0.2128378 | [8 empty] | 0.003912538 |  | -0.002926989
[13 empty] | 0.2131815 | [8 empty] | 0.003899902 |  | -0.002922995
[13 empty] | 0.2135252 | [8 empty] | 0.003887261 |  | -0.002919
[13 empty] | 0.2138689 | [8 empty] | 0.0038746225 |  | -0.0029150075
[13 empty] | 0.2142126 | [8 empty] | 0.003861984 |  | -0.0029110125
[13 empty] | 0.2145563 | [8 empty] | 0.0038497975 |  | -0.002907074
[13 empty] | 0.2149 | [8 empty] | 0.003837962 |  | -0.0029031825
[13 empty] | 0.2152437 | [8 empty] | 0.003826127 |  | -0.002899289
[13 empty] | 0.2155878 | [8 empty] | 0.00381429 |  | -0.002895401
[13 empty] | 0.2159315 | [8 empty] | 0.003802454 |  | -0.002891508
[13 empty] | 0.2162752 | [8 empty] | 0.003790618 |  | -0.002887617
[13 empty] | 0.2166189 | [8 empty] | 0.0037787825 |  | -0.002883726
[13 empty] | 0.2169626 | [8 empty] | 0.003766948 |  | -0.002879834
[13 empty] | 0.2173063 | [8 empty] | 0.003755111 |  | -0.002875941
[13 empty] | 0.21765 | [8 empty] | 0.003743274 |  | -0.00287205
[13 empty] | 0.2179937 | [8 empty] | 0.003731438 |  | -0.002868159
[13 empty] | 0.2183374 | [8 empty] | 0.003719603 |  | -0.0028642675
[13 empty] | 0.2186811 | [8 empty] | 0.003707767 |  | -0.002860377
[13 empty] | 0.2190248 | [8 empty] | 0.003696136 |  | -0.002856412
[13 empty] | 0.2193685 | [8 empty] | 0.003685197 |  | -0.002852206
[13 empty] | 0.2197122 | [8 empty] | 0.003674258 |  | -0.0028479975
[13 empty] | 0.2200559 | [8 empty] | 0.003663322 |  | -0.002843791
[13 empty] | 0.2203996 | [8 empty] | 0.003652384 |  | -0.002839584
[13 empty] | 0.2207433 | [8 empty] | 0.003641444 |  | -0.002835375
[13 empty] | 0.221087 | [8 empty] | 0.003630507 |  | -0.0028311675
[13 empty] | 0.2214307 | [8 empty] | 0.003619568 |  | -0.002826962
[13 empty] | 0.2217744 | [8 empty] | 0.003608629 |  | -0.0028227525
[13 empty] | 0.2221181 | [8 empty] | 0.003597692 |  | -0.002818545
[13 empty] | 0.2224618 | [8 empty] | 0.003586754 |  | -0.0028143375
[13 empty] | 0.2228055 | [8 empty] | 0.003575817 |  | -0.002810129
[13 empty] | 0.2231492 | [8 empty] | 0.0035648775 |  | -0.002805921
[13 empty] | 0.2234929 | [8 empty] | 0.003553939 |  | -0.002801714
[13 empty] | 0.2238366 | [8 empty] | 0.00354383 |  | -0.0027973225
[13 empty] | 0.2241803 | [8 empty] | 0.003533822 |  | -0.002792908
[13 empty] | 0.224524 | [8 empty] | 0.0035238125 |  | -0.0027884925
[13 empty] | 0.2248677 | [8 empty] | 0.003513804 |  | -0.002784081
[13 empty] | 0.2252114 | [8 empty] | 0.003503795 |  | -0.002779664
[13 empty] | 0.2255551 | [8 empty] | 0.003493785 |  | -0.002775252
[13 empty] | 0.2258988 | [8 empty] | 0.003483776 |  | -0.002770837
[13 empty] | 0.2262425 | [8 empty] | 0.003473768 |  | -0.002766423
[13 empty] | 0.2265862 | [8 empty] | 0.00346376 |  | -0.002762011
[13 empty] | 0.2269299 | [8 empty] | 0.003453749 |  | -0.002757594
[13 empty] | 0.2272736 | [8 empty] | 0.0034437425 |  | -0.002753182
[13 empty] | 0.2276173 | [8 empty] | 0.0034337325 |  | -0.002748765
[13 empty] | 0.2279606 | [8 empty] | 0.003423723 |  | -0.002744353
[13 empty] | 0.2283043 | [8 empty] | 0.003414188 |  | -0.002740284
[13 empty] | 0.228648 | [8 empty] | 0.00340503 |  | -0.002736491
[13 empty] | 0.2289917 | [8 empty] | 0.003395871 |  | -0.002732701
[13 empty] | 0.2293354 | [8 empty] | 0.003386712 |  | -0.00272891
[13 empty] | 0.2296791 | [8 empty] | 0.00337755 |  | -0.002725117
[13 empty] | 0.2300228 | [8 empty] | 0.003368394 |  | -0.002721326
[13 empty] | 0.2303665 | [8 empty] | 0.003359235 |  | -0.002717534
[13 empty] | 0.2307102 | [8 empty] | 0.003350075 |  | -0.0027137425
[13 empty] | 0.2310539 | [8 empty] | 0.003340917 |  | -0.002709952
[13 empty] | 0.2313976 | [8 empty] | 0.003331757 |  | -0.002706159
[13 empty] | 0.2317413 | [8 empty] | 0.0033225975 |  | -0.002702368
[13 empty] | 0.232085 | [8 empty] | 0.003313439 |  | -0.002698577
[13 empty] | 0.2324287 | [8 empty] | 0.00330428 |  | -0.002694785
[13 empty] | 0.2327724 | [8 empty] | 0.003295287 |  | -0.002691182
[13 empty] | 0.2331161 | [8 empty] | 0.0032868825 |  | -0.002688247
[13 empty] | 0.2334598 | [8 empty] | 0.0032784775 |  | -0.00268531
[13 empty] | 0.2338035 | [8 empty] | 0.0032700725 |  | -0.002682373
[13 empty] | 0.2341472 | [8 empty] | 0.003261668 |  | -0.002679438
[13 empty] | 0.2344909 | [8 empty] | 0.003253262 |  | -0.002676502
[13 empty] | 0.2348346 | [8 empty] | 0.003244858 |  | -0.002673565
[13 empty] | 0.2351783 | [8 empty] | 0.003236454 |  | -0.002670628
[13 empty] | 0.2355219 | [8 empty] | 0.0032280475 |  | -0.0026676925
[13 empty] | 0.2358656 | [8 empty] | 0.0032196425 |  | -0.002664757
[13 empty] | 0.2362093 | [8 empty] | 0.0032112375 |  | -0.002661821
[13 empty] | 0.236553 | [8 empty] | 0.003202834 |  | -0.002658883
[13 empty] | 0.2368967 | [8 empty] | 0.003194427 |  | -0.0026559475
[13 empty] | 0.2372403 | [8 empty] | 0.003186024 |  | -0.00265301
[13 empty] | 0.237584 | [8 empty] | 0.003178247 |  | -0.00265039
[13 empty] | 0.2379276 | [8 empty] | 0.00317055 |  | -0.0026478125
[13 empty] | 0.2382713 | [8 empty] | 0.003162853 |  | -0.0026452325
[13 empty] | 0.238615 | [8 empty] | 0.0031551575 |  | -0.002642656
[13 empty] | 0.2389586 | [8 empty] | 0.0031474625 |  | -0.002640077
[13 empty] | 0.2393023 | [8 empty] | 0.003139766 |  | -0.002637499
[13 empty] | 0.2396459 | [8 empty] | 0.003132072 |  | -0.002634919
[13 empty] | 0.2399896 | [8 empty] | 0.003124373 |  | -0.002632341
[13 empty] | 0.2403333 | [8 empty] | 0.0031166775 |  | -0.00262976
[13 empty] | 0.2406769 | [8 empty] | 0.003108982 |  | -0.002627182
[13 empty] | 0.2410206 | [8 empty] | 0.003101286 |  | -0.002624604
[13 empty] | 0.2413643 | [8 empty] | 0.003093591 |  | -0.002622023
[13 empty] | 0.2417079 | [8 empty] | 0.003085893 |  | -0.002619446
[13 empty] | 0.2420516 | [8 empty] | 0.003078547 |  | -0.002616626
[13 empty] | 0.2423953 | [8 empty] | 0.003071486 |  | -0.002613606
[13 empty] | 0.2427389 | [8 empty] | 0.003064425 |  | -0.0026105875
[13 empty] | 0.2430826 | [8 empty] | 0.003057362 |  | -0.002607566
[13 empty] | 0.2434263 | [8 empty] | 0.0030503 |  | -0.002604548
[13 empty] | 0.24377 | [8 empty] | 0.003043238 |  | -0.0026015275
[13 empty] | 0.2441136 | [8 empty] | 0.003036178 |  | -0.002598509
[13 empty] | 0.2444573 | [8 empty] | 0.003029114 |  | -0.002595491
[13 empty] | 0.244801 | [8 empty] | 0.003022052 |  | -0.002592471
[13 empty] | 0.2451446 | [8 empty] | 0.003014992 |  | -0.00258945
[13 empty] | 0.2454883 | [8 empty] | 0.003007929 |  | -0.002586432
[13 empty] | 0.245832 | [8 empty] | 0.003000866 |  | -0.002583412
[13 empty] | 0.2461756 | [8 empty] | 0.002993807 |  | -0.0025803925
[13 empty] | 0.2465193 | [8 empty] | 0.00298685 |  | -0.002577224
[13 empty] | 0.246863 | [8 empty] | 0.002980278 |  | -0.002573513
[13 empty] | 0.2472067 | [8 empty] | 0.00297371 |  | -0.002569805
[13 empty] | 0.2475503 | [8 empty] | 0.0029671375 |  | -0.002566094
[13 empty] | 0.247894 | [8 empty] | 0.002960566 |  | -0.002562383
[13 empty] | 0.2482377 | [8 empty] | 0.002953995 |  | -0.002558676
[13 empty] | 0.2485813 | [8 empty] | 0.002947424 |  | -0.002554964
[13 empty] | 0.248925 | [8 empty] | 0.002940854 |  | -0.002551253
[13 empty] | 0.2492687 | [8 empty] | 0.002934283 |  | -0.002547543
[13 empty] | 0.2496124 | [8 empty] | 0.002927712 |  | -0.002543835
[13 empty] | 0.2499561 | [8 empty] | 0.002921142 |  | -0.0025401225
[13 empty] | 0.2502997 | [8 empty] | 0.002914571 |  | -0.002536414
[13 empty] | 0.2506434 | [8 empty] | 0.002907999 |  | -0.002532703
[13 empty] | 0.2509871 | [8 empty] | 0.002901429 |  | -0.002528992
[13 empty] | 0.2513307 | [8 empty] | 0.0028951975 |  | -0.002525011
[13 empty] | 0.2516744 | [8 empty] | 0.002889012 |  | -0.002520994
[13 empty] | 0.2520181 | [8 empty] | 0.002882826 |  | -0.0025169775
[13 empty] | 0.2523617 | [8 empty] | 0.00287664 |  | -0.002512958
[13 empty] | 0.2527054 | [8 empty] | 0.002870456 |  | -0.0025089425
[13 empty] | 0.2530491 | [8 empty] | 0.002864268 |  | -0.002504923
[13 empty] | 0.2533927 | [8 empty] | 0.002858084 |  | -0.002500907
[13 empty] | 0.2537364 | [8 empty] | 0.002851898 |  | -0.002496888
[13 empty] | 0.25408 | [8 empty] | 0.002845713 |  | -0.0024928725
[13 empty] | 0.2544237 | [8 empty] | 0.002839527 |  | -0.002488853
[13 empty] | 0.2547674 | [8 empty] | 0.002833343 |  | -0.002484837
[13 empty] | 0.255111 | [8 empty] | 0.002827157 |  | -0.002480818
[13 empty] | 0.2554547 | [8 empty] | 0.002820971 |  | -0.002476801
[13 empty] | 0.2557983 | [8 empty] | 0.002815012 |  | -0.0024727575
[13 empty] | 0.256142 | [8 empty] | 0.002809241 |  | -0.002468696
[13 empty] | 0.2564856 | [8 empty] | 0.0028034725 |  | -0.0024646325
[13 empty] | 0.2568293 | [8 empty] | 0.002797701 |  | -0.002460569
[13 empty] | 0.2571729 | [8 empty] | 0.002791929 |  | -0.002456507
[13 empty] | 0.2575166 | [8 empty] | 0.002786159 |  | -0.002452445
[13 empty] | 0.2578602 | [8 empty] | 0.002780389 |  | -0.002448385
[13 empty] | 0.2582039 | [8 empty] | 0.002774618 |  | -0.002444319
[13 empty] | 0.2585475 | [8 empty] | 0.0027688475 |  | -0.002440258
[13 empty] | 0.2588911 | [8 empty] | 0.002763077 |  | -0.002436195
[13 empty] | 0.2592348 | [8 empty] | 0.002757307 |  | -0.002432132
[13 empty] | 0.2595784 | [8 empty] | 0.002751535 |  | -0.002428069
[13 empty] | 0.2599221 | [8 empty] | 0.002745764 |  | -0.002424005
[13 empty] | 0.2602657 | [8 empty] | 0.002740065 |  | -0.002419895
[13 empty] | 0.2606094 | [8 empty] | 0.00273463 |  | -0.002415597
[13 empty] | 0.260953 | [8 empty] | 0.002729194 |  | -0.002411298
[13 empty] | 0.2612966 | [8 empty] | 0.002723759 |  | -0.002407001
[13 empty] | 0.2616403 | [8 empty] | 0.0027183225 |  | -0.0024027025
[13 empty] | 0.2619839 | [8 empty] | 0.002712886 |  | -0.002398405
[13 empty] | 0.2623276 | [8 empty] | 0.002707451 |  | -0.002394108
[13 empty] | 0.2626712 | [8 empty] | 0.002702015 |  | -0.00238981
[13 empty] | 0.2630148 | [8 empty] | 0.002696579 |  | -0.0023855125
[13 empty] | 0.2633585 | [8 empty] | 0.002691145 |  | -0.002381216
[13 empty] | 0.2637021 | [8 empty] | 0.002685711 |  | -0.002376917
[13 empty] | 0.2640457 | [8 empty] | 0.002680273 |  | -0.0023726175
[13 empty] | 0.2643894 | [8 empty] | 0.002674838 |  | -0.002368321
[13 empty] | 0.264733 | [8 empty] | 0.002669405 |  | -0.002364024
[13 empty] | 0.2650767 | [8 empty] | 0.002664213 |  | -0.0023592025
[13 empty] | 0.2654203 | [8 empty] | 0.002659059 |  | -0.00235431
[13 empty] | 0.2657639 | [8 empty] | 0.002653903 |  | -0.002349417
[13 empty] | 0.2661076 | [8 empty] | 0.0026487475 |  | -0.002344521
[13 empty] | 0.2664512 | [8 empty] | 0.002643593 |  | -0.002339628
[13 empty] | 0.2667948 | [8 empty] | 0.002638438 |  | -0.002334732
[13 empty] | 0.2671385 | [8 empty] | 0.0026332825 |  | -0.002329839
[13 empty] | 0.2674822 | [8 empty] | 0.002628128 |  | -0.002324944
[13 empty] | 0.2678258 | [8 empty] | 0.002622973 |  | -0.00232005
[13 empty] | 0.2681694 | [8 empty] | 0.002617819 |  | -0.002315156
[13 empty] | 0.2685131 | [8 empty] | 0.002612663 |  | -0.002310262
[13 empty] | 0.2688567 | [8 empty] | 0.002607509 |  | -0.0023053675
[13 empty] | 0.2692003 | [8 empty] | 0.002602353 |  | -0.002300473
[13 empty] | 0.269544 | [8 empty] | 0.002597307 |  | -0.002295456
[13 empty] | 0.2698876 | [8 empty] | 0.002592352 |  | -0.002290336
[13 empty] | 0.2702312 | [8 empty] | 0.0025873975 |  | -0.002285212
[13 empty] | 0.2705749 | [8 empty] | 0.00258244 |  | -0.002280093
[13 empty] | 0.2709185 | [8 empty] | 0.002577485 |  | -0.002274971
[13 empty] | 0.2712621 | [8 empty] | 0.002572529 |  | -0.002269848
[13 empty] | 0.2716058 | [8 empty] | 0.002567573 |  | -0.002264726
[13 empty] | 0.2719494 | [8 empty] | 0.002562619 |  | -0.002259604
[13 empty] | 0.272293 | [8 empty] | 0.0025576625 |  | -0.002254483
[13 empty] | 0.2726367 | [8 empty] | 0.0025527075 |  | -0.002249362
[13 empty] | 0.2729803 | [8 empty] | 0.0025477525 |  | -0.002244241
[13 empty] | 0.2733239 | [8 empty] | 0.002542796 |  | -0.002239118
[13 empty] | 0.2736676 | [8 empty] | 0.002537842 |  | -0.002233997
[13 empty] | 0.2740112 | [8 empty] | 0.0025329375 |  | -0.002228912
[13 empty] | 0.2743548 | [8 empty] | 0.0025282375 |  | -0.002223975
[13 empty] | 0.2746985 | [8 empty] | 0.002523537 |  | -0.00221904
[13 empty] | 0.2750421 | [8 empty] | 0.0025188375 |  | -0.0022141025
[13 empty] | 0.2753857 | [8 empty] | 0.002514136 |  | -0.002209165
[13 empty] | 0.2757294 | [8 empty] | 0.002509437 |  | -0.002204228
[13 empty] | 0.276073 | [8 empty] | 0.002504737 |  | -0.0021992925
[13 empty] | 0.2764166 | [8 empty] | 0.002500035 |  | -0.002194355
[13 empty] | 0.2767603 | [8 empty] | 0.002495335 |  | -0.002189419
[13 empty] | 0.2771039 | [8 empty] | 0.002490635 |  | -0.002184479
[13 empty] | 0.2774475 | [8 empty] | 0.002485934 |  | -0.002179543
[13 empty] | 0.2777912 | [8 empty] | 0.0024812325 |  | -0.002174605
[13 empty] | 0.2781348 | [8 empty] | 0.002476534 |  | -0.002169668
[13 empty] | 0.2784784 | [8 empty] | 0.002471832 |  | -0.002164731
[13 empty] | 0.2788221 | [8 empty] | 0.002467407 |  | -0.002160013
[13 empty] | 0.2791657 | [8 empty] | 0.002463023 |  | -0.002155325
[13 empty] | 0.2795093 | [8 empty] | 0.002458639 |  | -0.002150638
[13 empty] | 0.279853 | [8 empty] | 0.002454253 |  | -0.002145948
[13 empty] | 0.2801966 | [8 empty] | 0.002449868 |  | -0.0021412625
[13 empty] | 0.2805402 | [8 empty] | 0.002445487 |  | -0.002136574
[13 empty] | 0.2808839 | [8 empty] | 0.002441102 |  | -0.002131888
[13 empty] | 0.2812275 | [8 empty] | 0.002436717 |  | -0.002127199
[13 empty] | 0.2815711 | [8 empty] | 0.002432334 |  | -0.002122512
[13 empty] | 0.2819147 | [8 empty] | 0.00242795 |  | -0.002117824
[13 empty] | 0.2822584 | [8 empty] | 0.002423565 |  | -0.002113137
[13 empty] | 0.282602 | [8 empty] | 0.002419182 |  | -0.00210845
[13 empty] | 0.2829456 | [8 empty] | 0.0024147975 |  | -0.002103761
[13 empty] | 0.2832893 | [8 empty] | 0.002410557 |  | -0.002099486
[13 empty] | 0.2836329 | [8 empty] | 0.0024064375 |  | -0.002095567
[13 empty] | 0.2839765 | [8 empty] | 0.002402322 |  | -0.002091649
[13 empty] | 0.2843202 | [8 empty] | 0.002398204 |  | -0.002087729
[13 empty] | 0.2846638 | [8 empty] | 0.0023940875 |  | -0.002083812
[13 empty] | 0.2850074 | [8 empty] | 0.0023899725 |  | -0.002079895
[13 empty] | 0.285351 | [8 empty] | 0.002385854 |  | -0.002075976
[13 empty] | 0.2856946 | [8 empty] | 0.0023817375 |  | -0.002072059
[13 empty] | 0.2860383 | [8 empty] | 0.00237762 |  | -0.002068142
[13 empty] | 0.2863819 | [8 empty] | 0.002373503 |  | -0.002064222
[13 empty] | 0.2867255 | [8 empty] | 0.002369384 |  | -0.002060303
[13 empty] | 0.2870691 | [8 empty] | 0.002365268 |  | -0.002056387
[13 empty] | 0.2874128 | [8 empty] | 0.002361151 |  | -0.002052468
[13 empty] | 0.2877564 | [8 empty] | 0.0023570875 |  | -0.002048756
[13 empty] | 0.2881 | [8 empty] | 0.002353237 |  | -0.002045858
[13 empty] | 0.2884436 | [8 empty] | 0.002349385 |  | -0.002042966
[13 empty] | 0.2887873 | [8 empty] | 0.002345535 |  | -0.00204007
[13 empty] | 0.2891309 | [8 empty] | 0.002341683 |  | -0.002037176
[13 empty] | 0.2894745 | [8 empty] | 0.002337832 |  | -0.002034283
[13 empty] | 0.2898181 | [8 empty] | 0.002333981 |  | -0.0020313875
[13 empty] | 0.2901617 | [8 empty] | 0.002330131 |  | -0.002028494
[13 empty] | 0.2905054 | [8 empty] | 0.0023262775 |  | -0.002025598
[13 empty] | 0.290849 | [8 empty] | 0.002322428 |  | -0.002022705
[13 empty] | 0.2911926 | [8 empty] | 0.002318575 |  | -0.002019811
[13 empty] | 0.2915362 | [8 empty] | 0.002314727 |  | -0.002016915
[13 empty] | 0.2918798 | [8 empty] | 0.002310873 |  | -0.002014021
[13 empty] | 0.2922235 | [8 empty] | 0.002307022 |  | -0.002011126
[13 empty] | 0.2925671 | [8 empty] | 0.002303425 |  | -0.002008794
[13 empty] | 0.2929107 | [8 empty] | 0.002299867 |  | -0.002006551
[13 empty] | 0.2932543 | [8 empty] | 0.00229631 |  | -0.002004307
[13 empty] | 0.2935979 | [8 empty] | 0.002292753 |  | -0.002002063
[13 empty] | 0.2939416 | [8 empty] | 0.002289194 |  | -0.001999821
[13 empty] | 0.2942852 | [8 empty] | 0.002285638 |  | -0.0019975775
[13 empty] | 0.2946288 | [8 empty] | 0.002282082 |  | -0.001995333
[13 empty] | 0.2949724 | [8 empty] | 0.0022785225 |  | -0.001993089
[13 empty] | 0.295316 | [8 empty] | 0.002274966 |  | -0.001990846
[13 empty] | 0.2956596 | [8 empty] | 0.0022714075 |  | -0.001988601
[13 empty] | 0.2960033 | [8 empty] | 0.002267849 |  | -0.001986357
[13 empty] | 0.2963469 | [8 empty] | 0.0022642925 |  | -0.0019841125
[13 empty] | 0.2966905 | [8 empty] | 0.002260734 |  | -0.001981871
[13 empty] | 0.2970341 | [8 empty] | 0.00225732 |  | -0.001979701
[13 empty] | 0.2973777 | [8 empty] | 0.00225403 |  | -0.001977597
[13 empty] | 0.2977213 | [8 empty] | 0.002250741 |  | -0.001975497
[13 empty] | 0.2980649 | [8 empty] | 0.002247451 |  | -0.001973393
[13 empty] | 0.2984085 | [8 empty] | 0.00224416 |  | -0.001971292
[13 empty] | 0.2987522 | [8 empty] | 0.00224087 |  | -0.00196919
[13 empty] | 0.2990957 | [8 empty] | 0.002237583 |  | -0.001967086
[13 empty] | 0.2994394 | [8 empty] | 0.0022342925 |  | -0.001964983
[13 empty] | 0.299783 | [8 empty] | 0.0022310025 |  | -0.001962882
[13 empty] | 0.3001266 | [8 empty] | 0.002227714 |  | -0.0019607775
[13 empty] | 0.3004702 | [8 empty] | 0.002224423 |  | -0.001958677
[13 empty] | 0.3008138 | [8 empty] | 0.002221134 |  | -0.001956573
[13 empty] | 0.3011574 | [8 empty] | 0.002217845 |  | -0.001954471
[13 empty] | 0.301501 | [8 empty] | 0.00221459 |  | -0.001952353
[13 empty] | 0.3018446 | [8 empty] | 0.002211487 |  | -0.001950184
[13 empty] | 0.3021882 | [8 empty] | 0.00220838 |  | -0.0019480125
[13 empty] | 0.3025318 | [8 empty] | 0.002205277 |  | -0.001945844
[13 empty] | 0.3028754 | [8 empty] | 0.00220217 |  | -0.001943672
[13 empty] | 0.303219 | [8 empty] | 0.002199065 |  | -0.001941502
[13 empty] | 0.3035626 | [8 empty] | 0.00219596 |  | -0.001939331
[13 empty] | 0.3039062 | [8 empty] | 0.002192853 |  | -0.001937161
[13 empty] | 0.3042498 | [8 empty] | 0.002189748 |  | -0.001934988
[13 empty] | 0.3045934 | [8 empty] | 0.0021866425 |  | -0.001932818
[13 empty] | 0.304937 | [8 empty] | 0.0021835375 |  | -0.001930646
[13 empty] | 0.3052806 | [8 empty] | 0.002180434 |  | -0.001928475
[13 empty] | 0.3056243 | [8 empty] | 0.002177326 |  | -0.001926304
[13 empty] | 0.3059679 | [8 empty] | 0.0021742225 |  | -0.001924133
[13 empty] | 0.3063115 | [8 empty] | 0.002171172 |  | -0.001921968
[13 empty] | 0.306655 | [8 empty] | 0.0021681325 |  | -0.001919805
[13 empty] | 0.3069987 | [8 empty] | 0.0021650925 |  | -0.001917642
[13 empty] | 0.3073422 | [8 empty] | 0.0021620525 |  | -0.0019154775
[13 empty] | 0.3076858 | [8 empty] | 0.0021590125 |  | -0.001913314
[13 empty] | 0.3080294 | [8 empty] | 0.002155973 |  | -0.001911149
[13 empty] | 0.3083731 | [8 empty] | 0.002152933 |  | -0.001908983
[13 empty] | 0.3087166 | [8 empty] | 0.002149894 |  | -0.001906821
[13 empty] | 0.3090602 | [8 empty] | 0.0021468525 |  | -0.0019046575
[13 empty] | 0.3094039 | [8 empty] | 0.002143813 |  | -0.001902494
[13 empty] | 0.3097474 | [8 empty] | 0.0021407725 |  | -0.0019003275
[13 empty] | 0.310091 | [8 empty] | 0.002137735 |  | -0.001898163
[13 empty] | 0.3104346 | [8 empty] | 0.002134695 |  | -0.001895999
[13 empty] | 0.3107782 | [8 empty] | 0.002131633 |  | -0.001894093
[13 empty] | 0.3111218 | [8 empty] | 0.002128554 |  | -0.001892426
[13 empty] | 0.3114654 | [8 empty] | 0.0021254725 |  | -0.001890758
[13 empty] | 0.311809 | [8 empty] | 0.0021223925 |  | -0.001889089
[13 empty] | 0.3121526 | [8 empty] | 0.002119312 |  | -0.00188742
[13 empty] | 0.3124962 | [8 empty] | 0.00211623 |  | -0.001885753
[13 empty] | 0.3128398 | [8 empty] | 0.002113151 |  | -0.001884087
[13 empty] | 0.3131834 | [8 empty] | 0.00211007 |  | -0.0018824175
[13 empty] | 0.313527 | [8 empty] | 0.00210699 |  | -0.001880748
[13 empty] | 0.3138706 | [8 empty] | 0.002103909 |  | -0.001879079
[13 empty] | 0.3142142 | [8 empty] | 0.002100828 |  | -0.00187741
[13 empty] | 0.3145579 | [8 empty] | 0.002097746 |  | -0.001875741
[13 empty] | 0.3149016 | [8 empty] | 0.002094668 |  | -0.001874073
[13 empty] | 0.3152449 | [8 empty] | 0.002091578 |  | -0.001872502
[13 empty] | 0.3155886 | [8 empty] | 0.00208845 |  | -0.001871349
[13 empty] | 0.3159323 | [8 empty] | 0.002085324 |  | -0.001870194
[13 empty] | 0.3162756 | [8 empty] | 0.002082197 |  | -0.001869041
[13 empty] | 0.3166193 | [8 empty] | 0.002079069 |  | -0.001867886
[13 empty] | 0.316963 | [8 empty] | 0.00207594 |  | -0.001866734
[13 empty] | 0.3173067 | [8 empty] | 0.002072812 |  | -0.00186558
[13 empty] | 0.31765 | [8 empty] | 0.002069686 |  | -0.001864426
[13 empty] | 0.3179937 | [8 empty] | 0.0020665575 |  | -0.00186327
[13 empty] | 0.3183374 | [8 empty] | 0.00206343 |  | -0.0018621175
[13 empty] | 0.3186811 | [8 empty] | 0.002060304 |  | -0.0018609625
[13 empty] | 0.3190244 | [8 empty] | 0.002057176 |  | -0.001859809
[13 empty] | 0.3193681 | [8 empty] | 0.002054048 |  | -0.001858654
[13 empty] | 0.3197118 | [8 empty] | 0.0020509225 |  | -0.001857499
[13 empty] | 0.3200555 | [8 empty] | 0.0020477425 |  | -0.001856319
[13 empty] | 0.3203988 | [8 empty] | 0.002044556 |  | -0.001855131
[13 empty] | 0.3207425 | [8 empty] | 0.002041369 |  | -0.001853943
[13 empty] | 0.3210862 | [8 empty] | 0.002038181 |  | -0.001852755
[13 empty] | 0.3214295 | [8 empty] | 0.002034993 |  | -0.001851568
[13 empty] | 0.3217732 | [8 empty] | 0.0020318075 |  | -0.001850381
[13 empty] | 0.3221169 | [8 empty] | 0.002028621 |  | -0.001849193
[13 empty] | 0.3224606 | [8 empty] | 0.0020254325 |  | -0.0018480075
[13 empty] | 0.3228039 | [8 empty] | 0.002022247 |  | -0.00184682
[13 empty] | 0.3231476 | [8 empty] | 0.002019061 |  | -0.001845632
[13 empty] | 0.3234913 | [8 empty] | 0.002015873 |  | -0.001844445
[13 empty] | 0.3238346 | [8 empty] | 0.002012686 |  | -0.0018432575
[13 empty] | 0.3241783 | [8 empty] | 0.002009499 |  | -0.001842071
[13 empty] | 0.324522 | [8 empty] | 0.002006241 |  | -0.0018409625
[13 empty] | 0.3248657 | [8 empty] | 0.002002916 |  | -0.001839929
[13 empty] | 0.3252091 | [8 empty] | 0.001999589 |  | -0.001838897
[13 empty] | 0.3255528 | [8 empty] | 0.001996263 |  | -0.001837864
[13 empty] | 0.3258965 | [8 empty] | 0.001992939 |  | -0.0018368325
[13 empty] | 0.3262398 | [8 empty] | 0.001989612 |  | -0.0018357975
[13 empty] | 0.3265835 | [8 empty] | 0.0019862875 |  | -0.001834765
[13 empty] | 0.3269272 | [8 empty] | 0.001982962 |  | -0.001833732
[13 empty] | 0.3272709 | [8 empty] | 0.001979637 |  | -0.0018326975
[13 empty] | 0.3276142 | [8 empty] | 0.001976311 |  | -0.001831665
[13 empty] | 0.3279579 | [8 empty] | 0.001972986 |  | -0.001830634
[13 empty] | 0.3283016 | [8 empty] | 0.001969661 |  | -0.0018296
[13 empty] | 0.3286449 | [8 empty] | 0.001966335 |  | -0.001828567
[13 empty] | 0.3289886 | [8 empty] | 0.0019629875 |  | -0.001827649
[13 empty] | 0.3293323 | [8 empty] | 0.001959539 |  | -0.001827258
[13 empty] | 0.3296756 | [8 empty] | 0.001956093 |  | -0.001826868
[13 empty] | 0.3300193 | [8 empty] | 0.001952644 |  | -0.001826477
[13 empty] | 0.330363 | [8 empty] | 0.001949198 |  | -0.001826085
[13 empty] | 0.3307067 | [8 empty] | 0.001945751 |  | -0.001825692
[13 empty] | 0.33105 | [8 empty] | 0.001942303 |  | -0.001825303
[13 empty] | 0.3313937 | [8 empty] | 0.001938856 |  | -0.001824912
[13 empty] | 0.3317374 | [8 empty] | 0.001935409 |  | -0.001824518
[13 empty] | 0.3320807 | [8 empty] | 0.0019319625 |  | -0.001824128
[13 empty] | 0.3324244 | [8 empty] | 0.001928513 |  | -0.001823736
[13 empty] | 0.3327681 | [8 empty] | 0.0019250675 |  | -0.001823346
[13 empty] | 0.3331118 | [8 empty] | 0.001921621 |  | -0.001822953
[13 empty] | 0.3334551 | [8 empty] | 0.001918172 |  | -0.001822563
[13 empty] | 0.3337988 | [8 empty] | 0.001914659 |  | -0.0018221925
[13 empty] | 0.3341425 | [8 empty] | 0.001911136 |  | -0.001821828
[13 empty] | 0.3344858 | [8 empty] | 0.001907609 |  | -0.001821462
[13 empty] | 0.3348295 | [8 empty] | 0.001904084 |  | -0.001821097
[13 empty] | 0.3351732 | [8 empty] | 0.001900558 |  | -0.001820732
[13 empty] | 0.3355165 | [8 empty] | 0.001897033 |  | -0.001820367
[13 empty] | 0.3358602 | [8 empty] | 0.001893508 |  | -0.001820004
[13 empty] | 0.3362039 | [8 empty] | 0.001889982 |  | -0.0018196375
[13 empty] | 0.3365476 | [8 empty] | 0.001886457 |  | -0.0018192725
[13 empty] | 0.3368909 | [8 empty] | 0.0018829325 |  | -0.001818908
[13 empty] | 0.3372346 | [8 empty] | 0.001879407 |  | -0.0018185425
[13 empty] | 0.3375783 | [8 empty] | 0.001875882 |  | -0.001818178
[13 empty] | 0.3379217 | [8 empty] | 0.001872357 |  | -0.001817814
[13 empty] | 0.3382654 | [8 empty] | 0.001868861 |  | -0.001816826
[13 empty] | 0.3386091 | [8 empty] | 0.00186539 |  | -0.001815244
[13 empty] | 0.3389524 | [8 empty] | 0.001861925 |  | -0.001813663
[13 empty] | 0.3392961 | [8 empty] | 0.001858457 |  | -0.00181208
[13 empty] | 0.3396398 | [8 empty] | 0.001854987 |  | -0.001810501
[13 empty] | 0.3399835 | [8 empty] | 0.00185152 |  | -0.001808918
[13 empty] | 0.3403268 | [8 empty] | 0.001848051 |  | -0.001807338
[13 empty] | 0.3406705 | [8 empty] | 0.0018445825 |  | -0.001805757
[13 empty] | 0.3410142 | [8 empty] | 0.001841115 |  | -0.001804177
[13 empty] | 0.3413575 | [8 empty] | 0.001837646 |  | -0.001802594
[13 empty] | 0.3417012 | [8 empty] | 0.0018341775 |  | -0.001801015
[13 empty] | 0.3420449 | [8 empty] | 0.00183071 |  | -0.001799433
[13 empty] | 0.3423882 | [8 empty] | 0.0018272425 |  | -0.001797854
[13 empty] | 0.3427319 | [8 empty] | 0.001823794 |  | -0.001796136
[13 empty] | 0.3430756 | [8 empty] | 0.001820447 |  | -0.0017937825
[13 empty] | 0.3434189 | [8 empty] | 0.0018171 |  | -0.001791429
[13 empty] | 0.3437626 | [8 empty] | 0.001813752 |  | -0.001789074
[13 empty] | 0.3441063 | [8 empty] | 0.001810408 |  | -0.001786721
[13 empty] | 0.3444496 | [8 empty] | 0.00180706 |  | -0.0017843675
[13 empty] | 0.3447933 | [8 empty] | 0.001803711 |  | -0.001782015
[13 empty] | 0.345137 | [8 empty] | 0.001800365 |  | -0.001779663
[13 empty] | 0.3454803 | [8 empty] | 0.001797019 |  | -0.001777309
[13 empty] | 0.345824 | [8 empty] | 0.001793672 |  | -0.001774956
[13 empty] | 0.3461677 | [8 empty] | 0.001790323 |  | -0.001772602
[13 empty] | 0.346511 | [8 empty] | 0.001786977 |  | -0.00177025
[13 empty] | 0.3468547 | [8 empty] | 0.00178363 |  | -0.0017678975
[13 empty] | 0.3471984 | [8 empty] | 0.0017802825 |  | -0.001765544
[13 empty] | 0.3475417 | [8 empty] | 0.001777038 |  | -0.001763774
[13 empty] | 0.3478854 | [8 empty] | 0.001773816 |  | -0.00176211
[13 empty] | 0.3482291 | [8 empty] | 0.001770593 |  | -0.0017604475
[13 empty] | 0.3485724 | [8 empty] | 0.001767369 |  | -0.001758785
[13 empty] | 0.3489161 | [8 empty] | 0.001764147 |  | -0.0017571225
[13 empty] | 0.3492598 | [8 empty] | 0.001760922 |  | -0.001755459
[13 empty] | 0.3496031 | [8 empty] | 0.0017577 |  | -0.001753797
[13 empty] | 0.3499469 | [8 empty] | 0.001754475 |  | -0.001752135
[13 empty] | 0.3502906 | [8 empty] | 0.0017512525 |  | -0.0017504725
[13 empty] | 0.3506339 | [8 empty] | 0.001748028 |  | -0.001748812
[13 empty] | 0.3509776 | [8 empty] | 0.001744805 |  | -0.0017471475
[13 empty] | 0.3513213 | [8 empty] | 0.001741582 |  | -0.0017454875
[13 empty] | 0.3516646 | [8 empty] | 0.001738358 |  | -0.001743825
[13 empty] | 0.3520083 | [8 empty] | 0.0017352275 |  | -0.001742369
[13 empty] | 0.352352 | [8 empty] | 0.001732188 |  | -0.001741117
[13 empty] | 0.3526953 | [8 empty] | 0.001729149 |  | -0.001739864
[13 empty] | 0.353039 | [8 empty] | 0.001726109 |  | -0.001738612
[13 empty] | 0.3533827 | [8 empty] | 0.001723072 |  | -0.001737358
[13 empty] | 0.3537264 | [8 empty] | 0.001720032 |  | -0.001736106
[13 empty] | 0.3540697 | [8 empty] | 0.001716991 |  | -0.001734853
[13 empty] | 0.3544134 | [8 empty] | 0.001713952 |  | -0.0017336
[13 empty] | 0.3547571 | [8 empty] | 0.001710911 |  | -0.001732348
[13 empty] | 0.3551004 | [8 empty] | 0.0017078725 |  | -0.001731093
[13 empty] | 0.3554441 | [8 empty] | 0.001704833 |  | -0.001729842
[13 empty] | 0.3557878 | [8 empty] | 0.0017017925 |  | -0.001728588
[13 empty] | 0.3561311 | [8 empty] | 0.001698753 |  | -0.0017273375
[13 empty] | 0.3564748 | [8 empty] | 0.001695744 |  | -0.00172596
[13 empty] | 0.3568185 | [8 empty] | 0.001692894 |  | -0.001723979
[13 empty] | 0.3571622 | [8 empty] | 0.001690043 |  | -0.001722001
[13 empty] | 0.3575055 | [8 empty] | 0.001687191 |  | -0.001720024
[13 empty] | 0.3578492 | [8 empty] | 0.001684339 |  | -0.001718043
[13 empty] | 0.3581929 | [8 empty] | 0.001681487 |  | -0.001716065
[13 empty] | 0.3585366 | [8 empty] | 0.001678633 |  | -0.001714086
[13 empty] | 0.3588799 | [8 empty] | 0.001675782 |  | -0.001712109
[13 empty] | 0.3592236 | [8 empty] | 0.00167293 |  | -0.001710128
[13 empty] | 0.3595673 | [8 empty] | 0.0016700775 |  | -0.00170815
[13 empty] | 0.3599106 | [8 empty] | 0.001667225 |  | -0.001706171
[13 empty] | 0.3602543 | [8 empty] | 0.001664373 |  | -0.001704193
[13 empty] | 0.360598 | [8 empty] | 0.00166152 |  | -0.001702214
[13 empty] | 0.3609417 | [8 empty] | 0.001658667 |  | -0.001700235
[13 empty] | 0.361285 | [8 empty] | 0.001655959 |  | -0.001697483
[13 empty] | 0.3616287 | [8 empty] | 0.001653281 |  | -0.001694578
[13 empty] | 0.3619724 | [8 empty] | 0.0016506 |  | -0.001691674
[13 empty] | 0.3623157 | [8 empty] | 0.001647921 |  | -0.00168877
[13 empty] | 0.3626594 | [8 empty] | 0.00164524 |  | -0.001685864
[13 empty] | 0.3630028 | [8 empty] | 0.001642559 |  | -0.00168296
[13 empty] | 0.3633465 | [8 empty] | 0.001639882 |  | -0.001680056
[13 empty] | 0.3636902 | [8 empty] | 0.001637201 |  | -0.001677151
[13 empty] | 0.3640335 | [8 empty] | 0.00163452 |  | -0.001674248
[13 empty] | 0.3643772 | [8 empty] | 0.001631839 |  | -0.001671343
[13 empty] | 0.3647209 | [8 empty] | 0.001629161 |  | -0.00166844
[13 empty] | 0.3650642 | [8 empty] | 0.001626479 |  | -0.001665535
[13 empty] | 0.3654079 | [8 empty] | 0.001623798 |  | -0.001662631
[13 empty] | 0.3657516 | [8 empty] | 0.0016211925 |  | -0.001659423
[13 empty] | 0.3660949 | [8 empty] | 0.00161866 |  | -0.001655912
[13 empty] | 0.3664386 | [8 empty] | 0.0016161275 |  | -0.001652399
[13 empty] | 0.3667819 | [8 empty] | 0.001613594 |  | -0.0016488875
[13 empty] | 0.3671256 | [8 empty] | 0.001611061 |  | -0.0016453775
[13 empty] | 0.3674689 | [8 empty] | 0.0016085275 |  | -0.0016418625
[13 empty] | 0.3678126 | [8 empty] | 0.001605994 |  | -0.001638352
[13 empty] | 0.3681563 | [8 empty] | 0.00160346 |  | -0.0016348425
[13 empty] | 0.3684996 | [8 empty] | 0.001600928 |  | -0.001631329
[13 empty] | 0.3688433 | [8 empty] | 0.001598395 |  | -0.001627818
[13 empty] | 0.3691866 | [8 empty] | 0.00159586 |  | -0.001624306
[13 empty] | 0.3695303 | [8 empty] | 0.0015933275 |  | -0.001620793
[13 empty] | 0.3698736 | [8 empty] | 0.001590792 |  | -0.0016172825
[13 empty] | 0.3702173 | [8 empty] | 0.0015882725 |  | -0.00161374
[13 empty] | 0.370561 | [8 empty] | 0.001585819 |  | -0.0016100275
[13 empty] | 0.3709043 | [8 empty] | 0.001583366 |  | -0.0016063175
[13 empty] | 0.371248 | [8 empty] | 0.001580911 |  | -0.001602605
[13 empty] | 0.3715913 | [8 empty] | 0.0015784575 |  | -0.001598894
[13 empty] | 0.371935 | [8 empty] | 0.0015760025 |  | -0.001595182
[13 empty] | 0.3722787 | [8 empty] | 0.001573548 |  | -0.001591472
[13 empty] | 0.372622 | [8 empty] | 0.001571093 |  | -0.001587759
[13 empty] | 0.3729657 | [8 empty] | 0.001568639 |  | -0.001584049
[13 empty] | 0.3733091 | [8 empty] | 0.001566185 |  | -0.001580339
[13 empty] | 0.3736528 | [8 empty] | 0.001563731 |  | -0.001576629
[13 empty] | 0.3739961 | [8 empty] | 0.0015612775 |  | -0.001572918
[13 empty] | 0.3743398 | [8 empty] | 0.001558821 |  | -0.001569207
[13 empty] | 0.3746835 | [8 empty] | 0.0015563675 |  | -0.001565498
[13 empty] | 0.3750268 | [8 empty] | 0.001553979 |  | -0.0015607825
[13 empty] | 0.3753705 | [8 empty] | 0.0015516075 |  | -0.001555861
[13 empty] | 0.3757138 | [8 empty] | 0.001549236 |  | -0.001550944
[13 empty] | 0.3760575 | [8 empty] | 0.001546863 |  | -0.001546025
[13 empty] | 0.3764012 | [8 empty] | 0.001544489 |  | -0.0015411025
[13 empty] | 0.3767445 | [8 empty] | 0.001542117 |  | -0.001536186
[13 empty] | 0.3770882 | [8 empty] | 0.001539744 |  | -0.001531267
[13 empty] | 0.3774315 | [8 empty] | 0.001537372 |  | -0.001526346
[13 empty] | 0.3777752 | [8 empty] | 0.001534999 |  | -0.001521426
[13 empty] | 0.3781189 | [8 empty] | 0.001532626 |  | -0.001516508
[13 empty] | 0.3784622 | [8 empty] | 0.001530252 |  | -0.001511589
[13 empty] | 0.3788059 | [8 empty] | 0.00152788 |  | -0.001506669
[13 empty] | 0.3791496 | [8 empty] | 0.0015255075 |  | -0.001501751
[13 empty] | 0.3794929 | [8 empty] | 0.001523154 |  | -0.001495822
[13 empty] | 0.3798366 | [8 empty] | 0.001520822 |  | -0.001488866
[13 empty] | 0.3801799 | [8 empty] | 0.00151849 |  | -0.00148191
[13 empty] | 0.3805236 | [8 empty] | 0.001516158 |  | -0.001474957
[13 empty] | 0.3808673 | [8 empty] | 0.001513824 |  | -0.001468
[13 empty] | 0.3812106 | [8 empty] | 0.001511494 |  | -0.001461045
[13 empty] | 0.3815543 | [8 empty] | 0.001509163 |  | -0.001454091
[13 empty] | 0.3818976 | [8 empty] | 0.001506831 |  | -0.001447136
[13 empty] | 0.3822413 | [8 empty] | 0.001504499 |  | -0.001440181
[13 empty] | 0.3825846 | [8 empty] | 0.001502169 |  | -0.001433226
[13 empty] | 0.3829283 | [8 empty] | 0.001499836 |  | -0.00142627
[13 empty] | 0.383272 | [8 empty] | 0.0014975025 |  | -0.001419314
[13 empty] | 0.3836154 | [8 empty] | 0.001495171 |  | -0.001412359
[13 empty] | 0.3839591 | [8 empty] | 0.001492832 |  | -0.001405405
[13 empty] | 0.3843024 | [8 empty] | 0.001490449 |  | -0.0013984625
[13 empty] | 0.3846461 | [8 empty] | 0.001488064 |  | -0.001391517
[13 empty] | 0.3849898 | [8 empty] | 0.001485682 |  | -0.001384574
[13 empty] | 0.3853331 | [8 empty] | 0.001483299 |  | -0.001377628
[13 empty] | 0.3856768 | [8 empty] | 0.001480917 |  | -0.001370684
[13 empty] | 0.3860201 | [8 empty] | 0.0014785325 |  | -0.001363739
[13 empty] | 0.3863638 | [8 empty] | 0.001476149 |  | -0.001356794
[13 empty] | 0.3867071 | [8 empty] | 0.0014737675 |  | -0.001349849
[13 empty] | 0.3870508 | [8 empty] | 0.0014713825 |  | -0.001342905
[13 empty] | 0.3873945 | [8 empty] | 0.001469001 |  | -0.001335958
[13 empty] | 0.3877378 | [8 empty] | 0.001466618 |  | -0.001329014
[13 empty] | 0.3880815 | [8 empty] | 0.001464236 |  | -0.001322071
[13 empty] | 0.3884248 | [8 empty] | 0.001461852 |  | -0.001315123
[13 empty] | 0.3887685 | [8 empty] | 0.001459432 |  | -0.001309679
[13 empty] | 0.3891122 | [8 empty] | 0.001457005 |  | -0.00130455
[13 empty] | 0.3894555 | [8 empty] | 0.001454575 |  | -0.0012994225
[13 empty] | 0.3897992 | [8 empty] | 0.001452149 |  | -0.001294293
[13 empty] | 0.3901425 | [8 empty] | 0.001449719 |  | -0.001289163
[13 empty] | 0.3904862 | [8 empty] | 0.001447292 |  | -0.001284034
[13 empty] | 0.3908299 | [8 empty] | 0.001444863 |  | -0.001278906
[13 empty] | 0.3911732 | [8 empty] | 0.001442435 |  | -0.0012737775
[13 empty] | 0.3915169 | [8 empty] | 0.0014400075 |  | -0.001268648
[13 empty] | 0.3918602 | [8 empty] | 0.001437579 |  | -0.001263518
[13 empty] | 0.3922039 | [8 empty] | 0.001435151 |  | -0.001258391
[13 empty] | 0.3925476 | [8 empty] | 0.0014327225 |  | -0.00125326
[13 empty] | 0.3928909 | [8 empty] | 0.001430295 |  | -0.001248132
[13 empty] | 0.3932346 | [8 empty] | 0.001427889 |  | -0.001243668
[13 empty] | 0.393578 | [8 empty] | 0.001425505 |  | -0.001239898
[13 empty] | 0.3939217 | [8 empty] | 0.001423122 |  | -0.001236128
[13 empty] | 0.3942654 | [8 empty] | 0.0014207375 |  | -0.0012323575
[13 empty] | 0.3946087 | [8 empty] | 0.001418353 |  | -0.001228586
[13 empty] | 0.3949524 | [8 empty] | 0.001415972 |  | -0.001224817
[13 empty] | 0.3952957 | [8 empty] | 0.001413587 |  | -0.001221047
[13 empty] | 0.3956394 | [8 empty] | 0.001411204 |  | -0.001217276
[13 empty] | 0.3959831 | [8 empty] | 0.00140882 |  | -0.001213504
[13 empty] | 0.3963264 | [8 empty] | 0.001406436 |  | -0.001209736
[13 empty] | 0.3966701 | [8 empty] | 0.001404054 |  | -0.001205965
[13 empty] | 0.3970138 | [8 empty] | 0.00140167 |  | -0.001202195
[13 empty] | 0.3973571 | [8 empty] | 0.001399288 |  | -0.001198425
[13 empty] | 0.3977008 | [8 empty] | 0.0013969 |  | -0.00119477
[13 empty] | 0.3980441 | [8 empty] | 0.001394481 |  | -0.001191744
[13 empty] | 0.3983878 | [8 empty] | 0.001392065 |  | -0.001188718
[13 empty] | 0.3987311 | [8 empty] | 0.001389647 |  | -0.001185695
[13 empty] | 0.3990748 | [8 empty] | 0.001387229 |  | -0.0011826675
[13 empty] | 0.3994185 | [8 empty] | 0.001384811 |  | -0.001179643
[13 empty] | 0.3997618 | [8 empty] | 0.001382393 |  | -0.001176618
[13 empty] | 0.4001055 | [8 empty] | 0.001379977 |  | -0.001173592
[13 empty] | 0.4004488 | [8 empty] | 0.001377558 |  | -0.0011705675
[13 empty] | 0.4007925 | [8 empty] | 0.001375142 |  | -0.001167543
[13 empty] | 0.4011362 | [8 empty] | 0.001372724 |  | -0.0011645175
[13 empty] | 0.4014795 | [8 empty] | 0.001370307 |  | -0.0011614925
[13 empty] | 0.4018232 | [8 empty] | 0.001367888 |  | -0.0011584675
[13 empty] | 0.4021665 | [8 empty] | 0.00136547 |  | -0.0011554425
[13 empty] | 0.4025102 | [8 empty] | 0.001362969 |  | -0.001152258
[13 empty] | 0.4028539 | [8 empty] | 0.001360451 |  | -0.00114904
[13 empty] | 0.4031972 | [8 empty] | 0.001357928 |  | -0.0011458225
[13 empty] | 0.4035409 | [8 empty] | 0.0013554075 |  | -0.0011426025
[13 empty] | 0.4038846 | [8 empty] | 0.001352887 |  | -0.001139383
[13 empty] | 0.404228 | [8 empty] | 0.001350366 |  | -0.001136165
[13 empty] | 0.4045717 | [8 empty] | 0.001347845 |  | -0.001132947
[13 empty] | 0.4049154 | [8 empty] | 0.001345325 |  | -0.0011297275
[13 empty] | 0.4052587 | [8 empty] | 0.001342806 |  | -0.001126508
[13 empty] | 0.4056024 | [8 empty] | 0.001340284 |  | -0.001123291
[13 empty] | 0.4059461 | [8 empty] | 0.001337765 |  | -0.001120072
[13 empty] | 0.4062894 | [8 empty] | 0.001335243 |  | -0.0011168525
[13 empty] | 0.4066331 | [8 empty] | 0.001332724 |  | -0.001113635
[13 empty] | 0.4069768 | [8 empty] | 0.001330127 |  | -0.001109642
[13 empty] | 0.4073201 | [8 empty] | 0.001327449 |  | -0.00110483
[13 empty] | 0.4076638 | [8 empty] | 0.001324771 |  | -0.001100016
[13 empty] | 0.4080075 | [8 empty] | 0.0013220925 |  | -0.001095203
[13 empty] | 0.4083508 | [8 empty] | 0.001319414 |  | -0.00109039
[13 empty] | 0.4086945 | [8 empty] | 0.001316738 |  | -0.001085577
[13 empty] | 0.4090382 | [8 empty] | 0.001314059 |  | -0.001080764
[13 empty] | 0.4093815 | [8 empty] | 0.001311381 |  | -0.001075949
[13 empty] | 0.4097252 | [8 empty] | 0.001308705 |  | -0.001071137
[13 empty] | 0.4100689 | [8 empty] | 0.001306027 |  | -0.001066325
[13 empty] | 0.4104122 | [8 empty] | 0.001303348 |  | -0.001061512
[13 empty] | 0.4107559 | [8 empty] | 0.001300671 |  | -0.001056698
[13 empty] | 0.4110996 | [8 empty] | 0.001297994 |  | -0.0010518825
[13 empty] | 0.4114433 | [8 empty] | 0.001295298 |  | -0.001046871
[13 empty] | 0.4117866 | [8 empty] | 0.001292513 |  | -0.001040725
[13 empty] | 0.4121303 | [8 empty] | 0.001289726 |  | -0.001034584
[13 empty] | 0.412474 | [8 empty] | 0.001286941 |  | -0.00102844
[13 empty] | 0.4128177 | [8 empty] | 0.001284153 |  | -0.001022297
[13 empty] | 0.413161 | [8 empty] | 0.001281367 |  | -0.001016151
[13 empty] | 0.4135047 | [8 empty] | 0.00127858 |  | -0.001010009
[13 empty] | 0.4138484 | [8 empty] | 0.001275793 |  | -0.00100386525
[13 empty] | 0.4141917 | [8 empty] | 0.0012730075 |  | -0.00099772075
[13 empty] | 0.4145354 | [8 empty] | 0.001270219 |  | -0.0009915766
[13 empty] | 0.4148791 | [8 empty] | 0.001267434 |  | -0.0009854323
[13 empty] | 0.4152228 | [8 empty] | 0.001264647 |  | -0.0009792883
[13 empty] | 0.4155661 | [8 empty] | 0.0012618625 |  | -0.0009731444
[13 empty] | 0.4159098 | [8 empty] | 0.001259076 |  | -0.00096699975
[13 empty] | 0.4162535 | [8 empty] | 0.001256374 |  | -0.0009610746
[13 empty] | 0.4165969 | [8 empty] | 0.001253692 |  | -0.0009551986
[13 empty] | 0.4169406 | [8 empty] | 0.001251008 |  | -0.0009493227
[13 empty] | 0.4172843 | [8 empty] | 0.001248326 |  | -0.000943447
[13 empty] | 0.4176276 | [8 empty] | 0.001245644 |  | -0.0009375714
[13 empty] | 0.4179713 | [8 empty] | 0.001242961 |  | -0.0009316954
[13 empty] | 0.418315 | [8 empty] | 0.001240278 |  | -0.0009258198
[13 empty] | 0.4186587 | [8 empty] | 0.001237598 |  | -0.0009199441
[13 empty] | 0.419002 | [8 empty] | 0.001234916 |  | -0.00091406825
[13 empty] | 0.4193457 | [8 empty] | 0.001232233 |  | -0.0009081928
[13 empty] | 0.4196894 | [8 empty] | 0.001229551 |  | -0.0009023168
[13 empty] | 0.4200327 | [8 empty] | 0.00122687 |  | -0.0008964414
[13 empty] | 0.4203764 | [8 empty] | 0.0012241875 |  | -0.0008905659
[13 empty] | 0.4207201 | [8 empty] | 0.001221583 |  | -0.0008852065
[13 empty] | 0.4210634 | [8 empty] | 0.001219066 |  | -0.0008804076
[13 empty] | 0.4214071 | [8 empty] | 0.001216545 |  | -0.0008756092
[13 empty] | 0.4217504 | [8 empty] | 0.0012140275 |  | -0.00087081025
[13 empty] | 0.4220941 | [8 empty] | 0.0012115075 |  | -0.0008660121
[13 empty] | 0.4224378 | [8 empty] | 0.001208988 |  | -0.0008612137
[13 empty] | 0.4227811 | [8 empty] | 0.00120647 |  | -0.0008564152
[13 empty] | 0.4231248 | [8 empty] | 0.001203952 |  | -0.0008516169
[13 empty] | 0.4234681 | [8 empty] | 0.001201431 |  | -0.0008468186
[13 empty] | 0.4238118 | [8 empty] | 0.0011989125 |  | -0.0008420206
[13 empty] | 0.4241555 | [8 empty] | 0.001196395 |  | -0.0008372224
[13 empty] | 0.4244988 | [8 empty] | 0.0011938775 |  | -0.00083242425
[13 empty] | 0.4248425 | [8 empty] | 0.001191358 |  | -0.0008276264
[13 empty] | 0.4251858 | [8 empty] | 0.00118888 |  | -0.00082271925
[13 empty] | 0.4255295 | [8 empty] | 0.0011866325 |  | -0.0008171646
[13 empty] | 0.4258732 | [8 empty] | 0.001184387 |  | -0.0008116102
[13 empty] | 0.4262165 | [8 empty] | 0.001182142 |  | -0.0008060554
[13 empty] | 0.4265602 | [8 empty] | 0.0011798975 |  | -0.0008005009
[13 empty] | 0.4269039 | [8 empty] | 0.001177651 |  | -0.0007949465
[13 empty] | 0.4272472 | [8 empty] | 0.0011754075 |  | -0.0007893916
[13 empty] | 0.4275909 | [8 empty] | 0.001173162 |  | -0.0007838368
[13 empty] | 0.4279343 | [8 empty] | 0.001170919 |  | -0.0007782823
[13 empty] | 0.428278 | [8 empty] | 0.001168672 |  | -0.0007727275
[13 empty] | 0.4286217 | [8 empty] | 0.001166427 |  | -0.0007671728
[13 empty] | 0.428965 | [8 empty] | 0.001164186 |  | -0.0007616183
[13 empty] | 0.4293087 | [8 empty] | 0.001161938 |  | -0.00075606325
[13 empty] | 0.429652 | [8 empty] | 0.001159694 |  | -0.0007505086
[13 empty] | 0.4299957 | [8 empty] | 0.001157613 |  | -0.0007434443
[13 empty] | 0.4303394 | [8 empty] | 0.001155573 |  | -0.0007360237
[13 empty] | 0.4306827 | [8 empty] | 0.001153531 |  | -0.0007286032
[13 empty] | 0.4310264 | [8 empty] | 0.00115149 |  | -0.0007211821
[13 empty] | 0.4313701 | [8 empty] | 0.001149451 |  | -0.0007137613
[13 empty] | 0.4317134 | [8 empty] | 0.00114741 |  | -0.0007063404
[13 empty] | 0.4320571 | [8 empty] | 0.0011453675 |  | -0.00069891925
[13 empty] | 0.4324008 | [8 empty] | 0.001143327 |  | -0.0006914982
[13 empty] | 0.4327441 | [8 empty] | 0.001141286 |  | -0.0006840768
[13 empty] | 0.4330878 | [8 empty] | 0.001139245 |  | -0.00067665525
[13 empty] | 0.4334311 | [8 empty] | 0.001137206 |  | -0.000669234
[13 empty] | 0.4337748 | [8 empty] | 0.001135162 |  | -0.0006618124
[13 empty] | 0.4341185 | [8 empty] | 0.0011331225 |  | -0.0006543905
[13 empty] | 0.4344618 | [8 empty] | 0.001131207 |  | -0.0006469674
[13 empty] | 0.4348055 | [8 empty] | 0.001129426 |  | -0.0006395424
[13 empty] | 0.4351488 | [8 empty] | 0.001127647 |  | -0.0006321176
[13 empty] | 0.4354925 | [8 empty] | 0.001125866 |  | -0.0006246924
[13 empty] | 0.4358362 | [8 empty] | 0.0011240875 |  | -0.0006172669
[13 empty] | 0.4361795 | [8 empty] | 0.001122307 |  | -0.0006098416
[13 empty] | 0.4365232 | [8 empty] | 0.0011205275 |  | -0.00060241625
[13 empty] | 0.4368665 | [8 empty] | 0.0011187475 |  | -0.00059499025
[13 empty] | 0.4372102 | [8 empty] | 0.001116968 |  | -0.00058756475
[13 empty] | 0.4375539 | [8 empty] | 0.0011151875 |  | -0.0005801388
[13 empty] | 0.4378972 | [8 empty] | 0.001113408 |  | -0.0005727127
[13 empty] | 0.4382409 | [8 empty] | 0.001111629 |  | -0.0005652865
[13 empty] | 0.4385843 | [8 empty] | 0.001109851 |  | -0.00055786
[13 empty] | 0.438928 | [8 empty] | 0.001108117 |  | -0.0005505724
[13 empty] | 0.4392713 | [8 empty] | 0.00110668 |  | -0.0005441446
[13 empty] | 0.439615 | [8 empty] | 0.001105242 |  | -0.0005377161
[13 empty] | 0.4399583 | [8 empty] | 0.0011038025 |  | -0.000531288
[13 empty] | 0.440302 | [8 empty] | 0.001102365 |  | -0.0005248599
[13 empty] | 0.4406453 | [8 empty] | 0.001100925 |  | -0.0005184312
[13 empty] | 0.440989 | [8 empty] | 0.001099488 |  | -0.0005120028
[13 empty] | 0.4413323 | [8 empty] | 0.001098049 |  | -0.000505574
[13 empty] | 0.441676 | [8 empty] | 0.00109661 |  | -0.00049914525
[13 empty] | 0.4420193 | [8 empty] | 0.001095173 |  | -0.00049271625
[13 empty] | 0.442363 | [8 empty] | 0.001093734 |  | -0.0004862871
[13 empty] | 0.4427063 | [8 empty] | 0.001092296 |  | -0.00047985775
[13 empty] | 0.44305 | [8 empty] | 0.0010908575 |  | -0.0004734287
[13 empty] | 0.4433933 | [8 empty] | 0.001089418 |  | -0.00046699875
[13 empty] | 0.443737 | [8 empty] | 0.0010882225 |  | -0.0004619868
[13 empty] | 0.4440803 | [8 empty] | 0.001087087 |  | -0.0004573207
[13 empty] | 0.444424 | [8 empty] | 0.001085949 |  | -0.00045265425
[13 empty] | 0.4447677 | [8 empty] | 0.001084812 |  | -0.0004479881
[13 empty] | 0.445111 | [8 empty] | 0.001083676 |  | -0.0004433214
[13 empty] | 0.4454547 | [8 empty] | 0.001082541 |  | -0.00043865475
[13 empty] | 0.445798 | [8 empty] | 0.001081404 |  | -0.00043398825
[13 empty] | 0.4461417 | [8 empty] | 0.001080267 |  | -0.0004293215
[13 empty] | 0.446485 | [8 empty] | 0.001079129 |  | -0.0004246545
[13 empty] | 0.4468287 | [8 empty] | 0.0010779925 |  | -0.00041998725
[13 empty] | 0.447172 | [8 empty] | 0.001076857 |  | -0.0004153201
[13 empty] | 0.4475157 | [8 empty] | 0.001075721 |  | -0.0004106529
[13 empty] | 0.4478591 | [8 empty] | 0.001074582 |  | -0.00040598575
[13 empty] | 0.4482028 | [8 empty] | 0.001073582 |  | -0.0004013993
[13 empty] | 0.4485461 | [8 empty] | 0.001072737 |  | -0.0003969049
[13 empty] | 0.4488898 | [8 empty] | 0.0010718925 |  | -0.00039241075
[13 empty] | 0.4492335 | [8 empty] | 0.001071048 |  | -0.00038791575
[13 empty] | 0.4495768 | [8 empty] | 0.0010702025 |  | -0.00038342125
[13 empty] | 0.4499205 | [8 empty] | 0.001069356 |  | -0.0003789264
[13 empty] | 0.4502638 | [8 empty] | 0.001068511 |  | -0.00037443125
[13 empty] | 0.4506075 | [8 empty] | 0.0010676675 |  | -0.00036993625
[13 empty] | 0.4509512 | [8 empty] | 0.001066823 |  | -0.0003654409
[13 empty] | 0.4512945 | [8 empty] | 0.001065977 |  | -0.0003609457
[13 empty] | 0.4516382 | [8 empty] | 0.001065132 |  | -0.0003564502
[13 empty] | 0.4519815 | [8 empty] | 0.001064287 |  | -0.0003519543
[13 empty] | 0.4523252 | [8 empty] | 0.0010634425 |  | -0.00034745875
[13 empty] | 0.4526685 | [8 empty] | 0.001062661 |  | -0.00034309575
[13 empty] | 0.4530122 | [8 empty] | 0.001062288 |  | -0.0003395951
[13 empty] | 0.4533555 | [8 empty] | 0.001061918 |  | -0.0003360947
[13 empty] | 0.4536992 | [8 empty] | 0.001061548 |  | -0.0003325938
[13 empty] | 0.4540425 | [8 empty] | 0.001061178 |  | -0.00032909275
[13 empty] | 0.4543862 | [8 empty] | 0.001060808 |  | -0.0003255918
[13 empty] | 0.4547295 | [8 empty] | 0.001060438 |  | -0.0003220904
[13 empty] | 0.4550732 | [8 empty] | 0.001060067 |  | -0.000318589
[13 empty] | 0.4554165 | [8 empty] | 0.001059699 |  | -0.0003150874
[13 empty] | 0.4557602 | [8 empty] | 0.001059326 |  | -0.0003115857
[13 empty] | 0.4561035 | [8 empty] | 0.001058957 |  | -0.00030808375
[13 empty] | 0.4564472 | [8 empty] | 0.001058584 |  | -0.0003045818
[13 empty] | 0.4567906 | [8 empty] | 0.001058216 |  | -0.0003010795
[13 empty] | 0.4571343 | [8 empty] | 0.001057844 |  | -0.0002975772
[13 empty] | 0.4574776 | [8 empty] | 0.001057866 |  | -0.0002955236
[13 empty] | 0.4578213 | [8 empty] | 0.001057989 |  | -0.00029383625
[13 empty] | 0.4581646 | [8 empty] | 0.001058111 |  | -0.0002921488
[13 empty] | 0.4585083 | [8 empty] | 0.001058232 |  | -0.000290461
[13 empty] | 0.4588516 | [8 empty] | 0.001058352 |  | -0.0002887729
[13 empty] | 0.4591953 | [8 empty] | 0.001058473 |  | -0.0002870848
[13 empty] | 0.459539 | [8 empty] | 0.001058597 |  | -0.0002853964
[13 empty] | 0.4598823 | [8 empty] | 0.001058717 |  | -0.0002837077
[13 empty] | 0.460226 | [8 empty] | 0.001058838 |  | -0.0002820189
[13 empty] | 0.4605693 | [8 empty] | 0.00105896 |  | -0.00028032975
[13 empty] | 0.460913 | [8 empty] | 0.001059082 |  | -0.00027864075
[13 empty] | 0.4612563 | [8 empty] | 0.001059202 |  | -0.0002769512
[13 empty] | 0.4616 | [8 empty] | 0.001059325 |  | -0.0002752619
[13 empty] | 0.4619433 | [8 empty] | 0.001059691 |  | -0.0002753395
[13 empty] | 0.462287 | [8 empty] | 0.0010603425 |  | -0.0002774672
[13 empty] | 0.4626307 | [8 empty] | 0.001060997 |  | -0.00027959425
[13 empty] | 0.462974 | [8 empty] | 0.001061652 |  | -0.0002817212
[13 empty] | 0.4633177 | [8 empty] | 0.001062303 |  | -0.0002838479
[13 empty] | 0.4636614 | [8 empty] | 0.001062955 |  | -0.0002859744
[13 empty] | 0.4640047 | [8 empty] | 0.001063609 |  | -0.00028810075
[13 empty] | 0.4643484 | [8 empty] | 0.0010642625 |  | -0.0002902267
[13 empty] | 0.4646921 | [8 empty] | 0.001064915 |  | -0.0002923523
[13 empty] | 0.4650354 | [8 empty] | 0.0010655675 |  | -0.0002944781
[13 empty] | 0.4653791 | [8 empty] | 0.00106622 |  | -0.00029660325
[13 empty] | 0.4657228 | [8 empty] | 0.001066872 |  | -0.00029872825
[13 empty] | 0.4660665 | [8 empty] | 0.001067528 |  | -0.0003008532
[13 empty] | 0.4664098 | [8 empty] | 0.001068239 |  | -0.0003036248
[13 empty] | 0.4667535 | [8 empty] | 0.00106937 |  | -0.0003108092
[13 empty] | 0.4670969 | [8 empty] | 0.001070501 |  | -0.0003179936
[13 empty] | 0.4674406 | [8 empty] | 0.001071633 |  | -0.0003251777
[13 empty] | 0.4677843 | [8 empty] | 0.001072762 |  | -0.0003323616
[13 empty] | 0.4681276 | [8 empty] | 0.001073893 |  | -0.0003395455
[13 empty] | 0.4684713 | [8 empty] | 0.001075023 |  | -0.0003467291
[13 empty] | 0.468815 | [8 empty] | 0.001076155 |  | -0.0003539125
[13 empty] | 0.4691583 | [8 empty] | 0.001077283 |  | -0.0003610963
[13 empty] | 0.469502 | [8 empty] | 0.001078415 |  | -0.00036827925
[13 empty] | 0.4698457 | [8 empty] | 0.001079545 |  | -0.0003754621
[13 empty] | 0.470189 | [8 empty] | 0.0010806725 |  | -0.0003826449
[13 empty] | 0.4705327 | [8 empty] | 0.001081805 |  | -0.0003898275
[13 empty] | 0.4708764 | [8 empty] | 0.001082933 |  | -0.00039701
[13 empty] | 0.4712197 | [8 empty] | 0.00108412 |  | -0.0004070293
[13 empty] | 0.4715634 | [8 empty] | 0.001085319 |  | -0.0004177904
[13 empty] | 0.4719067 | [8 empty] | 0.001086521 |  | -0.000428552
[13 empty] | 0.4722504 | [8 empty] | 0.001087719 |  | -0.0004393127
[13 empty] | 0.4725941 | [8 empty] | 0.001088919 |  | -0.0004500736
[13 empty] | 0.4729374 | [8 empty] | 0.00109012 |  | -0.0004608345
[13 empty] | 0.4732811 | [8 empty] | 0.00109132 |  | -0.00047159525
[13 empty] | 0.4736244 | [8 empty] | 0.0010925175 |  | -0.0004823555
[13 empty] | 0.4739681 | [8 empty] | 0.0010937175 |  | -0.00049311625
[13 empty] | 0.4743114 | [8 empty] | 0.001094916 |  | -0.0005038766
[13 empty] | 0.4746551 | [8 empty] | 0.001096115 |  | -0.000514637
[13 empty] | 0.4749988 | [8 empty] | 0.001097315 |  | -0.0005253969
[13 empty] | 0.4753421 | [8 empty] | 0.001098514 |  | -0.0005361569
[13 empty] | 0.4756858 | [8 empty] | 0.0010994225 |  | -0.0005451479
[13 empty] | 0.4760291 | [8 empty] | 0.00109999 |  | -0.0005520408
[13 empty] | 0.4763728 | [8 empty] | 0.001100556 |  | -0.00055893425
[13 empty] | 0.4767165 | [8 empty] | 0.001101125 |  | -0.0005658272
[13 empty] | 0.4770598 | [8 empty] | 0.001101689 |  | -0.0005727196
[13 empty] | 0.4774035 | [8 empty] | 0.001102257 |  | -0.00057961175
[13 empty] | 0.4777469 | [8 empty] | 0.001102826 |  | -0.00058650425
[13 empty] | 0.4780906 | [8 empty] | 0.001103391 |  | -0.000593396
[13 empty] | 0.4784343 | [8 empty] | 0.0011039575 |  | -0.0006002882
[13 empty] | 0.4787776 | [8 empty] | 0.001104522 |  | -0.0006071797
[13 empty] | 0.4791213 | [8 empty] | 0.001105086 |  | -0.0006140709
[13 empty] | 0.479465 | [8 empty] | 0.001105651 |  | -0.0006209625
[13 empty] | 0.4798083 | [8 empty] | 0.001106216 |  | -0.0006278534

## Sub 11 1.2% 10 ksi L
0.125
Group 2, Condition 3 (IFF) Sequence Step 1 - IFF 1.2% | [34 empty] | 17-1_2-Micro.xlsx
PATHS ALONG Y-DIRECTION (L) | [12 empty] | PATHS ALONG X-DIRECTION (T) | [12 empty] | PATHS ALONG Z-DIRECTION (THROUGH THICKNESS)
| Midplane |  | Midplane |  | Entry |  | Entry |  | Exit |  | Exit |  |  | Midplane |  | Midplane |  | Entry |  | Entry |  | Exit |  | Exit |  |  | At bore |  | At bore |  | 0.02" away from bore |  | 0.02" away from bore
| Hoop |  | Radial |  | Hoop |  | Radial |  | Hoop |  | Radial |  |  | Hoop |  | Radial |  | Hoop |  | Radial |  | Hoop |  | Radial |  |  | Hoop |  | Radial |  | Hoop |  | Radial
Radial | Strain | Stress | Strain | Stress | Strain | Stress | Strain | Stress | Strain | Stress | Strain | Stress | Radial | Strain | Stress | Strain | Stress | Strain | Stress | Strain | Stress | Strain | Stress | Strain | Stress | z coordinate | Strain | Stress | Strain | Stress | Strain | Stress | Strain | Stress
dim, in | in/in | psi | in/in | psi | in/in | psi | in/in | psi | in/in | psi | in/in | psi | dim, in | in/in | psi | in/in | psi | in/in | psi | in/in | psi | in/in | psi | in/in | psi | in | in/in | psi | in/in | psi | in/in | psi | in/in | psi
0 | [12 empty] | 0.1365165 | [8 empty] | 0.009610178 |  | -0.005170603 | [9 empty] | 0
nan | [12 empty] | 0.1368606 | [8 empty] | 0.009570392 |  | -0.005147867 | [9 empty] | nan
nan | [12 empty] | 0.1372043 | [8 empty] | 0.00953061 |  | -0.005125127 | [9 empty] | nan
nan | [12 empty] | 0.1375484 | [8 empty] | 0.009490823 |  | -0.005102388 | [9 empty] | nan
nan | [12 empty] | 0.1378925 | [8 empty] | 0.009451037 |  | -0.00507965 | [9 empty] | nan
nan | [12 empty] | 0.1382362 | [8 empty] | 0.009411252 |  | -0.005056912 | [9 empty] | nan
nan | [12 empty] | 0.1385803 | [8 empty] | 0.009371463 |  | -0.005034172 | [9 empty] | nan
nan | [12 empty] | 0.1389244 | [8 empty] | 0.009331677 |  | -0.005011435 | [9 empty] | nan
nan | [12 empty] | 0.1392681 | [8 empty] | 0.009291893 |  | -0.004988697 | [9 empty] | nan
nan | [12 empty] | 0.1396122 | [8 empty] | 0.009252105 |  | -0.004965958 | [9 empty] | nan
nan | [12 empty] | 0.1399563 | [8 empty] | 0.009212318 |  | -0.004943217 | [9 empty] | nan
nan | [12 empty] | 0.1403 | [8 empty] | 0.009172538 |  | -0.00492048 | [9 empty] | nan
nan | [12 empty] | 0.1406441 | [8 empty] | 0.009132748 |  | -0.00489774 | [9 empty] | nan
nan | [12 empty] | 0.1409882 | [8 empty] | 0.009092962 |  | -0.004874998 | [9 empty] | nan
nan | [12 empty] | 0.1413319 | [8 empty] | 0.00905624 |  | -0.004855183 | [9 empty] | nan
nan | [12 empty] | 0.1416756 | [8 empty] | 0.009019773 |  | -0.004835607 | [9 empty] | nan
nan | [12 empty] | 0.1420197 | [8 empty] | 0.008983303 |  | -0.004816025 | [9 empty] | nan
nan | [12 empty] | 0.1423634 | [8 empty] | 0.008946832 |  | -0.004796445 | [9 empty] | nan
nan | [12 empty] | 0.1427075 | [8 empty] | 0.008910363 |  | -0.004776868 | [9 empty] | nan
nan | [12 empty] | 0.1430512 | [8 empty] | 0.008873893 |  | -0.004757288 | [9 empty] | nan
nan | [12 empty] | 0.1433953 | [8 empty] | 0.008837423 |  | -0.00473771 | [9 empty] | nan
nan | [12 empty] | 0.143739 | [8 empty] | 0.008800953 |  | -0.00471813 | [9 empty] | nan
nan | [12 empty] | 0.1440831 | [8 empty] | 0.008764482 |  | -0.004698548 | [9 empty] | nan
nan | [12 empty] | 0.1444268 | [8 empty] | 0.008728012 |  | -0.004678972 | [9 empty] | nan
nan | [12 empty] | 0.1447709 | [8 empty] | 0.008691542 |  | -0.00465939 | [9 empty] | nan
nan | [12 empty] | 0.1451146 | [8 empty] | 0.00865507 |  | -0.00463981 | [9 empty] | nan
nan | [12 empty] | 0.1454587 | [8 empty] | 0.008618597 |  | -0.00462023 | [9 empty] | nan
nan | [12 empty] | 0.1458024 | [8 empty] | 0.00858407 |  | -0.004602223 | [9 empty] | nan
nan | [12 empty] | 0.1461461 | [8 empty] | 0.008550885 |  | -0.004585312 | [9 empty] | nan
nan | [12 empty] | 0.1464898 | [8 empty] | 0.008517705 |  | -0.004568395 | [9 empty] | nan
nan | [12 empty] | 0.1468339 | [8 empty] | 0.008484523 |  | -0.004551483 | [9 empty] | nan
nan | [12 empty] | 0.1471776 | [8 empty] | 0.00845134 |  | -0.004534568 | [9 empty] | nan
nan | [12 empty] | 0.1475213 | [8 empty] | 0.00841816 |  | -0.004517657 | [9 empty] | nan
nan | [12 empty] | 0.147865 | [8 empty] | 0.008384977 |  | -0.004500742 | [9 empty] | nan
nan | [12 empty] | 0.1482091 | [8 empty] | 0.008351792 |  | -0.00448383 | [9 empty] | nan
nan | [12 empty] | 0.1485528 | [8 empty] | 0.008318612 |  | -0.004466913 | [9 empty] | nan
nan | [12 empty] | 0.1488965 | [8 empty] | 0.008285427 |  | -0.00445 | [9 empty] | nan
nan | [12 empty] | 0.1492406 | [8 empty] | 0.008252247 |  | -0.004433087 | [9 empty] | nan
nan | [12 empty] | 0.1495843 | [8 empty] | 0.008219062 |  | -0.004416172 | [9 empty] | nan
nan | [12 empty] | 0.149928 | [8 empty] | 0.008185878 |  | -0.004399257 | [9 empty] | nan
nan | [12 empty] | 0.1502717 | [8 empty] | 0.008153492 |  | -0.004383095 | [9 empty] | nan
nan | [12 empty] | 0.1506157 | [8 empty] | 0.008123432 |  | -0.004369145 | [9 empty] | nan
nan | [12 empty] | 0.1509594 | [8 empty] | 0.00809337 |  | -0.004355192 | [9 empty] | nan
nan | [12 empty] | 0.1513031 | [8 empty] | 0.008063312 |  | -0.004341243 | [9 empty] | nan
nan | [12 empty] | 0.1516472 | [8 empty] | 0.00803325 |  | -0.004327292 | [9 empty] | nan
nan | [12 empty] | 0.1519909 | [8 empty] | 0.008003188 |  | -0.004313337 | [9 empty] | nan
nan | [12 empty] | 0.1523346 | [8 empty] | 0.00797313 |  | -0.004299388 | [9 empty] | nan
nan | [12 empty] | 0.1526787 | [8 empty] | 0.007943067 |  | -0.004285435 | [9 empty] | nan
nan | [12 empty] | 0.1530224 | [8 empty] | 0.007913005 |  | -0.004271483 | [9 empty] | nan
nan | [12 empty] | 0.1533661 | [8 empty] | 0.007882948 |  | -0.00425753 | [9 empty] | nan
nan | [12 empty] | 0.1537102 | [8 empty] | 0.007852887 |  | -0.004243578 | [9 empty] | nan
nan | [12 empty] | 0.1540539 | [8 empty] | 0.007822823 |  | -0.004229625 | [9 empty] | nan
nan | [12 empty] | 0.1543976 | [8 empty] | 0.007792765 |  | -0.004215673 | [9 empty] | nan
nan | [12 empty] | 0.1547413 | [8 empty] | 0.007762705 |  | -0.004201718 | [9 empty] | nan
nan | [12 empty] | 0.1550854 | [8 empty] | 0.007735197 |  | -0.004191092 | [9 empty] | nan
nan | [12 empty] | 0.1554291 | [8 empty] | 0.007707918 |  | -0.004180758 | [9 empty] | nan
nan | [12 empty] | 0.1557728 | [8 empty] | 0.007680635 |  | -0.004170422 | [9 empty] | nan
nan | [12 empty] | 0.1561169 | [8 empty] | 0.007653353 |  | -0.004160087 | [9 empty] | nan
[13 empty] | 0.1564606 | [8 empty] | 0.007626073 |  | -0.004149752
[13 empty] | 0.1568043 | [8 empty] | 0.007598793 |  | -0.00413942
[13 empty] | 0.1571484 | [8 empty] | 0.007571508 |  | -0.004129085
[13 empty] | 0.1574921 | [8 empty] | 0.007544227 |  | -0.004118747
[13 empty] | 0.1578358 | [8 empty] | 0.007516947 |  | -0.004108412
[13 empty] | 0.1581799 | [8 empty] | 0.007489667 |  | -0.00409808
[13 empty] | 0.1585236 | [8 empty] | 0.007462383 |  | -0.00408774
[13 empty] | 0.1588673 | [8 empty] | 0.007435103 |  | -0.004077407
[13 empty] | 0.1592114 | [8 empty] | 0.00740782 |  | -0.00406707
[13 empty] | 0.1595551 | [8 empty] | 0.007381948 |  | -0.004058308
[13 empty] | 0.1598988 | [8 empty] | 0.007357075 |  | -0.004050668
[13 empty] | 0.1602429 | [8 empty] | 0.007332208 |  | -0.004043025
[13 empty] | 0.1605866 | [8 empty] | 0.007307335 |  | -0.004035383
[13 empty] | 0.1609303 | [8 empty] | 0.007282467 |  | -0.004027742
[13 empty] | 0.1612744 | [8 empty] | 0.007257593 |  | -0.004020098
[13 empty] | 0.1616181 | [8 empty] | 0.007232723 |  | -0.004012455
[13 empty] | 0.1619618 | [8 empty] | 0.007207853 |  | -0.004004817
[13 empty] | 0.1623055 | [8 empty] | 0.007182983 |  | -0.003997173
[13 empty] | 0.1626496 | [8 empty] | 0.007158112 |  | -0.003989528
[13 empty] | 0.1629933 | [8 empty] | 0.007133242 |  | -0.003981888
[13 empty] | 0.163337 | [8 empty] | 0.00710837 |  | -0.003974245
[13 empty] | 0.1636811 | [8 empty] | 0.007083497 |  | -0.0039666
[13 empty] | 0.1640248 | [8 empty] | 0.007059158 |  | -0.003959202
[13 empty] | 0.1643685 | [8 empty] | 0.007036418 |  | -0.003952538
[13 empty] | 0.1647122 | [8 empty] | 0.007013677 |  | -0.003945875
[13 empty] | 0.1650563 | [8 empty] | 0.006990933 |  | -0.003939208
[13 empty] | 0.1654 | [8 empty] | 0.006968197 |  | -0.003932545
[13 empty] | 0.1657437 | [8 empty] | 0.006945455 |  | -0.003925882
[13 empty] | 0.1660874 | [8 empty] | 0.006922713 |  | -0.003919215
[13 empty] | 0.1664315 | [8 empty] | 0.006899973 |  | -0.003912555
[13 empty] | 0.1667752 | [8 empty] | 0.006877232 |  | -0.003905888
[13 empty] | 0.1671189 | [8 empty] | 0.006854492 |  | -0.003899222
[13 empty] | 0.1674626 | [8 empty] | 0.006831752 |  | -0.003892558
[13 empty] | 0.1678067 | [8 empty] | 0.00680901 |  | -0.003885892
[13 empty] | 0.1681504 | [8 empty] | 0.006786272 |  | -0.003879228
[13 empty] | 0.1684941 | [8 empty] | 0.00676353 |  | -0.003872558
[13 empty] | 0.1688378 | [8 empty] | 0.006741217 |  | -0.003864958
[13 empty] | 0.1691815 | [8 empty] | 0.006718945 |  | -0.003857262
[13 empty] | 0.1695252 | [8 empty] | 0.006696677 |  | -0.00384957
[13 empty] | 0.1698693 | [8 empty] | 0.006674407 |  | -0.003841875
[13 empty] | 0.170213 | [8 empty] | 0.006652137 |  | -0.00383418
[13 empty] | 0.1705567 | [8 empty] | 0.006629868 |  | -0.003826487
[13 empty] | 0.1709004 | [8 empty] | 0.006607597 |  | -0.003818793
[13 empty] | 0.1712441 | [8 empty] | 0.006585323 |  | -0.003811098
[13 empty] | 0.1715878 | [8 empty] | 0.006563055 |  | -0.003803403
[13 empty] | 0.1719315 | [8 empty] | 0.006540785 |  | -0.003795708
[13 empty] | 0.1722756 | [8 empty] | 0.006518515 |  | -0.003788013
[13 empty] | 0.1726193 | [8 empty] | 0.006496243 |  | -0.003780317
[13 empty] | 0.172963 | [8 empty] | 0.006473973 |  | -0.003772623
[13 empty] | 0.1733067 | [8 empty] | 0.006452988 |  | -0.003766248
[13 empty] | 0.1736504 | [8 empty] | 0.006432942 |  | -0.003760835
[13 empty] | 0.1739941 | [8 empty] | 0.006412895 |  | -0.00375542
[13 empty] | 0.1743378 | [8 empty] | 0.006392848 |  | -0.003750005
[13 empty] | 0.1746815 | [8 empty] | 0.006372802 |  | -0.00374459
[13 empty] | 0.1750252 | [8 empty] | 0.006352755 |  | -0.003739173
[13 empty] | 0.1753689 | [8 empty] | 0.006332708 |  | -0.00373376
[13 empty] | 0.1757126 | [8 empty] | 0.006312662 |  | -0.003728343
[13 empty] | 0.1760563 | [8 empty] | 0.006292613 |  | -0.003722928
[13 empty] | 0.1764 | [8 empty] | 0.006272567 |  | -0.003717515
[13 empty] | 0.1767441 | [8 empty] | 0.00625252 |  | -0.003712097
[13 empty] | 0.1770878 | [8 empty] | 0.006232475 |  | -0.00370668
[13 empty] | 0.1774315 | [8 empty] | 0.006212427 |  | -0.003701265
[13 empty] | 0.1777752 | [8 empty] | 0.00619279 |  | -0.003696432
[13 empty] | 0.1781189 | [8 empty] | 0.00617444 |  | -0.003693415
[13 empty] | 0.1784626 | [8 empty] | 0.006156085 |  | -0.003690397
[13 empty] | 0.1788063 | [8 empty] | 0.006137732 |  | -0.00368738
[13 empty] | 0.17915 | [8 empty] | 0.006119382 |  | -0.003684363
[13 empty] | 0.1794937 | [8 empty] | 0.006101025 |  | -0.003681345
[13 empty] | 0.1798374 | [8 empty] | 0.006082675 |  | -0.00367833
[13 empty] | 0.1801811 | [8 empty] | 0.00606432 |  | -0.00367531
[13 empty] | 0.1805248 | [8 empty] | 0.006045968 |  | -0.003672293
[13 empty] | 0.1808685 | [8 empty] | 0.006027615 |  | -0.003669277
[13 empty] | 0.1812122 | [8 empty] | 0.006009263 |  | -0.003666257
[13 empty] | 0.1815559 | [8 empty] | 0.005990913 |  | -0.003663238
[13 empty] | 0.1818996 | [8 empty] | 0.005972558 |  | -0.003660218
[13 empty] | 0.1822433 | [8 empty] | 0.005954205 |  | -0.003657198
[13 empty] | 0.1825874 | [8 empty] | 0.005937173 |  | -0.003654607
[13 empty] | 0.1829311 | [8 empty] | 0.005920277 |  | -0.003652063
[13 empty] | 0.1832748 | [8 empty] | 0.00590338 |  | -0.003649518
[13 empty] | 0.1836185 | [8 empty] | 0.005886483 |  | -0.00364697
[13 empty] | 0.1839626 | [8 empty] | 0.005869585 |  | -0.003644425
[13 empty] | 0.1843063 | [8 empty] | 0.00585269 |  | -0.003641873
[13 empty] | 0.18465 | [8 empty] | 0.005835793 |  | -0.00363933
[13 empty] | 0.1849937 | [8 empty] | 0.005818893 |  | -0.00363678
[13 empty] | 0.1853378 | [8 empty] | 0.005801997 |  | -0.003634235
[13 empty] | 0.1856815 | [8 empty] | 0.005785102 |  | -0.003631685
[13 empty] | 0.1860252 | [8 empty] | 0.005768205 |  | -0.003629138
[13 empty] | 0.1863689 | [8 empty] | 0.005751305 |  | -0.00362659
[13 empty] | 0.1867126 | [8 empty] | 0.00573441 |  | -0.003624042
[13 empty] | 0.1870567 | [8 empty] | 0.005718128 |  | -0.00362105
[13 empty] | 0.1874004 | [8 empty] | 0.005702305 |  | -0.003617732
[13 empty] | 0.1877441 | [8 empty] | 0.005686483 |  | -0.00361441
[13 empty] | 0.1880882 | [8 empty] | 0.00567066 |  | -0.003611088
[13 empty] | 0.1884319 | [8 empty] | 0.005654838 |  | -0.003607767
[13 empty] | 0.1887756 | [8 empty] | 0.005639013 |  | -0.003604448
[13 empty] | 0.1891197 | [8 empty] | 0.00562319 |  | -0.003601127
[13 empty] | 0.1894634 | [8 empty] | 0.005607368 |  | -0.003597805
[13 empty] | 0.1898075 | [8 empty] | 0.005591545 |  | -0.003594483
[13 empty] | 0.1901512 | [8 empty] | 0.005575725 |  | -0.003591165
[13 empty] | 0.1904949 | [8 empty] | 0.0055599 |  | -0.003587842
[13 empty] | 0.190839 | [8 empty] | 0.005544075 |  | -0.00358452
[13 empty] | 0.1911827 | [8 empty] | 0.005528253 |  | -0.003581198
[13 empty] | 0.1915264 | [8 empty] | 0.005512628 |  | -0.003577733
[13 empty] | 0.1918705 | [8 empty] | 0.005497622 |  | -0.003573803
[13 empty] | 0.1922142 | [8 empty] | 0.005482618 |  | -0.003569873
[13 empty] | 0.1925579 | [8 empty] | 0.005467617 |  | -0.003565943
[13 empty] | 0.1929016 | [8 empty] | 0.00545261 |  | -0.003562015
[13 empty] | 0.1932457 | [8 empty] | 0.005437608 |  | -0.003558087
[13 empty] | 0.1935894 | [8 empty] | 0.005422602 |  | -0.003554155
[13 empty] | 0.1939331 | [8 empty] | 0.005407598 |  | -0.003550223
[13 empty] | 0.1942768 | [8 empty] | 0.005392598 |  | -0.003546295
[13 empty] | 0.1946209 | [8 empty] | 0.005377592 |  | -0.003542363
[13 empty] | 0.1949646 | [8 empty] | 0.00536259 |  | -0.003538433
[13 empty] | 0.1953083 | [8 empty] | 0.005347585 |  | -0.003534505
[13 empty] | 0.195652 | [8 empty] | 0.00533258 |  | -0.003530575
[13 empty] | 0.1959961 | [8 empty] | 0.005317577 |  | -0.003526643
[13 empty] | 0.1963398 | [8 empty] | 0.005303142 |  | -0.003522378
[13 empty] | 0.1966835 | [8 empty] | 0.005288773 |  | -0.00351808
[13 empty] | 0.1970272 | [8 empty] | 0.005274403 |  | -0.003513782
[13 empty] | 0.1973709 | [8 empty] | 0.00526003 |  | -0.00350948
[13 empty] | 0.1977146 | [8 empty] | 0.005245662 |  | -0.003505183
[13 empty] | 0.1980583 | [8 empty] | 0.005231288 |  | -0.003500885
[13 empty] | 0.198402 | [8 empty] | 0.005216918 |  | -0.003496583
[13 empty] | 0.1987457 | [8 empty] | 0.00520255 |  | -0.003492282
[13 empty] | 0.1990894 | [8 empty] | 0.005188177 |  | -0.003487982
[13 empty] | 0.1994331 | [8 empty] | 0.005173807 |  | -0.003483685
[13 empty] | 0.1997768 | [8 empty] | 0.005159435 |  | -0.003479383
[13 empty] | 0.2001205 | [8 empty] | 0.005145063 |  | -0.003475082
[13 empty] | 0.2004642 | [8 empty] | 0.005130692 |  | -0.003470782
[13 empty] | 0.2008079 | [8 empty] | 0.005116678 |  | -0.003466282
[13 empty] | 0.2011516 | [8 empty] | 0.005102932 |  | -0.003461633
[13 empty] | 0.2014953 | [8 empty] | 0.005089183 |  | -0.00345698
[13 empty] | 0.201839 | [8 empty] | 0.005075443 |  | -0.003452333
[13 empty] | 0.2021827 | [8 empty] | 0.005061695 |  | -0.003447682
[13 empty] | 0.2025264 | [8 empty] | 0.00504795 |  | -0.003443032
[13 empty] | 0.2028701 | [8 empty] | 0.005034205 |  | -0.003438383
[13 empty] | 0.2032134 | [8 empty] | 0.005020462 |  | -0.00343373
[13 empty] | 0.2035571 | [8 empty] | 0.005006713 |  | -0.00342908
[13 empty] | 0.2039008 | [8 empty] | 0.00499297 |  | -0.003424427
[13 empty] | 0.2042445 | [8 empty] | 0.004979223 |  | -0.003419778
[13 empty] | 0.2045882 | [8 empty] | 0.004965478 |  | -0.003415125
[13 empty] | 0.2049319 | [8 empty] | 0.004951733 |  | -0.003410475
[13 empty] | 0.2052756 | [8 empty] | 0.004938133 |  | -0.003405825
[13 empty] | 0.2056193 | [8 empty] | 0.00492501 |  | -0.003401195
[13 empty] | 0.205963 | [8 empty] | 0.004911887 |  | -0.003396563
[13 empty] | 0.2063067 | [8 empty] | 0.004898765 |  | -0.00339193
[13 empty] | 0.2066504 | [8 empty] | 0.00488564 |  | -0.003387298
[13 empty] | 0.2069941 | [8 empty] | 0.004872517 |  | -0.003382668
[13 empty] | 0.2073378 | [8 empty] | 0.004859395 |  | -0.003378035
[13 empty] | 0.2076815 | [8 empty] | 0.004846275 |  | -0.003373402
[13 empty] | 0.2080252 | [8 empty] | 0.004833148 |  | -0.003368768
[13 empty] | 0.2083689 | [8 empty] | 0.00482003 |  | -0.003364137
[13 empty] | 0.2087126 | [8 empty] | 0.004806905 |  | -0.003359505
[13 empty] | 0.2090563 | [8 empty] | 0.004793782 |  | -0.003354873
[13 empty] | 0.2094 | [8 empty] | 0.004780662 |  | -0.003350238
[13 empty] | 0.2097441 | [8 empty] | 0.004767537 |  | -0.003345605
[13 empty] | 0.2100878 | [8 empty] | 0.004754978 |  | -0.003341048
[13 empty] | 0.2104315 | [8 empty] | 0.00474248 |  | -0.003336497
[13 empty] | 0.2107752 | [8 empty] | 0.004729985 |  | -0.003331947
[13 empty] | 0.2111189 | [8 empty] | 0.004717488 |  | -0.003327397
[13 empty] | 0.2114626 | [8 empty] | 0.004704993 |  | -0.003322847
[13 empty] | 0.2118063 | [8 empty] | 0.004692495 |  | -0.003318295
[13 empty] | 0.21215 | [8 empty] | 0.00468 |  | -0.003313743
[13 empty] | 0.2124941 | [8 empty] | 0.004667502 |  | -0.003309193
[13 empty] | 0.2128378 | [8 empty] | 0.004655008 |  | -0.003304647
[13 empty] | 0.2131815 | [8 empty] | 0.004642512 |  | -0.003300095
[13 empty] | 0.2135252 | [8 empty] | 0.004630015 |  | -0.00329554
[13 empty] | 0.2138689 | [8 empty] | 0.004617517 |  | -0.003290992
[13 empty] | 0.2142126 | [8 empty] | 0.004605022 |  | -0.00328644
[13 empty] | 0.2145563 | [8 empty] | 0.004592968 |  | -0.003281928
[13 empty] | 0.2149 | [8 empty] | 0.004581263 |  | -0.003277448
[13 empty] | 0.2152437 | [8 empty] | 0.004569555 |  | -0.003272962
[13 empty] | 0.2155878 | [8 empty] | 0.004557848 |  | -0.003268483
[13 empty] | 0.2159315 | [8 empty] | 0.00454614 |  | -0.003264
[13 empty] | 0.2162752 | [8 empty] | 0.004534435 |  | -0.00325952
[13 empty] | 0.2166189 | [8 empty] | 0.004522727 |  | -0.003255033
[13 empty] | 0.2169626 | [8 empty] | 0.004511018 |  | -0.003250552
[13 empty] | 0.2173063 | [8 empty] | 0.004499313 |  | -0.00324607
[13 empty] | 0.21765 | [8 empty] | 0.004487605 |  | -0.00324159
[13 empty] | 0.2179937 | [8 empty] | 0.004475898 |  | -0.003237105
[13 empty] | 0.2183374 | [8 empty] | 0.00446419 |  | -0.003232623
[13 empty] | 0.2186811 | [8 empty] | 0.004452483 |  | -0.003228142
[13 empty] | 0.2190248 | [8 empty] | 0.004440983 |  | -0.003223575
[13 empty] | 0.2193685 | [8 empty] | 0.00443018 |  | -0.003218735
[13 empty] | 0.2197122 | [8 empty] | 0.004419378 |  | -0.00321389
[13 empty] | 0.2200559 | [8 empty] | 0.004408575 |  | -0.003209048
[13 empty] | 0.2203996 | [8 empty] | 0.004397775 |  | -0.003204205
[13 empty] | 0.2207433 | [8 empty] | 0.004386973 |  | -0.003199362
[13 empty] | 0.221087 | [8 empty] | 0.00437617 |  | -0.003194518
[13 empty] | 0.2214307 | [8 empty] | 0.00436537 |  | -0.003189677
[13 empty] | 0.2217744 | [8 empty] | 0.004354568 |  | -0.003184833
[13 empty] | 0.2221181 | [8 empty] | 0.004343765 |  | -0.00317999
[13 empty] | 0.2224618 | [8 empty] | 0.004332965 |  | -0.00317515
[13 empty] | 0.2228055 | [8 empty] | 0.004322162 |  | -0.003170303
[13 empty] | 0.2231492 | [8 empty] | 0.004311358 |  | -0.00316546
[13 empty] | 0.2234929 | [8 empty] | 0.004300558 |  | -0.003160618
[13 empty] | 0.2238366 | [8 empty] | 0.004290598 |  | -0.003155533
[13 empty] | 0.2241803 | [8 empty] | 0.00428074 |  | -0.003150418
[13 empty] | 0.224524 | [8 empty] | 0.004270883 |  | -0.003145305
[13 empty] | 0.2248677 | [8 empty] | 0.004261023 |  | -0.00314019
[13 empty] | 0.2252114 | [8 empty] | 0.004251165 |  | -0.003135077
[13 empty] | 0.2255551 | [8 empty] | 0.004241307 |  | -0.003129963
[13 empty] | 0.2258988 | [8 empty] | 0.004231452 |  | -0.00312485
[13 empty] | 0.2262425 | [8 empty] | 0.00422159 |  | -0.003119733
[13 empty] | 0.2265862 | [8 empty] | 0.004211733 |  | -0.00311462
[13 empty] | 0.2269299 | [8 empty] | 0.004201875 |  | -0.003109505
[13 empty] | 0.2272736 | [8 empty] | 0.00419202 |  | -0.003104392
[13 empty] | 0.2276173 | [8 empty] | 0.004182162 |  | -0.003099277
[13 empty] | 0.2279606 | [8 empty] | 0.004172302 |  | -0.003094162
[13 empty] | 0.2283043 | [8 empty] | 0.004162935 |  | -0.00308954
[13 empty] | 0.228648 | [8 empty] | 0.004153955 |  | -0.003085313
[13 empty] | 0.2289917 | [8 empty] | 0.004144977 |  | -0.003081085
[13 empty] | 0.2293354 | [8 empty] | 0.004135997 |  | -0.003076857
[13 empty] | 0.2296791 | [8 empty] | 0.00412702 |  | -0.003072627
[13 empty] | 0.2300228 | [8 empty] | 0.004118042 |  | -0.0030684
[13 empty] | 0.2303665 | [8 empty] | 0.004109063 |  | -0.003064173
[13 empty] | 0.2307102 | [8 empty] | 0.00410008 |  | -0.003059943
[13 empty] | 0.2310539 | [8 empty] | 0.004091105 |  | -0.003055715
[13 empty] | 0.2313976 | [8 empty] | 0.004082128 |  | -0.003051485
[13 empty] | 0.2317413 | [8 empty] | 0.004073148 |  | -0.00304726
[13 empty] | 0.232085 | [8 empty] | 0.004064172 |  | -0.003043032
[13 empty] | 0.2324287 | [8 empty] | 0.004055192 |  | -0.0030388
[13 empty] | 0.2327724 | [8 empty] | 0.004046387 |  | -0.00303485
[13 empty] | 0.2331161 | [8 empty] | 0.004038192 |  | -0.003031868
[13 empty] | 0.2334598 | [8 empty] | 0.004029998 |  | -0.003028887
[13 empty] | 0.2338035 | [8 empty] | 0.004021805 |  | -0.003025903
[13 empty] | 0.2341472 | [8 empty] | 0.004013612 |  | -0.003022922
[13 empty] | 0.2344909 | [8 empty] | 0.004005415 |  | -0.00301994
[13 empty] | 0.2348346 | [8 empty] | 0.00399722 |  | -0.003016958
[13 empty] | 0.2351783 | [8 empty] | 0.003989028 |  | -0.003013977
[13 empty] | 0.2355219 | [8 empty] | 0.003980833 |  | -0.003010995
[13 empty] | 0.2358656 | [8 empty] | 0.003972638 |  | -0.003008013
[13 empty] | 0.2362093 | [8 empty] | 0.003964442 |  | -0.003005032
[13 empty] | 0.236553 | [8 empty] | 0.003956253 |  | -0.00300205
[13 empty] | 0.2368967 | [8 empty] | 0.003948058 |  | -0.00299907
[13 empty] | 0.2372403 | [8 empty] | 0.003939862 |  | -0.002996085
[13 empty] | 0.237584 | [8 empty] | 0.003932327 |  | -0.002993545
[13 empty] | 0.2379276 | [8 empty] | 0.003924873 |  | -0.002991057
[13 empty] | 0.2382713 | [8 empty] | 0.00391742 |  | -0.002988572
[13 empty] | 0.238615 | [8 empty] | 0.003909967 |  | -0.002986083
[13 empty] | 0.2389586 | [8 empty] | 0.003902513 |  | -0.002983598
[13 empty] | 0.2393023 | [8 empty] | 0.003895063 |  | -0.00298111
[13 empty] | 0.2396459 | [8 empty] | 0.00388761 |  | -0.002978625
[13 empty] | 0.2399896 | [8 empty] | 0.003880155 |  | -0.002976138
[13 empty] | 0.2403333 | [8 empty] | 0.003872703 |  | -0.002973652
[13 empty] | 0.2406769 | [8 empty] | 0.00386525 |  | -0.002971163
[13 empty] | 0.2410206 | [8 empty] | 0.003857798 |  | -0.002968678
[13 empty] | 0.2413643 | [8 empty] | 0.003850345 |  | -0.002966192
[13 empty] | 0.2417079 | [8 empty] | 0.003842892 |  | -0.002963707
[13 empty] | 0.2420516 | [8 empty] | 0.003835792 |  | -0.002960923
[13 empty] | 0.2423953 | [8 empty] | 0.003828975 |  | -0.0029579
[13 empty] | 0.2427389 | [8 empty] | 0.003822162 |  | -0.002954873
[13 empty] | 0.2430826 | [8 empty] | 0.003815348 |  | -0.00295185
[13 empty] | 0.2434263 | [8 empty] | 0.003808533 |  | -0.002948827
[13 empty] | 0.24377 | [8 empty] | 0.00380172 |  | -0.0029458
[13 empty] | 0.2441136 | [8 empty] | 0.003794905 |  | -0.002942777
[13 empty] | 0.2444573 | [8 empty] | 0.003788092 |  | -0.00293975
[13 empty] | 0.244801 | [8 empty] | 0.003781277 |  | -0.002936727
[13 empty] | 0.2451446 | [8 empty] | 0.003774465 |  | -0.002933702
[13 empty] | 0.2454883 | [8 empty] | 0.00376765 |  | -0.002930678
[13 empty] | 0.245832 | [8 empty] | 0.003760835 |  | -0.002927655
[13 empty] | 0.2461756 | [8 empty] | 0.003754023 |  | -0.002924628
[13 empty] | 0.2465193 | [8 empty] | 0.003747313 |  | -0.00292143
[13 empty] | 0.246863 | [8 empty] | 0.003740987 |  | -0.002917603
[13 empty] | 0.2472067 | [8 empty] | 0.003734658 |  | -0.002913775
[13 empty] | 0.2475503 | [8 empty] | 0.003728332 |  | -0.002909948
[13 empty] | 0.247894 | [8 empty] | 0.003722005 |  | -0.00290612
[13 empty] | 0.2482377 | [8 empty] | 0.003715677 |  | -0.002902293
[13 empty] | 0.2485813 | [8 empty] | 0.003709348 |  | -0.002898465
[13 empty] | 0.248925 | [8 empty] | 0.00370302 |  | -0.002894635
[13 empty] | 0.2492687 | [8 empty] | 0.003696695 |  | -0.00289081
[13 empty] | 0.2496124 | [8 empty] | 0.003690367 |  | -0.002886982
[13 empty] | 0.2499561 | [8 empty] | 0.00368404 |  | -0.002883155
[13 empty] | 0.2502997 | [8 empty] | 0.003677713 |  | -0.002879325
[13 empty] | 0.2506434 | [8 empty] | 0.003671385 |  | -0.002875498
[13 empty] | 0.2509871 | [8 empty] | 0.003665058 |  | -0.002871668
[13 empty] | 0.2513307 | [8 empty] | 0.00365906 |  | -0.002867632
[13 empty] | 0.2516744 | [8 empty] | 0.003653107 |  | -0.002863567
[13 empty] | 0.2520181 | [8 empty] | 0.003647152 |  | -0.002859503
[13 empty] | 0.2523617 | [8 empty] | 0.003641197 |  | -0.002855437
[13 empty] | 0.2527054 | [8 empty] | 0.003635242 |  | -0.002851373
[13 empty] | 0.2530491 | [8 empty] | 0.00362929 |  | -0.002847307
[13 empty] | 0.2533927 | [8 empty] | 0.003623337 |  | -0.002843238
[13 empty] | 0.2537364 | [8 empty] | 0.003617382 |  | -0.002839177
[13 empty] | 0.25408 | [8 empty] | 0.003611427 |  | -0.002835112
[13 empty] | 0.2544237 | [8 empty] | 0.003605473 |  | -0.002831043
[13 empty] | 0.2547674 | [8 empty] | 0.003599522 |  | -0.00282698
[13 empty] | 0.255111 | [8 empty] | 0.003593567 |  | -0.002822913
[13 empty] | 0.2554547 | [8 empty] | 0.003587615 |  | -0.002818847
[13 empty] | 0.2557983 | [8 empty] | 0.003581885 |  | -0.002814793
[13 empty] | 0.256142 | [8 empty] | 0.003576347 |  | -0.002810752
[13 empty] | 0.2564856 | [8 empty] | 0.003570808 |  | -0.002806707
[13 empty] | 0.2568293 | [8 empty] | 0.003565265 |  | -0.002802663
[13 empty] | 0.2571729 | [8 empty] | 0.003559728 |  | -0.00279862
[13 empty] | 0.2575166 | [8 empty] | 0.003554188 |  | -0.002794575
[13 empty] | 0.2578602 | [8 empty] | 0.003548647 |  | -0.002790533
[13 empty] | 0.2582039 | [8 empty] | 0.00354311 |  | -0.002786488
[13 empty] | 0.2585475 | [8 empty] | 0.003537572 |  | -0.002782445
[13 empty] | 0.2588911 | [8 empty] | 0.003532028 |  | -0.002778398
[13 empty] | 0.2592348 | [8 empty] | 0.00352649 |  | -0.002774358
[13 empty] | 0.2595784 | [8 empty] | 0.003520953 |  | -0.002770313
[13 empty] | 0.2599221 | [8 empty] | 0.003515412 |  | -0.002766268
[13 empty] | 0.2602657 | [8 empty] | 0.003509943 |  | -0.00276215
[13 empty] | 0.2606094 | [8 empty] | 0.003504727 |  | -0.002757763
[13 empty] | 0.260953 | [8 empty] | 0.003499513 |  | -0.002753377
[13 empty] | 0.2612966 | [8 empty] | 0.003494298 |  | -0.002748987
[13 empty] | 0.2616403 | [8 empty] | 0.003489083 |  | -0.002744597
[13 empty] | 0.2619839 | [8 empty] | 0.003483867 |  | -0.00274021
[13 empty] | 0.2623276 | [8 empty] | 0.003478658 |  | -0.002735823
[13 empty] | 0.2626712 | [8 empty] | 0.003473442 |  | -0.002731432
[13 empty] | 0.2630148 | [8 empty] | 0.003468225 |  | -0.002727048
[13 empty] | 0.2633585 | [8 empty] | 0.003463012 |  | -0.002722657
[13 empty] | 0.2637021 | [8 empty] | 0.003457797 |  | -0.002718268
[13 empty] | 0.2640457 | [8 empty] | 0.003452583 |  | -0.002713882
[13 empty] | 0.2643894 | [8 empty] | 0.003447368 |  | -0.002709492
[13 empty] | 0.264733 | [8 empty] | 0.003442155 |  | -0.002705105
[13 empty] | 0.2650767 | [8 empty] | 0.003437168 |  | -0.00270015
[13 empty] | 0.2654203 | [8 empty] | 0.003432215 |  | -0.002695118
[13 empty] | 0.2657639 | [8 empty] | 0.00342726 |  | -0.002690087
[13 empty] | 0.2661076 | [8 empty] | 0.003422307 |  | -0.002685053
[13 empty] | 0.2664512 | [8 empty] | 0.003417353 |  | -0.002680023
[13 empty] | 0.2667948 | [8 empty] | 0.0034124 |  | -0.002674988
[13 empty] | 0.2671385 | [8 empty] | 0.003407443 |  | -0.002669957
[13 empty] | 0.2674822 | [8 empty] | 0.003402488 |  | -0.002664925
[13 empty] | 0.2678258 | [8 empty] | 0.003397535 |  | -0.002659895
[13 empty] | 0.2681694 | [8 empty] | 0.003392583 |  | -0.002654862
[13 empty] | 0.2685131 | [8 empty] | 0.003387628 |  | -0.00264983
[13 empty] | 0.2688567 | [8 empty] | 0.003382673 |  | -0.002644798
[13 empty] | 0.2692003 | [8 empty] | 0.00337772 |  | -0.002639765
[13 empty] | 0.269544 | [8 empty] | 0.00337286 |  | -0.002634692
[13 empty] | 0.2698876 | [8 empty] | 0.00336808 |  | -0.002629587
[13 empty] | 0.2702312 | [8 empty] | 0.003363297 |  | -0.002624478
[13 empty] | 0.2705749 | [8 empty] | 0.003358515 |  | -0.002619375
[13 empty] | 0.2709185 | [8 empty] | 0.003353733 |  | -0.002614268
[13 empty] | 0.2712621 | [8 empty] | 0.003348952 |  | -0.00260916
[13 empty] | 0.2716058 | [8 empty] | 0.00334417 |  | -0.002604053
[13 empty] | 0.2719494 | [8 empty] | 0.00333939 |  | -0.002598947
[13 empty] | 0.272293 | [8 empty] | 0.003334607 |  | -0.00259384
[13 empty] | 0.2726367 | [8 empty] | 0.003329827 |  | -0.002588735
[13 empty] | 0.2729803 | [8 empty] | 0.003325045 |  | -0.00258363
[13 empty] | 0.2733239 | [8 empty] | 0.003320263 |  | -0.002578522
[13 empty] | 0.2736676 | [8 empty] | 0.00331548 |  | -0.002573415
[13 empty] | 0.2740112 | [8 empty] | 0.003310757 |  | -0.002568358
[13 empty] | 0.2743548 | [8 empty] | 0.003306245 |  | -0.002563505
[13 empty] | 0.2746985 | [8 empty] | 0.003301735 |  | -0.00255865
[13 empty] | 0.2750421 | [8 empty] | 0.003297227 |  | -0.002553792
[13 empty] | 0.2753857 | [8 empty] | 0.003292715 |  | -0.00254894
[13 empty] | 0.2757294 | [8 empty] | 0.003288202 |  | -0.002544083
[13 empty] | 0.276073 | [8 empty] | 0.003283692 |  | -0.002539228
[13 empty] | 0.2764166 | [8 empty] | 0.003279183 |  | -0.002534372
[13 empty] | 0.2767603 | [8 empty] | 0.003274673 |  | -0.00252952
[13 empty] | 0.2771039 | [8 empty] | 0.003270162 |  | -0.002524662
[13 empty] | 0.2774475 | [8 empty] | 0.003265652 |  | -0.002519805
[13 empty] | 0.2777912 | [8 empty] | 0.003261143 |  | -0.00251495
[13 empty] | 0.2781348 | [8 empty] | 0.00325663 |  | -0.002510095
[13 empty] | 0.2784784 | [8 empty] | 0.00325212 |  | -0.002505242
[13 empty] | 0.2788221 | [8 empty] | 0.003247925 |  | -0.002500415
[13 empty] | 0.2791657 | [8 empty] | 0.003243782 |  | -0.002495598
[13 empty] | 0.2795093 | [8 empty] | 0.003239633 |  | -0.00249078
[13 empty] | 0.279853 | [8 empty] | 0.00323549 |  | -0.002485962
[13 empty] | 0.2801966 | [8 empty] | 0.003231345 |  | -0.002481142
[13 empty] | 0.2805402 | [8 empty] | 0.003227198 |  | -0.002476323
[13 empty] | 0.2808839 | [8 empty] | 0.003223053 |  | -0.002471507
[13 empty] | 0.2812275 | [8 empty] | 0.003218907 |  | -0.002466683
[13 empty] | 0.2815711 | [8 empty] | 0.003214763 |  | -0.002461865
[13 empty] | 0.2819147 | [8 empty] | 0.003210617 |  | -0.002457047
[13 empty] | 0.2822584 | [8 empty] | 0.003206472 |  | -0.002452228
[13 empty] | 0.282602 | [8 empty] | 0.003202323 |  | -0.00244741
[13 empty] | 0.2829456 | [8 empty] | 0.00319818 |  | -0.002442592
[13 empty] | 0.2832893 | [8 empty] | 0.003194207 |  | -0.002438075
[13 empty] | 0.2836329 | [8 empty] | 0.003190387 |  | -0.002433825
[13 empty] | 0.2839765 | [8 empty] | 0.003186565 |  | -0.002429573
[13 empty] | 0.2843202 | [8 empty] | 0.003182745 |  | -0.002425323
[13 empty] | 0.2846638 | [8 empty] | 0.003178923 |  | -0.002421075
[13 empty] | 0.2850074 | [8 empty] | 0.003175103 |  | -0.002416823
[13 empty] | 0.285351 | [8 empty] | 0.003171282 |  | -0.002412572
[13 empty] | 0.2856946 | [8 empty] | 0.003167462 |  | -0.002408323
[13 empty] | 0.2860383 | [8 empty] | 0.003163643 |  | -0.00240407
[13 empty] | 0.2863819 | [8 empty] | 0.00315982 |  | -0.00239982
[13 empty] | 0.2867255 | [8 empty] | 0.003155998 |  | -0.00239557
[13 empty] | 0.2870691 | [8 empty] | 0.00315218 |  | -0.002391318
[13 empty] | 0.2874128 | [8 empty] | 0.003148358 |  | -0.002387068
[13 empty] | 0.2877564 | [8 empty] | 0.003144598 |  | -0.002383052
[13 empty] | 0.2881 | [8 empty] | 0.003141085 |  | -0.00237998
[13 empty] | 0.2884436 | [8 empty] | 0.003137568 |  | -0.00237691
[13 empty] | 0.2887873 | [8 empty] | 0.003134055 |  | -0.002373842
[13 empty] | 0.2891309 | [8 empty] | 0.003130542 |  | -0.002370768
[13 empty] | 0.2894745 | [8 empty] | 0.003127025 |  | -0.002367698
[13 empty] | 0.2898181 | [8 empty] | 0.003123513 |  | -0.002364628
[13 empty] | 0.2901617 | [8 empty] | 0.003120002 |  | -0.002361557
[13 empty] | 0.2905054 | [8 empty] | 0.003116485 |  | -0.002358485
[13 empty] | 0.290849 | [8 empty] | 0.003112972 |  | -0.002355415
[13 empty] | 0.2911926 | [8 empty] | 0.003109457 |  | -0.002352345
[13 empty] | 0.2915362 | [8 empty] | 0.003105943 |  | -0.002349273
[13 empty] | 0.2918798 | [8 empty] | 0.00310243 |  | -0.002346205
[13 empty] | 0.2922235 | [8 empty] | 0.003098913 |  | -0.002343132
[13 empty] | 0.2925671 | [8 empty] | 0.003095682 |  | -0.002340803
[13 empty] | 0.2929107 | [8 empty] | 0.003092495 |  | -0.002338592
[13 empty] | 0.2932543 | [8 empty] | 0.003089305 |  | -0.002336377
[13 empty] | 0.2935979 | [8 empty] | 0.00308612 |  | -0.002334163
[13 empty] | 0.2939416 | [8 empty] | 0.003082932 |  | -0.00233195
[13 empty] | 0.2942852 | [8 empty] | 0.003079747 |  | -0.002329735
[13 empty] | 0.2946288 | [8 empty] | 0.003076558 |  | -0.002327523
[13 empty] | 0.2949724 | [8 empty] | 0.003073368 |  | -0.00232531
[13 empty] | 0.295316 | [8 empty] | 0.003070183 |  | -0.002323098
[13 empty] | 0.2956596 | [8 empty] | 0.003066995 |  | -0.002320882
[13 empty] | 0.2960033 | [8 empty] | 0.003063807 |  | -0.00231867
[13 empty] | 0.2963469 | [8 empty] | 0.003060618 |  | -0.002316457
[13 empty] | 0.2966905 | [8 empty] | 0.003057432 |  | -0.002314242
[13 empty] | 0.2970341 | [8 empty] | 0.003054387 |  | -0.002312018
[13 empty] | 0.2973777 | [8 empty] | 0.00305147 |  | -0.002309787
[13 empty] | 0.2977213 | [8 empty] | 0.003048557 |  | -0.002307553
[13 empty] | 0.2980649 | [8 empty] | 0.003045638 |  | -0.002305322
[13 empty] | 0.2984085 | [8 empty] | 0.003042723 |  | -0.002303088
[13 empty] | 0.2987522 | [8 empty] | 0.003039805 |  | -0.002300857
[13 empty] | 0.2990957 | [8 empty] | 0.00303689 |  | -0.002298622
[13 empty] | 0.2994394 | [8 empty] | 0.003033975 |  | -0.00229639
[13 empty] | 0.299783 | [8 empty] | 0.003031057 |  | -0.002294158
[13 empty] | 0.3001266 | [8 empty] | 0.003028142 |  | -0.002291925
[13 empty] | 0.3004702 | [8 empty] | 0.003025225 |  | -0.002289692
[13 empty] | 0.3008138 | [8 empty] | 0.00302231 |  | -0.002287458
[13 empty] | 0.3011574 | [8 empty] | 0.00301939 |  | -0.002285223
[13 empty] | 0.301501 | [8 empty] | 0.003016512 |  | -0.002282925
[13 empty] | 0.3018446 | [8 empty] | 0.003013777 |  | -0.002280352
[13 empty] | 0.3021882 | [8 empty] | 0.003011043 |  | -0.002277775
[13 empty] | 0.3025318 | [8 empty] | 0.003008308 |  | -0.002275202
[13 empty] | 0.3028754 | [8 empty] | 0.003005573 |  | -0.002272628
[13 empty] | 0.303219 | [8 empty] | 0.00300284 |  | -0.002270053
[13 empty] | 0.3035626 | [8 empty] | 0.003000107 |  | -0.002267477
[13 empty] | 0.3039062 | [8 empty] | 0.002997372 |  | -0.002264903
[13 empty] | 0.3042498 | [8 empty] | 0.002994637 |  | -0.002262327
[13 empty] | 0.3045934 | [8 empty] | 0.002991903 |  | -0.002259752
[13 empty] | 0.304937 | [8 empty] | 0.002989167 |  | -0.002257178
[13 empty] | 0.3052806 | [8 empty] | 0.002986435 |  | -0.002254603
[13 empty] | 0.3056243 | [8 empty] | 0.002983702 |  | -0.002252025
[13 empty] | 0.3059679 | [8 empty] | 0.002980967 |  | -0.00224945
[13 empty] | 0.3063115 | [8 empty] | 0.00297827 |  | -0.002246868
[13 empty] | 0.306655 | [8 empty] | 0.002975583 |  | -0.002244285
[13 empty] | 0.3069987 | [8 empty] | 0.002972893 |  | -0.002241698
[13 empty] | 0.3073422 | [8 empty] | 0.002970205 |  | -0.002239115
[13 empty] | 0.3076858 | [8 empty] | 0.002967517 |  | -0.002236532
[13 empty] | 0.3080294 | [8 empty] | 0.00296483 |  | -0.002233948
[13 empty] | 0.3083731 | [8 empty] | 0.00296214 |  | -0.002231363
[13 empty] | 0.3087166 | [8 empty] | 0.002959455 |  | -0.00222878
[13 empty] | 0.3090602 | [8 empty] | 0.002956765 |  | -0.002226193
[13 empty] | 0.3094039 | [8 empty] | 0.002954077 |  | -0.002223613
[13 empty] | 0.3097474 | [8 empty] | 0.002951388 |  | -0.002221027
[13 empty] | 0.310091 | [8 empty] | 0.0029487 |  | -0.00221844
[13 empty] | 0.3104346 | [8 empty] | 0.002946013 |  | -0.002215857
[13 empty] | 0.3107782 | [8 empty] | 0.002943287 |  | -0.002213565
[13 empty] | 0.3111218 | [8 empty] | 0.002940523 |  | -0.002211547
[13 empty] | 0.3114654 | [8 empty] | 0.00293776 |  | -0.002209525
[13 empty] | 0.311809 | [8 empty] | 0.002934997 |  | -0.002207502
[13 empty] | 0.3121526 | [8 empty] | 0.002932238 |  | -0.002205482
[13 empty] | 0.3124962 | [8 empty] | 0.002929475 |  | -0.002203458
[13 empty] | 0.3128398 | [8 empty] | 0.002926715 |  | -0.00220144
[13 empty] | 0.3131834 | [8 empty] | 0.002923953 |  | -0.002199417
[13 empty] | 0.313527 | [8 empty] | 0.00292119 |  | -0.002197395
[13 empty] | 0.3138706 | [8 empty] | 0.002918427 |  | -0.002195377
[13 empty] | 0.3142142 | [8 empty] | 0.002915665 |  | -0.002193352
[13 empty] | 0.3145579 | [8 empty] | 0.002912903 |  | -0.002191332
[13 empty] | 0.3149016 | [8 empty] | 0.002910143 |  | -0.00218931
[13 empty] | 0.3152449 | [8 empty] | 0.002907362 |  | -0.002187377
[13 empty] | 0.3155886 | [8 empty] | 0.002904503 |  | -0.002185813
[13 empty] | 0.3159323 | [8 empty] | 0.00290164 |  | -0.00218425
[13 empty] | 0.3162756 | [8 empty] | 0.002898778 |  | -0.002182687
[13 empty] | 0.3166193 | [8 empty] | 0.002895917 |  | -0.002181125
[13 empty] | 0.316963 | [8 empty] | 0.002893057 |  | -0.002179565
[13 empty] | 0.3173067 | [8 empty] | 0.002890197 |  | -0.002178002
[13 empty] | 0.31765 | [8 empty] | 0.002887335 |  | -0.002176438
[13 empty] | 0.3179937 | [8 empty] | 0.002884473 |  | -0.002174878
[13 empty] | 0.3183374 | [8 empty] | 0.002881613 |  | -0.002173315
[13 empty] | 0.3186811 | [8 empty] | 0.002878753 |  | -0.002171753
[13 empty] | 0.3190244 | [8 empty] | 0.00287589 |  | -0.002170188
[13 empty] | 0.3193681 | [8 empty] | 0.002873032 |  | -0.002168627
[13 empty] | 0.3197118 | [8 empty] | 0.002870168 |  | -0.002167063
[13 empty] | 0.3200555 | [8 empty] | 0.00286721 |  | -0.002165397
[13 empty] | 0.3203988 | [8 empty] | 0.002864232 |  | -0.002163717
[13 empty] | 0.3207425 | [8 empty] | 0.002861253 |  | -0.002162032
[13 empty] | 0.3210862 | [8 empty] | 0.002858275 |  | -0.002160352
[13 empty] | 0.3214295 | [8 empty] | 0.002855297 |  | -0.00215867
[13 empty] | 0.3217732 | [8 empty] | 0.002852323 |  | -0.002156983
[13 empty] | 0.3221169 | [8 empty] | 0.002849343 |  | -0.002155303
[13 empty] | 0.3224606 | [8 empty] | 0.002846368 |  | -0.002153618
[13 empty] | 0.3228039 | [8 empty] | 0.00284339 |  | -0.002151938
[13 empty] | 0.3231476 | [8 empty] | 0.002840412 |  | -0.002150253
[13 empty] | 0.3234913 | [8 empty] | 0.002837433 |  | -0.00214857
[13 empty] | 0.3238346 | [8 empty] | 0.002834458 |  | -0.002146887
[13 empty] | 0.3241783 | [8 empty] | 0.00283148 |  | -0.002145205
[13 empty] | 0.324522 | [8 empty] | 0.002828392 |  | -0.002143567
[13 empty] | 0.3248657 | [8 empty] | 0.0028252 |  | -0.002141967
[13 empty] | 0.3252091 | [8 empty] | 0.002822007 |  | -0.002140367
[13 empty] | 0.3255528 | [8 empty] | 0.002818815 |  | -0.002138767
[13 empty] | 0.3258965 | [8 empty] | 0.002815622 |  | -0.002137168
[13 empty] | 0.3262398 | [8 empty] | 0.002812428 |  | -0.002135568
[13 empty] | 0.3265835 | [8 empty] | 0.002809235 |  | -0.00213397
[13 empty] | 0.3269272 | [8 empty] | 0.002806042 |  | -0.002132373
[13 empty] | 0.3272709 | [8 empty] | 0.00280285 |  | -0.002130773
[13 empty] | 0.3276142 | [8 empty] | 0.002799658 |  | -0.00212917
[13 empty] | 0.3279579 | [8 empty] | 0.002796467 |  | -0.002127573
[13 empty] | 0.3283016 | [8 empty] | 0.002793275 |  | -0.002125975
[13 empty] | 0.3286449 | [8 empty] | 0.002790083 |  | -0.002124375
[13 empty] | 0.3289886 | [8 empty] | 0.002786853 |  | -0.002122893
[13 empty] | 0.3293323 | [8 empty] | 0.00278346 |  | -0.002121923
[13 empty] | 0.3296756 | [8 empty] | 0.002780063 |  | -0.002120957
[13 empty] | 0.3300193 | [8 empty] | 0.002776672 |  | -0.002119988
[13 empty] | 0.330363 | [8 empty] | 0.00277328 |  | -0.002119022
[13 empty] | 0.3307067 | [8 empty] | 0.002769888 |  | -0.002118052
[13 empty] | 0.33105 | [8 empty] | 0.00276649 |  | -0.002117087
[13 empty] | 0.3313937 | [8 empty] | 0.002763098 |  | -0.002116118
[13 empty] | 0.3317374 | [8 empty] | 0.002759707 |  | -0.002115147
[13 empty] | 0.3320807 | [8 empty] | 0.002756313 |  | -0.002114178
[13 empty] | 0.3324244 | [8 empty] | 0.002752922 |  | -0.002113212
[13 empty] | 0.3327681 | [8 empty] | 0.002749527 |  | -0.002112245
[13 empty] | 0.3331118 | [8 empty] | 0.002746133 |  | -0.002111277
[13 empty] | 0.3334551 | [8 empty] | 0.002742738 |  | -0.00211031
[13 empty] | 0.3337988 | [8 empty] | 0.002739222 |  | -0.002109415
[13 empty] | 0.3341425 | [8 empty] | 0.002735682 |  | -0.002108537
[13 empty] | 0.3344858 | [8 empty] | 0.002732142 |  | -0.002107655
[13 empty] | 0.3348295 | [8 empty] | 0.0027286 |  | -0.002106775
[13 empty] | 0.3351732 | [8 empty] | 0.002725063 |  | -0.002105897
[13 empty] | 0.3355165 | [8 empty] | 0.002721522 |  | -0.002105017
[13 empty] | 0.3358602 | [8 empty] | 0.002717982 |  | -0.002104135
[13 empty] | 0.3362039 | [8 empty] | 0.002714442 |  | -0.002103257
[13 empty] | 0.3365476 | [8 empty] | 0.002710905 |  | -0.002102377
[13 empty] | 0.3368909 | [8 empty] | 0.002707363 |  | -0.002101497
[13 empty] | 0.3372346 | [8 empty] | 0.002703823 |  | -0.002100618
[13 empty] | 0.3375783 | [8 empty] | 0.002700282 |  | -0.002099738
[13 empty] | 0.3379217 | [8 empty] | 0.002696742 |  | -0.002098858
[13 empty] | 0.3382654 | [8 empty] | 0.00269321 |  | -0.00209738
[13 empty] | 0.3386091 | [8 empty] | 0.002689687 |  | -0.00209533
[13 empty] | 0.3389524 | [8 empty] | 0.00268616 |  | -0.002093282
[13 empty] | 0.3392961 | [8 empty] | 0.002682635 |  | -0.002091235
[13 empty] | 0.3396398 | [8 empty] | 0.00267911 |  | -0.002089188
[13 empty] | 0.3399835 | [8 empty] | 0.002675587 |  | -0.002087138
[13 empty] | 0.3403268 | [8 empty] | 0.00267206 |  | -0.00208509
[13 empty] | 0.3406705 | [8 empty] | 0.002668537 |  | -0.002083043
[13 empty] | 0.3410142 | [8 empty] | 0.00266501 |  | -0.002080997
[13 empty] | 0.3413575 | [8 empty] | 0.002661485 |  | -0.002078947
[13 empty] | 0.3417012 | [8 empty] | 0.002657963 |  | -0.002076898
[13 empty] | 0.3420449 | [8 empty] | 0.002654435 |  | -0.002074852
[13 empty] | 0.3423882 | [8 empty] | 0.00265091 |  | -0.002072805
[13 empty] | 0.3427319 | [8 empty] | 0.002647402 |  | -0.002070643
[13 empty] | 0.3430756 | [8 empty] | 0.00264396 |  | -0.002067957
[13 empty] | 0.3434189 | [8 empty] | 0.002640518 |  | -0.00206527
[13 empty] | 0.3437626 | [8 empty] | 0.002637075 |  | -0.002062582
[13 empty] | 0.3441063 | [8 empty] | 0.002633635 |  | -0.002059895
[13 empty] | 0.3444496 | [8 empty] | 0.002630195 |  | -0.002057208
[13 empty] | 0.3447933 | [8 empty] | 0.002626752 |  | -0.002054522
[13 empty] | 0.345137 | [8 empty] | 0.00262331 |  | -0.002051835
[13 empty] | 0.3454803 | [8 empty] | 0.002619868 |  | -0.002049147
[13 empty] | 0.345824 | [8 empty] | 0.002616428 |  | -0.002046462
[13 empty] | 0.3461677 | [8 empty] | 0.002612987 |  | -0.002043775
[13 empty] | 0.346511 | [8 empty] | 0.002609545 |  | -0.002041085
[13 empty] | 0.3468547 | [8 empty] | 0.002606103 |  | -0.0020384
[13 empty] | 0.3471984 | [8 empty] | 0.002602662 |  | -0.002035717
[13 empty] | 0.3475417 | [8 empty] | 0.002599288 |  | -0.002033928
[13 empty] | 0.3478854 | [8 empty] | 0.00259593 |  | -0.002032313
[13 empty] | 0.3482291 | [8 empty] | 0.002592572 |  | -0.002030698
[13 empty] | 0.3485724 | [8 empty] | 0.002589212 |  | -0.002029083
[13 empty] | 0.3489161 | [8 empty] | 0.00258585 |  | -0.002027472
[13 empty] | 0.3492598 | [8 empty] | 0.002582493 |  | -0.002025855
[13 empty] | 0.3496031 | [8 empty] | 0.002579133 |  | -0.00202424
[13 empty] | 0.3499469 | [8 empty] | 0.002575772 |  | -0.002022627
[13 empty] | 0.3502906 | [8 empty] | 0.002572412 |  | -0.00202101
[13 empty] | 0.3506339 | [8 empty] | 0.002569053 |  | -0.002019398
[13 empty] | 0.3509776 | [8 empty] | 0.002565693 |  | -0.002017783
[13 empty] | 0.3513213 | [8 empty] | 0.002562332 |  | -0.00201617
[13 empty] | 0.3516646 | [8 empty] | 0.002558977 |  | -0.002014555
[13 empty] | 0.3520083 | [8 empty] | 0.00255568 |  | -0.002013357
[13 empty] | 0.352352 | [8 empty] | 0.002552462 |  | -0.00201256
[13 empty] | 0.3526953 | [8 empty] | 0.002549238 |  | -0.002011768
[13 empty] | 0.353039 | [8 empty] | 0.002546015 |  | -0.002010973
[13 empty] | 0.3533827 | [8 empty] | 0.002542793 |  | -0.002010182
[13 empty] | 0.3537264 | [8 empty] | 0.002539568 |  | -0.002009388
[13 empty] | 0.3540697 | [8 empty] | 0.002536347 |  | -0.002008593
[13 empty] | 0.3544134 | [8 empty] | 0.002533122 |  | -0.0020078
[13 empty] | 0.3547571 | [8 empty] | 0.002529898 |  | -0.00200701
[13 empty] | 0.3551004 | [8 empty] | 0.002526677 |  | -0.002006213
[13 empty] | 0.3554441 | [8 empty] | 0.00252345 |  | -0.002005423
[13 empty] | 0.3557878 | [8 empty] | 0.00252023 |  | -0.002004627
[13 empty] | 0.3561311 | [8 empty] | 0.002517005 |  | -0.002003835
[13 empty] | 0.3564748 | [8 empty] | 0.002513813 |  | -0.00200293
[13 empty] | 0.3568185 | [8 empty] | 0.002510773 |  | -0.002001497
[13 empty] | 0.3571622 | [8 empty] | 0.002507738 |  | -0.002000062
[13 empty] | 0.3575055 | [8 empty] | 0.0025047 |  | -0.001998625
[13 empty] | 0.3578492 | [8 empty] | 0.00250166 |  | -0.00199719
[13 empty] | 0.3581929 | [8 empty] | 0.00249862 |  | -0.001995757
[13 empty] | 0.3585366 | [8 empty] | 0.002495583 |  | -0.001994318
[13 empty] | 0.3588799 | [8 empty] | 0.002492542 |  | -0.001992883
[13 empty] | 0.3592236 | [8 empty] | 0.002489505 |  | -0.00199145
[13 empty] | 0.3595673 | [8 empty] | 0.002486467 |  | -0.001990013
[13 empty] | 0.3599106 | [8 empty] | 0.002483427 |  | -0.001988578
[13 empty] | 0.3602543 | [8 empty] | 0.002480387 |  | -0.001987145
[13 empty] | 0.360598 | [8 empty] | 0.002477347 |  | -0.001985708
[13 empty] | 0.3609417 | [8 empty] | 0.002474307 |  | -0.001984273
[13 empty] | 0.361285 | [8 empty] | 0.002471447 |  | -0.001982035
[13 empty] | 0.3616287 | [8 empty] | 0.002468618 |  | -0.001979635
[13 empty] | 0.3619724 | [8 empty] | 0.002465792 |  | -0.001977242
[13 empty] | 0.3623157 | [8 empty] | 0.002462965 |  | -0.001974838
[13 empty] | 0.3626594 | [8 empty] | 0.002460137 |  | -0.001972445
[13 empty] | 0.3630028 | [8 empty] | 0.00245731 |  | -0.001970045
[13 empty] | 0.3633465 | [8 empty] | 0.002454485 |  | -0.001967648
[13 empty] | 0.3636902 | [8 empty] | 0.002451655 |  | -0.001965252
[13 empty] | 0.3640335 | [8 empty] | 0.002448828 |  | -0.001962853
[13 empty] | 0.3643772 | [8 empty] | 0.002446002 |  | -0.001960455
[13 empty] | 0.3647209 | [8 empty] | 0.002443172 |  | -0.00195806
[13 empty] | 0.3650642 | [8 empty] | 0.002440347 |  | -0.001955662
[13 empty] | 0.3654079 | [8 empty] | 0.002437517 |  | -0.001953267
[13 empty] | 0.3657516 | [8 empty] | 0.002434803 |  | -0.00195059
[13 empty] | 0.3660949 | [8 empty] | 0.002432195 |  | -0.001947643
[13 empty] | 0.3664386 | [8 empty] | 0.002429585 |  | -0.001944698
[13 empty] | 0.3667819 | [8 empty] | 0.002426978 |  | -0.00194175
[13 empty] | 0.3671256 | [8 empty] | 0.002424372 |  | -0.001938803
[13 empty] | 0.3674689 | [8 empty] | 0.002421762 |  | -0.001935855
[13 empty] | 0.3678126 | [8 empty] | 0.002419155 |  | -0.001932907
[13 empty] | 0.3681563 | [8 empty] | 0.002416547 |  | -0.00192996
[13 empty] | 0.3684996 | [8 empty] | 0.002413938 |  | -0.001927015
[13 empty] | 0.3688433 | [8 empty] | 0.002411332 |  | -0.001924065
[13 empty] | 0.3691866 | [8 empty] | 0.002408722 |  | -0.00192112
[13 empty] | 0.3695303 | [8 empty] | 0.002406113 |  | -0.00191817
[13 empty] | 0.3698736 | [8 empty] | 0.002403507 |  | -0.001915227
[13 empty] | 0.3702173 | [8 empty] | 0.002400918 |  | -0.001912253
[13 empty] | 0.370561 | [8 empty] | 0.00239844 |  | -0.001909158
[13 empty] | 0.3709043 | [8 empty] | 0.002395955 |  | -0.001906068
[13 empty] | 0.371248 | [8 empty] | 0.002393472 |  | -0.001902977
[13 empty] | 0.3715913 | [8 empty] | 0.002390992 |  | -0.001899887
[13 empty] | 0.371935 | [8 empty] | 0.00238851 |  | -0.001896795
[13 empty] | 0.3722787 | [8 empty] | 0.002386032 |  | -0.001893703
[13 empty] | 0.372622 | [8 empty] | 0.002383548 |  | -0.00189061
[13 empty] | 0.3729657 | [8 empty] | 0.002381065 |  | -0.001887518
[13 empty] | 0.3733091 | [8 empty] | 0.002378585 |  | -0.001884427
[13 empty] | 0.3736528 | [8 empty] | 0.002376102 |  | -0.001881335
[13 empty] | 0.3739961 | [8 empty] | 0.00237362 |  | -0.001878243
[13 empty] | 0.3743398 | [8 empty] | 0.00237114 |  | -0.00187515
[13 empty] | 0.3746835 | [8 empty] | 0.002368655 |  | -0.001872062
[13 empty] | 0.3750268 | [8 empty] | 0.002366277 |  | -0.001867952
[13 empty] | 0.3753705 | [8 empty] | 0.00236392 |  | -0.001863633
[13 empty] | 0.3757138 | [8 empty] | 0.00236156 |  | -0.001859317
[13 empty] | 0.3760575 | [8 empty] | 0.002359203 |  | -0.001854998
[13 empty] | 0.3764012 | [8 empty] | 0.002356845 |  | -0.001850683
[13 empty] | 0.3767445 | [8 empty] | 0.002354487 |  | -0.001846365
[13 empty] | 0.3770882 | [8 empty] | 0.002352128 |  | -0.001842048
[13 empty] | 0.3774315 | [8 empty] | 0.002349768 |  | -0.00183773
[13 empty] | 0.3777752 | [8 empty] | 0.002347412 |  | -0.001833413
[13 empty] | 0.3781189 | [8 empty] | 0.002345052 |  | -0.001829097
[13 empty] | 0.3784622 | [8 empty] | 0.002342693 |  | -0.00182478
[13 empty] | 0.3788059 | [8 empty] | 0.002340338 |  | -0.001820463
[13 empty] | 0.3791496 | [8 empty] | 0.002337977 |  | -0.001816145
[13 empty] | 0.3794929 | [8 empty] | 0.002335663 |  | -0.001810763
[13 empty] | 0.3798366 | [8 empty] | 0.002333398 |  | -0.001804297
[13 empty] | 0.3801799 | [8 empty] | 0.002331128 |  | -0.001797828
[13 empty] | 0.3805236 | [8 empty] | 0.00232886 |  | -0.001791362
[13 empty] | 0.3808673 | [8 empty] | 0.002326597 |  | -0.001784895
[13 empty] | 0.3812106 | [8 empty] | 0.002324327 |  | -0.001778427
[13 empty] | 0.3815543 | [8 empty] | 0.002322058 |  | -0.001771958
[13 empty] | 0.3818976 | [8 empty] | 0.00231979 |  | -0.001765493
[13 empty] | 0.3822413 | [8 empty] | 0.002317523 |  | -0.001759025
[13 empty] | 0.3825846 | [8 empty] | 0.002315257 |  | -0.001752558
[13 empty] | 0.3829283 | [8 empty] | 0.002312988 |  | -0.001746092
[13 empty] | 0.383272 | [8 empty] | 0.00231072 |  | -0.001739623
[13 empty] | 0.3836154 | [8 empty] | 0.002308452 |  | -0.001733157
[13 empty] | 0.3839591 | [8 empty] | 0.002306185 |  | -0.001726645
[13 empty] | 0.3843024 | [8 empty] | 0.002303905 |  | -0.001719893
[13 empty] | 0.3846461 | [8 empty] | 0.002301625 |  | -0.001713142
[13 empty] | 0.3849898 | [8 empty] | 0.002299348 |  | -0.00170639
[13 empty] | 0.3853331 | [8 empty] | 0.00229707 |  | -0.001699642
[13 empty] | 0.3856768 | [8 empty] | 0.002294793 |  | -0.00169289
[13 empty] | 0.3860201 | [8 empty] | 0.002292513 |  | -0.00168614
[13 empty] | 0.3863638 | [8 empty] | 0.002290233 |  | -0.001679385
[13 empty] | 0.3867071 | [8 empty] | 0.002287955 |  | -0.001672633
[13 empty] | 0.3870508 | [8 empty] | 0.002285677 |  | -0.001665885
[13 empty] | 0.3873945 | [8 empty] | 0.002283397 |  | -0.001659132
[13 empty] | 0.3877378 | [8 empty] | 0.002281118 |  | -0.001652378
[13 empty] | 0.3880815 | [8 empty] | 0.00227884 |  | -0.001645628
[13 empty] | 0.3884248 | [8 empty] | 0.002276562 |  | -0.001638873
[13 empty] | 0.3887685 | [8 empty] | 0.002274283 |  | -0.001633223
[13 empty] | 0.3891122 | [8 empty] | 0.002272003 |  | -0.001627805
[13 empty] | 0.3894555 | [8 empty] | 0.002269723 |  | -0.001622387
[13 empty] | 0.3897992 | [8 empty] | 0.002267442 |  | -0.001616965
[13 empty] | 0.3901425 | [8 empty] | 0.002265165 |  | -0.001611543
[13 empty] | 0.3904862 | [8 empty] | 0.002262883 |  | -0.001606125
[13 empty] | 0.3908299 | [8 empty] | 0.002260603 |  | -0.001600705
[13 empty] | 0.3911732 | [8 empty] | 0.002258325 |  | -0.001595283
[13 empty] | 0.3915169 | [8 empty] | 0.002256042 |  | -0.001589863
[13 empty] | 0.3918602 | [8 empty] | 0.002253763 |  | -0.001584447
[13 empty] | 0.3922039 | [8 empty] | 0.002251485 |  | -0.001579023
[13 empty] | 0.3925476 | [8 empty] | 0.002249205 |  | -0.001573602
[13 empty] | 0.3928909 | [8 empty] | 0.002246925 |  | -0.00156818
[13 empty] | 0.3932346 | [8 empty] | 0.002244682 |  | -0.001563258
[13 empty] | 0.393578 | [8 empty] | 0.00224248 |  | -0.00155885
[13 empty] | 0.3939217 | [8 empty] | 0.002240277 |  | -0.001554442
[13 empty] | 0.3942654 | [8 empty] | 0.002238072 |  | -0.001550037
[13 empty] | 0.3946087 | [8 empty] | 0.00223587 |  | -0.001545632
[13 empty] | 0.3949524 | [8 empty] | 0.002233663 |  | -0.001541222
[13 empty] | 0.3952957 | [8 empty] | 0.00223146 |  | -0.001536817
[13 empty] | 0.3956394 | [8 empty] | 0.002229257 |  | -0.001532407
[13 empty] | 0.3959831 | [8 empty] | 0.002227053 |  | -0.001528002
[13 empty] | 0.3963264 | [8 empty] | 0.002224852 |  | -0.001523593
[13 empty] | 0.3966701 | [8 empty] | 0.002222648 |  | -0.001519187
[13 empty] | 0.3970138 | [8 empty] | 0.002220443 |  | -0.00151478
[13 empty] | 0.3973571 | [8 empty] | 0.002218238 |  | -0.00151037
[13 empty] | 0.3977008 | [8 empty] | 0.002216035 |  | -0.00150605
[13 empty] | 0.3980441 | [8 empty] | 0.002213822 |  | -0.00150219
[13 empty] | 0.3983878 | [8 empty] | 0.002211612 |  | -0.001498328
[13 empty] | 0.3987311 | [8 empty] | 0.002209398 |  | -0.001494465
[13 empty] | 0.3990748 | [8 empty] | 0.002207188 |  | -0.001490603
[13 empty] | 0.3994185 | [8 empty] | 0.002204975 |  | -0.001486743
[13 empty] | 0.3997618 | [8 empty] | 0.002202765 |  | -0.001482882
[13 empty] | 0.4001055 | [8 empty] | 0.002200552 |  | -0.00147902
[13 empty] | 0.4004488 | [8 empty] | 0.00219834 |  | -0.00147516
[13 empty] | 0.4007925 | [8 empty] | 0.002196128 |  | -0.0014713
[13 empty] | 0.4011362 | [8 empty] | 0.002193918 |  | -0.001467437
[13 empty] | 0.4014795 | [8 empty] | 0.002191703 |  | -0.001463577
[13 empty] | 0.4018232 | [8 empty] | 0.002189492 |  | -0.001459715
[13 empty] | 0.4021665 | [8 empty] | 0.002187283 |  | -0.001455852
[13 empty] | 0.4025102 | [8 empty] | 0.002184998 |  | -0.001451875
[13 empty] | 0.4028539 | [8 empty] | 0.002182695 |  | -0.00144787
[13 empty] | 0.4031972 | [8 empty] | 0.002180395 |  | -0.001443865
[13 empty] | 0.4035409 | [8 empty] | 0.002178093 |  | -0.001439862
[13 empty] | 0.4038846 | [8 empty] | 0.002175793 |  | -0.001435858
[13 empty] | 0.404228 | [8 empty] | 0.00217349 |  | -0.001431855
[13 empty] | 0.4045717 | [8 empty] | 0.002171192 |  | -0.001427852
[13 empty] | 0.4049154 | [8 empty] | 0.002168888 |  | -0.001423847
[13 empty] | 0.4052587 | [8 empty] | 0.002166588 |  | -0.001419842
[13 empty] | 0.4056024 | [8 empty] | 0.002164287 |  | -0.00141584
[13 empty] | 0.4059461 | [8 empty] | 0.002161987 |  | -0.001411835
[13 empty] | 0.4062894 | [8 empty] | 0.002159688 |  | -0.001407832
[13 empty] | 0.4066331 | [8 empty] | 0.002157385 |  | -0.001403827
[13 empty] | 0.4069768 | [8 empty] | 0.002155018 |  | -0.001399315
[13 empty] | 0.4073201 | [8 empty] | 0.00215258 |  | -0.001394267
[13 empty] | 0.4076638 | [8 empty] | 0.002150143 |  | -0.001389215
[13 empty] | 0.4080075 | [8 empty] | 0.002147707 |  | -0.001384162
[13 empty] | 0.4083508 | [8 empty] | 0.002145268 |  | -0.001379117
[13 empty] | 0.4086945 | [8 empty] | 0.002142833 |  | -0.001374065
[13 empty] | 0.4090382 | [8 empty] | 0.0021404 |  | -0.001369012
[13 empty] | 0.4093815 | [8 empty] | 0.002137962 |  | -0.001363963
[13 empty] | 0.4097252 | [8 empty] | 0.002135523 |  | -0.001358912
[13 empty] | 0.4100689 | [8 empty] | 0.002133087 |  | -0.001353862
[13 empty] | 0.4104122 | [8 empty] | 0.002130652 |  | -0.00134881
[13 empty] | 0.4107559 | [8 empty] | 0.002128215 |  | -0.001343758
[13 empty] | 0.4110996 | [8 empty] | 0.002125778 |  | -0.00133871
[13 empty] | 0.4114433 | [8 empty] | 0.002123325 |  | -0.00133359
[13 empty] | 0.4117866 | [8 empty] | 0.002120777 |  | -0.001328073
[13 empty] | 0.4121303 | [8 empty] | 0.002118228 |  | -0.001322555
[13 empty] | 0.412474 | [8 empty] | 0.002115678 |  | -0.001317038
[13 empty] | 0.4128177 | [8 empty] | 0.00211313 |  | -0.00131152
[13 empty] | 0.413161 | [8 empty] | 0.00211058 |  | -0.001306002
[13 empty] | 0.4135047 | [8 empty] | 0.002108033 |  | -0.001300483
[13 empty] | 0.4138484 | [8 empty] | 0.002105485 |  | -0.001294968
[13 empty] | 0.4141917 | [8 empty] | 0.002102935 |  | -0.00128945
[13 empty] | 0.4145354 | [8 empty] | 0.002100388 |  | -0.001283932
[13 empty] | 0.4148791 | [8 empty] | 0.00209784 |  | -0.001278412
[13 empty] | 0.4152228 | [8 empty] | 0.002095292 |  | -0.001272893
[13 empty] | 0.4155661 | [8 empty] | 0.002092743 |  | -0.001267375
[13 empty] | 0.4159098 | [8 empty] | 0.002090197 |  | -0.001261857
[13 empty] | 0.4162535 | [8 empty] | 0.002087718 |  | -0.00125689
[13 empty] | 0.4165969 | [8 empty] | 0.002085258 |  | -0.001252045
[13 empty] | 0.4169406 | [8 empty] | 0.002082797 |  | -0.0012472
[13 empty] | 0.4172843 | [8 empty] | 0.002080337 |  | -0.001242357
[13 empty] | 0.4176276 | [8 empty] | 0.002077877 |  | -0.001237512
[13 empty] | 0.4179713 | [8 empty] | 0.002075415 |  | -0.00123267
[13 empty] | 0.418315 | [8 empty] | 0.002072955 |  | -0.001227823
[13 empty] | 0.4186587 | [8 empty] | 0.002070495 |  | -0.001222982
[13 empty] | 0.419002 | [8 empty] | 0.002068033 |  | -0.001218137
[13 empty] | 0.4193457 | [8 empty] | 0.002065573 |  | -0.001213293
[13 empty] | 0.4196894 | [8 empty] | 0.002063113 |  | -0.001208448
[13 empty] | 0.4200327 | [8 empty] | 0.00206065 |  | -0.001203605
[13 empty] | 0.4203764 | [8 empty] | 0.00205819 |  | -0.00119876
[13 empty] | 0.4207201 | [8 empty] | 0.002055798 |  | -0.001194412
[13 empty] | 0.4210634 | [8 empty] | 0.002053478 |  | -0.001190593
[13 empty] | 0.4214071 | [8 empty] | 0.002051158 |  | -0.001186778
[13 empty] | 0.4217504 | [8 empty] | 0.002048842 |  | -0.001182958
[13 empty] | 0.4220941 | [8 empty] | 0.00204652 |  | -0.001179147
[13 empty] | 0.4224378 | [8 empty] | 0.002044202 |  | -0.00117533
[13 empty] | 0.4227811 | [8 empty] | 0.002041882 |  | -0.001171515
[13 empty] | 0.4231248 | [8 empty] | 0.002039562 |  | -0.001167697
[13 empty] | 0.4234681 | [8 empty] | 0.002037243 |  | -0.001163882
[13 empty] | 0.4238118 | [8 empty] | 0.002034923 |  | -0.001160068
[13 empty] | 0.4241555 | [8 empty] | 0.002032605 |  | -0.001156252
[13 empty] | 0.4244988 | [8 empty] | 0.002030283 |  | -0.001152435
[13 empty] | 0.4248425 | [8 empty] | 0.002027968 |  | -0.00114862
[13 empty] | 0.4251858 | [8 empty] | 0.002025685 |  | -0.00114475
[13 empty] | 0.4255295 | [8 empty] | 0.00202363 |  | -0.001140547
[13 empty] | 0.4258732 | [8 empty] | 0.002021575 |  | -0.001136345
[13 empty] | 0.4262165 | [8 empty] | 0.002019523 |  | -0.001132138
[13 empty] | 0.4265602 | [8 empty] | 0.002017467 |  | -0.001127938
[13 empty] | 0.4269039 | [8 empty] | 0.002015415 |  | -0.001123735
[13 empty] | 0.4272472 | [8 empty] | 0.002013358 |  | -0.001119533
[13 empty] | 0.4275909 | [8 empty] | 0.002011305 |  | -0.001115328
[13 empty] | 0.4279343 | [8 empty] | 0.002009252 |  | -0.001111127
[13 empty] | 0.428278 | [8 empty] | 0.002007198 |  | -0.001106925
[13 empty] | 0.4286217 | [8 empty] | 0.002005142 |  | -0.001102722
[13 empty] | 0.428965 | [8 empty] | 0.00200309 |  | -0.001098518
[13 empty] | 0.4293087 | [8 empty] | 0.002001037 |  | -0.001094315
[13 empty] | 0.429652 | [8 empty] | 0.001998983 |  | -0.001090113
[13 empty] | 0.4299957 | [8 empty] | 0.001997087 |  | -0.001084852
[13 empty] | 0.4303394 | [8 empty] | 0.001995227 |  | -0.00107934
[13 empty] | 0.4306827 | [8 empty] | 0.001993367 |  | -0.001073825
[13 empty] | 0.4310264 | [8 empty] | 0.001991507 |  | -0.00106831
[13 empty] | 0.4313701 | [8 empty] | 0.001989648 |  | -0.001062798
[13 empty] | 0.4317134 | [8 empty] | 0.00198779 |  | -0.001057285
[13 empty] | 0.4320571 | [8 empty] | 0.001985928 |  | -0.001051768
[13 empty] | 0.4324008 | [8 empty] | 0.00198407 |  | -0.001046258
[13 empty] | 0.4327441 | [8 empty] | 0.001982212 |  | -0.001040742
[13 empty] | 0.4330878 | [8 empty] | 0.001980353 |  | -0.001035228
[13 empty] | 0.4334311 | [8 empty] | 0.001978492 |  | -0.001029713
[13 empty] | 0.4337748 | [8 empty] | 0.001976633 |  | -0.0010241975
[13 empty] | 0.4341185 | [8 empty] | 0.001974775 |  | -0.0010186815
[13 empty] | 0.4344618 | [8 empty] | 0.001973038 |  | -0.001013289
[13 empty] | 0.4348055 | [8 empty] | 0.001971437 |  | -0.001008023
[13 empty] | 0.4351488 | [8 empty] | 0.001969838 |  | -0.001002757
[13 empty] | 0.4354925 | [8 empty] | 0.001968238 |  | -0.0009974915
[13 empty] | 0.4358362 | [8 empty] | 0.001966637 |  | -0.0009922263
[13 empty] | 0.4361795 | [8 empty] | 0.001965038 |  | -0.0009869608
[13 empty] | 0.4365232 | [8 empty] | 0.001963437 |  | -0.0009816933
[13 empty] | 0.4368665 | [8 empty] | 0.001961835 |  | -0.0009764273
[13 empty] | 0.4372102 | [8 empty] | 0.001960237 |  | -0.0009711615
[13 empty] | 0.4375539 | [8 empty] | 0.001958638 |  | -0.0009658958
[13 empty] | 0.4378972 | [8 empty] | 0.001957037 |  | -0.0009606282
[13 empty] | 0.4382409 | [8 empty] | 0.001955437 |  | -0.000955362
[13 empty] | 0.4385843 | [8 empty] | 0.001953838 |  | -0.0009500953
[13 empty] | 0.438928 | [8 empty] | 0.001952288 |  | -0.0009449075
[13 empty] | 0.4392713 | [8 empty] | 0.001951048 |  | -0.000940211
[13 empty] | 0.439615 | [8 empty] | 0.001949803 |  | -0.0009355143
[13 empty] | 0.4399583 | [8 empty] | 0.001948563 |  | -0.0009308177
[13 empty] | 0.440302 | [8 empty] | 0.00194732 |  | -0.000926121
[13 empty] | 0.4406453 | [8 empty] | 0.001946078 |  | -0.0009214242
[13 empty] | 0.440989 | [8 empty] | 0.001944837 |  | -0.000916727
[13 empty] | 0.4413323 | [8 empty] | 0.001943595 |  | -0.0009120298
[13 empty] | 0.441676 | [8 empty] | 0.001942355 |  | -0.0009073325
[13 empty] | 0.4420193 | [8 empty] | 0.001941113 |  | -0.0009026352
[13 empty] | 0.442363 | [8 empty] | 0.00193987 |  | -0.0008979373
[13 empty] | 0.4427063 | [8 empty] | 0.001938628 |  | -0.0008932398
[13 empty] | 0.44305 | [8 empty] | 0.001937388 |  | -0.000888542
[13 empty] | 0.4433933 | [8 empty] | 0.001936145 |  | -0.0008838438
[13 empty] | 0.443737 | [8 empty] | 0.001935157 |  | -0.0008798267
[13 empty] | 0.4440803 | [8 empty] | 0.00193423 |  | -0.0008759755
[13 empty] | 0.444424 | [8 empty] | 0.001933303 |  | -0.0008721238
[13 empty] | 0.4447677 | [8 empty] | 0.001932378 |  | -0.0008682722
[13 empty] | 0.445111 | [8 empty] | 0.00193145 |  | -0.0008644208
[13 empty] | 0.4454547 | [8 empty] | 0.001930527 |  | -0.0008605688
[13 empty] | 0.445798 | [8 empty] | 0.001929597 |  | -0.000856717
[13 empty] | 0.4461417 | [8 empty] | 0.00192867 |  | -0.0008528647
[13 empty] | 0.446485 | [8 empty] | 0.001927747 |  | -0.0008490123
[13 empty] | 0.4468287 | [8 empty] | 0.001926818 |  | -0.00084516
[13 empty] | 0.447172 | [8 empty] | 0.001925893 |  | -0.0008413077
[13 empty] | 0.4475157 | [8 empty] | 0.001924965 |  | -0.000837455
[13 empty] | 0.4478591 | [8 empty] | 0.001924038 |  | -0.0008336023
[13 empty] | 0.4482028 | [8 empty] | 0.00192326 |  | -0.0008297627
[13 empty] | 0.4485461 | [8 empty] | 0.001922648 |  | -0.0008259383
[13 empty] | 0.4488898 | [8 empty] | 0.001922035 |  | -0.0008221138
[13 empty] | 0.4492335 | [8 empty] | 0.001921422 |  | -0.0008182892
[13 empty] | 0.4495768 | [8 empty] | 0.00192081 |  | -0.0008144647
[13 empty] | 0.4499205 | [8 empty] | 0.001920197 |  | -0.0008106395
[13 empty] | 0.4502638 | [8 empty] | 0.001919583 |  | -0.0008068147
[13 empty] | 0.4506075 | [8 empty] | 0.001918973 |  | -0.0008029893
[13 empty] | 0.4509512 | [8 empty] | 0.00191836 |  | -0.000799164
[13 empty] | 0.4512945 | [8 empty] | 0.001917748 |  | -0.0007953385
[13 empty] | 0.4516382 | [8 empty] | 0.001917135 |  | -0.0007915128
[13 empty] | 0.4519815 | [8 empty] | 0.001916523 |  | -0.0007876872
[13 empty] | 0.4523252 | [8 empty] | 0.001915907 |  | -0.0007838612
[13 empty] | 0.4526685 | [8 empty] | 0.001915365 |  | -0.0007800783
[13 empty] | 0.4530122 | [8 empty] | 0.001915257 |  | -0.0007765737
[13 empty] | 0.4533555 | [8 empty] | 0.00191515 |  | -0.0007730695
[13 empty] | 0.4536992 | [8 empty] | 0.001915043 |  | -0.0007695647
[13 empty] | 0.4540425 | [8 empty] | 0.001914937 |  | -0.0007660598
[13 empty] | 0.4543862 | [8 empty] | 0.00191483 |  | -0.0007625552
[13 empty] | 0.4547295 | [8 empty] | 0.001914723 |  | -0.0007590497
[13 empty] | 0.4550732 | [8 empty] | 0.001914615 |  | -0.0007555447
[13 empty] | 0.4554165 | [8 empty] | 0.00191451 |  | -0.0007520393
[13 empty] | 0.4557602 | [8 empty] | 0.001914402 |  | -0.0007485335
[13 empty] | 0.4561035 | [8 empty] | 0.001914295 |  | -0.0007450277
[13 empty] | 0.4564472 | [8 empty] | 0.001914188 |  | -0.0007415217
[13 empty] | 0.4567906 | [8 empty] | 0.001914082 |  | -0.0007380158
[13 empty] | 0.4571343 | [8 empty] | 0.001913975 |  | -0.0007345097
[13 empty] | 0.4574776 | [8 empty] | 0.001914273 |  | -0.000731621
[13 empty] | 0.4578213 | [8 empty] | 0.00191467 |  | -0.000728889
[13 empty] | 0.4581646 | [8 empty] | 0.001915068 |  | -0.0007261563
[13 empty] | 0.4585083 | [8 empty] | 0.001915468 |  | -0.0007234233
[13 empty] | 0.4588516 | [8 empty] | 0.001915867 |  | -0.0007206905
[13 empty] | 0.4591953 | [8 empty] | 0.001916268 |  | -0.0007179577
[13 empty] | 0.459539 | [8 empty] | 0.001916667 |  | -0.0007152242
[13 empty] | 0.4598823 | [8 empty] | 0.001917067 |  | -0.0007124905
[13 empty] | 0.460226 | [8 empty] | 0.001917467 |  | -0.0007097565
[13 empty] | 0.4605693 | [8 empty] | 0.001917863 |  | -0.0007070223
[13 empty] | 0.460913 | [8 empty] | 0.001918263 |  | -0.0007042883
[13 empty] | 0.4612563 | [8 empty] | 0.001918663 |  | -0.0007015535
[13 empty] | 0.4616 | [8 empty] | 0.001919062 |  | -0.000698819
[13 empty] | 0.4619433 | [8 empty] | 0.00191971 |  | -0.0006971062
[13 empty] | 0.462287 | [8 empty] | 0.001920648 |  | -0.0006965787
[13 empty] | 0.4626307 | [8 empty] | 0.001921587 |  | -0.0006960505
[13 empty] | 0.462974 | [8 empty] | 0.001922523 |  | -0.0006955223
[13 empty] | 0.4633177 | [8 empty] | 0.001923462 |  | -0.0006949937
[13 empty] | 0.4636614 | [8 empty] | 0.0019244 |  | -0.000694465
[13 empty] | 0.4640047 | [8 empty] | 0.001925338 |  | -0.0006939358
[13 empty] | 0.4643484 | [8 empty] | 0.001926275 |  | -0.0006934063
[13 empty] | 0.4646921 | [8 empty] | 0.001927212 |  | -0.000692877
[13 empty] | 0.4650354 | [8 empty] | 0.001928148 |  | -0.000692347
[13 empty] | 0.4653791 | [8 empty] | 0.001929087 |  | -0.000691817
[13 empty] | 0.4657228 | [8 empty] | 0.001930022 |  | -0.0006912867
[13 empty] | 0.4660665 | [8 empty] | 0.001930962 |  | -0.000690756
[13 empty] | 0.4664098 | [8 empty] | 0.001931957 |  | -0.000690636
[13 empty] | 0.4667535 | [8 empty] | 0.001933362 |  | -0.000693318
[13 empty] | 0.4670969 | [8 empty] | 0.001934767 |  | -0.0006960002
[13 empty] | 0.4674406 | [8 empty] | 0.001936172 |  | -0.0006986818
[13 empty] | 0.4677843 | [8 empty] | 0.001937575 |  | -0.0007013635
[13 empty] | 0.4681276 | [8 empty] | 0.00193898 |  | -0.0007040448
[13 empty] | 0.4684713 | [8 empty] | 0.001940385 |  | -0.0007067258
[13 empty] | 0.468815 | [8 empty] | 0.00194179 |  | -0.000709407
[13 empty] | 0.4691583 | [8 empty] | 0.001943193 |  | -0.0007120882
[13 empty] | 0.469502 | [8 empty] | 0.001944595 |  | -0.0007147685
[13 empty] | 0.4698457 | [8 empty] | 0.001946 |  | -0.0007174488
[13 empty] | 0.470189 | [8 empty] | 0.001947405 |  | -0.0007201292
[13 empty] | 0.4705327 | [8 empty] | 0.001948807 |  | -0.000722809
[13 empty] | 0.4708764 | [8 empty] | 0.00195021 |  | -0.000725489
[13 empty] | 0.4712197 | [8 empty] | 0.001951658 |  | -0.0007298312
[13 empty] | 0.4715634 | [8 empty] | 0.001953118 |  | -0.0007346078
[13 empty] | 0.4719067 | [8 empty] | 0.001954578 |  | -0.0007393847
[13 empty] | 0.4722504 | [8 empty] | 0.001956033 |  | -0.0007441612
[13 empty] | 0.4725941 | [8 empty] | 0.001957492 |  | -0.0007489375
[13 empty] | 0.4729374 | [8 empty] | 0.001958953 |  | -0.0007537138
[13 empty] | 0.4732811 | [8 empty] | 0.00196041 |  | -0.00075849
[13 empty] | 0.4736244 | [8 empty] | 0.001961867 |  | -0.0007632658
[13 empty] | 0.4739681 | [8 empty] | 0.001963327 |  | -0.0007680418
[13 empty] | 0.4743114 | [8 empty] | 0.001964785 |  | -0.0007728172
[13 empty] | 0.4746551 | [8 empty] | 0.00196624 |  | -0.0007775928
[13 empty] | 0.4749988 | [8 empty] | 0.0019677 |  | -0.000782368
[13 empty] | 0.4753421 | [8 empty] | 0.001969155 |  | -0.0007871432
[13 empty] | 0.4756858 | [8 empty] | 0.001970367 |  | -0.0007901705
[13 empty] | 0.4760291 | [8 empty] | 0.001971287 |  | -0.0007911255
[13 empty] | 0.4763728 | [8 empty] | 0.001972205 |  | -0.0007920805
[13 empty] | 0.4767165 | [8 empty] | 0.001973125 |  | -0.000793035
[13 empty] | 0.4770598 | [8 empty] | 0.001974043 |  | -0.000793989
[13 empty] | 0.4774035 | [8 empty] | 0.001974965 |  | -0.0007949428
[13 empty] | 0.4777469 | [8 empty] | 0.001975882 |  | -0.0007958968
[13 empty] | 0.4780906 | [8 empty] | 0.001976803 |  | -0.00079685
[13 empty] | 0.4784343 | [8 empty] | 0.00197772 |  | -0.000797803
[13 empty] | 0.4787776 | [8 empty] | 0.001978638 |  | -0.0007987558
[13 empty] | 0.4791213 | [8 empty] | 0.001979558 |  | -0.0007997082
[13 empty] | 0.479465 | [8 empty] | 0.001980475 |  | -0.0008006603
[13 empty] | 0.4798083 | [8 empty] | 0.001981392 |  | -0.0008016125

## Sub 11 1.2% 10 ksi U
0.125
Group 2, Condition 3 (IFF) Sequence Step 2 - remove IFF 1.2% | [34 empty] | 17-1_2-Micro.xlsx
PATHS ALONG Y-DIRECTION (L) | [12 empty] | PATHS ALONG X-DIRECTION (T) | [12 empty] | PATHS ALONG Z-DIRECTION (THROUGH THICKNESS)
| Midplane |  | Midplane |  | Entry |  | Entry |  | Exit |  | Exit |  |  | Midplane |  | Midplane |  | Entry |  | Entry |  | Exit |  | Exit |  |  | At bore |  | At bore |  | 0.02" away from bore |  | 0.02" away from bore
| Hoop |  | Radial |  | Hoop |  | Radial |  | Hoop |  | Radial |  |  | Hoop |  | Radial |  | Hoop |  | Radial |  | Hoop |  | Radial |  |  | Hoop |  | Radial |  | Hoop |  | Radial
Radial | Strain | Stress | Strain | Stress | Strain | Stress | Strain | Stress | Strain | Stress | Strain | Stress | Radial | Strain | Stress | Strain | Stress | Strain | Stress | Strain | Stress | Strain | Stress | Strain | Stress | z coordinate | Strain | Stress | Strain | Stress | Strain | Stress | Strain | Stress
dim, in | in/in | psi | in/in | psi | in/in | psi | in/in | psi | in/in | psi | in/in | psi | dim, in | in/in | psi | in/in | psi | in/in | psi | in/in | psi | in/in | psi | in/in | psi | in | in/in | psi | in/in | psi | in/in | psi | in/in | psi
0 | [12 empty] | 0.1365165 | [8 empty] | 0.008923968 |  | -0.004789858 | [9 empty] | 0
nan | [12 empty] | 0.1368606 | [8 empty] | 0.008882278 |  | -0.004767498 | [9 empty] | nan
nan | [12 empty] | 0.1372043 | [8 empty] | 0.00884059 |  | -0.004745137 | [9 empty] | nan
nan | [12 empty] | 0.1375484 | [8 empty] | 0.008798897 |  | -0.004722777 | [9 empty] | nan
nan | [12 empty] | 0.1378925 | [8 empty] | 0.008757205 |  | -0.004700418 | [9 empty] | nan
nan | [12 empty] | 0.1382362 | [8 empty] | 0.008715513 |  | -0.004678058 | [9 empty] | nan
nan | [12 empty] | 0.1385803 | [8 empty] | 0.008673823 |  | -0.004655698 | [9 empty] | nan
nan | [12 empty] | 0.1389244 | [8 empty] | 0.008632128 |  | -0.004633335 | [9 empty] | nan
nan | [12 empty] | 0.1392681 | [8 empty] | 0.008590442 |  | -0.004610978 | [9 empty] | nan
nan | [12 empty] | 0.1396122 | [8 empty] | 0.008548748 |  | -0.004588617 | [9 empty] | nan
nan | [12 empty] | 0.1399563 | [8 empty] | 0.008507055 |  | -0.004566255 | [9 empty] | nan
nan | [12 empty] | 0.1403 | [8 empty] | 0.008465367 |  | -0.004543898 | [9 empty] | nan
nan | [12 empty] | 0.1406441 | [8 empty] | 0.008423673 |  | -0.004521532 | [9 empty] | nan
nan | [12 empty] | 0.1409882 | [8 empty] | 0.008381978 |  | -0.004499172 | [9 empty] | nan
nan | [12 empty] | 0.1413319 | [8 empty] | 0.008343552 |  | -0.004479395 | [9 empty] | nan
nan | [12 empty] | 0.1416756 | [8 empty] | 0.008305392 |  | -0.00445983 | [9 empty] | nan
nan | [12 empty] | 0.1420197 | [8 empty] | 0.00826723 |  | -0.004440268 | [9 empty] | nan
nan | [12 empty] | 0.1423634 | [8 empty] | 0.008229067 |  | -0.0044207 | [9 empty] | nan
nan | [12 empty] | 0.1427075 | [8 empty] | 0.008190907 |  | -0.004401137 | [9 empty] | nan
nan | [12 empty] | 0.1430512 | [8 empty] | 0.008152743 |  | -0.00438157 | [9 empty] | nan
nan | [12 empty] | 0.1433953 | [8 empty] | 0.008114582 |  | -0.004362003 | [9 empty] | nan
nan | [12 empty] | 0.143739 | [8 empty] | 0.00807642 |  | -0.004342442 | [9 empty] | nan
nan | [12 empty] | 0.1440831 | [8 empty] | 0.008038257 |  | -0.004322873 | [9 empty] | nan
nan | [12 empty] | 0.1444268 | [8 empty] | 0.008000095 |  | -0.004303305 | [9 empty] | nan
nan | [12 empty] | 0.1447709 | [8 empty] | 0.007961935 |  | -0.00428374 | [9 empty] | nan
nan | [12 empty] | 0.1451146 | [8 empty] | 0.007923772 |  | -0.004264173 | [9 empty] | nan
nan | [12 empty] | 0.1454587 | [8 empty] | 0.007885605 |  | -0.004244607 | [9 empty] | nan
nan | [12 empty] | 0.1458024 | [8 empty] | 0.007849513 |  | -0.004226583 | [9 empty] | nan
nan | [12 empty] | 0.1461461 | [8 empty] | 0.007814855 |  | -0.00420963 | [9 empty] | nan
nan | [12 empty] | 0.1464898 | [8 empty] | 0.0077802 |  | -0.004192678 | [9 empty] | nan
nan | [12 empty] | 0.1468339 | [8 empty] | 0.007745545 |  | -0.00417573 | [9 empty] | nan
nan | [12 empty] | 0.1471776 | [8 empty] | 0.007710887 |  | -0.004158778 | [9 empty] | nan
nan | [12 empty] | 0.1475213 | [8 empty] | 0.00767623 |  | -0.00414182 | [9 empty] | nan
nan | [12 empty] | 0.147865 | [8 empty] | 0.007641575 |  | -0.004124872 | [9 empty] | nan
nan | [12 empty] | 0.1482091 | [8 empty] | 0.007606917 |  | -0.004107918 | [9 empty] | nan
nan | [12 empty] | 0.1485528 | [8 empty] | 0.007572258 |  | -0.004090963 | [9 empty] | nan
nan | [12 empty] | 0.1488965 | [8 empty] | 0.007537603 |  | -0.004074012 | [9 empty] | nan
nan | [12 empty] | 0.1492406 | [8 empty] | 0.007502945 |  | -0.004057062 | [9 empty] | nan
nan | [12 empty] | 0.1495843 | [8 empty] | 0.00746829 |  | -0.004040105 | [9 empty] | nan
nan | [12 empty] | 0.149928 | [8 empty] | 0.007433632 |  | -0.004023152 | [9 empty] | nan
nan | [12 empty] | 0.1502717 | [8 empty] | 0.007399813 |  | -0.004006953 | [9 empty] | nan
nan | [12 empty] | 0.1506157 | [8 empty] | 0.007368452 |  | -0.003992955 | [9 empty] | nan
nan | [12 empty] | 0.1509594 | [8 empty] | 0.007337087 |  | -0.003978957 | [9 empty] | nan
nan | [12 empty] | 0.1513031 | [8 empty] | 0.007305727 |  | -0.003964963 | [9 empty] | nan
nan | [12 empty] | 0.1516472 | [8 empty] | 0.007274363 |  | -0.003950963 | [9 empty] | nan
nan | [12 empty] | 0.1519909 | [8 empty] | 0.007243002 |  | -0.003936967 | [9 empty] | nan
nan | [12 empty] | 0.1523346 | [8 empty] | 0.007211642 |  | -0.003922972 | [9 empty] | nan
nan | [12 empty] | 0.1526787 | [8 empty] | 0.007180278 |  | -0.003908975 | [9 empty] | nan
nan | [12 empty] | 0.1530224 | [8 empty] | 0.007148913 |  | -0.003894975 | [9 empty] | nan
nan | [12 empty] | 0.1533661 | [8 empty] | 0.007117555 |  | -0.003880978 | [9 empty] | nan
nan | [12 empty] | 0.1537102 | [8 empty] | 0.00708619 |  | -0.003866982 | [9 empty] | nan
nan | [12 empty] | 0.1540539 | [8 empty] | 0.007054825 |  | -0.003852982 | [9 empty] | nan
nan | [12 empty] | 0.1543976 | [8 empty] | 0.007023465 |  | -0.003838985 | [9 empty] | nan
nan | [12 empty] | 0.1547413 | [8 empty] | 0.0069921 |  | -0.003824987 | [9 empty] | nan
nan | [12 empty] | 0.1550854 | [8 empty] | 0.00696342 |  | -0.00381432 | [9 empty] | nan
nan | [12 empty] | 0.1554291 | [8 empty] | 0.006934975 |  | -0.003803952 | [9 empty] | nan
nan | [12 empty] | 0.1557728 | [8 empty] | 0.00690653 |  | -0.00379358 | [9 empty] | nan
nan | [12 empty] | 0.1561169 | [8 empty] | 0.006878085 |  | -0.00378321 | [9 empty] | nan
[13 empty] | 0.1564606 | [8 empty] | 0.006849638 |  | -0.003772837
[13 empty] | 0.1568043 | [8 empty] | 0.006821193 |  | -0.003762467
[13 empty] | 0.1571484 | [8 empty] | 0.006792748 |  | -0.003752097
[13 empty] | 0.1574921 | [8 empty] | 0.0067643 |  | -0.003741725
[13 empty] | 0.1578358 | [8 empty] | 0.006735857 |  | -0.003731353
[13 empty] | 0.1581799 | [8 empty] | 0.006707413 |  | -0.00372098
[13 empty] | 0.1585236 | [8 empty] | 0.006678963 |  | -0.003710607
[13 empty] | 0.1588673 | [8 empty] | 0.006650522 |  | -0.003700233
[13 empty] | 0.1592114 | [8 empty] | 0.006622073 |  | -0.003689862
[13 empty] | 0.1595551 | [8 empty] | 0.006595107 |  | -0.003681082
[13 empty] | 0.1598988 | [8 empty] | 0.0065692 |  | -0.003673438
[13 empty] | 0.1602429 | [8 empty] | 0.006543287 |  | -0.003665793
[13 empty] | 0.1605866 | [8 empty] | 0.006517373 |  | -0.003658148
[13 empty] | 0.1609303 | [8 empty] | 0.006491463 |  | -0.003650502
[13 empty] | 0.1612744 | [8 empty] | 0.006465552 |  | -0.00364286
[13 empty] | 0.1616181 | [8 empty] | 0.00643964 |  | -0.003635213
[13 empty] | 0.1619618 | [8 empty] | 0.006413727 |  | -0.003627567
[13 empty] | 0.1623055 | [8 empty] | 0.006387817 |  | -0.003619917
[13 empty] | 0.1626496 | [8 empty] | 0.006361905 |  | -0.003612272
[13 empty] | 0.1629933 | [8 empty] | 0.006335993 |  | -0.003604625
[13 empty] | 0.163337 | [8 empty] | 0.00631008 |  | -0.003596978
[13 empty] | 0.1636811 | [8 empty] | 0.006284168 |  | -0.003589333
[13 empty] | 0.1640248 | [8 empty] | 0.00625882 |  | -0.003581933
[13 empty] | 0.1643685 | [8 empty] | 0.006235168 |  | -0.003575282
[13 empty] | 0.1647122 | [8 empty] | 0.006211513 |  | -0.00356863
[13 empty] | 0.1650563 | [8 empty] | 0.006187862 |  | -0.003561977
[13 empty] | 0.1654 | [8 empty] | 0.006164213 |  | -0.003555327
[13 empty] | 0.1657437 | [8 empty] | 0.006140558 |  | -0.003548677
[13 empty] | 0.1660874 | [8 empty] | 0.006116907 |  | -0.003542023
[13 empty] | 0.1664315 | [8 empty] | 0.006093253 |  | -0.003535372
[13 empty] | 0.1667752 | [8 empty] | 0.0060696 |  | -0.003528718
[13 empty] | 0.1671189 | [8 empty] | 0.006045947 |  | -0.003522067
[13 empty] | 0.1674626 | [8 empty] | 0.0060223 |  | -0.003515413
[13 empty] | 0.1678067 | [8 empty] | 0.005998645 |  | -0.00350876
[13 empty] | 0.1681504 | [8 empty] | 0.005974993 |  | -0.003502107
[13 empty] | 0.1684941 | [8 empty] | 0.005951342 |  | -0.003495453
[13 empty] | 0.1688378 | [8 empty] | 0.005928152 |  | -0.003487863
[13 empty] | 0.1691815 | [8 empty] | 0.005905003 |  | -0.003480182
[13 empty] | 0.1695252 | [8 empty] | 0.00588186 |  | -0.003472502
[13 empty] | 0.1698693 | [8 empty] | 0.005858715 |  | -0.003464818
[13 empty] | 0.170213 | [8 empty] | 0.005835568 |  | -0.00345714
[13 empty] | 0.1705567 | [8 empty] | 0.005812423 |  | -0.003449457
[13 empty] | 0.1709004 | [8 empty] | 0.005789278 |  | -0.003441777
[13 empty] | 0.1712441 | [8 empty] | 0.005766128 |  | -0.003434095
[13 empty] | 0.1715878 | [8 empty] | 0.005742987 |  | -0.003426413
[13 empty] | 0.1719315 | [8 empty] | 0.005719842 |  | -0.003418732
[13 empty] | 0.1722756 | [8 empty] | 0.005696693 |  | -0.00341105
[13 empty] | 0.1726193 | [8 empty] | 0.005673548 |  | -0.003403367
[13 empty] | 0.172963 | [8 empty] | 0.005650407 |  | -0.003395685
[13 empty] | 0.1733067 | [8 empty] | 0.005628637 |  | -0.003389348
[13 empty] | 0.1736504 | [8 empty] | 0.005607875 |  | -0.003383997
[13 empty] | 0.1739941 | [8 empty] | 0.00558712 |  | -0.003378645
[13 empty] | 0.1743378 | [8 empty] | 0.005566358 |  | -0.003373293
[13 empty] | 0.1746815 | [8 empty] | 0.005545598 |  | -0.003367942
[13 empty] | 0.1750252 | [8 empty] | 0.005524838 |  | -0.003362587
[13 empty] | 0.1753689 | [8 empty] | 0.00550408 |  | -0.003357235
[13 empty] | 0.1757126 | [8 empty] | 0.005483317 |  | -0.003351882
[13 empty] | 0.1760563 | [8 empty] | 0.005462558 |  | -0.003346528
[13 empty] | 0.1764 | [8 empty] | 0.005441798 |  | -0.003341173
[13 empty] | 0.1767441 | [8 empty] | 0.005421038 |  | -0.003335818
[13 empty] | 0.1770878 | [8 empty] | 0.00540028 |  | -0.003330465
[13 empty] | 0.1774315 | [8 empty] | 0.00537952 |  | -0.003325108
[13 empty] | 0.1777752 | [8 empty] | 0.005359198 |  | -0.003320348
[13 empty] | 0.1781189 | [8 empty] | 0.00534024 |  | -0.003317435
[13 empty] | 0.1784626 | [8 empty] | 0.005321282 |  | -0.003314518
[13 empty] | 0.1788063 | [8 empty] | 0.005302323 |  | -0.003311607
[13 empty] | 0.17915 | [8 empty] | 0.005283368 |  | -0.003308688
[13 empty] | 0.1794937 | [8 empty] | 0.005264407 |  | -0.003305775
[13 empty] | 0.1798374 | [8 empty] | 0.005245448 |  | -0.003302862
[13 empty] | 0.1801811 | [8 empty] | 0.00522649 |  | -0.003299943
[13 empty] | 0.1805248 | [8 empty] | 0.005207535 |  | -0.00329703
[13 empty] | 0.1808685 | [8 empty] | 0.005188575 |  | -0.003294113
[13 empty] | 0.1812122 | [8 empty] | 0.005169617 |  | -0.003291198
[13 empty] | 0.1815559 | [8 empty] | 0.005150662 |  | -0.003288283
[13 empty] | 0.1818996 | [8 empty] | 0.005131702 |  | -0.003285365
[13 empty] | 0.1822433 | [8 empty] | 0.005112743 |  | -0.003282452
[13 empty] | 0.1825874 | [8 empty] | 0.005095187 |  | -0.003279878
[13 empty] | 0.1829311 | [8 empty] | 0.005077767 |  | -0.003277338
[13 empty] | 0.1832748 | [8 empty] | 0.005060343 |  | -0.003274798
[13 empty] | 0.1836185 | [8 empty] | 0.005042928 |  | -0.003272263
[13 empty] | 0.1839626 | [8 empty] | 0.005025507 |  | -0.003269725
[13 empty] | 0.1843063 | [8 empty] | 0.005008088 |  | -0.003267185
[13 empty] | 0.18465 | [8 empty] | 0.004990668 |  | -0.00326465
[13 empty] | 0.1849937 | [8 empty] | 0.00497325 |  | -0.003262108
[13 empty] | 0.1853378 | [8 empty] | 0.00495583 |  | -0.003259567
[13 empty] | 0.1856815 | [8 empty] | 0.004938412 |  | -0.003257032
[13 empty] | 0.1860252 | [8 empty] | 0.004920995 |  | -0.003254493
[13 empty] | 0.1863689 | [8 empty] | 0.004903573 |  | -0.003251953
[13 empty] | 0.1867126 | [8 empty] | 0.004886157 |  | -0.00324941
[13 empty] | 0.1870567 | [8 empty] | 0.004869403 |  | -0.003246343
[13 empty] | 0.1874004 | [8 empty] | 0.004853147 |  | -0.003242877
[13 empty] | 0.1877441 | [8 empty] | 0.00483689 |  | -0.00323941
[13 empty] | 0.1880882 | [8 empty] | 0.004820633 |  | -0.003235945
[13 empty] | 0.1884319 | [8 empty] | 0.004804375 |  | -0.003232478
[13 empty] | 0.1887756 | [8 empty] | 0.004788118 |  | -0.00322901
[13 empty] | 0.1891197 | [8 empty] | 0.004771863 |  | -0.003225545
[13 empty] | 0.1894634 | [8 empty] | 0.004755607 |  | -0.003222078
[13 empty] | 0.1898075 | [8 empty] | 0.004739348 |  | -0.00321861
[13 empty] | 0.1901512 | [8 empty] | 0.004723092 |  | -0.003215143
[13 empty] | 0.1904949 | [8 empty] | 0.004706837 |  | -0.003211675
[13 empty] | 0.190839 | [8 empty] | 0.00469058 |  | -0.003208208
[13 empty] | 0.1911827 | [8 empty] | 0.004674325 |  | -0.00320474
[13 empty] | 0.1915264 | [8 empty] | 0.004658287 |  | -0.003201128
[13 empty] | 0.1918705 | [8 empty] | 0.004642938 |  | -0.003197058
[13 empty] | 0.1922142 | [8 empty] | 0.004627595 |  | -0.003192983
[13 empty] | 0.1925579 | [8 empty] | 0.004612253 |  | -0.003188915
[13 empty] | 0.1929016 | [8 empty] | 0.00459691 |  | -0.003184842
[13 empty] | 0.1932457 | [8 empty] | 0.004581563 |  | -0.003180772
[13 empty] | 0.1935894 | [8 empty] | 0.00456622 |  | -0.003176698
[13 empty] | 0.1939331 | [8 empty] | 0.004550877 |  | -0.003172625
[13 empty] | 0.1942768 | [8 empty] | 0.004535535 |  | -0.003168553
[13 empty] | 0.1946209 | [8 empty] | 0.004520188 |  | -0.00316448
[13 empty] | 0.1949646 | [8 empty] | 0.004504845 |  | -0.003160407
[13 empty] | 0.1953083 | [8 empty] | 0.004489503 |  | -0.003156335
[13 empty] | 0.195652 | [8 empty] | 0.004474162 |  | -0.003152262
[13 empty] | 0.1959961 | [8 empty] | 0.004458815 |  | -0.003148188
[13 empty] | 0.1963398 | [8 empty] | 0.00444412 |  | -0.003143937
[13 empty] | 0.1966835 | [8 empty] | 0.004429497 |  | -0.003139668
[13 empty] | 0.1970272 | [8 empty] | 0.00441487 |  | -0.003135398
[13 empty] | 0.1973709 | [8 empty] | 0.004400243 |  | -0.003131128
[13 empty] | 0.1977146 | [8 empty] | 0.004385622 |  | -0.003126858
[13 empty] | 0.1980583 | [8 empty] | 0.004370993 |  | -0.003122588
[13 empty] | 0.198402 | [8 empty] | 0.004356368 |  | -0.003118317
[13 empty] | 0.1987457 | [8 empty] | 0.004341742 |  | -0.003114047
[13 empty] | 0.1990894 | [8 empty] | 0.004327118 |  | -0.003109775
[13 empty] | 0.1994331 | [8 empty] | 0.004312492 |  | -0.003105507
[13 empty] | 0.1997768 | [8 empty] | 0.004297867 |  | -0.003101232
[13 empty] | 0.2001205 | [8 empty] | 0.004283242 |  | -0.003096965
[13 empty] | 0.2004642 | [8 empty] | 0.004268617 |  | -0.00309269
[13 empty] | 0.2008079 | [8 empty] | 0.004254385 |  | -0.003088248
[13 empty] | 0.2011516 | [8 empty] | 0.004240452 |  | -0.003083673
[13 empty] | 0.2014953 | [8 empty] | 0.00422652 |  | -0.003079097
[13 empty] | 0.201839 | [8 empty] | 0.004212588 |  | -0.003074523
[13 empty] | 0.2021827 | [8 empty] | 0.004198653 |  | -0.003069945
[13 empty] | 0.2025264 | [8 empty] | 0.004184722 |  | -0.003065372
[13 empty] | 0.2028701 | [8 empty] | 0.004170792 |  | -0.003060798
[13 empty] | 0.2032134 | [8 empty] | 0.00415686 |  | -0.003056222
[13 empty] | 0.2035571 | [8 empty] | 0.004142927 |  | -0.003051647
[13 empty] | 0.2039008 | [8 empty] | 0.004128995 |  | -0.00304707
[13 empty] | 0.2042445 | [8 empty] | 0.004115063 |  | -0.003042495
[13 empty] | 0.2045882 | [8 empty] | 0.004101128 |  | -0.003037918
[13 empty] | 0.2049319 | [8 empty] | 0.004087197 |  | -0.003033342
[13 empty] | 0.2052756 | [8 empty] | 0.004073425 |  | -0.003028748
[13 empty] | 0.2056193 | [8 empty] | 0.004060168 |  | -0.003024093
[13 empty] | 0.205963 | [8 empty] | 0.004046912 |  | -0.003019438
[13 empty] | 0.2063067 | [8 empty] | 0.004033657 |  | -0.003014788
[13 empty] | 0.2066504 | [8 empty] | 0.004020402 |  | -0.003010132
[13 empty] | 0.2069941 | [8 empty] | 0.004007145 |  | -0.003005478
[13 empty] | 0.2073378 | [8 empty] | 0.00399389 |  | -0.003000823
[13 empty] | 0.2076815 | [8 empty] | 0.003980633 |  | -0.00299617
[13 empty] | 0.2080252 | [8 empty] | 0.00396738 |  | -0.002991515
[13 empty] | 0.2083689 | [8 empty] | 0.003954123 |  | -0.002986858
[13 empty] | 0.2087126 | [8 empty] | 0.003940868 |  | -0.002982202
[13 empty] | 0.2090563 | [8 empty] | 0.00392761 |  | -0.002977552
[13 empty] | 0.2094 | [8 empty] | 0.003914358 |  | -0.002972897
[13 empty] | 0.2097441 | [8 empty] | 0.003901102 |  | -0.002968242
[13 empty] | 0.2100878 | [8 empty] | 0.003888447 |  | -0.002963605
[13 empty] | 0.2104315 | [8 empty] | 0.003875865 |  | -0.002958975
[13 empty] | 0.2107752 | [8 empty] | 0.003863278 |  | -0.002954342
[13 empty] | 0.2111189 | [8 empty] | 0.003850695 |  | -0.00294971
[13 empty] | 0.2114626 | [8 empty] | 0.00383811 |  | -0.002945077
[13 empty] | 0.2118063 | [8 empty] | 0.003825525 |  | -0.002940447
[13 empty] | 0.21215 | [8 empty] | 0.003812943 |  | -0.002935813
[13 empty] | 0.2124941 | [8 empty] | 0.003800358 |  | -0.002931182
[13 empty] | 0.2128378 | [8 empty] | 0.003787772 |  | -0.00292655
[13 empty] | 0.2131815 | [8 empty] | 0.003775187 |  | -0.002921917
[13 empty] | 0.2135252 | [8 empty] | 0.003762603 |  | -0.002917283
[13 empty] | 0.2138689 | [8 empty] | 0.003750017 |  | -0.00291265
[13 empty] | 0.2142126 | [8 empty] | 0.003737437 |  | -0.002908018
[13 empty] | 0.2145563 | [8 empty] | 0.00372532 |  | -0.002903472
[13 empty] | 0.2149 | [8 empty] | 0.003713572 |  | -0.00289899
[13 empty] | 0.2152437 | [8 empty] | 0.003701825 |  | -0.00289451
[13 empty] | 0.2155878 | [8 empty] | 0.003690075 |  | -0.002890032
[13 empty] | 0.2159315 | [8 empty] | 0.003678327 |  | -0.002885552
[13 empty] | 0.2162752 | [8 empty] | 0.003666578 |  | -0.002881068
[13 empty] | 0.2166189 | [8 empty] | 0.00365483 |  | -0.00287659
[13 empty] | 0.2169626 | [8 empty] | 0.003643083 |  | -0.002872108
[13 empty] | 0.2173063 | [8 empty] | 0.003631335 |  | -0.002867628
[13 empty] | 0.21765 | [8 empty] | 0.003619587 |  | -0.002863145
[13 empty] | 0.2179937 | [8 empty] | 0.003607842 |  | -0.002858668
[13 empty] | 0.2183374 | [8 empty] | 0.003596093 |  | -0.002854187
[13 empty] | 0.2186811 | [8 empty] | 0.003584343 |  | -0.002849708
[13 empty] | 0.2190248 | [8 empty] | 0.003572808 |  | -0.00284519
[13 empty] | 0.2193685 | [8 empty] | 0.003562 |  | -0.002840557
[13 empty] | 0.2197122 | [8 empty] | 0.00355119 |  | -0.002835922
[13 empty] | 0.2200559 | [8 empty] | 0.00354038 |  | -0.002831285
[13 empty] | 0.2203996 | [8 empty] | 0.003529573 |  | -0.002826652
[13 empty] | 0.2207433 | [8 empty] | 0.003518765 |  | -0.002822018
[13 empty] | 0.221087 | [8 empty] | 0.003507955 |  | -0.002817382
[13 empty] | 0.2214307 | [8 empty] | 0.003497147 |  | -0.00281275
[13 empty] | 0.2217744 | [8 empty] | 0.003486338 |  | -0.002808113
[13 empty] | 0.2221181 | [8 empty] | 0.003475528 |  | -0.00280348
[13 empty] | 0.2224618 | [8 empty] | 0.003464722 |  | -0.002798845
[13 empty] | 0.2228055 | [8 empty] | 0.00345391 |  | -0.00279421
[13 empty] | 0.2231492 | [8 empty] | 0.003443102 |  | -0.002789575
[13 empty] | 0.2234929 | [8 empty] | 0.003432295 |  | -0.002784942
[13 empty] | 0.2238366 | [8 empty] | 0.003422332 |  | -0.002780137
[13 empty] | 0.2241803 | [8 empty] | 0.003412473 |  | -0.00277531
[13 empty] | 0.224524 | [8 empty] | 0.003402613 |  | -0.002770483
[13 empty] | 0.2248677 | [8 empty] | 0.003392753 |  | -0.002765658
[13 empty] | 0.2252114 | [8 empty] | 0.003382893 |  | -0.002760833
[13 empty] | 0.2255551 | [8 empty] | 0.003373033 |  | -0.002756005
[13 empty] | 0.2258988 | [8 empty] | 0.003363173 |  | -0.002751182
[13 empty] | 0.2262425 | [8 empty] | 0.003353313 |  | -0.002746355
[13 empty] | 0.2265862 | [8 empty] | 0.003343453 |  | -0.002741528
[13 empty] | 0.2269299 | [8 empty] | 0.003333593 |  | -0.0027367
[13 empty] | 0.2272736 | [8 empty] | 0.003323733 |  | -0.002731875
[13 empty] | 0.2276173 | [8 empty] | 0.003313873 |  | -0.002727052
[13 empty] | 0.2279606 | [8 empty] | 0.003304013 |  | -0.002722223
[13 empty] | 0.2283043 | [8 empty] | 0.003294647 |  | -0.002717868
[13 empty] | 0.228648 | [8 empty] | 0.00328567 |  | -0.00271389
[13 empty] | 0.2289917 | [8 empty] | 0.003276693 |  | -0.002709913
[13 empty] | 0.2293354 | [8 empty] | 0.003267712 |  | -0.002705933
[13 empty] | 0.2296791 | [8 empty] | 0.003258737 |  | -0.002701955
[13 empty] | 0.2300228 | [8 empty] | 0.003249763 |  | -0.002697975
[13 empty] | 0.2303665 | [8 empty] | 0.003240782 |  | -0.002693997
[13 empty] | 0.2307102 | [8 empty] | 0.003231807 |  | -0.00269002
[13 empty] | 0.2310539 | [8 empty] | 0.003222828 |  | -0.002686042
[13 empty] | 0.2313976 | [8 empty] | 0.00321385 |  | -0.002682063
[13 empty] | 0.2317413 | [8 empty] | 0.003204875 |  | -0.002678082
[13 empty] | 0.232085 | [8 empty] | 0.003195898 |  | -0.002674103
[13 empty] | 0.2324287 | [8 empty] | 0.00318692 |  | -0.002670127
[13 empty] | 0.2327724 | [8 empty] | 0.003178115 |  | -0.002666423
[13 empty] | 0.2331161 | [8 empty] | 0.003169913 |  | -0.002663692
[13 empty] | 0.2334598 | [8 empty] | 0.003161712 |  | -0.002660957
[13 empty] | 0.2338035 | [8 empty] | 0.003153512 |  | -0.002658227
[13 empty] | 0.2341472 | [8 empty] | 0.003145308 |  | -0.00265549
[13 empty] | 0.2344909 | [8 empty] | 0.003137107 |  | -0.00265276
[13 empty] | 0.2348346 | [8 empty] | 0.003128907 |  | -0.002650023
[13 empty] | 0.2351783 | [8 empty] | 0.003120708 |  | -0.002647295
[13 empty] | 0.2355219 | [8 empty] | 0.003112505 |  | -0.00264456
[13 empty] | 0.2358656 | [8 empty] | 0.003104303 |  | -0.002641827
[13 empty] | 0.2362093 | [8 empty] | 0.003096103 |  | -0.002639093
[13 empty] | 0.236553 | [8 empty] | 0.003087903 |  | -0.002636363
[13 empty] | 0.2368967 | [8 empty] | 0.003079698 |  | -0.002633628
[13 empty] | 0.2372403 | [8 empty] | 0.003071498 |  | -0.002630895
[13 empty] | 0.237584 | [8 empty] | 0.003063947 |  | -0.00262862
[13 empty] | 0.2379276 | [8 empty] | 0.003056478 |  | -0.002626407
[13 empty] | 0.2382713 | [8 empty] | 0.003049007 |  | -0.002624192
[13 empty] | 0.238615 | [8 empty] | 0.003041542 |  | -0.002621978
[13 empty] | 0.2389586 | [8 empty] | 0.003034073 |  | -0.002619763
[13 empty] | 0.2393023 | [8 empty] | 0.003026605 |  | -0.002617548
[13 empty] | 0.2396459 | [8 empty] | 0.003019135 |  | -0.002615333
[13 empty] | 0.2399896 | [8 empty] | 0.003011668 |  | -0.00261312
[13 empty] | 0.2403333 | [8 empty] | 0.003004202 |  | -0.002610903
[13 empty] | 0.2406769 | [8 empty] | 0.002996732 |  | -0.00260869
[13 empty] | 0.2410206 | [8 empty] | 0.002989262 |  | -0.002606472
[13 empty] | 0.2413643 | [8 empty] | 0.002981795 |  | -0.002604258
[13 empty] | 0.2417079 | [8 empty] | 0.002974328 |  | -0.002602045
[13 empty] | 0.2420516 | [8 empty] | 0.002967205 |  | -0.00259952
[13 empty] | 0.2423953 | [8 empty] | 0.00296037 |  | -0.002596743
[13 empty] | 0.2427389 | [8 empty] | 0.002953532 |  | -0.002593965
[13 empty] | 0.2430826 | [8 empty] | 0.002946697 |  | -0.002591187
[13 empty] | 0.2434263 | [8 empty] | 0.002939858 |  | -0.00258841
[13 empty] | 0.24377 | [8 empty] | 0.002933023 |  | -0.002585632
[13 empty] | 0.2441136 | [8 empty] | 0.00292619 |  | -0.002582857
[13 empty] | 0.2444573 | [8 empty] | 0.002919352 |  | -0.002580078
[13 empty] | 0.244801 | [8 empty] | 0.002912515 |  | -0.0025773
[13 empty] | 0.2451446 | [8 empty] | 0.00290568 |  | -0.002574523
[13 empty] | 0.2454883 | [8 empty] | 0.002898843 |  | -0.002571747
[13 empty] | 0.245832 | [8 empty] | 0.002892005 |  | -0.002568967
[13 empty] | 0.2461756 | [8 empty] | 0.002885172 |  | -0.00256619
[13 empty] | 0.2465193 | [8 empty] | 0.002878433 |  | -0.002563217
[13 empty] | 0.246863 | [8 empty] | 0.00287208 |  | -0.002559537
[13 empty] | 0.2472067 | [8 empty] | 0.002865722 |  | -0.002555853
[13 empty] | 0.2475503 | [8 empty] | 0.002859362 |  | -0.002552172
[13 empty] | 0.247894 | [8 empty] | 0.002853008 |  | -0.002548492
[13 empty] | 0.2482377 | [8 empty] | 0.002846648 |  | -0.00254481
[13 empty] | 0.2485813 | [8 empty] | 0.002840292 |  | -0.002541128
[13 empty] | 0.248925 | [8 empty] | 0.002833933 |  | -0.002537445
[13 empty] | 0.2492687 | [8 empty] | 0.002827578 |  | -0.002533763
[13 empty] | 0.2496124 | [8 empty] | 0.00282122 |  | -0.002530082
[13 empty] | 0.2499561 | [8 empty] | 0.00281486 |  | -0.0025264
[13 empty] | 0.2502997 | [8 empty] | 0.002808505 |  | -0.002522715
[13 empty] | 0.2506434 | [8 empty] | 0.002802148 |  | -0.002519035
[13 empty] | 0.2509871 | [8 empty] | 0.002795792 |  | -0.002515352
[13 empty] | 0.2513307 | [8 empty] | 0.002789745 |  | -0.002511432
[13 empty] | 0.2516744 | [8 empty] | 0.002783745 |  | -0.002507478
[13 empty] | 0.2520181 | [8 empty] | 0.002777742 |  | -0.002503523
[13 empty] | 0.2523617 | [8 empty] | 0.00277174 |  | -0.002499568
[13 empty] | 0.2527054 | [8 empty] | 0.002765737 |  | -0.002495617
[13 empty] | 0.2530491 | [8 empty] | 0.002759737 |  | -0.002491662
[13 empty] | 0.2533927 | [8 empty] | 0.002753733 |  | -0.002487705
[13 empty] | 0.2537364 | [8 empty] | 0.002747732 |  | -0.002483753
[13 empty] | 0.25408 | [8 empty] | 0.002741728 |  | -0.0024798
[13 empty] | 0.2544237 | [8 empty] | 0.002735728 |  | -0.002475843
[13 empty] | 0.2547674 | [8 empty] | 0.002729727 |  | -0.00247189
[13 empty] | 0.255111 | [8 empty] | 0.002723723 |  | -0.002467937
[13 empty] | 0.2554547 | [8 empty] | 0.002717723 |  | -0.00246398
[13 empty] | 0.2557983 | [8 empty] | 0.002711935 |  | -0.002460067
[13 empty] | 0.256142 | [8 empty] | 0.002706328 |  | -0.002456188
[13 empty] | 0.2564856 | [8 empty] | 0.002700718 |  | -0.002452307
[13 empty] | 0.2568293 | [8 empty] | 0.002695112 |  | -0.002448428
[13 empty] | 0.2571729 | [8 empty] | 0.002689505 |  | -0.002444552
[13 empty] | 0.2575166 | [8 empty] | 0.002683897 |  | -0.002440672
[13 empty] | 0.2578602 | [8 empty] | 0.00267829 |  | -0.002436792
[13 empty] | 0.2582039 | [8 empty] | 0.002672683 |  | -0.002432913
[13 empty] | 0.2585475 | [8 empty] | 0.002667073 |  | -0.002429033
[13 empty] | 0.2588911 | [8 empty] | 0.002661467 |  | -0.002425155
[13 empty] | 0.2592348 | [8 empty] | 0.002655858 |  | -0.002421272
[13 empty] | 0.2595784 | [8 empty] | 0.002650252 |  | -0.002417393
[13 empty] | 0.2599221 | [8 empty] | 0.002644645 |  | -0.002413515
[13 empty] | 0.2602657 | [8 empty] | 0.002639102 |  | -0.002409565
[13 empty] | 0.2606094 | [8 empty] | 0.002633793 |  | -0.002405342
[13 empty] | 0.260953 | [8 empty] | 0.002628482 |  | -0.00240112
[13 empty] | 0.2612966 | [8 empty] | 0.002623175 |  | -0.0023969
[13 empty] | 0.2616403 | [8 empty] | 0.002617868 |  | -0.002392677
[13 empty] | 0.2619839 | [8 empty] | 0.00261256 |  | -0.002388455
[13 empty] | 0.2623276 | [8 empty] | 0.002607252 |  | -0.002384237
[13 empty] | 0.2626712 | [8 empty] | 0.002601947 |  | -0.002380015
[13 empty] | 0.2630148 | [8 empty] | 0.002596637 |  | -0.00237579
[13 empty] | 0.2633585 | [8 empty] | 0.00259133 |  | -0.002371568
[13 empty] | 0.2637021 | [8 empty] | 0.002586022 |  | -0.002367347
[13 empty] | 0.2640457 | [8 empty] | 0.002580715 |  | -0.002363127
[13 empty] | 0.2643894 | [8 empty] | 0.002575407 |  | -0.002358907
[13 empty] | 0.264733 | [8 empty] | 0.0025701 |  | -0.002354683
[13 empty] | 0.2650767 | [8 empty] | 0.002564992 |  | -0.002349828
[13 empty] | 0.2654203 | [8 empty] | 0.002559913 |  | -0.00234488
[13 empty] | 0.2657639 | [8 empty] | 0.002554833 |  | -0.00233993
[13 empty] | 0.2661076 | [8 empty] | 0.002549753 |  | -0.002334982
[13 empty] | 0.2664512 | [8 empty] | 0.002544677 |  | -0.002330032
[13 empty] | 0.2667948 | [8 empty] | 0.002539598 |  | -0.002325083
[13 empty] | 0.2671385 | [8 empty] | 0.002534517 |  | -0.002320135
[13 empty] | 0.2674822 | [8 empty] | 0.002529437 |  | -0.002315185
[13 empty] | 0.2678258 | [8 empty] | 0.00252436 |  | -0.002310237
[13 empty] | 0.2681694 | [8 empty] | 0.00251928 |  | -0.00230529
[13 empty] | 0.2685131 | [8 empty] | 0.002514202 |  | -0.002300337
[13 empty] | 0.2688567 | [8 empty] | 0.002509122 |  | -0.002295388
[13 empty] | 0.2692003 | [8 empty] | 0.002504043 |  | -0.00229044
[13 empty] | 0.269544 | [8 empty] | 0.002499037 |  | -0.002285437
[13 empty] | 0.2698876 | [8 empty] | 0.002494098 |  | -0.002280387
[13 empty] | 0.2702312 | [8 empty] | 0.002489153 |  | -0.002275333
[13 empty] | 0.2705749 | [8 empty] | 0.002484213 |  | -0.002270283
[13 empty] | 0.2709185 | [8 empty] | 0.00247927 |  | -0.002265232
[13 empty] | 0.2712621 | [8 empty] | 0.002474328 |  | -0.002260178
[13 empty] | 0.2716058 | [8 empty] | 0.002469383 |  | -0.002255128
[13 empty] | 0.2719494 | [8 empty] | 0.002464442 |  | -0.002250075
[13 empty] | 0.272293 | [8 empty] | 0.0024595 |  | -0.002245027
[13 empty] | 0.2726367 | [8 empty] | 0.002454557 |  | -0.002239978
[13 empty] | 0.2729803 | [8 empty] | 0.002449618 |  | -0.002234925
[13 empty] | 0.2733239 | [8 empty] | 0.002444675 |  | -0.002229873
[13 empty] | 0.2736676 | [8 empty] | 0.002439732 |  | -0.002224822
[13 empty] | 0.2740112 | [8 empty] | 0.002434838 |  | -0.002219838
[13 empty] | 0.2743548 | [8 empty] | 0.002430123 |  | -0.002215128
[13 empty] | 0.2746985 | [8 empty] | 0.00242541 |  | -0.002210417
[13 empty] | 0.2750421 | [8 empty] | 0.002420698 |  | -0.002205702
[13 empty] | 0.2753857 | [8 empty] | 0.002415985 |  | -0.002200992
[13 empty] | 0.2757294 | [8 empty] | 0.002411272 |  | -0.00219628
[13 empty] | 0.276073 | [8 empty] | 0.00240656 |  | -0.002191568
[13 empty] | 0.2764166 | [8 empty] | 0.002401848 |  | -0.002186858
[13 empty] | 0.2767603 | [8 empty] | 0.002397135 |  | -0.002182147
[13 empty] | 0.2771039 | [8 empty] | 0.002392422 |  | -0.002177435
[13 empty] | 0.2774475 | [8 empty] | 0.002387707 |  | -0.002172723
[13 empty] | 0.2777912 | [8 empty] | 0.002382997 |  | -0.002168013
[13 empty] | 0.2781348 | [8 empty] | 0.002378283 |  | -0.002163298
[13 empty] | 0.2784784 | [8 empty] | 0.002373573 |  | -0.00215859
[13 empty] | 0.2788221 | [8 empty] | 0.002369153 |  | -0.002154027
[13 empty] | 0.2791657 | [8 empty] | 0.002364783 |  | -0.002149485
[13 empty] | 0.2795093 | [8 empty] | 0.00236041 |  | -0.002144945
[13 empty] | 0.279853 | [8 empty] | 0.002356037 |  | -0.002140405
[13 empty] | 0.2801966 | [8 empty] | 0.002351665 |  | -0.002135865
[13 empty] | 0.2805402 | [8 empty] | 0.002347293 |  | -0.002131323
[13 empty] | 0.2808839 | [8 empty] | 0.002342922 |  | -0.002126785
[13 empty] | 0.2812275 | [8 empty] | 0.00233855 |  | -0.002122245
[13 empty] | 0.2815711 | [8 empty] | 0.002334177 |  | -0.002117705
[13 empty] | 0.2819147 | [8 empty] | 0.002329803 |  | -0.002113163
[13 empty] | 0.2822584 | [8 empty] | 0.00232543 |  | -0.002108622
[13 empty] | 0.282602 | [8 empty] | 0.002321057 |  | -0.00210408
[13 empty] | 0.2829456 | [8 empty] | 0.002316685 |  | -0.002099543
[13 empty] | 0.2832893 | [8 empty] | 0.002312488 |  | -0.002095295
[13 empty] | 0.2836329 | [8 empty] | 0.002308438 |  | -0.002091302
[13 empty] | 0.2839765 | [8 empty] | 0.00230439 |  | -0.002087312
[13 empty] | 0.2843202 | [8 empty] | 0.002300343 |  | -0.002083318
[13 empty] | 0.2846638 | [8 empty] | 0.002296293 |  | -0.002079325
[13 empty] | 0.2850074 | [8 empty] | 0.002292247 |  | -0.002075335
[13 empty] | 0.285351 | [8 empty] | 0.002288195 |  | -0.002071342
[13 empty] | 0.2856946 | [8 empty] | 0.002284148 |  | -0.002067352
[13 empty] | 0.2860383 | [8 empty] | 0.0022801 |  | -0.002063357
[13 empty] | 0.2863819 | [8 empty] | 0.002276048 |  | -0.002059363
[13 empty] | 0.2867255 | [8 empty] | 0.002272003 |  | -0.002055373
[13 empty] | 0.2870691 | [8 empty] | 0.002267955 |  | -0.002051378
[13 empty] | 0.2874128 | [8 empty] | 0.002263907 |  | -0.002047387
[13 empty] | 0.2877564 | [8 empty] | 0.002259918 |  | -0.002043603
[13 empty] | 0.2881 | [8 empty] | 0.002256183 |  | -0.002040663
[13 empty] | 0.2884436 | [8 empty] | 0.002252448 |  | -0.002037725
[13 empty] | 0.2887873 | [8 empty] | 0.00224871 |  | -0.002034782
[13 empty] | 0.2891309 | [8 empty] | 0.002244973 |  | -0.002031842
[13 empty] | 0.2894745 | [8 empty] | 0.00224124 |  | -0.0020289
[13 empty] | 0.2898181 | [8 empty] | 0.002237503 |  | -0.002025962
[13 empty] | 0.2901617 | [8 empty] | 0.002233767 |  | -0.00202302
[13 empty] | 0.2905054 | [8 empty] | 0.002230032 |  | -0.00202008
[13 empty] | 0.290849 | [8 empty] | 0.002226293 |  | -0.002017137
[13 empty] | 0.2911926 | [8 empty] | 0.002222558 |  | -0.002014195
[13 empty] | 0.2915362 | [8 empty] | 0.00221882 |  | -0.002011255
[13 empty] | 0.2918798 | [8 empty] | 0.002215083 |  | -0.002008313
[13 empty] | 0.2922235 | [8 empty] | 0.002211348 |  | -0.002005372
[13 empty] | 0.2925671 | [8 empty] | 0.002207913 |  | -0.002003227
[13 empty] | 0.2929107 | [8 empty] | 0.002204523 |  | -0.002001207
[13 empty] | 0.2932543 | [8 empty] | 0.002201135 |  | -0.001999188
[13 empty] | 0.2935979 | [8 empty] | 0.002197748 |  | -0.001997167
[13 empty] | 0.2939416 | [8 empty] | 0.002194362 |  | -0.001995147
[13 empty] | 0.2942852 | [8 empty] | 0.002190968 |  | -0.001993125
[13 empty] | 0.2946288 | [8 empty] | 0.002187582 |  | -0.001991107
[13 empty] | 0.2949724 | [8 empty] | 0.002184193 |  | -0.001989085
[13 empty] | 0.295316 | [8 empty] | 0.002180805 |  | -0.001987065
[13 empty] | 0.2956596 | [8 empty] | 0.002177415 |  | -0.001985043
[13 empty] | 0.2960033 | [8 empty] | 0.002174027 |  | -0.001983023
[13 empty] | 0.2963469 | [8 empty] | 0.002170638 |  | -0.001981003
[13 empty] | 0.2966905 | [8 empty] | 0.00216725 |  | -0.001978985
[13 empty] | 0.2970341 | [8 empty] | 0.002164013 |  | -0.001977018
[13 empty] | 0.2973777 | [8 empty] | 0.002160917 |  | -0.001975108
[13 empty] | 0.2977213 | [8 empty] | 0.002157815 |  | -0.001973195
[13 empty] | 0.2980649 | [8 empty] | 0.002154717 |  | -0.001971283
[13 empty] | 0.2984085 | [8 empty] | 0.002151617 |  | -0.001969372
[13 empty] | 0.2987522 | [8 empty] | 0.002148517 |  | -0.00196746
[13 empty] | 0.2990957 | [8 empty] | 0.00214542 |  | -0.001965547
[13 empty] | 0.2994394 | [8 empty] | 0.00214232 |  | -0.001963633
[13 empty] | 0.299783 | [8 empty] | 0.00213922 |  | -0.001961722
[13 empty] | 0.3001266 | [8 empty] | 0.00213612 |  | -0.001959812
[13 empty] | 0.3004702 | [8 empty] | 0.00213302 |  | -0.001957898
[13 empty] | 0.3008138 | [8 empty] | 0.002129923 |  | -0.001955983
[13 empty] | 0.3011574 | [8 empty] | 0.002126823 |  | -0.001954073
[13 empty] | 0.301501 | [8 empty] | 0.002123767 |  | -0.001952093
[13 empty] | 0.3018446 | [8 empty] | 0.002120875 |  | -0.001949855
[13 empty] | 0.3021882 | [8 empty] | 0.002117983 |  | -0.001947615
[13 empty] | 0.3025318 | [8 empty] | 0.00211509 |  | -0.001945373
[13 empty] | 0.3028754 | [8 empty] | 0.002112198 |  | -0.001943135
[13 empty] | 0.303219 | [8 empty] | 0.002109307 |  | -0.001940893
[13 empty] | 0.3035626 | [8 empty] | 0.002106415 |  | -0.00193865
[13 empty] | 0.3039062 | [8 empty] | 0.002103525 |  | -0.00193641
[13 empty] | 0.3042498 | [8 empty] | 0.002100632 |  | -0.001934172
[13 empty] | 0.3045934 | [8 empty] | 0.00209774 |  | -0.00193193
[13 empty] | 0.304937 | [8 empty] | 0.00209485 |  | -0.001929688
[13 empty] | 0.3052806 | [8 empty] | 0.002091958 |  | -0.001927445
[13 empty] | 0.3056243 | [8 empty] | 0.002089067 |  | -0.001925208
[13 empty] | 0.3059679 | [8 empty] | 0.002086173 |  | -0.001922963
[13 empty] | 0.3063115 | [8 empty] | 0.002083362 |  | -0.001920652
[13 empty] | 0.306655 | [8 empty] | 0.002080562 |  | -0.001918328
[13 empty] | 0.3069987 | [8 empty] | 0.00207776 |  | -0.001916002
[13 empty] | 0.3073422 | [8 empty] | 0.00207496 |  | -0.001913678
[13 empty] | 0.3076858 | [8 empty] | 0.002072162 |  | -0.00191135
[13 empty] | 0.3080294 | [8 empty] | 0.002069362 |  | -0.001909022
[13 empty] | 0.3083731 | [8 empty] | 0.002066562 |  | -0.001906698
[13 empty] | 0.3087166 | [8 empty] | 0.00206376 |  | -0.001904373
[13 empty] | 0.3090602 | [8 empty] | 0.00206096 |  | -0.00190205
[13 empty] | 0.3094039 | [8 empty] | 0.002058162 |  | -0.001899723
[13 empty] | 0.3097474 | [8 empty] | 0.002055362 |  | -0.001897398
[13 empty] | 0.310091 | [8 empty] | 0.002052562 |  | -0.001895073
[13 empty] | 0.3104346 | [8 empty] | 0.002049763 |  | -0.001892747
[13 empty] | 0.3107782 | [8 empty] | 0.002046947 |  | -0.001890663
[13 empty] | 0.3111218 | [8 empty] | 0.002044122 |  | -0.001888808
[13 empty] | 0.3114654 | [8 empty] | 0.002041295 |  | -0.001886952
[13 empty] | 0.311809 | [8 empty] | 0.00203847 |  | -0.001885095
[13 empty] | 0.3121526 | [8 empty] | 0.002035642 |  | -0.00188324
[13 empty] | 0.3124962 | [8 empty] | 0.002032818 |  | -0.001881378
[13 empty] | 0.3128398 | [8 empty] | 0.002029992 |  | -0.001879523
[13 empty] | 0.3131834 | [8 empty] | 0.002027165 |  | -0.001877667
[13 empty] | 0.313527 | [8 empty] | 0.002024337 |  | -0.00187581
[13 empty] | 0.3138706 | [8 empty] | 0.002021512 |  | -0.001873952
[13 empty] | 0.3142142 | [8 empty] | 0.002018687 |  | -0.001872098
[13 empty] | 0.3145579 | [8 empty] | 0.00201586 |  | -0.001870237
[13 empty] | 0.3149016 | [8 empty] | 0.002013033 |  | -0.001868382
[13 empty] | 0.3152449 | [8 empty] | 0.0020102 |  | -0.001866608
[13 empty] | 0.3155886 | [8 empty] | 0.002007318 |  | -0.001865193
[13 empty] | 0.3159323 | [8 empty] | 0.002004438 |  | -0.001863778
[13 empty] | 0.3162756 | [8 empty] | 0.002001563 |  | -0.001862365
[13 empty] | 0.3166193 | [8 empty] | 0.00199868 |  | -0.001860952
[13 empty] | 0.316963 | [8 empty] | 0.001995803 |  | -0.001859538
[13 empty] | 0.3173067 | [8 empty] | 0.001992923 |  | -0.001858125
[13 empty] | 0.31765 | [8 empty] | 0.001990048 |  | -0.001856713
[13 empty] | 0.3179937 | [8 empty] | 0.001987165 |  | -0.001855297
[13 empty] | 0.3183374 | [8 empty] | 0.001984287 |  | -0.001853887
[13 empty] | 0.3186811 | [8 empty] | 0.001981408 |  | -0.001852472
[13 empty] | 0.3190244 | [8 empty] | 0.00197853 |  | -0.001851058
[13 empty] | 0.3193681 | [8 empty] | 0.00197565 |  | -0.001849643
[13 empty] | 0.3197118 | [8 empty] | 0.001972772 |  | -0.00184823
[13 empty] | 0.3200555 | [8 empty] | 0.001969815 |  | -0.001846677
[13 empty] | 0.3203988 | [8 empty] | 0.001966847 |  | -0.001845095
[13 empty] | 0.3207425 | [8 empty] | 0.001963875 |  | -0.001843518
[13 empty] | 0.3210862 | [8 empty] | 0.001960905 |  | -0.001841938
[13 empty] | 0.3214295 | [8 empty] | 0.001957935 |  | -0.001840363
[13 empty] | 0.3217732 | [8 empty] | 0.001954967 |  | -0.001838782
[13 empty] | 0.3221169 | [8 empty] | 0.001951995 |  | -0.001837205
[13 empty] | 0.3224606 | [8 empty] | 0.001949025 |  | -0.001835627
[13 empty] | 0.3228039 | [8 empty] | 0.001946053 |  | -0.001834048
[13 empty] | 0.3231476 | [8 empty] | 0.001943085 |  | -0.001832468
[13 empty] | 0.3234913 | [8 empty] | 0.001940115 |  | -0.001830887
[13 empty] | 0.3238346 | [8 empty] | 0.001937143 |  | -0.001829313
[13 empty] | 0.3241783 | [8 empty] | 0.001934175 |  | -0.001827733
[13 empty] | 0.324522 | [8 empty] | 0.0019311 |  | -0.001826113
[13 empty] | 0.3248657 | [8 empty] | 0.001927927 |  | -0.001824457
[13 empty] | 0.3252091 | [8 empty] | 0.001924755 |  | -0.001822797
[13 empty] | 0.3255528 | [8 empty] | 0.001921582 |  | -0.00182114
[13 empty] | 0.3258965 | [8 empty] | 0.001918413 |  | -0.001819482
[13 empty] | 0.3262398 | [8 empty] | 0.00191524 |  | -0.001817823
[13 empty] | 0.3265835 | [8 empty] | 0.001912067 |  | -0.001816162
[13 empty] | 0.3269272 | [8 empty] | 0.001908895 |  | -0.001814505
[13 empty] | 0.3272709 | [8 empty] | 0.001905722 |  | -0.00181285
[13 empty] | 0.3276142 | [8 empty] | 0.00190255 |  | -0.00181119
[13 empty] | 0.3279579 | [8 empty] | 0.001899377 |  | -0.001809533
[13 empty] | 0.3283016 | [8 empty] | 0.001896207 |  | -0.001807873
[13 empty] | 0.3286449 | [8 empty] | 0.001893033 |  | -0.001806217
[13 empty] | 0.3289886 | [8 empty] | 0.00188983 |  | -0.001804667
[13 empty] | 0.3293323 | [8 empty] | 0.001886467 |  | -0.00180362
[13 empty] | 0.3296756 | [8 empty] | 0.001883107 |  | -0.001802568
[13 empty] | 0.3300193 | [8 empty] | 0.001879745 |  | -0.001801522
[13 empty] | 0.330363 | [8 empty] | 0.001876385 |  | -0.001800473
[13 empty] | 0.3307067 | [8 empty] | 0.001873023 |  | -0.001799423
[13 empty] | 0.33105 | [8 empty] | 0.001869663 |  | -0.001798375
[13 empty] | 0.3313937 | [8 empty] | 0.001866303 |  | -0.001797327
[13 empty] | 0.3317374 | [8 empty] | 0.001862943 |  | -0.001796278
[13 empty] | 0.3320807 | [8 empty] | 0.001859583 |  | -0.001795228
[13 empty] | 0.3324244 | [8 empty] | 0.001856222 |  | -0.001794178
[13 empty] | 0.3327681 | [8 empty] | 0.001852862 |  | -0.001793132
[13 empty] | 0.3331118 | [8 empty] | 0.001849502 |  | -0.001792082
[13 empty] | 0.3334551 | [8 empty] | 0.00184614 |  | -0.001791033
[13 empty] | 0.3337988 | [8 empty] | 0.001842662 |  | -0.001790252
[13 empty] | 0.3341425 | [8 empty] | 0.001839165 |  | -0.001789518
[13 empty] | 0.3344858 | [8 empty] | 0.001835665 |  | -0.001788787
[13 empty] | 0.3348295 | [8 empty] | 0.001832167 |  | -0.001788057
[13 empty] | 0.3351732 | [8 empty] | 0.001828665 |  | -0.001787323
[13 empty] | 0.3355165 | [8 empty] | 0.001825167 |  | -0.00178659
[13 empty] | 0.3358602 | [8 empty] | 0.001821668 |  | -0.001785858
[13 empty] | 0.3362039 | [8 empty] | 0.00181817 |  | -0.001785127
[13 empty] | 0.3365476 | [8 empty] | 0.001814668 |  | -0.001784395
[13 empty] | 0.3368909 | [8 empty] | 0.00181117 |  | -0.001783662
[13 empty] | 0.3372346 | [8 empty] | 0.001807672 |  | -0.00178293
[13 empty] | 0.3375783 | [8 empty] | 0.001804175 |  | -0.001782198
[13 empty] | 0.3379217 | [8 empty] | 0.001800672 |  | -0.001781467
[13 empty] | 0.3382654 | [8 empty] | 0.00179718 |  | -0.001780208
[13 empty] | 0.3386091 | [8 empty] | 0.001793695 |  | -0.001778448
[13 empty] | 0.3389524 | [8 empty] | 0.001790212 |  | -0.001776688
[13 empty] | 0.3392961 | [8 empty] | 0.001786727 |  | -0.00177493
[13 empty] | 0.3396398 | [8 empty] | 0.001783242 |  | -0.00177317
[13 empty] | 0.3399835 | [8 empty] | 0.00177976 |  | -0.001771412
[13 empty] | 0.3403268 | [8 empty] | 0.001776275 |  | -0.001769653
[13 empty] | 0.3406705 | [8 empty] | 0.00177279 |  | -0.001767892
[13 empty] | 0.3410142 | [8 empty] | 0.001769305 |  | -0.001766133
[13 empty] | 0.3413575 | [8 empty] | 0.001765822 |  | -0.001764377
[13 empty] | 0.3417012 | [8 empty] | 0.001762333 |  | -0.001762617
[13 empty] | 0.3420449 | [8 empty] | 0.001758848 |  | -0.00176086
[13 empty] | 0.3423882 | [8 empty] | 0.001755362 |  | -0.001759098
[13 empty] | 0.3427319 | [8 empty] | 0.001751895 |  | -0.001757187
[13 empty] | 0.3430756 | [8 empty] | 0.0017485 |  | -0.00175456
[13 empty] | 0.3434189 | [8 empty] | 0.001745102 |  | -0.001751932
[13 empty] | 0.3437626 | [8 empty] | 0.001741703 |  | -0.001749307
[13 empty] | 0.3441063 | [8 empty] | 0.001738308 |  | -0.001746675
[13 empty] | 0.3444496 | [8 empty] | 0.00173491 |  | -0.001744048
[13 empty] | 0.3447933 | [8 empty] | 0.001731513 |  | -0.001741423
[13 empty] | 0.345137 | [8 empty] | 0.001728117 |  | -0.001738798
[13 empty] | 0.3454803 | [8 empty] | 0.00172472 |  | -0.00173617
[13 empty] | 0.345824 | [8 empty] | 0.001721325 |  | -0.001733542
[13 empty] | 0.3461677 | [8 empty] | 0.001717927 |  | -0.001730913
[13 empty] | 0.346511 | [8 empty] | 0.00171453 |  | -0.001728287
[13 empty] | 0.3468547 | [8 empty] | 0.001711133 |  | -0.001725663
[13 empty] | 0.3471984 | [8 empty] | 0.001707733 |  | -0.001723037
[13 empty] | 0.3475417 | [8 empty] | 0.001704397 |  | -0.00172116
[13 empty] | 0.3478854 | [8 empty] | 0.001701073 |  | -0.001719423
[13 empty] | 0.3482291 | [8 empty] | 0.001697745 |  | -0.001717685
[13 empty] | 0.3485724 | [8 empty] | 0.001694422 |  | -0.001715947
[13 empty] | 0.3489161 | [8 empty] | 0.001691093 |  | -0.001714213
[13 empty] | 0.3492598 | [8 empty] | 0.001687768 |  | -0.001712477
[13 empty] | 0.3496031 | [8 empty] | 0.001684443 |  | -0.00171074
[13 empty] | 0.3499469 | [8 empty] | 0.001681117 |  | -0.001709003
[13 empty] | 0.3502906 | [8 empty] | 0.00167779 |  | -0.001707267
[13 empty] | 0.3506339 | [8 empty] | 0.001674463 |  | -0.00170553
[13 empty] | 0.3509776 | [8 empty] | 0.001671137 |  | -0.001703797
[13 empty] | 0.3513213 | [8 empty] | 0.001667812 |  | -0.001702058
[13 empty] | 0.3516646 | [8 empty] | 0.001664485 |  | -0.001700325
[13 empty] | 0.3520083 | [8 empty] | 0.001661222 |  | -0.001699113
[13 empty] | 0.352352 | [8 empty] | 0.001658015 |  | -0.001698413
[13 empty] | 0.3526953 | [8 empty] | 0.001654807 |  | -0.001697713
[13 empty] | 0.353039 | [8 empty] | 0.001651607 |  | -0.001697012
[13 empty] | 0.3533827 | [8 empty] | 0.001648397 |  | -0.001696312
[13 empty] | 0.3537264 | [8 empty] | 0.001645192 |  | -0.001695613
[13 empty] | 0.3540697 | [8 empty] | 0.001641983 |  | -0.00169491
[13 empty] | 0.3544134 | [8 empty] | 0.001638782 |  | -0.00169421
[13 empty] | 0.3547571 | [8 empty] | 0.001635573 |  | -0.001693512
[13 empty] | 0.3551004 | [8 empty] | 0.001632368 |  | -0.001692808
[13 empty] | 0.3554441 | [8 empty] | 0.001629162 |  | -0.00169211
[13 empty] | 0.3557878 | [8 empty] | 0.001625953 |  | -0.001691408
[13 empty] | 0.3561311 | [8 empty] | 0.001622752 |  | -0.001690712
[13 empty] | 0.3564748 | [8 empty] | 0.001619572 |  | -0.001689932
[13 empty] | 0.3568185 | [8 empty] | 0.001616542 |  | -0.001688773
[13 empty] | 0.3571622 | [8 empty] | 0.00161351 |  | -0.001687617
[13 empty] | 0.3575055 | [8 empty] | 0.001610478 |  | -0.001686462
[13 empty] | 0.3578492 | [8 empty] | 0.001607447 |  | -0.001685303
[13 empty] | 0.3581929 | [8 empty] | 0.001604415 |  | -0.001684147
[13 empty] | 0.3585366 | [8 empty] | 0.001601382 |  | -0.001682992
[13 empty] | 0.3588799 | [8 empty] | 0.001598352 |  | -0.00168183
[13 empty] | 0.3592236 | [8 empty] | 0.001595318 |  | -0.001680675
[13 empty] | 0.3595673 | [8 empty] | 0.001592288 |  | -0.001679518
[13 empty] | 0.3599106 | [8 empty] | 0.001589257 |  | -0.00167836
[13 empty] | 0.3602543 | [8 empty] | 0.001586222 |  | -0.001677203
[13 empty] | 0.360598 | [8 empty] | 0.00158319 |  | -0.001676048
[13 empty] | 0.3609417 | [8 empty] | 0.001580158 |  | -0.00167489
[13 empty] | 0.361285 | [8 empty] | 0.001577297 |  | -0.001672793
[13 empty] | 0.3616287 | [8 empty] | 0.001574465 |  | -0.00167051
[13 empty] | 0.3619724 | [8 empty] | 0.001571635 |  | -0.001668228
[13 empty] | 0.3623157 | [8 empty] | 0.001568807 |  | -0.001665947
[13 empty] | 0.3626594 | [8 empty] | 0.001565975 |  | -0.001663662
[13 empty] | 0.3630028 | [8 empty] | 0.001563145 |  | -0.00166138
[13 empty] | 0.3633465 | [8 empty] | 0.001560313 |  | -0.001659098
[13 empty] | 0.3636902 | [8 empty] | 0.001557483 |  | -0.00165682
[13 empty] | 0.3640335 | [8 empty] | 0.001554655 |  | -0.001654538
[13 empty] | 0.3643772 | [8 empty] | 0.001551823 |  | -0.001652257
[13 empty] | 0.3647209 | [8 empty] | 0.001548992 |  | -0.001649973
[13 empty] | 0.3650642 | [8 empty] | 0.001546162 |  | -0.001647693
[13 empty] | 0.3654079 | [8 empty] | 0.00154333 |  | -0.00164541
[13 empty] | 0.3657516 | [8 empty] | 0.001540613 |  | -0.001642753
[13 empty] | 0.3660949 | [8 empty] | 0.001538005 |  | -0.001639718
[13 empty] | 0.3664386 | [8 empty] | 0.0015354 |  | -0.001636683
[13 empty] | 0.3667819 | [8 empty] | 0.001532792 |  | -0.00163365
[13 empty] | 0.3671256 | [8 empty] | 0.001530183 |  | -0.001630617
[13 empty] | 0.3674689 | [8 empty] | 0.001527575 |  | -0.001627583
[13 empty] | 0.3678126 | [8 empty] | 0.001524968 |  | -0.001624548
[13 empty] | 0.3681563 | [8 empty] | 0.001522362 |  | -0.001621517
[13 empty] | 0.3684996 | [8 empty] | 0.001519755 |  | -0.001618483
[13 empty] | 0.3688433 | [8 empty] | 0.001517147 |  | -0.00161545
[13 empty] | 0.3691866 | [8 empty] | 0.001514538 |  | -0.001612413
[13 empty] | 0.3695303 | [8 empty] | 0.001511932 |  | -0.001609382
[13 empty] | 0.3698736 | [8 empty] | 0.001509323 |  | -0.001606348
[13 empty] | 0.3702173 | [8 empty] | 0.001506738 |  | -0.001603292
[13 empty] | 0.370561 | [8 empty] | 0.001504268 |  | -0.001600142
[13 empty] | 0.3709043 | [8 empty] | 0.001501802 |  | -0.00159699
[13 empty] | 0.371248 | [8 empty] | 0.001499332 |  | -0.001593837
[13 empty] | 0.3715913 | [8 empty] | 0.00149686 |  | -0.001590682
[13 empty] | 0.371935 | [8 empty] | 0.001494395 |  | -0.001587527
[13 empty] | 0.3722787 | [8 empty] | 0.001491925 |  | -0.001584377
[13 empty] | 0.372622 | [8 empty] | 0.001489455 |  | -0.001581222
[13 empty] | 0.3729657 | [8 empty] | 0.001486985 |  | -0.00157807
[13 empty] | 0.3733091 | [8 empty] | 0.001484515 |  | -0.001574915
[13 empty] | 0.3736528 | [8 empty] | 0.001482047 |  | -0.001571763
[13 empty] | 0.3739961 | [8 empty] | 0.001479577 |  | -0.001568612
[13 empty] | 0.3743398 | [8 empty] | 0.001477107 |  | -0.001565457
[13 empty] | 0.3746835 | [8 empty] | 0.001474638 |  | -0.001562305
[13 empty] | 0.3750268 | [8 empty] | 0.001472273 |  | -0.001558188
[13 empty] | 0.3753705 | [8 empty] | 0.00146993 |  | -0.001553877
[13 empty] | 0.3757138 | [8 empty] | 0.001467583 |  | -0.001549563
[13 empty] | 0.3760575 | [8 empty] | 0.001465242 |  | -0.00154525
[13 empty] | 0.3764012 | [8 empty] | 0.001462895 |  | -0.00154094
[13 empty] | 0.3767445 | [8 empty] | 0.001460552 |  | -0.001536627
[13 empty] | 0.3770882 | [8 empty] | 0.001458208 |  | -0.001532315
[13 empty] | 0.3774315 | [8 empty] | 0.001455862 |  | -0.001528005
[13 empty] | 0.3777752 | [8 empty] | 0.001453518 |  | -0.00152369
[13 empty] | 0.3781189 | [8 empty] | 0.001451173 |  | -0.00151938
[13 empty] | 0.3784622 | [8 empty] | 0.00144883 |  | -0.001515065
[13 empty] | 0.3788059 | [8 empty] | 0.001446487 |  | -0.001510755
[13 empty] | 0.3791496 | [8 empty] | 0.00144414 |  | -0.001506443
[13 empty] | 0.3794929 | [8 empty] | 0.001441837 |  | -0.001501058
[13 empty] | 0.3798366 | [8 empty] | 0.001439577 |  | -0.001494588
[13 empty] | 0.3801799 | [8 empty] | 0.001437315 |  | -0.00148812
[13 empty] | 0.3805236 | [8 empty] | 0.001435055 |  | -0.001481645
[13 empty] | 0.3808673 | [8 empty] | 0.001432792 |  | -0.001475173
[13 empty] | 0.3812106 | [8 empty] | 0.001430533 |  | -0.001468702
[13 empty] | 0.3815543 | [8 empty] | 0.001428272 |  | -0.00146223
[13 empty] | 0.3818976 | [8 empty] | 0.001426008 |  | -0.001455757
[13 empty] | 0.3822413 | [8 empty] | 0.00142375 |  | -0.001449287
[13 empty] | 0.3825846 | [8 empty] | 0.00142149 |  | -0.001442815
[13 empty] | 0.3829283 | [8 empty] | 0.001419228 |  | -0.001436343
[13 empty] | 0.383272 | [8 empty] | 0.001416965 |  | -0.001429872
[13 empty] | 0.3836154 | [8 empty] | 0.001414705 |  | -0.001423398
[13 empty] | 0.3839591 | [8 empty] | 0.001412442 |  | -0.001416878
[13 empty] | 0.3843024 | [8 empty] | 0.001410155 |  | -0.00141009
[13 empty] | 0.3846461 | [8 empty] | 0.001407868 |  | -0.001403308
[13 empty] | 0.3849898 | [8 empty] | 0.001405585 |  | -0.001396518
[13 empty] | 0.3853331 | [8 empty] | 0.001403298 |  | -0.001389735
[13 empty] | 0.3856768 | [8 empty] | 0.001401015 |  | -0.001382948
[13 empty] | 0.3860201 | [8 empty] | 0.001398728 |  | -0.001376163
[13 empty] | 0.3863638 | [8 empty] | 0.001396442 |  | -0.001369375
[13 empty] | 0.3867071 | [8 empty] | 0.001394158 |  | -0.001362587
[13 empty] | 0.3870508 | [8 empty] | 0.001391872 |  | -0.001355803
[13 empty] | 0.3873945 | [8 empty] | 0.001389588 |  | -0.001349015
[13 empty] | 0.3877378 | [8 empty] | 0.0013873 |  | -0.001342228
[13 empty] | 0.3880815 | [8 empty] | 0.001385015 |  | -0.001335442
[13 empty] | 0.3884248 | [8 empty] | 0.001382732 |  | -0.001328657
[13 empty] | 0.3887685 | [8 empty] | 0.001380435 |  | -0.00132301
[13 empty] | 0.3891122 | [8 empty] | 0.001378138 |  | -0.001317607
[13 empty] | 0.3894555 | [8 empty] | 0.001375843 |  | -0.001312202
[13 empty] | 0.3897992 | [8 empty] | 0.001373548 |  | -0.001306798
[13 empty] | 0.3901425 | [8 empty] | 0.00137125 |  | -0.001301395
[13 empty] | 0.3904862 | [8 empty] | 0.001368953 |  | -0.001295992
[13 empty] | 0.3908299 | [8 empty] | 0.001366655 |  | -0.001290587
[13 empty] | 0.3911732 | [8 empty] | 0.001364362 |  | -0.001285182
[13 empty] | 0.3915169 | [8 empty] | 0.001362065 |  | -0.001279777
[13 empty] | 0.3918602 | [8 empty] | 0.001359768 |  | -0.001274373
[13 empty] | 0.3922039 | [8 empty] | 0.001357472 |  | -0.001268967
[13 empty] | 0.3925476 | [8 empty] | 0.001355177 |  | -0.00126356
[13 empty] | 0.3928909 | [8 empty] | 0.001352883 |  | -0.001258157
[13 empty] | 0.3932346 | [8 empty] | 0.001350612 |  | -0.001253292
[13 empty] | 0.393578 | [8 empty] | 0.001348375 |  | -0.001248985
[13 empty] | 0.3939217 | [8 empty] | 0.001346133 |  | -0.001244682
[13 empty] | 0.3942654 | [8 empty] | 0.001343897 |  | -0.001240373
[13 empty] | 0.3946087 | [8 empty] | 0.001341655 |  | -0.00123607
[13 empty] | 0.3949524 | [8 empty] | 0.001339418 |  | -0.001231763
[13 empty] | 0.3952957 | [8 empty] | 0.001337177 |  | -0.001227457
[13 empty] | 0.3956394 | [8 empty] | 0.001334938 |  | -0.001223152
[13 empty] | 0.3959831 | [8 empty] | 0.0013327 |  | -0.001218848
[13 empty] | 0.3963264 | [8 empty] | 0.001330462 |  | -0.001214542
[13 empty] | 0.3966701 | [8 empty] | 0.001328222 |  | -0.001210237
[13 empty] | 0.3970138 | [8 empty] | 0.001325983 |  | -0.00120593
[13 empty] | 0.3973571 | [8 empty] | 0.001323742 |  | -0.001201625
[13 empty] | 0.3977008 | [8 empty] | 0.001321503 |  | -0.001197392
[13 empty] | 0.3980441 | [8 empty] | 0.001319247 |  | -0.001193562
[13 empty] | 0.3983878 | [8 empty] | 0.001316997 |  | -0.001189735
[13 empty] | 0.3987311 | [8 empty] | 0.001314745 |  | -0.001185905
[13 empty] | 0.3990748 | [8 empty] | 0.001312488 |  | -0.001182075
[13 empty] | 0.3994185 | [8 empty] | 0.001310237 |  | -0.001178245
[13 empty] | 0.3997618 | [8 empty] | 0.001307985 |  | -0.00117442
[13 empty] | 0.4001055 | [8 empty] | 0.00130573 |  | -0.001170588
[13 empty] | 0.4004488 | [8 empty] | 0.001303478 |  | -0.00116676
[13 empty] | 0.4007925 | [8 empty] | 0.001301227 |  | -0.001162932
[13 empty] | 0.4011362 | [8 empty] | 0.001298972 |  | -0.001159103
[13 empty] | 0.4014795 | [8 empty] | 0.001296717 |  | -0.001155273
[13 empty] | 0.4018232 | [8 empty] | 0.001294463 |  | -0.001151447
[13 empty] | 0.4021665 | [8 empty] | 0.001292212 |  | -0.001147618
[13 empty] | 0.4025102 | [8 empty] | 0.001289882 |  | -0.001143587
[13 empty] | 0.4028539 | [8 empty] | 0.001287533 |  | -0.001139508
[13 empty] | 0.4031972 | [8 empty] | 0.001285187 |  | -0.001135433
[13 empty] | 0.4035409 | [8 empty] | 0.001282838 |  | -0.001131358
[13 empty] | 0.4038846 | [8 empty] | 0.001280492 |  | -0.00112728
[13 empty] | 0.404228 | [8 empty] | 0.001278142 |  | -0.001123203
[13 empty] | 0.4045717 | [8 empty] | 0.001275797 |  | -0.001119128
[13 empty] | 0.4049154 | [8 empty] | 0.00127345 |  | -0.001115052
[13 empty] | 0.4052587 | [8 empty] | 0.001271105 |  | -0.001110973
[13 empty] | 0.4056024 | [8 empty] | 0.001268755 |  | -0.0011069
[13 empty] | 0.4059461 | [8 empty] | 0.001266408 |  | -0.001102823
[13 empty] | 0.4062894 | [8 empty] | 0.001264062 |  | -0.001098747
[13 empty] | 0.4066331 | [8 empty] | 0.001261713 |  | -0.001094672
[13 empty] | 0.4069768 | [8 empty] | 0.001259303 |  | -0.001090162
[13 empty] | 0.4073201 | [8 empty] | 0.001256822 |  | -0.001085192
[13 empty] | 0.4076638 | [8 empty] | 0.00125434 |  | -0.001080223
[13 empty] | 0.4080075 | [8 empty] | 0.001251863 |  | -0.001075255
[13 empty] | 0.4083508 | [8 empty] | 0.001249382 |  | -0.001070283
[13 empty] | 0.4086945 | [8 empty] | 0.001246903 |  | -0.001065315
[13 empty] | 0.4090382 | [8 empty] | 0.001244422 |  | -0.001060348
[13 empty] | 0.4093815 | [8 empty] | 0.001241942 |  | -0.001055378
[13 empty] | 0.4097252 | [8 empty] | 0.00123946 |  | -0.001050408
[13 empty] | 0.4100689 | [8 empty] | 0.001236985 |  | -0.001045443
[13 empty] | 0.4104122 | [8 empty] | 0.001234503 |  | -0.001040472
[13 empty] | 0.4107559 | [8 empty] | 0.001232025 |  | -0.001035502
[13 empty] | 0.4110996 | [8 empty] | 0.001229545 |  | -0.001030532
[13 empty] | 0.4114433 | [8 empty] | 0.001227048 |  | -0.001025543
[13 empty] | 0.4117866 | [8 empty] | 0.001224462 |  | -0.001020439
[13 empty] | 0.4121303 | [8 empty] | 0.001221873 |  | -0.001015335
[13 empty] | 0.412474 | [8 empty] | 0.001219287 |  | -0.00101023
[13 empty] | 0.4128177 | [8 empty] | 0.001216698 |  | -0.001005129
[13 empty] | 0.413161 | [8 empty] | 0.001214113 |  | -0.001000024
[13 empty] | 0.4135047 | [8 empty] | 0.001211525 |  | -0.000994922
[13 empty] | 0.4138484 | [8 empty] | 0.001208938 |  | -0.000989818
[13 empty] | 0.4141917 | [8 empty] | 0.001206352 |  | -0.000984713
[13 empty] | 0.4145354 | [8 empty] | 0.001203767 |  | -0.0009796092
[13 empty] | 0.4148791 | [8 empty] | 0.001201178 |  | -0.0009745052
[13 empty] | 0.4152228 | [8 empty] | 0.001198593 |  | -0.000969401
[13 empty] | 0.4155661 | [8 empty] | 0.001196003 |  | -0.0009642972
[13 empty] | 0.4159098 | [8 empty] | 0.001193418 |  | -0.0009591927
[13 empty] | 0.4162535 | [8 empty] | 0.001190917 |  | -0.0009547058
[13 empty] | 0.4165969 | [8 empty] | 0.001188432 |  | -0.0009503593
[13 empty] | 0.4169406 | [8 empty] | 0.001185952 |  | -0.0009460127
[13 empty] | 0.4172843 | [8 empty] | 0.00118347 |  | -0.0009416662
[13 empty] | 0.4176276 | [8 empty] | 0.001180988 |  | -0.0009373195
[13 empty] | 0.4179713 | [8 empty] | 0.001178505 |  | -0.000932973
[13 empty] | 0.418315 | [8 empty] | 0.001176022 |  | -0.0009286263
[13 empty] | 0.4186587 | [8 empty] | 0.001173542 |  | -0.00092428
[13 empty] | 0.419002 | [8 empty] | 0.001171058 |  | -0.0009199333
[13 empty] | 0.4193457 | [8 empty] | 0.001168577 |  | -0.0009155868
[13 empty] | 0.4196894 | [8 empty] | 0.001166093 |  | -0.0009112402
[13 empty] | 0.4200327 | [8 empty] | 0.001163613 |  | -0.0009068938
[13 empty] | 0.4203764 | [8 empty] | 0.00116113 |  | -0.0009025472
[13 empty] | 0.4207201 | [8 empty] | 0.001158718 |  | -0.0008986047
[13 empty] | 0.4210634 | [8 empty] | 0.001156385 |  | -0.0008951008
[13 empty] | 0.4214071 | [8 empty] | 0.001154052 |  | -0.0008915968
[13 empty] | 0.4217504 | [8 empty] | 0.001151718 |  | -0.0008880927
[13 empty] | 0.4220941 | [8 empty] | 0.001149383 |  | -0.0008845892
[13 empty] | 0.4224378 | [8 empty] | 0.001147052 |  | -0.0008810853
[13 empty] | 0.4227811 | [8 empty] | 0.001144717 |  | -0.0008775815
[13 empty] | 0.4231248 | [8 empty] | 0.001142382 |  | -0.0008740778
[13 empty] | 0.4234681 | [8 empty] | 0.001140048 |  | -0.000870574
[13 empty] | 0.4238118 | [8 empty] | 0.001137713 |  | -0.0008670707
[13 empty] | 0.4241555 | [8 empty] | 0.001135382 |  | -0.000863567
[13 empty] | 0.4244988 | [8 empty] | 0.001133047 |  | -0.0008600637
[13 empty] | 0.4248425 | [8 empty] | 0.001130715 |  | -0.0008565602
[13 empty] | 0.4251858 | [8 empty] | 0.001128422 |  | -0.0008529902
[13 empty] | 0.4255295 | [8 empty] | 0.001126355 |  | -0.0008490238
[13 empty] | 0.4258732 | [8 empty] | 0.001124287 |  | -0.0008450577
[13 empty] | 0.4262165 | [8 empty] | 0.001122218 |  | -0.0008410915
[13 empty] | 0.4265602 | [8 empty] | 0.001120152 |  | -0.0008371252
[13 empty] | 0.4269039 | [8 empty] | 0.001118085 |  | -0.0008331593
[13 empty] | 0.4272472 | [8 empty] | 0.001116017 |  | -0.0008291927
[13 empty] | 0.4275909 | [8 empty] | 0.001113952 |  | -0.0008252265
[13 empty] | 0.4279343 | [8 empty] | 0.001111885 |  | -0.0008212605
[13 empty] | 0.428278 | [8 empty] | 0.001109818 |  | -0.0008172943
[13 empty] | 0.4286217 | [8 empty] | 0.001107753 |  | -0.0008133278
[13 empty] | 0.428965 | [8 empty] | 0.001105688 |  | -0.0008093618
[13 empty] | 0.4293087 | [8 empty] | 0.001103622 |  | -0.0008053955
[13 empty] | 0.429652 | [8 empty] | 0.001101555 |  | -0.000801429
[13 empty] | 0.4299957 | [8 empty] | 0.00109963 |  | -0.0007964735
[13 empty] | 0.4303394 | [8 empty] | 0.00109774 |  | -0.0007912842
[13 empty] | 0.4306827 | [8 empty] | 0.00109585 |  | -0.000786095
[13 empty] | 0.4310264 | [8 empty] | 0.001093962 |  | -0.0007809057
[13 empty] | 0.4313701 | [8 empty] | 0.00109207 |  | -0.000775716
[13 empty] | 0.4317134 | [8 empty] | 0.00109018 |  | -0.0007705267
[13 empty] | 0.4320571 | [8 empty] | 0.001088292 |  | -0.0007653368
[13 empty] | 0.4324008 | [8 empty] | 0.001086402 |  | -0.000760147
[13 empty] | 0.4327441 | [8 empty] | 0.001084512 |  | -0.0007549573
[13 empty] | 0.4330878 | [8 empty] | 0.001082627 |  | -0.0007497675
[13 empty] | 0.4334311 | [8 empty] | 0.001080735 |  | -0.0007445777
[13 empty] | 0.4337748 | [8 empty] | 0.001078845 |  | -0.0007393877
[13 empty] | 0.4341185 | [8 empty] | 0.001076958 |  | -0.0007341975
[13 empty] | 0.4344618 | [8 empty] | 0.001075177 |  | -0.0007291045
[13 empty] | 0.4348055 | [8 empty] | 0.001073522 |  | -0.0007241192
[13 empty] | 0.4351488 | [8 empty] | 0.001071862 |  | -0.000719134
[13 empty] | 0.4354925 | [8 empty] | 0.001070205 |  | -0.0007141483
[13 empty] | 0.4358362 | [8 empty] | 0.001068545 |  | -0.000709163
[13 empty] | 0.4361795 | [8 empty] | 0.001066888 |  | -0.0007041772
[13 empty] | 0.4365232 | [8 empty] | 0.001065233 |  | -0.0006991917
[13 empty] | 0.4368665 | [8 empty] | 0.001063575 |  | -0.0006942055
[13 empty] | 0.4372102 | [8 empty] | 0.001061917 |  | -0.0006892198
[13 empty] | 0.4375539 | [8 empty] | 0.001060257 |  | -0.0006842337
[13 empty] | 0.4378972 | [8 empty] | 0.001058605 |  | -0.0006792473
[13 empty] | 0.4382409 | [8 empty] | 0.001056948 |  | -0.0006742612
[13 empty] | 0.4385843 | [8 empty] | 0.001055288 |  | -0.0006692745
[13 empty] | 0.438928 | [8 empty] | 0.001053677 |  | -0.0006643388
[13 empty] | 0.4392713 | [8 empty] | 0.00105236 |  | -0.0006597197
[13 empty] | 0.439615 | [8 empty] | 0.00105104 |  | -0.0006551
[13 empty] | 0.4399583 | [8 empty] | 0.001049722 |  | -0.0006504808
[13 empty] | 0.440302 | [8 empty] | 0.0010484025 |  | -0.0006458612
[13 empty] | 0.4406453 | [8 empty] | 0.001047083 |  | -0.000641241
[13 empty] | 0.440989 | [8 empty] | 0.0010457665 |  | -0.0006366213
[13 empty] | 0.4413323 | [8 empty] | 0.001044447 |  | -0.0006320012
[13 empty] | 0.441676 | [8 empty] | 0.001043129 |  | -0.0006273807
[13 empty] | 0.4420193 | [8 empty] | 0.001041809 |  | -0.0006227607
[13 empty] | 0.442363 | [8 empty] | 0.001040491 |  | -0.00061814
[13 empty] | 0.4427063 | [8 empty] | 0.0010391735 |  | -0.0006135193
[13 empty] | 0.44305 | [8 empty] | 0.001037854 |  | -0.0006088985
[13 empty] | 0.4433933 | [8 empty] | 0.0010365375 |  | -0.0006042777
[13 empty] | 0.443737 | [8 empty] | 0.0010354535 |  | -0.0006002348
[13 empty] | 0.4440803 | [8 empty] | 0.001034433 |  | -0.0005963333
[13 empty] | 0.444424 | [8 empty] | 0.0010334095 |  | -0.0005924313
[13 empty] | 0.4447677 | [8 empty] | 0.0010323875 |  | -0.0005885298
[13 empty] | 0.445111 | [8 empty] | 0.001031362 |  | -0.0005846277
[13 empty] | 0.4454547 | [8 empty] | 0.0010303435 |  | -0.0005807253
[13 empty] | 0.445798 | [8 empty] | 0.00102932 |  | -0.0005768232
[13 empty] | 0.4461417 | [8 empty] | 0.001028298 |  | -0.0005729207
[13 empty] | 0.446485 | [8 empty] | 0.001027274 |  | -0.0005690183
[13 empty] | 0.4468287 | [8 empty] | 0.001026252 |  | -0.0005651157
[13 empty] | 0.447172 | [8 empty] | 0.001025229 |  | -0.0005612127
[13 empty] | 0.4475157 | [8 empty] | 0.001024207 |  | -0.0005573098
[13 empty] | 0.4478591 | [8 empty] | 0.001023185 |  | -0.0005534067
[13 empty] | 0.4482028 | [8 empty] | 0.001022302 |  | -0.0005494793
[13 empty] | 0.4485461 | [8 empty] | 0.001021581 |  | -0.0005455243
[13 empty] | 0.4488898 | [8 empty] | 0.001020858 |  | -0.0005415693
[13 empty] | 0.4492335 | [8 empty] | 0.001020136 |  | -0.000537614
[13 empty] | 0.4495768 | [8 empty] | 0.001019413 |  | -0.0005336587
[13 empty] | 0.4499205 | [8 empty] | 0.001018692 |  | -0.0005297035
[13 empty] | 0.4502638 | [8 empty] | 0.001017967 |  | -0.0005257477
[13 empty] | 0.4506075 | [8 empty] | 0.001017245 |  | -0.000521792
[13 empty] | 0.4509512 | [8 empty] | 0.001016522 |  | -0.000517836
[13 empty] | 0.4512945 | [8 empty] | 0.001015801 |  | -0.00051388
[13 empty] | 0.4516382 | [8 empty] | 0.001015078 |  | -0.000509924
[13 empty] | 0.4519815 | [8 empty] | 0.001014354 |  | -0.0005059675
[13 empty] | 0.4523252 | [8 empty] | 0.001013633 |  | -0.0005020115
[13 empty] | 0.4526685 | [8 empty] | 0.0010129765 |  | -0.0004980817
[13 empty] | 0.4530122 | [8 empty] | 0.001012739 |  | -0.0004943262
[13 empty] | 0.4533555 | [8 empty] | 0.001012502 |  | -0.0004905707
[13 empty] | 0.4536992 | [8 empty] | 0.001012265 |  | -0.0004868152
[13 empty] | 0.4540425 | [8 empty] | 0.001012028 |  | -0.000483059
[13 empty] | 0.4543862 | [8 empty] | 0.0010117905 |  | -0.0004793033
[13 empty] | 0.4547295 | [8 empty] | 0.001011553 |  | -0.0004755472
[13 empty] | 0.4550732 | [8 empty] | 0.0010113145 |  | -0.0004717908
[13 empty] | 0.4554165 | [8 empty] | 0.001011079 |  | -0.0004680345
[13 empty] | 0.4557602 | [8 empty] | 0.0010108435 |  | -0.000464278
[13 empty] | 0.4561035 | [8 empty] | 0.001010605 |  | -0.0004605213
[13 empty] | 0.4564472 | [8 empty] | 0.001010369 |  | -0.000456764
[13 empty] | 0.4567906 | [8 empty] | 0.001010132 |  | -0.0004530072
[13 empty] | 0.4571343 | [8 empty] | 0.001009893 |  | -0.00044925
[13 empty] | 0.4574776 | [8 empty] | 0.001010045 |  | -0.0004459838
[13 empty] | 0.4578213 | [8 empty] | 0.001010296 |  | -0.0004428417
[13 empty] | 0.4581646 | [8 empty] | 0.001010542 |  | -0.0004396997
[13 empty] | 0.4585083 | [8 empty] | 0.00101079 |  | -0.0004365568
[13 empty] | 0.4588516 | [8 empty] | 0.001011041 |  | -0.0004334142
[13 empty] | 0.4591953 | [8 empty] | 0.001011287 |  | -0.0004302715
[13 empty] | 0.459539 | [8 empty] | 0.001011538 |  | -0.0004271283
[13 empty] | 0.4598823 | [8 empty] | 0.001011785 |  | -0.0004239848
[13 empty] | 0.460226 | [8 empty] | 0.001012033 |  | -0.0004208417
[13 empty] | 0.4605693 | [8 empty] | 0.0010122805 |  | -0.0004176977
[13 empty] | 0.460913 | [8 empty] | 0.00101253 |  | -0.0004145533
[13 empty] | 0.4612563 | [8 empty] | 0.001012777 |  | -0.0004114093
[13 empty] | 0.4616 | [8 empty] | 0.001013028 |  | -0.0004082653
[13 empty] | 0.4619433 | [8 empty] | 0.001013517 |  | -0.0004061055
[13 empty] | 0.462287 | [8 empty] | 0.001014287 |  | -0.000405088
[13 empty] | 0.4626307 | [8 empty] | 0.0010150575 |  | -0.0004040703
[13 empty] | 0.462974 | [8 empty] | 0.001015828 |  | -0.0004030525
[13 empty] | 0.4633177 | [8 empty] | 0.0010165995 |  | -0.0004020342
[13 empty] | 0.4636614 | [8 empty] | 0.00101737 |  | -0.0004010158
[13 empty] | 0.4640047 | [8 empty] | 0.001018143 |  | -0.000399997
[13 empty] | 0.4643484 | [8 empty] | 0.001018913 |  | -0.000398978
[13 empty] | 0.4646921 | [8 empty] | 0.0010196835 |  | -0.0003979588
[13 empty] | 0.4650354 | [8 empty] | 0.001020454 |  | -0.0003969392
[13 empty] | 0.4653791 | [8 empty] | 0.001021224 |  | -0.0003959197
[13 empty] | 0.4657228 | [8 empty] | 0.0010219955 |  | -0.0003948997
[13 empty] | 0.4660665 | [8 empty] | 0.001022764 |  | -0.0003938793
[13 empty] | 0.4664098 | [8 empty] | 0.001023595 |  | -0.0003932652
[13 empty] | 0.4667535 | [8 empty] | 0.001024826 |  | -0.0003954205
[13 empty] | 0.4670969 | [8 empty] | 0.0010260565 |  | -0.0003975753
[13 empty] | 0.4674406 | [8 empty] | 0.0010272875 |  | -0.0003997305
[13 empty] | 0.4677843 | [8 empty] | 0.00102852 |  | -0.0004018852
[13 empty] | 0.4681276 | [8 empty] | 0.001029749 |  | -0.0004040397
[13 empty] | 0.4684713 | [8 empty] | 0.00103098 |  | -0.0004061942
[13 empty] | 0.468815 | [8 empty] | 0.001032209 |  | -0.0004083482
[13 empty] | 0.4691583 | [8 empty] | 0.001033442 |  | -0.0004105028
[13 empty] | 0.469502 | [8 empty] | 0.001034674 |  | -0.0004126563
[13 empty] | 0.4698457 | [8 empty] | 0.001035902 |  | -0.00041481
[13 empty] | 0.470189 | [8 empty] | 0.0010371325 |  | -0.0004169637
[13 empty] | 0.4705327 | [8 empty] | 0.001038363 |  | -0.0004191168
[13 empty] | 0.4708764 | [8 empty] | 0.001039592 |  | -0.00042127
[13 empty] | 0.4712197 | [8 empty] | 0.001040871 |  | -0.0004250765
[13 empty] | 0.4715634 | [8 empty] | 0.001042164 |  | -0.0004293153
[13 empty] | 0.4719067 | [8 empty] | 0.001043459 |  | -0.0004335542
[13 empty] | 0.4722504 | [8 empty] | 0.00104475 |  | -0.000437793
[13 empty] | 0.4725941 | [8 empty] | 0.001046045 |  | -0.0004420317
[13 empty] | 0.4729374 | [8 empty] | 0.001047335 |  | -0.0004462702
[13 empty] | 0.4732811 | [8 empty] | 0.001048627 |  | -0.0004505083
[13 empty] | 0.4736244 | [8 empty] | 0.00104992 |  | -0.0004547465
[13 empty] | 0.4739681 | [8 empty] | 0.00105121 |  | -0.0004589845
[13 empty] | 0.4743114 | [8 empty] | 0.001052503 |  | -0.0004632225
[13 empty] | 0.4746551 | [8 empty] | 0.001053795 |  | -0.0004674605
[13 empty] | 0.4749988 | [8 empty] | 0.001055083 |  | -0.0004716982
[13 empty] | 0.4753421 | [8 empty] | 0.001056375 |  | -0.0004759357
[13 empty] | 0.4756858 | [8 empty] | 0.001057423 |  | -0.0004785325
[13 empty] | 0.4760291 | [8 empty] | 0.001058182 |  | -0.0004791833
[13 empty] | 0.4763728 | [8 empty] | 0.001058942 |  | -0.0004798353
[13 empty] | 0.4767165 | [8 empty] | 0.0010597 |  | -0.000480486
[13 empty] | 0.4770598 | [8 empty] | 0.00106046 |  | -0.0004811365
[13 empty] | 0.4774035 | [8 empty] | 0.001061218 |  | -0.000481787
[13 empty] | 0.4777469 | [8 empty] | 0.001061977 |  | -0.000482437
[13 empty] | 0.4780906 | [8 empty] | 0.001062733 |  | -0.000483087
[13 empty] | 0.4784343 | [8 empty] | 0.001063492 |  | -0.0004837368
[13 empty] | 0.4787776 | [8 empty] | 0.00106425 |  | -0.000484386
[13 empty] | 0.4791213 | [8 empty] | 0.001065008 |  | -0.0004850353
[13 empty] | 0.479465 | [8 empty] | 0.001065767 |  | -0.0004856845
[13 empty] | 0.4798083 | [8 empty] | 0.001066525 |  | -0.0004863333

## Sub 11 1.2% 10 ksi R
0.125
Group 2, Condition 3 (IFF) Sequence Step 2 - remove IFF 1.2% | [34 empty] | 17-1_2-Micro.xlsx
PATHS ALONG Y-DIRECTION (L) | [12 empty] | PATHS ALONG X-DIRECTION (T) | [12 empty] | PATHS ALONG Z-DIRECTION (THROUGH THICKNESS)
| Midplane |  | Midplane |  | Entry |  | Entry |  | Exit |  | Exit |  |  | Midplane |  | Midplane |  | Entry |  | Entry |  | Exit |  | Exit |  |  | At bore |  | At bore |  | 0.02" away from bore |  | 0.02" away from bore
| Hoop |  | Radial |  | Hoop |  | Radial |  | Hoop |  | Radial |  |  | Hoop |  | Radial |  | Hoop |  | Radial |  | Hoop |  | Radial |  |  | Hoop |  | Radial |  | Hoop |  | Radial
Radial | Strain | Stress | Strain | Stress | Strain | Stress | Strain | Stress | Strain | Stress | Strain | Stress | Radial | Strain | Stress | Strain | Stress | Strain | Stress | Strain | Stress | Strain | Stress | Strain | Stress | z coordinate | Strain | Stress | Strain | Stress | Strain | Stress | Strain | Stress
dim, in | in/in | psi | in/in | psi | in/in | psi | in/in | psi | in/in | psi | in/in | psi | dim, in | in/in | psi | in/in | psi | in/in | psi | in/in | psi | in/in | psi | in/in | psi | in | in/in | psi | in/in | psi | in/in | psi | in/in | psi
0 | [33 empty] | 0
nan | [33 empty] | nan
nan | [33 empty] | nan
nan | [33 empty] | nan
nan | [33 empty] | nan
nan | [33 empty] | nan
nan | [33 empty] | nan
nan | [33 empty] | nan
nan | [33 empty] | nan
nan | [33 empty] | nan
nan | [33 empty] | nan
nan | [33 empty] | nan
nan | [33 empty] | nan
nan | [33 empty] | nan
nan | [33 empty] | nan
nan | [33 empty] | nan
nan | [33 empty] | nan
nan | [33 empty] | nan
nan | [33 empty] | nan
nan | [33 empty] | nan
nan | [33 empty] | nan
nan | [33 empty] | nan
nan | [33 empty] | nan
nan | [33 empty] | nan
nan | [33 empty] | nan
nan | [33 empty] | nan
nan | [33 empty] | nan
nan | [33 empty] | nan
nan | [33 empty] | nan
nan | [33 empty] | nan
nan | [33 empty] | nan
nan | [33 empty] | nan
nan | [33 empty] | nan
nan | [33 empty] | nan
nan | [33 empty] | nan
nan | [33 empty] | nan
nan | [33 empty] | nan
nan | [33 empty] | nan
nan | [33 empty] | nan
nan | [33 empty] | nan
nan | [33 empty] | nan
nan | [33 empty] | nan
nan | [33 empty] | nan
nan | [33 empty] | nan
nan | [33 empty] | nan
nan | [33 empty] | nan
nan | [33 empty] | nan
nan | [33 empty] | nan
nan | [33 empty] | nan
nan | [33 empty] | nan
nan | [33 empty] | nan
nan | [33 empty] | nan
nan | [33 empty] | nan
nan | [33 empty] | nan
nan | [33 empty] | nan
nan | [33 empty] | nan
nan | [33 empty] | nan
nan | [33 empty] | nan