## Sub 1 1.2% 30 ksi I
0.125
Group 2, Condition 3 (IFF) Sequence Step 1 - IFF 1.2%
PATHS ALONG Y-DIRECTION (L) | [12 empty] | PATHS ALONG X-DIRECTION (T) | [12 empty] | PATHS ALONG Z-DIRECTION (THROUGH THICKNESS)
| Midplane |  | Midplane |  | Entry |  | Entry |  | Exit |  | Exit |  |  | Midplane |  | Midplane |  | Entry |  | Entry |  | Exit |  | Exit |  |  | At bore |  | At bore |  | 0.02" away from bore |  | 0.02" away from bore
| Hoop |  | Radial |  | Hoop |  | Radial |  | Hoop |  | Radial |  |  | Hoop |  | Radial |  | Hoop |  | Radial |  | Hoop |  | Radial |  |  | Hoop |  | Radial |  | Hoop |  | Radial
Radial | Strain | Stress | Strain | Stress | Strain | Stress | Strain | Stress | Strain | Stress | Strain | Stress | Radial | Strain | Stress | Strain | Stress | Strain | Stress | Strain | Stress | Strain | Stress | Strain | Stress | z coordinate | Strain | Stress | Strain | Stress | Strain | Stress | Strain | Stress
dim, in | in/in | psi | in/in | psi | in/in | psi | in/in | psi | in/in | psi | in/in | psi | dim, in | in/in | psi | in/in | psi | in/in | psi | in/in | psi | in/in | psi | in/in | psi | in | in/in | psi | in/in | psi | in/in | psi | in/in | psi
0.125 | 0.010397 | 3763.5 | -0.013815 | -58578 | 0.011161 | -8343.8 | -0.021298 | -62552 | 0.010885 | -4253.6 | -0.019955 | -60225 | 0.125 | 0.010222 | 4049.1 | -0.013587 | -58232 | 0.010571 | -928 | -0.018324 | -57843 | 0.010703 | -2477.4 | -0.019901 | -59320 | 0 | 0.010571 | -928 | -0.018324 | -57843 | 0.0075453 | 20958 | -0.0096759 | -39819 | 0 | 0.125 | 0 | 0.125
0.1574 | 0.0062667 | 16098 | -0.0081219 | -44520 | 0.0066595 | 22231 | -0.0083353 | -38348 | 0.0066116 | 22158 | -0.0082825 | -38364 | 0.13 | 0.0094239 | 5870.8 | -0.012557 | -56089 | 0.0098964 | 9213.8 | -0.015637 | -49791 | 0.0098837 | 10357 | -0.015639 | -48942 | 0.00125 | 0.010634 | -67.11 | -0.017565 | -57260 | 0.0075391 | 20342 | -0.0098041 | -40339 | 0.0324 | 0.1574 | 0.005 | 0.13
0.1898 | 0.0041801 | 26131 | -0.0047873 | -32876 | 0.0044256 | 25097 | -0.0051469 | -34236 | 0.0044282 | 25095 | -0.0051523 | -34290 | 0.135 | 0.0085778 | 8019.8 | -0.011439 | -53601 | 0.0091274 | 15388 | -0.01321 | -44782 | 0.0090844 | 15814 | -0.013109 | -44417 | 0.0025 | 0.010696 | 803.89 | -0.016808 | -56674 | 0.007533 | 19726 | -0.0099323 | -40859 | 0.0648 | 0.1898 | 0.01 | 0.135
0.2222 | 0.0030561 | 26276 | -0.0030849 | -23590 | 0.0031821 | 24599 | -0.0033654 | -27468 | 0.003262 | 24576 | -0.0034793 | -27882 | 0.14 | 0.0079186 | 9941.1 | -0.010537 | -51400 | 0.0082386 | 19984 | -0.010758 | -40914 | 0.0082644 | 19586 | -0.010918 | -41218 | 0.00375 | 0.010759 | 1674.9 | -0.016052 | -56088 | 0.0075268 | 19109 | -0.010061 | -41379 | 0.0972 | 0.2222 | 0.015 | 0.14
0.2546 | 0.0022568 | 19169 | -0.0021831 | -16883 | 0.0023655 | 18757 | -0.0024758 | -20556 | 0.0023726 | 18733 | -0.0024943 | -20787 | 0.145 | 0.0072678 | 11875 | -0.0096414 | -49191 | 0.0075453 | 20958 | -0.0096759 | -39819 | 0.0076247 | 20734 | -0.0098331 | -40026 | 0.005 | 0.01081 | 2582.7 | -0.015346 | -55499 | 0.0075201 | 18620 | -0.010158 | -41789 | 0.1296 | 0.2546 | 0.02 | 0.145
0.287 | 0.0018453 | 15579 | -0.001754 | -13648 | 0.0018817 | 15057 | -0.0019377 | -15957 | 0.0018294 | 14619 | -0.0018844 | -15538 | 0.15 | 0.0067491 | 13822 | -0.0088785 | -47003 | 0.0069328 | 21548 | -0.0087959 | -39061 | 0.0070178 | 21310 | -0.0089626 | -39288 | 0.00625 | 0.010782 | 3744.8 | -0.014988 | -54884 | 0.007513 | 18210 | -0.010237 | -42129 | 0.162 | 0.287 | 0.025 | 0.15
0.3194 | 0.0014655 | 12276 | -0.0013626 | -10689 | 0.0014679 | 11870 | -0.0014786 | -12057 | 0.0014974 | 12100 | -0.0015124 | -12340 | 0.155 | 0.0062304 | 15769 | -0.0081156 | -44816 | 0.0064525 | 21828 | -0.0081531 | -38604 | 0.0064833 | 21725 | -0.00822 | -38698 | 0.0075 | 0.010747 | 5033.5 | -0.014616 | -54206 | 0.007496 | 17776 | -0.010296 | -42508 | 0.1944 | 0.3194 | 0.03 | 0.155
0.3518 | 0.0012385 | 10345 | -0.0011513 | -9061.4 | 0.0012604 | 10268 | -0.0012514 | -10129 | 0.0012255 | 10025 | -0.0012098 | -9750.6 | 0.16 | 0.0057116 | 17716 | -0.0073525 | -42628 | 0.0059814 | 22075 | -0.0075293 | -38178 | 0.0060258 | 22059 | -0.0075933 | -38193 | 0.00875 | 0.01071 | 6379.4 | -0.014238 | -53500 | 0.0074807 | 17290 | -0.010357 | -42950 | 0.2268 | 0.3518 | 0.035 | 0.16
0.3842 | 0.0010256 | 8540.3 | -0.0009531 | -7527 | 0.0010507 | 8649.4 | -0.0010226 | -8187 | 0.0010464 | 8619.5 | -0.0010177 | -8141.6 | 0.165 | 0.0053368 | 19404 | -0.0067698 | -40719 | 0.0055753 | 22535 | -0.0069489 | -37554 | 0.0056219 | 22468 | -0.0070175 | -37638 | 0.01 | 0.010674 | 7660 | -0.013872 | -52835 | 0.0074654 | 16804 | -0.010419 | -43393 | 0.2592 | 0.3842 | 0.04 | 0.165
0.4166 | 0.00090454 | 7541.2 | -0.0008414 | -6636.4 | 0.00089275 | 7405.1 | -0.00085523 | -6789.1 | 0.00088231 | 7323.3 | -0.0008433 | -6689.2 | 0.17 | 0.0049972 | 21025 | -0.0062316 | -38881 | 0.005198 | 23018 | -0.0064021 | -36899 | 0.0052611 | 22901 | -0.0064975 | -37029 | 0.01125 | 0.010676 | 7758.7 | -0.013856 | -52948 | 0.007459 | 16266 | -0.01049 | -43890 | 0.2916 | 0.4166 | 0.045 | 0.17
0.449 | 0.00078644 | 6569.1 | -0.00073177 | -5759.3 | 0.00077314 | 6443.2 | -0.00073274 | -5785 | 0.00077791 | 6481.9 | -0.00073729 | -5822 | 0.175 | 0.0046592 | 22645 | -0.0056954 | -37046 | 0.0048335 | 23507 | -0.005871 | -36234 | 0.004931 | 23350 | -0.0060173 | -36380 | 0.0125 | 0.010678 | 7857.4 | -0.013839 | -53061 | 0.0074588 | 15691 | -0.010568 | -44427 | 0.324 | 0.449 | 0.05 | 0.175
0.4814 | 0.0006715 | 5627.1 | -0.00062424 | -4894.7 | 0.00067402 | 5642.6 | -0.00063227 | -4964.8 | 0.00068443 | 5725.4 | -0.00064291 | -5053 | 0.18 | 0.0044146 | 24163 | -0.005274 | -35387 | 0.0045724 | 24122 | -0.005469 | -35461 | 0.0046051 | 23820 | -0.0055404 | -35699 | 0.01375 | 0.01068 | 7956.1 | -0.013822 | -53174 | 0.0074547 | 15157 | -0.010638 | -44930 | 0.3564 | 0.4814 | 0.055 | 0.18
0.5138 | 0.00060069 | 5048.3 | -0.00055578 | -4342.6 | 0.0006087 | 5107.5 | -0.00056806 | -4448.1 | 0.00059227 | 4979.5 | -0.00054995 | -4295.7 | 0.185 | 0.00417 | 25682 | -0.0048527 | -33729 | 0.0043265 | 24756 | -0.0050859 | -34671 | 0.0043102 | 24411 | -0.0050917 | -34846 | 0.015 | 0.010678 | 8053.6 | -0.013805 | -53269 | 0.0074423 | 14818 | -0.010665 | -45279 | 0.3888 | 0.5138 | 0.06 | 0.185
0.5462 | 0.00054113 | 4558.3 | -0.00049861 | -3884.7 | 0.00053416 | 4501.7 | -0.00049357 | -3843.8 | 0.00053275 | 4492.4 | -0.00049159 | -3825.6 | 0.19 | 0.0039254 | 27201 | -0.0044313 | -32070 | 0.0040969 | 25304 | -0.0047311 | -33884 | 0.0040954 | 25130 | -0.0047408 | -33937 | 0.01625 | 0.010669 | 8016.9 | -0.013792 | -53403 | 0.0074464 | 14527 | -0.010684 | -45587 | 0.4212 | 0.5462 | 0.065 | 0.19
0.5786 | 0.00047704 | 4031.7 | -0.00043701 | -3390.6 | 0.0004746 | 4014.1 | -0.00043495 | -3371.7 | 0.00048055 | 4060.2 | -0.00044125 | -3425 | 0.195 | 0.003716 | 27641 | -0.0041007 | -30456 | 0.0038683 | 25847 | -0.0043779 | -33098 | 0.0038806 | 25849 | -0.0043899 | -33028 | 0.0175 | 0.010657 | 7938 | -0.013779 | -53554 | 0.0074506 | 14235 | -0.010704 | -45895 | 0.4536 | 0.5786 | 0.07 | 0.195
0.611 | 0.0004322 | 3659.2 | -0.00039444 | -3053.4 | 0.00043177 | 3658.3 | -0.00039402 | -3047.3 | 0.00042919 | 3634.5 | -0.00039184 | -3032.6 | 0.2 | 0.0035432 | 26957 | -0.0038646 | -28889 | 0.0036809 | 25855 | -0.0041036 | -32108 | 0.0036658 | 26568 | -0.004039 | -32120 | 0.01875 | 0.010645 | 7859.1 | -0.013767 | -53704 | 0.0074547 | 13944 | -0.010724 | -46203 | 0.486 | 0.611 | 0.075 | 0.2
0.6434 | 0.00039452 | 3347.7 | -0.00035831 | -2765.5 | 0.00039036 | 3313.7 | -0.00035453 | -2735 | 0.0003877 | 3289.7 | -0.00035216 | -2718.1 | 0.205 | 0.0033704 | 26273 | -0.0036286 | -27323 | 0.0035289 | 25402 | -0.0038972 | -30942 | 0.0034832 | 26520 | -0.0037739 | -31051 | 0.02 | 0.010635 | 7776.8 | -0.013755 | -53859 | 0.0074591 | 13647 | -0.010745 | -46515 | 0.5184 | 0.6434 | 0.08 | 0.205
0.6758 | 0.00035685 | 3036.2 | -0.00032217 | -2477.6 | 0.00035542 | 3021.9 | -0.00032146 | -2474.6 | 0.00035573 | 3023.2 | -0.00032186 | -2479 | 0.21 | 0.0031976 | 25589 | -0.0033925 | -25756 | 0.0033768 | 24949 | -0.0036908 | -29777 | 0.0033283 | 25458 | -0.0036015 | -29759 | 0.02125 | 0.010622 | 7684.9 | -0.013728 | -54023 | 0.0074623 | 13346 | -0.010766 | -46830 | 0.5508 | 0.6758 | 0.085 | 0.21
0.7082 | 0.00032706 | 2788.2 | -0.00029402 | -2255.1 | 0.00032816 | 2793.5 | -0.00029597 | -2274.7 | 0.00032522 | 2770 | -0.00029289 | -2249.4 | 0.215 | 0.0030249 | 24905 | -0.0031564 | -24190 | 0.0032248 | 24495 | -0.0034844 | -28611 | 0.0031733 | 24396 | -0.0034291 | -28466 | 0.0225 | 0.010584 | 7615.7 | -0.013681 | -54147 | 0.007449 | 13249 | -0.010712 | -46969 | 0.5832 | 0.7082 | 0.09 | 0.215
0.7406 | 0.00030161 | 2575.1 | -0.00027027 | -2068.7 | 0.0003004 | 2561.2 | -0.00026994 | -2070.2 | 0.00029558 | 2524.4 | -0.0002647 | -2025.2 | 0.22 | 0.0028521 | 24221 | -0.0029203 | -22623 | 0.0030736 | 23932 | -0.0032855 | -27424 | 0.0030183 | 23340 | -0.0032558 | -27172 | 0.02375 | 0.010546 | 7546.5 | -0.013634 | -54270 | 0.0074357 | 13152 | -0.010659 | -47107 | 0.6156 | 0.7406 | 0.095 | 0.22
0.773 | 0.00027616 | 2362 | -0.00024651 | -1882.2 | 0.0002718 | 2322.7 | -0.00024295 | -1857.3 | 0.00027361 | 2338.9 | -0.00024447 | -1868.1 | 0.225 | 0.0027427 | 23283 | -0.0027939 | -21676 | 0.00294 | 23046 | -0.0031318 | -26259 | 0.0028632 | 22304 | -0.0030802 | -25869 | 0.025 | 0.010509 | 7477.3 | -0.013587 | -54393 | 0.0074224 | 13055 | -0.010605 | -47246 | 0.648 | 0.773 | 0.1 | 0.225
0.8054 | 0.00025143 | 2154.7 | -0.00022349 | -1701.8 | 0.00025213 | 2156.2 | -0.00022494 | -1717.7 | 0.00025232 | 2158.7 | -0.00022495 | -1716.9 | 0.23 | 0.0026351 | 22337 | -0.0026707 | -20747 | 0.0028202 | 22117 | -0.0030016 | -25158 | 0.0027401 | 21404 | -0.0029438 | -24751 | 0.02625 | 0.010487 | 7378.3 | -0.013559 | -54561 | 0.0074091 | 12958 | -0.010552 | -47385 | 0.6804 | 0.8054 | 0.105 | 0.23
0.8378 | 0.00023379 | 2003.7 | -0.00020767 | -1581 | 0.00023325 | 1996.2 | -0.00020764 | -1583.9 | 0.0002323 | 1988.9 | -0.00020667 | -1575.7 | 0.235 | 0.0025275 | 21392 | -0.0025474 | -19818 | 0.0027004 | 21188 | -0.0028714 | -24057 | 0.0026274 | 20548 | -0.0028184 | -23673 | 0.0275 | 0.010494 | 7271.2 | -0.0136 | -54709 | 0.0073958 | 12861 | -0.010498 | -47524 | 0.7128 | 0.8378 | 0.11 | 0.235
0.8702 | 0.00021614 | 1852.7 | -0.00019185 | -1460.3 | 0.00021437 | 1836.3 | -0.00019034 | -1450.1 | 0.00021479 | 1839.7 | -0.00019086 | -1454.3 | 0.24 | 0.0024198 | 20446 | -0.0024241 | -18888 | 0.0025806 | 20258 | -0.0027411 | -22955 | 0.0025147 | 19692 | -0.002693 | -22596 | 0.02875 | 0.010483 | 7157.1 | -0.013626 | -54857 | 0.0073909 | 12745 | -0.010462 | -47678 | 0.7452 | 0.8702 | 0.115 | 0.24
0.9026 | 0.00019938 | 1709.1 | -0.0001769 | -1346.4 | 0.00019935 | 1708 | -0.00017693 | -1347.5 | 0.00020004 | 1713.9 | -0.00017769 | -1353.4 | 0.245 | 0.0023122 | 19501 | -0.0023009 | -17959 | 0.0024607 | 19329 | -0.0026109 | -21854 | 0.002402 | 18836 | -0.0025676 | -21519 | 0.03 | 0.010473 | 7043 | -0.013651 | -55004 | 0.007381 | 12652 | -0.010443 | -47791 | 0.7776 | 0.9026 | 0.12 | 0.245
0.935 | 0.00018576 | 1592 | -0.00016492 | -1255.7 | 0.00018559 | 1590.1 | -0.00016479 | -1255.1 | 0.00018529 | 1588 | -0.00016452 | -1252.5 | 0.25 | 0.0022046 | 18555 | -0.0021776 | -17030 | 0.0023409 | 18399 | -0.0024806 | -20753 | 0.0022893 | 17980 | -0.0024423 | -20442 | 0.03125 | 0.010473 | 6885.4 | -0.013667 | -55190 | 0.0073829 | 12582 | -0.01042 | -47898 | 0.81 | 0.935 | 0.125 | 0.25
0.9674 | 0.00017215 | 1474.9 | -0.00015294 | -1164.9 | 0.00017187 | 1472.4 | -0.00015269 | -1163.1 | 0.00017147 | 1469.4 | -0.00015231 | -1159.8 | 0.255 | 0.0021287 | 17899 | -0.0020945 | -16395 | 0.0022211 | 17470 | -0.0023504 | -19652 | 0.0022094 | 17375 | -0.0023518 | -19664 | 0.0325 | 0.010474 | 6719 | -0.01368 | -55385 | 0.0073913 | 12497 | -0.010403 | -48025 | 0.8424 | 0.9674 | 0.13 | 0.255
0.9998 | 0.00016007 | 1370.4 | -0.00014248 | -1086.4 | 0.00015994 | 1369.3 | -0.00014238 | -1085.7 | 0.00015951 | 1365.4 | -0.00014202 | -1083.1 | 0.26 | 0.0020685 | 17384 | -0.0020306 | -15902 | 0.0021241 | 16728 | -0.0022426 | -18730 | 0.002133 | 16797 | -0.0022651 | -18917 | 0.03375 | 0.010476 | 6552.6 | -0.013693 | -55579 | 0.0073998 | 12412 | -0.010385 | -48152 | 0.8748 | 0.9998 | 0.135 | 0.26
1.0322 | 0.00014931 | 1276.5 | -0.0001333 | -1018.4 | 0.00014943 | 1277.5 | -0.00013346 | -1019.7 | 0.00014879 | 1271.7 | -0.0001329 | -1015.7 | 0.265 | 0.0020084 | 16869 | -0.0019666 | -15409 | 0.0020398 | 16092 | -0.0021474 | -17909 | 0.0020566 | 16220 | -0.0021784 | -18170 | 0.035 | 0.010476 | 6409.4 | -0.013694 | -55749 | 0.0074082 | 12327 | -0.010368 | -48279 | 0.9072 | 1.0322 | 0.14 | 0.265
1.0646 | 0.00013841 | 1181.5 | -0.00012401 | -949.48 | 0.00013864 | 1183.4 | -0.00012427 | -951.53 | 0.00013806 | 1178.1 | -0.00012379 | -948.26 | 0.27 | 0.0019482 | 16355 | -0.0019027 | -14915 | 0.0019555 | 15456 | -0.0020523 | -17088 | 0.0019792 | 15633 | -0.0020902 | -17412 | 0.03625 | 0.010465 | 6326 | -0.013676 | -55849 | 0.0074167 | 12243 | -0.01035 | -48406 | 0.9396 | 1.0646 | 0.145 | 0.27
1.097 | 0.00012918 | 1100.5 | -0.00011631 | -892.98 | 0.00012855 | 1095.1 | -0.00011576 | -888.79 | 0.00012866 | 1095.6 | -0.00011593 | -890.63 | 0.275 | 0.001888 | 15840 | -0.0018387 | -14422 | 0.0018923 | 14973 | -0.0019822 | -16489 | 0.0019013 | 15042 | -0.0020013 | -16648 | 0.0375 | 0.010456 | 6228 | -0.01366 | -55967 | 0.007424 | 12163 | -0.010332 | -48525 | 0.972 | 1.097 | 0.15 | 0.275
1.1294 | 0.00012053 | 1024.3 | -0.00010916 | -840.9 | 0.00012033 | 1022.2 | -0.00010904 | -840.32 | 0.00012002 | 1019.4 | -0.0001088 | -838.72 | 0.28 | 0.0018278 | 15326 | -0.0017748 | -13929 | 0.001831 | 14504 | -0.0019143 | -15909 | 0.0018234 | 14450 | -0.0019123 | -15885 | 0.03875 | 0.010447 | 6130 | -0.013643 | -56085 | 0.0074183 | 12145 | -0.010305 | -48559 | 1.0044 | 1.1294 | 0.155 | 0.28
1.1618 | 0.00011187 | 947.98 | -0.000102 | -788.68 | 0.00011209 | 949.29 | -0.0001023 | -791.64 | 0.00011174 | 946.26 | -0.00010201 | -789.5 | 0.285 | 0.0017676 | 14811 | -0.0017109 | -13435 | 0.0017696 | 14035 | -0.0018465 | -15328 | 0.0017455 | 13859 | -0.0018234 | -15121 | 0.04 | 0.010428 | 6055.7 | -0.013619 | -56172 | 0.0074127 | 12127 | -0.010277 | -48592 | 1.0368 | 1.1618 | 0.16 | 0.285
1.1942 | 0.00010451 | 882.24 | -9.6148e-05 | -747.2 | 0.00010393 | 877.03 | -9.5636e-05 | -743.5 | 0.00010419 | 879.15 | -9.5889e-05 | -745.53 | 0.29 | 0.0017074 | 14296 | -0.0016469 | -12942 | 0.0017083 | 13566 | -0.0017786 | -14748 | 0.0016772 | 13341 | -0.0017454 | -14451 | 0.04125 | 0.010382 | 6042.3 | -0.013575 | -56180 | 0.007407 | 12109 | -0.01025 | -48626 | 1.0692 | 1.1942 | 0.165 | 0.29
1.2266 | 9.7598e-05 | 820.02 | -9.0733e-05 | -709.28 | 9.7539e-05 | 819.76 | -9.0597e-05 | -707.96 | 9.7664e-05 | 820.74 | -9.073e-05 | -709.07 | 0.295 | 0.0016472 | 13782 | -0.001583 | -12448 | 0.001647 | 13097 | -0.0017107 | -14168 | 0.0016296 | 12980 | -0.0016911 | -13985 | 0.0425 | 0.010336 | 6029 | -0.013531 | -56187 | 0.0074014 | 12091 | -0.010223 | -48659 | 1.1016 | 1.2266 | 0.17 | 0.295
1.259 | 9.1022e-05 | 760.96 | -8.5575e-05 | -673.06 | 9.1148e-05 | 762.49 | -8.5559e-05 | -672.43 | 9.114e-05 | 762.33 | -8.5572e-05 | -672.62 | 0.3 | 0.001587 | 13267 | -0.001519 | -11955 | 0.0015856 | 12628 | -0.0016429 | -13588 | 0.0015819 | 12618 | -0.0016368 | -13519 | 0.04375 | 0.010321 | 5964.8 | -0.013521 | -56261 | 0.0073957 | 12073 | -0.010195 | -48693 | 1.134 | 1.259 | 0.175 | 0.3
1.2914 | 8.5083e-05 | 707.35 | -8.0978e-05 | -641.12 | 8.4756e-05 | 705.21 | -8.0521e-05 | -636.89 | 8.4585e-05 | 703.64 | -8.0389e-05 | -636 | 0.305 | 0.0015269 | 12753 | -0.0014551 | -11462 | 0.0015243 | 12160 | -0.001575 | -13008 | 0.0015343 | 12257 | -0.0015826 | -13053 | 0.045 | 0.010313 | 5889.8 | -0.01352 | -56346 | 0.0073901 | 12055 | -0.010168 | -48726 | 1.1664 | 1.2914 | 0.18 | 0.305
1.3238 | 7.9144e-05 | 653.74 | -7.6382e-05 | -609.18 | 7.903e-05 | 653.42 | -7.6122e-05 | -606.46 | 7.9097e-05 | 653.83 | -7.6209e-05 | -607.3 | 0.31 | 0.0014667 | 12238 | -0.0013912 | -10968 | 0.001463 | 11691 | -0.0015072 | -12428 | 0.0014867 | 11896 | -0.0015283 | -12587 | 0.04625 | 0.010324 | 5789.7 | -0.013544 | -56457 | 0.0073866 | 12036 | -0.010147 | -48763 | 1.1988 | 1.3238 | 0.185 | 0.31
1.3562 | 7.337e-05 | 601.53 | -7.1938e-05 | -578.42 | 7.3901e-05 | 606.55 | -7.2297e-05 | -580.62 | 7.3997e-05 | 607.26 | -7.2401e-05 | -581.54 | 0.315 | 0.0014065 | 11724 | -0.0013272 | -10475 | 0.0014079 | 11271 | -0.0014456 | -11899 | 0.0014391 | 11535 | -0.0014741 | -12121 | 0.0475 | 0.010336 | 5689.5 | -0.013567 | -56568 | 0.0073812 | 12020 | -0.010123 | -48796 | 1.2312 | 1.3562 | 0.19 | 0.315
1.3886 | 6.8672e-05 | 558.43 | -6.8466e-05 | -555.17 | 6.8772e-05 | 559.67 | -6.8471e-05 | -554.78 | 6.8847e-05 | 560.24 | -6.8555e-05 | -555.51 | 0.32 | 0.0013463 | 11209 | -0.0012633 | -9981.7 | 0.0013604 | 10913 | -0.0013916 | -11434 | 0.0013887 | 11155 | -0.0014165 | -11624 | 0.04875 | 0.010355 | 5572.2 | -0.013599 | -56701 | 0.0073759 | 12003 | -0.0101 | -48830 | 1.2636 | 1.3886 | 0.195 | 0.32
1.421 | 6.4451e-05 | 519.57 | -6.5403e-05 | -534.88 | 6.3786e-05 | 514.04 | -6.4767e-05 | -529.84 | 6.3722e-05 | 513.43 | -6.473e-05 | -529.64 | 0.325 | 0.0013129 | 10930 | -0.0012313 | -9729.7 | 0.001313 | 10555 | -0.0013376 | -10969 | 0.0013373 | 10766 | -0.0013575 | -11116 | 0.05 | 0.010378 | 5445.2 | -0.013635 | -56847 | 0.0073705 | 11986 | -0.010077 | -48863 | 1.296 | 1.421 | 0.2 | 0.325
1.4534 | 6.0231e-05 | 480.72 | -6.2339e-05 | -514.59 | 5.9582e-05 | 475.23 | -6.1731e-05 | -509.87 | 5.9523e-05 | 474.62 | -6.1704e-05 | -509.78 | 0.33 | 0.0012797 | 10654 | -0.0011997 | -9480.3 | 0.0012777 | 10289 | -0.0012973 | -10621 | 0.0012858 | 10378 | -0.0012986 | -10608 | 0.05125 | 0.010386 | 5372.3 | -0.013653 | -56926 | 0.0073651 | 11969 | -0.010054 | -48896 | 1.3284 | 1.4534 | 0.205 | 0.33
1.4858 | 5.5991e-05 | 441.68 | -5.926e-05 | -494.2 | 5.558e-05 | 438.1 | -5.8889e-05 | -491.42 | 5.5556e-05 | 437.73 | -5.8906e-05 | -491.73 | 0.335 | 0.0012466 | 10377 | -0.0011681 | -9230.9 | 0.0012471 | 10059 | -0.0012623 | -10318 | 0.001246 | 10075 | -0.0012536 | -10222 | 0.0525 | 0.010364 | 5355.6 | -0.013637 | -56935 | 0.0073598 | 11952 | -0.01003 | -48930 | 1.3608 | 1.4858 | 0.21 | 0.335
1.5182 | 5.1842e-05 | 403.34 | -5.6275e-05 | -474.6 | 5.1672e-05 | 401.81 | -5.6123e-05 | -473.52 | 5.159e-05 | 400.84 | -5.6107e-05 | -473.68 | 0.34 | 0.0012134 | 10100 | -0.0011365 | -8981.5 | 0.0012164 | 9829.2 | -0.0012273 | -10014 | 0.0012151 | 9838.9 | -0.0012193 | -9928.8 | 0.05375 | 0.010342 | 5341.8 | -0.013619 | -56940 | 0.0073527 | 11950 | -0.010006 | -48944 | 1.3932 | 1.5182 | 0.215 | 0.34
1.5506 | 4.8562e-05 | 372.48 | -5.4047e-05 | -460.74 | 4.8382e-05 | 370.98 | -5.386e-05 | -459.26 | 4.8209e-05 | 369.23 | -5.376e-05 | -458.79 | 0.345 | 0.0011803 | 9823.9 | -0.0011048 | -8732.1 | 0.0011858 | 9599.2 | -0.0011922 | -9711.4 | 0.0011841 | 9602.4 | -0.001185 | -9635.5 | 0.055 | 0.010319 | 5327.9 | -0.013601 | -56946 | 0.0073421 | 11976 | -0.0099788 | -48921 | 1.4256 | 1.5506 | 0.22 | 0.345
1.583 | 4.53e-05 | 341.76 | -5.1835e-05 | -447.01 | 4.5093e-05 | 340.16 | -5.1598e-05 | -445 | 4.489e-05 | 338.17 | -5.1462e-05 | -444.24 | 0.35 | 0.0011471 | 9547.3 | -0.0010732 | -8482.6 | 0.0011552 | 9369.3 | -0.0011572 | -9408.3 | 0.0011524 | 9360.6 | -0.0011498 | -9334.6 | 0.05625 | 0.010295 | 5321.7 | -0.013578 | -56944 | 0.0073316 | 12002 | -0.0099517 | -48898 | 1.458 | 1.583 | 0.225 | 0.35
1.6154 | 4.2038e-05 | 311.04 | -4.9622e-05 | -433.28 | 4.1848e-05 | 309.67 | -4.9383e-05 | -431.15 | 4.1891e-05 | 309.82 | -4.9464e-05 | -432.01 | 0.355 | 0.001114 | 9270.8 | -0.0010416 | -8233.2 | 0.0011246 | 9139.4 | -0.0011221 | -9105.2 | 0.0011196 | 9110.6 | -0.0011134 | -9021.4 | 0.0575 | 0.010269 | 5322.1 | -0.01355 | -56935 | 0.007321 | 12028 | -0.0099246 | -48875 | 1.4904 | 1.6154 | 0.23 | 0.355
1.6478 | 3.9175e-05 | 283.94 | -4.772e-05 | -421.68 | 3.9298e-05 | 285.38 | -4.7733e-05 | -421.34 | 3.9237e-05 | 284.6 | -4.7734e-05 | -421.64 | 0.36 | 0.0010808 | 8994.2 | -0.00101 | -7983.8 | 0.001094 | 8909.4 | -0.0010871 | -8802.1 | 0.0010867 | 8860.5 | -0.0010769 | -8708.2 | 0.05875 | 0.01026 | 5269.5 | -0.013535 | -56991 | 0.0073104 | 12054 | -0.0098976 | -48852 | 1.5228 | 1.6478 | 0.235 | 0.36
1.6802 | 3.653e-05 | 258.81 | -4.5989e-05 | -411.27 | 3.6678e-05 | 260.39 | -4.6039e-05 | -411.29 | 3.6593e-05 | 259.46 | -4.6012e-05 | -411.32 | 0.365 | 0.0010477 | 8717.7 | -0.00097835 | -7734.4 | 0.0010634 | 8679.5 | -0.0010521 | -8499 | 0.0010538 | 8610.5 | -0.0010404 | -8395 | 0.06 | 0.010271 | 5156.7 | -0.013537 | -57122 | 0.0073 | 12081 | -0.0098704 | -48828 | 1.5552 | 1.6802 | 0.24 | 0.365
1.7126 | 3.4267e-05 | 237.09 | -4.4562e-05 | -403.02 | 3.4057e-05 | 235.41 | -4.4345e-05 | -401.24 | 3.3949e-05 | 234.32 | -4.429e-05 | -401 | 0.37 | 0.0010146 | 8442.1 | -0.0009468 | -7485.4 | 0.0010328 | 8449.5 | -0.001017 | -8195.9 | 0.0010209 | 8360.4 | -0.0010039 | -8081.8 | 0.06125 | 0.010282 | 5043.9 | -0.013538 | -57253 | 0.0072899 | 12105 | -0.0098442 | -48807 | 1.5876 | 1.7126 | 0.245 | 0.37
1.745 | 3.2003e-05 | 215.36 | -4.3133e-05 | -394.76 | 3.1748e-05 | 213.26 | -4.2887e-05 | -392.8 | 3.1734e-05 | 213.01 | -4.2907e-05 | -393.09 | 0.375 | 0.00098549 | 8204 | -0.00091808 | -7253.6 | 0.0010022 | 8219.6 | -0.000982 | -7892.8 | 0.00098803 | 8110.4 | -0.00096743 | -7768.6 | 0.0625 | 0.010286 | 4906.9 | -0.013532 | -57407 | 0.0072915 | 12094 | -0.0098359 | -48828 | 1.62 | 1.745 | 0.25 | 0.375
1.7774 | 2.9763e-05 | 193.84 | -4.1728e-05 | -386.68 | 2.9736e-05 | 193.81 | -4.1656e-05 | -385.92 | 2.9726e-05 | 193.54 | -4.1691e-05 | -386.39 | 0.38 | 0.00095654 | 7965.3 | -0.00089021 | -7030.9 | 0.00097161 | 7989.7 | -0.00094696 | -7589.7 | 0.00095515 | 7860.3 | -0.00093095 | -7455.4 | 0.06375 | 0.010292 | 4816.4 | -0.013541 | -57504 | 0.0072995 | 12058 | -0.0098397 | -48873 | 1.6524 | 1.7774 | 0.255 | 0.38
1.8098 | 2.7884e-05 | 175.56 | -4.0605e-05 | -380.59 | 2.7784e-05 | 174.83 | -4.0484e-05 | -379.53 | 2.7719e-05 | 174.07 | -4.0476e-05 | -379.69 | 0.385 | 0.00093216 | 7763.8 | -0.00086707 | -6846.5 | 0.00094115 | 7760.5 | -0.00091216 | -7288.9 | 0.0009335 | 7691.2 | -0.00090755 | -7258.6 | 0.065 | 0.0103 | 4812.2 | -0.01358 | -57498 | 0.0073076 | 12023 | -0.0098431 | -48916 | 1.6848 | 1.8098 | 0.26 | 0.385
1.8422 | 2.6119e-05 | 158.34 | -3.9561e-05 | -375 | 2.5831e-05 | 155.85 | -3.9312e-05 | -373.13 | 2.5814e-05 | 155.55 | -3.9335e-05 | -373.48 | 0.39 | 0.00091164 | 7597.6 | -0.00084684 | -6681.8 | 0.0009123 | 7540 | -0.00087991 | -7013.3 | 0.00091371 | 7535.7 | -0.00088632 | -7081.2 | 0.06625 | 0.0103 | 4802.2 | -0.013608 | -57497 | 0.0073156 | 11989 | -0.0098464 | -48959 | 1.7172 | 1.8422 | 0.265 | 0.39
1.8746 | 2.4353e-05 | 141.12 | -3.8518e-05 | -369.41 | 2.4278e-05 | 140.55 | -3.8429e-05 | -368.64 | 2.424e-05 | 140.09 | -3.8431e-05 | -368.81 | 0.395 | 0.00089152 | 7433.8 | -0.00082769 | -6526.7 | 0.00089021 | 7367.8 | -0.00085604 | -6812.3 | 0.00089393 | 7380.1 | -0.0008651 | -6903.8 | 0.0675 | 0.010293 | 4785.8 | -0.013624 | -57500 | 0.0073236 | 11955 | -0.0098497 | -49001 | 1.7496 | 1.8746 | 0.27 | 0.395
1.907 | 2.2849e-05 | 126.3 | -3.7665e-05 | -365.1 | 2.2813e-05 | 126.07 | -3.761e-05 | -364.58 | 2.2686e-05 | 124.8 | -3.7543e-05 | -364.28 | 0.4 | 0.00087115 | 7268.2 | -0.00080832 | -6369.6 | 0.0008724 | 7226.2 | -0.00083745 | -6658.3 | 0.00087415 | 7224.5 | -0.00084387 | -6726.4 | 0.06875 | 0.010284 | 4754 | -0.013623 | -57526 | 0.0073317 | 11920 | -0.0098531 | -49044 | 1.782 | 1.907 | 0.275 | 0.4
1.9394 | 2.1468e-05 | 112.56 | -3.6915e-05 | -361.53 | 2.1349e-05 | 111.6 | -3.6791e-05 | -360.52 | 2.1197e-05 | 110.06 | -3.6716e-05 | -360.21 | 0.405 | 0.00085052 | 7100.1 | -0.00078875 | -6211.2 | 0.00085459 | 7084.6 | -0.00081887 | -6504.3 | 0.00085436 | 7068.9 | -0.00082265 | -6549 | 0.07 | 0.010273 | 4708.9 | -0.013608 | -57571 | 0.0073397 | 11886 | -0.0098564 | -49087 | 1.8144 | 1.9394 | 0.28 | 0.405
1.9718 | 2.0074e-05 | 98.703 | -3.6154e-05 | -357.88 | 1.9919e-05 | 97.422 | -3.6003e-05 | -356.69 | 1.9965e-05 | 97.761 | -3.606e-05 | -357.18 | 0.41 | 0.00082989 | 6932.1 | -0.00076917 | -6052.8 | 0.00083677 | 6943 | -0.00080028 | -6350.3 | 0.00083458 | 6913.3 | -0.00080142 | -6371.6 | 0.07125 | 0.010263 | 4663.8 | -0.013593 | -57616 | 0.0073478 | 11852 | -0.0098598 | -49130 | 1.8468 | 1.9718 | 0.285 | 0.41
2.0042 | 1.8771e-05 | 85.695 | -3.5456e-05 | -354.64 | 1.8719e-05 | 85.4 | -3.5371e-05 | -353.82 | 1.8837e-05 | 86.446 | -3.5473e-05 | -354.57 | 0.415 | 0.00080926 | 6764 | -0.0007496 | -5894.4 | 0.00081896 | 6801.5 | -0.0007817 | -6196.4 | 0.0008148 | 6757.7 | -0.0007802 | -6194.2 | 0.0725 | 0.010254 | 4622.2 | -0.013583 | -57656 | 0.0073558 | 11818 | -0.0098631 | -49173 | 1.8792 | 2.0042 | 0.29 | 0.415
2.0366 | 1.767e-05 | 74.583 | -3.4897e-05 | -352.28 | 1.7708e-05 | 75.186 | -3.4864e-05 | -351.71 | 1.767e-05 | 74.733 | -3.4866e-05 | -351.87 | 0.42 | 0.00078862 | 6595.9 | -0.00073003 | -5736 | 0.00080113 | 6659.8 | -0.00076307 | -6042 | 0.00079502 | 6602.1 | -0.00075897 | -6016.8 | 0.07375 | 0.010256 | 4588.4 | -0.013586 | -57693 | 0.0073638 | 11783 | -0.0098665 | -49215 | 1.9116 | 2.0366 | 0.295 | 0.42
2.069 | 1.664e-05 | 64.142 | -3.4385e-05 | -350.19 | 1.6686e-05 | 64.849 | -3.4353e-05 | -349.61 | 1.6523e-05 | 63.19 | -3.4275e-05 | -349.3 | 0.425 | 0.00076799 | 6427.8 | -0.00071045 | -5577.6 | 0.00078314 | 6517.7 | -0.00074412 | -5884.1 | 0.00077493 | 6445.4 | -0.00073726 | -5834 | 0.075 | 0.010269 | 4558.4 | -0.0136 | -57730 | 0.0073719 | 11749 | -0.0098698 | -49258 | 1.944 | 2.069 | 0.3 | 0.425
2.1014 | 1.5713e-05 | 54.716 | -3.3934e-05 | -348.43 | 1.5639e-05 | 54.238 | -3.3835e-05 | -347.5 | 1.5635e-05 | 54.095 | -3.3857e-05 | -347.8 | 0.43 | 0.00074736 | 6259.7 | -0.00069088 | -5419.2 | 0.00076515 | 6375.6 | -0.00072516 | -5726.1 | 0.00075481 | 6288.6 | -0.0007155 | -5650.7 | 0.07625 | 0.010281 | 4528.5 | -0.013614 | -57768 | 0.0073799 | 11715 | -0.0098732 | -49301 | 1.9764 | 2.1014 | 0.305 | 0.43
2.1338 | 1.4877e-05 | 46.18 | -3.3538e-05 | -346.96 | 1.4851e-05 | 46.102 | -3.3478e-05 | -346.34 | 1.4757e-05 | 45.045 | -3.3456e-05 | -346.46 | 0.435 | 0.00072709 | 6094.7 | -0.00067162 | -5263.2 | 0.00074716 | 6233.5 | -0.00070621 | -5568.2 | 0.00073469 | 6131.8 | -0.00069374 | -5467.5 | 0.0775 | 0.010289 | 4502.7 | -0.013623 | -57799 | 0.0073825 | 11702 | -0.0098699 | -49318 | 2.0088 | 2.1338 | 0.31 | 0.435
2.1662 | 1.4049e-05 | 37.664 | -3.3159e-05 | -345.68 | 1.4082e-05 | 38.118 | -3.3141e-05 | -345.35 | 1.3887e-05 | 36.074 | -3.306e-05 | -345.15 | 0.44 | 0.00071398 | 5989.8 | -0.00065847 | -5154.9 | 0.00072916 | 6091.4 | -0.00068725 | -5410.3 | 0.00071456 | 5974.9 | -0.00067198 | -5284.2 | 0.07875 | 0.010283 | 4501.4 | -0.013613 | -57799 | 0.0073682 | 11735 | -0.0098468 | -49283 | 2.0412 | 2.1662 | 0.315 | 0.44
2.1986 | 1.3377e-05 | 30.652 | -3.2876e-05 | -344.93 | 1.3313e-05 | 30.134 | -3.2805e-05 | -344.36 | 1.325e-05 | 29.425 | -3.2793e-05 | -344.46 | 0.445 | 0.00070087 | 5884.9 | -0.00064533 | -5046.6 | 0.00071117 | 5949.3 | -0.00066829 | -5252.3 | 0.00069602 | 5830.2 | -0.00065197 | -5116 | 0.08 | 0.010259 | 4519.7 | -0.013582 | -57772 | 0.0073565 | 11763 | -0.0098267 | -49253 | 2.0736 | 2.1986 | 0.32 | 0.445
2.231 | 1.2752e-05 | 24.09 | -3.2619e-05 | -344.33 | 1.2598e-05 | 22.691 | -3.2499e-05 | -343.51 | 1.2609e-05 | 22.723 | -3.2525e-05 | -343.78 | 0.45 | 0.00068776 | 5780.1 | -0.00063218 | -4938.2 | 0.00069318 | 5807.3 | -0.00064934 | -5094.4 | 0.00068376 | 5733.3 | -0.00063897 | -5007.7 | 0.08125 | 0.010235 | 4538.5 | -0.013549 | -57744 | 0.0073448 | 11792 | -0.0098067 | -49222 | 2.106 | 2.231 | 0.325 | 0.45
2.2634 | 1.2106e-05 | 17.304 | -3.2358e-05 | -343.75 | 1.206e-05 | 16.999 | -3.2293e-05 | -343.15 | 1.1946e-05 | 15.78 | -3.2253e-05 | -343.13 | 0.455 | 0.00067465 | 5675.2 | -0.00061904 | -4829.9 | 0.00067519 | 5665.2 | -0.00063038 | -4936.5 | 0.0006715 | 5636.4 | -0.00062597 | -4899.5 | 0.0825 | 0.01021 | 4557.2 | -0.013516 | -57716 | 0.0073331 | 11821 | -0.0097866 | -49191 | 2.1384 | 2.2634 | 0.33 | 0.455
2.2958 | 1.1525e-05 | 11.179 | -3.2129e-05 | -343.31 | 1.1521e-05 | 11.308 | -3.2086e-05 | -342.8 | 1.1457e-05 | 10.56 | -3.2076e-05 | -342.94 | 0.46 | 0.00066153 | 5570.3 | -0.00060589 | -4721.6 | 0.0006572 | 5523.1 | -0.00061142 | -4778.5 | 0.00065924 | 5539.5 | -0.00061297 | -4791.3 | 0.08375 | 0.010197 | 4559.4 | -0.013499 | -57709 | 0.0073215 | 11850 | -0.0097666 | -49160 | 2.1708 | 2.2958 | 0.335 | 0.46
2.3282 | 1.1059e-05 | 6.1729 | -3.197e-05 | -343.24 | 1.0987e-05 | 5.6468 | -3.1886e-05 | -342.49 | 1.0968e-05 | 5.342 | -3.1899e-05 | -342.75 | 0.465 | 0.00064842 | 5465.4 | -0.00059275 | -4613.3 | 0.00063921 | 5381 | -0.00059247 | -4620.6 | 0.00064698 | 5442.6 | -0.00059997 | -4683 | 0.085 | 0.010204 | 4534.1 | -0.013508 | -57737 | 0.0073098 | 11878 | -0.0097465 | -49130 | 2.2032 | 2.3282 | 0.34 | 0.465
2.3606 | 1.0593e-05 | 1.167 | -3.1811e-05 | -343.16 | 1.0566e-05 | 1.0874 | -3.1747e-05 | -342.51 | 1.0463e-05 | -0.06404 | -3.1722e-05 | -342.62 | 0.47 | 0.00063531 | 5360.6 | -0.00057961 | -4504.9 | 0.00062122 | 5238.9 | -0.00057351 | -4462.7 | 0.00063472 | 5345.7 | -0.00058697 | -4574.8 | 0.08625 | 0.010212 | 4504.7 | -0.013519 | -57769 | 0.0072981 | 11907 | -0.0097264 | -49099 | 2.2356 | 2.3606 | 0.345 | 0.47
2.393 | 1.0131e-05 | -3.7944 | -3.1655e-05 | -343.11 | 1.0145e-05 | -3.472 | -3.1609e-05 | -342.53 | 1.0091e-05 | -4.136 | -3.161e-05 | -342.76 | 0.475 | 0.0006222 | 5255.7 | -0.00056646 | -4396.6 | 0.00060323 | 5096.8 | -0.00055456 | -4304.8 | 0.00062246 | 5248.8 | -0.00057397 | -4466.6 | 0.0875 | 0.010224 | 4460 | -0.013539 | -57817 | 0.0072864 | 11936 | -0.0097064 | -49068 | 2.268 | 2.393 | 0.35 | 0.475
2.4254 | 9.7776e-06 | -7.6842 | -3.1554e-05 | -343.31 | 9.7344e-06 | -7.9291 | -3.1477e-05 | -342.58 | 9.6992e-06 | -8.425 | -3.1498e-05 | -342.96 | 0.48 | 0.00060909 | 5150.8 | -0.00055332 | -4288.3 | 0.00059326 | 5018.2 | -0.000544 | -4216.7 | 0.0006102 | 5151.9 | -0.00056097 | -4358.4 | 0.08875 | 0.010236 | 4415.3 | -0.01356 | -57865 | 0.0072748 | 11964 | -0.0096863 | -49037 | 2.3004 | 2.4254 | 0.355 | 0.48
2.4578 | 9.4194e-06 | -11.626 | -3.1452e-05 | -343.51 | 9.408e-06 | -11.541 | -3.1393e-05 | -342.86 | 9.3079e-06 | -12.714 | -3.1385e-05 | -343.15 | 0.485 | 0.00059598 | 5045.9 | -0.00054017 | -4180 | 0.00058416 | 4946.5 | -0.00053434 | -4136.1 | 0.00059794 | 5055 | -0.00054797 | -4250.1 | 0.09 | 0.010226 | 4405 | -0.013556 | -57868 | 0.0072631 | 11993 | -0.0096663 | -49007 | 2.3328 | 2.4578 | 0.36 | 0.485
2.4902 | 9.0693e-06 | -15.482 | -3.1353e-05 | -343.73 | 9.0742e-06 | -15.239 | -3.1308e-05 | -343.15 | 9.0103e-06 | -16.021 | -3.131e-05 | -343.43 | 0.49 | 0.00058287 | 4941.1 | -0.00052703 | -4071.6 | 0.00057505 | 4874.7 | -0.00052468 | -4055.5 | 0.00058493 | 4952.4 | -0.00053419 | -4135.2 | 0.09125 | 0.0102 | 4420.5 | -0.013535 | -57838 | 0.0072514 | 12022 | -0.0096462 | -48976 | 2.3652 | 2.4902 | 0.365 | 0.49
2.5226 | 8.7934e-06 | -18.551 | -3.1285e-05 | -344 | 8.7653e-06 | -18.67 | -3.1231e-05 | -343.45 | 8.7186e-06 | -19.278 | -3.1241e-05 | -343.76 | 0.495 | 0.00056976 | 4836.2 | -0.00051388 | -3963.3 | 0.00056595 | 4803 | -0.00051503 | -3974.9 | 0.00057189 | 4849.5 | -0.00052039 | -4020.1 | 0.0925 | 0.010174 | 4435.9 | -0.013514 | -57807 | 0.0072552 | 12022 | -0.0096454 | -48979 | 2.3976 | 2.5226 | 0.37 | 0.495
2.555 | 8.5065e-06 | -21.748 | -3.1215e-05 | -344.29 | 8.5173e-06 | -21.449 | -3.1174e-05 | -343.76 | 8.4322e-06 | -22.487 | -3.1176e-05 | -344.12 | 0.5 | 0.00055665 | 4731.3 | -0.00050074 | -3855 | 0.00055685 | 4731.2 | -0.00050537 | -3894.3 | 0.00055885 | 4746.7 | -0.00050659 | -3904.9 | 0.09375 | 0.010148 | 4451.4 | -0.013492 | -57777 | 0.0072697 | 12001 | -0.009658 | -49007 | 2.43 | 2.555 | 0.375 | 0.5
2.5874 | 8.2719e-06 | -24.386 | -3.1163e-05 | -344.61 | 8.2677e-06 | -24.248 | -3.1118e-05 | -344.07 | 8.1948e-06 | -25.169 | -3.1125e-05 | -344.46 | 0.505 | 0.00054345 | 4625.8 | -0.00048749 | -3745.8 | 0.00054774 | 4659.4 | -0.00049571 | -3813.7 | 0.00054581 | 4643.9 | -0.00049278 | -3789.8 | 0.095 | 0.010132 | 4450.7 | -0.01348 | -57769 | 0.0072569 | 12020 | -0.0096407 | -48991 | 2.4624 | 2.5874 | 0.38 | 0.505
2.6198 | 8.0419e-06 | -26.989 | -3.1117e-05 | -344.97 | 8.0337e-06 | -26.894 | -3.1071e-05 | -344.43 | 7.9574e-06 | -27.85 | -3.1075e-05 | -344.81 | 0.51 | 0.00053106 | 4526.4 | -0.00047498 | -3642.9 | 0.00053864 | 4587.7 | -0.00048605 | -3733.1 | 0.00053277 | 4541 | -0.00047898 | -3674.6 | 0.09625 | 0.010137 | 4410.9 | -0.013484 | -57815 | 0.0072444 | 12036 | -0.0096245 | -48980 | 2.4948 | 2.6198 | 0.385 | 0.51
2.6522 | 7.812e-06 | -29.591 | -3.1071e-05 | -345.34 | 7.8273e-06 | -29.239 | -3.103e-05 | -344.77 | 7.7327e-06 | -30.399 | -3.103e-05 | -345.16 | 0.515 | 0.0005196 | 4434.7 | -0.00046333 | -3547 | 0.00052953 | 4515.9 | -0.00047639 | -3652.5 | 0.00051972 | 4438.2 | -0.00046518 | -3559.5 | 0.0975 | 0.010144 | 4363.3 | -0.013492 | -57870 | 0.0072502 | 12010 | -0.0096313 | -49011 | 2.5272 | 2.6522 | 0.39 | 0.515
2.6846 | 7.5993e-06 | -31.99 | -3.1027e-05 | -345.64 | 7.6209e-06 | -31.583 | -3.099e-05 | -345.11 | 7.5386e-06 | -32.606 | -3.0994e-05 | -345.5 | 0.52 | 0.00051171 | 4372.5 | -0.0004551 | -3478.3 | 0.00052043 | 4444.2 | -0.00046674 | -3571.9 | 0.00050668 | 4335.4 | -0.00045137 | -3444.3 | 0.09875 | 0.010152 | 4315.8 | -0.0135 | -57925 | 0.0072559 | 11985 | -0.0096381 | -49042 | 2.5596 | 2.6846 | 0.395 | 0.52
2.717 | 7.4038e-06 | -34.197 | -3.0986e-05 | -345.94 | 7.4215e-06 | -33.845 | -3.095e-05 | -345.43 | 7.3445e-06 | -34.812 | -3.0959e-05 | -345.84 | 0.525 | 0.00050383 | 4310.4 | -0.00044687 | -3409.6 | 0.00051132 | 4372.4 | -0.00045708 | -3491.3 | 0.00049667 | 4256 | -0.00044082 | -3356.7 | 0.1 | 0.01016 | 4268.2 | -0.013508 | -57980 | 0.0072617 | 11960 | -0.0096449 | -49074 | 2.592 | 2.717 | 0.4 | 0.525
2.7494 | 7.2042e-06 | -36.466 | -3.0948e-05 | -346.27 | 7.2441e-06 | -35.832 | -3.091e-05 | -345.66 | 7.147e-06 | -37.062 | -3.0924e-05 | -346.21 | 0.53 | 0.00049594 | 4248.3 | -0.00043864 | -3340.8 | 0.00050222 | 4300.7 | -0.00044742 | -3410.7 | 0.00048825 | 4189.1 | -0.00043198 | -3283.5 | 0.10125 | 0.010148 | 4298.3 | -0.013501 | -57941 | 0.0072674 | 11935 | -0.0096517 | -49105 | 2.6244 | 2.7494 | 0.405 | 0.53
2.7818 | 7.0295e-06 | -38.41 | -3.0905e-05 | -346.45 | 7.0642e-06 | -37.857 | -3.0872e-05 | -345.91 | 6.9724e-06 | -39.031 | -3.0887e-05 | -346.46 | 0.535 | 0.00048806 | 4186.1 | -0.00043041 | -3272.1 | 0.00049247 | 4223.8 | -0.00043705 | -3324.1 | 0.00047984 | 4122.1 | -0.00042315 | -3210.4 | 0.1025 | 0.010151 | 4296.8 | -0.013511 | -57941 | 0.0072731 | 11909 | -0.0096585 | -49136 | 2.6568 | 2.7818 | 0.41 | 0.535
2.8142 | 6.8549e-06 | -40.353 | -3.0862e-05 | -346.62 | 6.8852e-06 | -39.87 | -3.0834e-05 | -346.16 | 6.7979e-06 | -40.998 | -3.085e-05 | -346.71 | 0.54 | 0.00048017 | 4124 | -0.00042218 | -3203.4 | 0.00048271 | 4146.9 | -0.00042667 | -3237.5 | 0.00047261 | 4065.2 | -0.0004155 | -3146.6 | 0.10375 | 0.010177 | 4243.7 | -0.013546 | -58004 | 0.0072789 | 11884 | -0.0096652 | -49167 | 2.6892 | 2.8142 | 0.415 | 0.54
2.8466 | 6.6839e-06 | -42.25 | -3.0818e-05 | -346.78 | 6.7181e-06 | -41.714 | -3.0788e-05 | -346.28 | 6.6233e-06 | -42.965 | -3.0813e-05 | -346.96 | 0.545 | 0.00047229 | 4061.9 | -0.00041395 | -3134.6 | 0.00047296 | 4070.1 | -0.00041629 | -3150.9 | 0.0004657 | 4010.8 | -0.00040816 | -3085.2 | 0.105 | 0.010203 | 4190.7 | -0.013582 | -58067 | 0.0072846 | 11859 | -0.009672 | -49199 | 2.7216 | 2.8466 | 0.42 | 0.545
2.879 | 6.5147e-06 | -44.108 | -3.077e-05 | -346.87 | 6.5505e-06 | -43.555 | -3.0741e-05 | -346.37 | 6.452e-06 | -44.873 | -3.0771e-05 | -347.13 | 0.55 | 0.0004644 | 3999.7 | -0.00040572 | -3065.9 | 0.0004632 | 3993.2 | -0.00040591 | -3064.3 | 0.00045878 | 3956.4 | -0.00040081 | -3023.8 | 0.10625 | 0.010225 | 4139.9 | -0.01361 | -58127 | 0.0072904 | 11833 | -0.0096788 | -49230 | 2.754 | 2.879 | 0.425 | 0.55
2.9114 | 6.3434e-06 | -45.972 | -3.0717e-05 | -346.91 | 6.3829e-06 | -45.397 | -3.0693e-05 | -346.47 | 6.2806e-06 | -46.745 | -3.0719e-05 | -347.2 | 0.555 | 0.00045652 | 3937.6 | -0.00039749 | -2997.2 | 0.00045344 | 3916.3 | -0.00039554 | -2977.6 | 0.00045187 | 3902 | -0.00039347 | -2962.4 | 0.1075 | 0.010239 | 4093.8 | -0.013624 | -58183 | 0.0072961 | 11808 | -0.0096856 | -49261 | 2.7864 | 2.9114 | 0.43 | 0.555
2.9438 | 6.1722e-06 | -47.837 | -3.0664e-05 | -346.96 | 6.2125e-06 | -47.23 | -3.0635e-05 | -346.44 | 6.1092e-06 | -48.617 | -3.0668e-05 | -347.26 | 0.56 | 0.00044863 | 3875.5 | -0.00038926 | -2928.4 | 0.00044369 | 3839.5 | -0.00038516 | -2891 | 0.00044495 | 3847.7 | -0.00038612 | -2900.9 | 0.10875 | 0.010234 | 4083.9 | -0.01361 | -58195 | 0.0073026 | 11782 | -0.0096933 | -49294 | 2.8188 | 2.9438 | 0.435 | 0.56
2.9762 | 5.9959e-06 | -49.716 | -3.0599e-05 | -346.88 | 6.0381e-06 | -49.073 | -3.0567e-05 | -346.32 | 5.9379e-06 | -50.488 | -3.0616e-05 | -347.32 | 0.565 | 0.00044075 | 3813.3 | -0.00038103 | -2859.7 | 0.00043393 | 3762.6 | -0.00037478 | -2804.4 | 0.00043804 | 3793.3 | -0.00037878 | -2839.5 | 0.11 | 0.010216 | 4099.6 | -0.013576 | -58177 | 0.0072987 | 11793 | -0.0096868 | -49283 | 2.8512 | 2.9762 | 0.44 | 0.565
3.0086 | 5.8182e-06 | -51.598 | -3.0531e-05 | -346.76 | 5.8642e-06 | -50.919 | -3.0502e-05 | -346.22 | 5.7598e-06 | -52.375 | -3.0548e-05 | -347.21 | 0.57 | 0.00043287 | 3751.3 | -0.0003728 | -2791 | 0.00042418 | 3685.7 | -0.0003644 | -2717.8 | 0.00043112 | 3738.9 | -0.00037144 | -2778.1 | 0.11125 | 0.010199 | 4113.3 | -0.013544 | -58161 | 0.0072885 | 11827 | -0.0096714 | -49247 | 2.8836 | 3.0086 | 0.445 | 0.57
3.041 | 5.6405e-06 | -53.48 | -3.0463e-05 | -346.65 | 5.6886e-06 | -52.775 | -3.0433e-05 | -346.1 | 5.577e-06 | -54.314 | -3.0479e-05 | -347.1 | 0.575 | 0.000425 | 3689.3 | -0.00036459 | -2722.4 | 0.00041442 | 3608.9 | -0.00035403 | -2631.1 | 0.00042421 | 3684.5 | -0.00036409 | -2716.7 | 0.1125 | 0.010186 | 4120 | -0.013518 | -58154 | 0.0072782 | 11862 | -0.009656 | -49211 | 2.916 | 3.041 | 0.45 | 0.575
3.0734 | 5.4486e-06 | -55.449 | -3.0374e-05 | -346.34 | 5.4975e-06 | -54.731 | -3.0343e-05 | -345.77 | 5.3942e-06 | -56.252 | -3.0409e-05 | -346.99 | 0.58 | 0.00041713 | 3627.3 | -0.00035637 | -2653.8 | 0.00040595 | 3542.2 | -0.00034498 | -2555.6 | 0.00041729 | 3630.2 | -0.00035675 | -2655.3 | 0.11375 | 0.010187 | 4105.4 | -0.013527 | -58166 | 0.007268 | 11896 | -0.0096406 | -49175 | 2.9484 | 3.0734 | 0.455 | 0.58
3.1058 | 5.2543e-06 | -57.432 | -3.0283e-05 | -346 | 5.304e-06 | -56.706 | -3.0249e-05 | -345.41 | 5.2002e-06 | -58.271 | -3.0325e-05 | -346.75 | 0.585 | 0.00040926 | 3565.3 | -0.00034815 | -2585.1 | 0.00040049 | 3499.5 | -0.00033909 | -2506.1 | 0.00041038 | 3575.8 | -0.00034941 | -2593.9 | 0.115 | 0.010207 | 4057.7 | -0.013587 | -58208 | 0.0072577 | 11930 | -0.0096253 | -49139 | 2.9808 | 3.1058 | 0.46 | 0.585
3.1382 | 5.0562e-06 | -59.445 | -3.019e-05 | -345.66 | 5.1105e-06 | -58.68 | -3.0156e-05 | -345.05 | 5.0003e-06 | -60.332 | -3.0234e-05 | -346.45 | 0.59 | 0.00040139 | 3503.3 | -0.00033993 | -2516.5 | 0.00039503 | 3456.7 | -0.00033319 | -2456.6 | 0.00040346 | 3521.4 | -0.00034206 | -2532.5 | 0.11625 | 0.010228 | 4009.9 | -0.013647 | -58249 | 0.0072475 | 11964 | -0.0096099 | -49103 | 3.0132 | 3.1382 | 0.465 | 0.59
3.1706 | 4.8423e-06 | -61.581 | -3.0087e-05 | -345.22 | 4.8994e-06 | -60.786 | -3.004e-05 | -344.51 | 4.7982e-06 | -62.41 | -3.0141e-05 | -346.13 | 0.595 | 0.00039352 | 3441.3 | -0.00033171 | -2447.8 | 0.00038957 | 3414 | -0.0003273 | -2407.1 | 0.00039655 | 3467 | -0.00033472 | -2471.1 | 0.1175 | 0.010245 | 3974.2 | -0.013701 | -58278 | 0.0072406 | 11987 | -0.0095995 | -49080 | 3.0456 | 3.1706 | 0.47 | 0.595
3.203 | 4.6278e-06 | -63.721 | -2.9982e-05 | -344.77 | 4.6838e-06 | -62.919 | -2.9918e-05 | -343.89 | 4.581e-06 | -64.567 | -3.0022e-05 | -345.56 | 0.6 | 0.00038565 | 3379.3 | -0.0003235 | -2379.2 | 0.00038411 | 3371.3 | -0.0003214 | -2357.6 | 0.00038963 | 3412.7 | -0.00032737 | -2409.7 | 0.11875 | 0.010251 | 3968.3 | -0.013725 | -58278 | 0.0072449 | 11968 | -0.0096064 | -49098 | 3.078 | 3.203 | 0.475 | 0.6
3.2354 | 4.4074e-06 | -65.925 | -2.9884e-05 | -344.38 | 4.4633e-06 | -65.065 | -2.9787e-05 | -343.19 | 4.3544e-06 | -66.75 | -2.9884e-05 | -344.77 | 0.605 | 0.00037778 | 3317.2 | -0.00031528 | -2310.6 | 0.00037865 | 3328.5 | -0.0003155 | -2308.1 | 0.00038272 | 3358.3 | -0.00032003 | -2348.2 | 0.12 | 0.010236 | 4007.9 | -0.0137 | -58235 | 0.0072493 | 11949 | -0.0096132 | -49117 | 3.1104 | 3.2354 | 0.48 | 0.605
3.2678 | 4.1699e-06 | -68.26 | -2.9784e-05 | -343.98 | 4.2173e-06 | -67.315 | -2.9613e-05 | -342.03 | 4.1315e-06 | -68.906 | -2.975e-05 | -344.03 | 0.61 | 0.00036991 | 3255.2 | -0.00030706 | -2241.9 | 0.00037318 | 3285.8 | -0.00030961 | -2258.6 | 0.0003758 | 3303.9 | -0.00031269 | -2286.8 | 0.12125 | 0.010219 | 4056.3 | -0.013668 | -58183 | 0.0072537 | 11931 | -0.00962 | -49135 | 3.1428 | 3.2678 | 0.485 | 0.61
3.3002 | 3.933e-06 | -70.603 | -2.9691e-05 | -343.64 | 3.9646e-06 | -69.593 | -2.9428e-05 | -340.75 | 3.8983e-06 | -70.922 | -2.9564e-05 | -342.65 | 0.615 | 0.00036323 | 3202.9 | -0.00029999 | -2182.7 | 0.00036794 | 3244.6 | -0.00030399 | -2211.7 | 0.00036889 | 3249.5 | -0.00030534 | -2225.4 | 0.1225 | 0.010201 | 4104.6 | -0.013635 | -58132 | 0.0072581 | 11912 | -0.0096268 | -49154 | 3.1752 | 3.3002 | 0.49 | 0.615
3.3326 | 3.685e-06 | -73.271 | -2.9639e-05 | -343.87 | 3.7163e-06 | -71.84 | -2.9247e-05 | -339.51 | 3.6506e-06 | -72.969 | -2.9348e-05 | -340.93 | 0.62 | 0.00035881 | 3168.8 | -0.00029514 | -2141.5 | 0.00036275 | 3203.8 | -0.00029844 | -2165.3 | 0.00036197 | 3195.1 | -0.000298 | -2164 | 0.12375 | 0.010199 | 4112.2 | -0.013607 | -58134 | 0.0072624 | 11894 | -0.0096336 | -49172 | 3.2076 | 3.3326 | 0.495 | 0.62
3.365 | 3.4284e-06 | -76.196 | -2.962e-05 | -344.56 | 3.449e-06 | -73.969 | -2.8987e-05 | -337.36 | 3.4005e-06 | -75.05 | -2.9131e-05 | -339.22 | 0.625 | 0.00035435 | 3134.1 | -0.00029028 | -2100.5 | 0.00035756 | 3162.9 | -0.00029288 | -2118.8 | 0.00035505 | 3140.8 | -0.00029066 | -2102.6 | 0.125 | 0.010222 | 4049.1 | -0.013587 | -58232 | 0.0072678 | 11875 | -0.0096414 | -49191 | 3.24 | 3.365 | 0.5 | 0.625
3.3974 | 3.1616e-06 | -79.887 | -2.9482e-05 | -344.96 | 3.1729e-06 | -75.901 | -2.8663e-05 | -334.42 | 3.1316e-06 | -76.919 | -2.8803e-05 | -336.24 | 0.63 | 0.00034988 | 3099.5 | -0.00028542 | -2059.4 | 0.00035237 | 3122.1 | -0.00028733 | -2072.4 | 0.00034814 | 3086.4 | -0.00028331 | -2041.2 | 0.12625 | 0.010245 | 3985.9 | -0.013566 | -58330 | 0.007261 | 11896 | -0.009632 | -49168 | 3.2724 | 3.3974 | 0.505 | 0.63
3.4298 | 2.8858e-06 | -83.817 | -2.9355e-05 | -345.62 | 2.8971e-06 | -77.807 | -2.8334e-05 | -331.41 | 2.8628e-06 | -78.788 | -2.8474e-05 | -333.26 | 0.635 | 0.00034542 | 3064.8 | -0.00028056 | -2018.3 | 0.00034717 | 3081.2 | -0.00028177 | -2026 | 0.00034315 | 3047.6 | -0.00027791 | -1995.7 | 0.1275 | 0.010268 | 3922.8 | -0.013545 | -58428 | 0.0072561 | 11920 | -0.0096242 | -49144 | 3.3048 | 3.4298 | 0.51 | 0.635
3.4622 | 2.6043e-06 | -87.99 | -2.9102e-05 | -345.46 | 2.5717e-06 | -81.947 | -2.8778e-05 | -336.51 | 2.5642e-06 | -81.845 | -2.8436e-05 | -333.58 | 0.64 | 0.00034095 | 3030.1 | -0.00027569 | -1977.2 | 0.00034198 | 3040.4 | -0.00027622 | -1979.6 | 0.00033904 | 3016 | -0.00027335 | -1956.8 | 0.12875 | 0.010278 | 3895.9 | -0.013543 | -58466 | 0.0072512 | 11944 | -0.0096163 | -49120 | 3.3372 | 3.4622 | 0.515 | 0.64
3.4946 | 2.3192e-06 | -93.364 | -2.7508e-05 | -335.57 | 2.2235e-06 | -87.162 | -2.96e-05 | -345.58 | 2.2694e-06 | -85.348 | -2.8553e-05 | -335.64 | 0.645 | 0.00033649 | 2995.5 | -0.00027083 | -1936.1 | 0.00033679 | 2999.5 | -0.00027066 | -1933.2 | 0.00033492 | 2984.3 | -0.00026879 | -1917.9 | 0.13 | 0.010283 | 3911.8 | -0.013589 | -58432 | 0.0072463 | 11967 | -0.0096085 | -49095 | 3.3696 | 3.4946 | 0.52 | 0.645
3.527 | 2.034e-06 | -98.739 | -2.5914e-05 | -325.68 | 1.907e-06 | -91.442 | -3.0164e-05 | -351.87 | 1.9186e-06 | -95.463 | -2.9402e-05 | -349.79 | 0.65 | 0.00033202 | 2960.8 | -0.00026597 | -1895.1 | 0.0003316 | 2958.7 | -0.00026511 | -1886.7 | 0.0003308 | 2952.7 | -0.00026423 | -1879 | 0.13125 | 0.010289 | 3927.8 | -0.013635 | -58398 | 0.0072414 | 11991 | -0.0096007 | -49071 | 3.402 | 3.527 | 0.525 | 0.65
3.5594 | 1.7132e-06 | -102.14 | -2.3383e-05 | -305.93 | 1.5728e-06 | -105.3 | -3.12e-05 | -371.42 | 1.4763e-06 | -116.37 | -3.1445e-05 | -383.7 | 0.655 | 0.00032756 | 2926.2 | -0.00026111 | -1854 | 0.00032641 | 2917.8 | -0.00025955 | -1840.3 | 0.00032668 | 2921.1 | -0.00025967 | -1840.2 | 0.1325 | 0.010295 | 3943.7 | -0.013682 | -58364 | 0.0072365 | 12015 | -0.0095928 | -49047 | 3.4344 | 3.5594 | 0.53 | 0.655
3.5918 | 1.3861e-06 | -105.55 | -1.9625e-05 | -276.17 | 1.2401e-06 | -129.73 | -3.1204e-05 | -393.19 | 1.0232e-06 | -137.42 | -3.3482e-05 | -417.61 | 0.66 | 0.00032309 | 2891.5 | -0.00025624 | -1812.9 | 0.00032121 | 2877 | -0.000254 | -1793.9 | 0.00032256 | 2889.5 | -0.0002551 | -1801.3 | 0.13375 | 0.010288 | 3996.1 | -0.013708 | -58289 | 0.0072352 | 12022 | -0.0095912 | -49038 | 3.4668 | 3.5918 | 0.535 | 0.66
3.6242 | 1.1432e-06 | -109.32 | -1.6058e-05 | -248.99 | 9.2538e-07 | -152.99 | -2.9993e-05 | -404.05 | 7.7001e-07 | -153.79 | -3.0983e-05 | -411.63 | 0.665 | 0.00031863 | 2856.9 | -0.00025138 | -1771.8 | 0.00031602 | 2836.1 | -0.00024844 | -1747.5 | 0.00031844 | 2857.9 | -0.00025054 | -1762.4 | 0.135 | 0.010281 | 4038 | -0.013712 | -58237 | 0.0072359 | 12020 | -0.0095929 | -49037 | 3.4992 | 3.6242 | 0.54 | 0.665
3.6566 | 9.9174e-07 | -104.42 | -1.3489e-05 | -222.01 | 5.7484e-07 | -170.15 | -2.7777e-05 | -400.37 | 5.2475e-07 | -169.88 | -2.8293e-05 | -403.89 | 0.67 | 0.00031416 | 2822.2 | -0.00024652 | -1730.7 | 0.00031083 | 2795.2 | -0.00024289 | -1701.1 | 0.00031432 | 2826.3 | -0.00024598 | -1723.5 | 0.13625 | 0.010281 | 4053.7 | -0.013716 | -58218 | 0.0072366 | 12019 | -0.0095945 | -49036 | 3.5316 | 3.6566 | 0.545 | 0.67
3.689 | 7.4421e-07 | -88.099 | -1.1749e-05 | -189.54 | 3.2769e-07 | -156.45 | -2.2608e-05 | -342.7 | 3.459e-07 | -160.39 | -2.3596e-05 | -354.8 | 0.675 | 0.0003097 | 2787.5 | -0.00024166 | -1689.6 | 0.00030564 | 2754.4 | -0.00023733 | -1654.7 | 0.0003102 | 2794.7 | -0.00024142 | -1684.6 | 0.1375 | 0.010281 | 4069.4 | -0.01372 | -58199 | 0.0072373 | 12017 | -0.0095961 | -49035 | 3.564 | 3.689 | 0.55 | 0.675
3.7214 | 3.8089e-07 | -71.703 | -1.0058e-05 | -156.47 | 2.5394e-07 | -120.74 | -1.6073e-05 | -253.32 | 2.3767e-07 | -123.68 | -1.6763e-05 | -261.73 | 0.68 | 0.00030523 | 2752.9 | -0.0002368 | -1648.6 | 0.00030044 | 2713.5 | -0.00023178 | -1608.2 | 0.00030609 | 2763.1 | -0.00023686 | -1645.7 | 0.13875 | 0.010282 | 4080.4 | -0.013723 | -58187 | 0.0072414 | 12012 | -0.0096016 | -49038 | 3.5964 | 3.7214 | 0.555 | 0.68
3.7538 | 2.474e-07 | -59.303 | -9.1718e-06 | -135.79 | 1.8019e-07 | -85.017 | -9.5386e-06 | -163.94 | 1.2939e-07 | -86.968 | -9.9317e-06 | -168.67 | 0.685 | 0.00030077 | 2718.2 | -0.00023193 | -1607.5 | 0.00029525 | 2672.7 | -0.00022622 | -1561.8 | 0.00030197 | 2731.5 | -0.00023229 | -1606.8 | 0.14 | 0.01028 | 4072.2 | -0.013705 | -58204 | 0.0072587 | 11994 | -0.0096218 | -49056 | 3.6288 | 3.7538 | 0.56 | 0.685
3.7862 | 1.6334e-07 | -50.948 | -8.1106e-06 | -118.13 | 1.0645e-07 | -49.299 | -3.0041e-06 | -74.558 | 2.1074e-08 | -50.26 | -3.1002e-06 | -75.606 | 0.69 | 0.0002963 | 2683.6 | -0.00022707 | -1566.4 | 0.00029216 | 2649.5 | -0.00022265 | -1530.9 | 0.00029785 | 2699.9 | -0.00022773 | -1567.9 | 0.14125 | 0.010278 | 4066 | -0.013686 | -58219 | 0.0072545 | 11991 | -0.0096192 | -49056 | 3.6612 | 3.7862 | 0.565 | 0.69
3.8186 | 1.1765e-07 | -41.518 | -7.0373e-06 | -99.619 | 6.9565e-08 | -32.578 | -5.1871e-07 | -37.355 | -1.3397e-08 | -33.059 | -5.001e-07 | -37.011 | 0.695 | 0.00029184 | 2648.9 | -0.00022221 | -1525.3 | 0.00028916 | 2627.1 | -0.00021917 | -1500.8 | 0.00029373 | 2668.3 | -0.00022317 | -1529.1 | 0.1425 | 0.010275 | 4059.7 | -0.013667 | -58233 | 0.0072488 | 11989 | -0.0096157 | -49055 | 3.6936 | 3.8186 | 0.57 | 0.695
3.851 | 6.9983e-08 | -32.832 | -5.8109e-06 | -80.586 | 5.4636e-08 | -27.169 | -4.4446e-07 | -31.222 | -3.7243e-09 | -27.514 | -4.2819e-07 | -30.961 | 0.7 | 0.00028737 | 2614.3 | -0.00021735 | -1484.2 | 0.00028617 | 2604.7 | -0.00021569 | -1470.6 | 0.00028961 | 2636.7 | -0.00021861 | -1490.2 | 0.14375 | 0.010267 | 4063.1 | -0.013643 | -58235 | 0.0072511 | 11991 | -0.0096196 | -49054 | 3.726 | 3.851 | 0.575 | 0.7
3.8834 | 3.8834e-08 | -27.059 | -4.7351e-06 | -65.825 | 3.9705e-08 | -21.76 | -3.702e-07 | -25.089 | 5.9491e-09 | -21.969 | -3.5629e-07 | -24.911 | 0.705 | 0.00028356 | 2585.2 | -0.00021306 | -1447.5 | 0.00028317 | 2582.3 | -0.00021221 | -1440.4 | 0.00028549 | 2605.1 | -0.00021405 | -1451.3 | 0.145 | 0.010292 | 4044.4 | -0.013659 | -58270 | 0.007254 | 11992 | -0.0096239 | -49054 | 3.7584 | 3.8834 | 0.58 | 0.705
3.9158 | 3.1583e-08 | -22.635 | -3.9988e-06 | -55.362 | 2.4772e-08 | -16.351 | -2.9595e-07 | -18.956 | 1.5623e-08 | -16.424 | -2.844e-07 | -18.861 | 0.71 | 0.0002802 | 2559.9 | -0.0002092 | -1414.2 | 0.00028018 | 2559.9 | -0.00020874 | -1410.2 | 0.00028137 | 2573.5 | -0.00020949 | -1412.4 | 0.14625 | 0.010315 | 4025.6 | -0.013674 | -58304 | 0.0072569 | 11994 | -0.0096283 | -49053 | 3.7908 | 3.9158 | 0.585 | 0.71
3.9482 | 2.2487e-08 | -18.226 | -3.2126e-06 | -44.496 | 1.8673e-08 | -13.396 | -2.4629e-07 | -15.548 | 1.5906e-08 | -13.426 | -2.3753e-07 | -15.484 | 0.715 | 0.00027684 | 2534.5 | -0.00020534 | -1380.9 | 0.00027718 | 2537.5 | -0.00020526 | -1380 | 0.00027725 | 2541.9 | -0.00020492 | -1373.5 | 0.1475 | 0.010322 | 4017 | -0.013672 | -58321 | 0.0072597 | 11996 | -0.0096326 | -49052 | 3.8232 | 3.9482 | 0.59 | 0.715
3.9806 | 1.5696e-08 | -13.867 | -2.3997e-06 | -33.481 | 1.5233e-08 | -11.18 | -2.0404e-07 | -12.96 | 1.3342e-08 | -11.201 | -1.9824e-07 | -12.919 | 0.72 | 0.00027347 | 2509.2 | -0.00020148 | -1347.7 | 0.00027418 | 2515.1 | -0.00020178 | -1349.8 | 0.00027313 | 2510.3 | -0.00020036 | -1334.6 | 0.14875 | 0.010329 | 4015.4 | -0.013673 | -58328 | 0.0072626 | 11998 | -0.009637 | -49051 | 3.8556 | 3.9806 | 0.595 | 0.72
4.013 | 1.1665e-08 | -11.536 | -1.9963e-06 | -27.842 | 1.1794e-08 | -8.9631 | -1.6178e-07 | -10.373 | 1.0778e-08 | -8.9746 | -1.5895e-07 | -10.353 | 0.725 | 0.00027011 | 2483.8 | -0.00019763 | -1314.4 | 0.00027119 | 2492.7 | -0.0001983 | -1319.6 | 0.00026902 | 2478.7 | -0.0001958 | -1295.7 | 0.15 | 0.01033 | 4045.8 | -0.013688 | -58289 | 0.00726 | 12003 | -0.0096365 | -49043 | 3.888 | 4.013 | 0.6 | 0.725
4.0454 | 9.0484e-09 | -9.5985 | -1.6655e-06 | -23.197 | 8.3542e-09 | -6.7465 | -1.1953e-07 | -7.7849 | 8.2133e-09 | -6.7488 | -1.1966e-07 | -7.7871 | 0.73 | 0.00026675 | 2458.5 | -0.00019377 | -1281.1 | 0.00026819 | 2470.3 | -0.00019482 | -1289.4 | 0.0002655 | 2452.1 | -0.00019181 | -1261.3 | 0.15125 | 0.010331 | 4076.2 | -0.013704 | -58250 | 0.007256 | 12009 | -0.0096348 | -49033 | 3.9204 | 4.0454 | 0.605 | 0.73
4.0778 | 5.4485e-09 | -7.6663 | -1.3315e-06 | -18.523 | 6.9506e-09 | -5.6718 | -1.0014e-07 | -6.5414 | 6.9137e-09 | -5.6704 | -1.0064e-07 | -6.5439 | 0.735 | 0.00026339 | 2433.1 | -0.00018991 | -1247.8 | 0.00026519 | 2447.9 | -0.00019134 | -1259.3 | 0.00026273 | 2431.7 | -0.00018852 | -1232.5 | 0.1525 | 0.010332 | 4106.6 | -0.013719 | -58211 | 0.0072521 | 12015 | -0.009633 | -49022 | 3.9528 | 4.0778 | 0.61 | 0.735
4.1102 | 4.2785e-09 | -5.767 | -9.8513e-07 | -13.801 | 5.747e-09 | -4.7093 | -8.3001e-08 | -5.43 | 5.741e-09 | -4.7073 | -8.3667e-08 | -5.4333 | 0.74 | 0.00026003 | 2407.8 | -0.00018605 | -1214.6 | 0.0002622 | 2425.5 | -0.00018786 | -1229.1 | 0.00026038 | 2414.7 | -0.00018564 | -1207.1 | 0.15375 | 0.010328 | 4142 | -0.013728 | -58165 | 0.0072481 | 12021 | -0.0096313 | -49012 | 3.9852 | 4.1102 | 0.615 | 0.74
4.1426 | 3.608e-09 | -4.8961 | -8.4179e-07 | -11.761 | 4.5435e-09 | -3.7469 | -6.5863e-08 | -4.3186 | 4.5684e-09 | -3.7442 | -6.6688e-08 | -4.3228 | 0.745 | 0.00025667 | 2382.4 | -0.00018219 | -1181.3 | 0.0002592 | 2403.1 | -0.00018438 | -1198.9 | 0.00025804 | 2397.7 | -0.00018277 | -1181.7 | 0.155 | 0.01032 | 4143 | -0.01372 | -58161 | 0.007244 | 12028 | -0.0096293 | -49001 | 4.0176 | 4.1426 | 0.62 | 0.745
4.175 | 1.7328e-09 | -4.0436 | -7.046e-07 | -9.7793 | 3.3771e-09 | -2.8137 | -4.9252e-08 | -3.2411 | 3.4291e-09 | -2.8087 | -5.0189e-08 | -3.2441 | 0.75 | 0.00025331 | 2357.1 | -0.00017834 | -1148 | 0.00025621 | 2380.7 | -0.0001809 | -1168.7 | 0.00025569 | 2380.7 | -0.00017989 | -1156.4 | 0.15625 | 0.010313 | 4143.4 | -0.013711 | -58157 | 0.0072376 | 12041 | -0.0096247 | -48985 | 4.05 | 4.175 | 0.625 | 0.75
4.2074 | 9.762e-10 | -3.2045 | -5.5705e-07 | -7.7359 | 2.8657e-09 | -2.3967 | -4.1958e-08 | -2.7607 | 2.914e-09 | -2.3929 | -4.2709e-08 | -2.7633 | 0.755 | 0.00025047 | 2336 | -0.00017501 | -1119 | 0.00025321 | 2358.3 | -0.00017742 | -1138.5 | 0.00025335 | 2363.7 | -0.00017702 | -1131 | 0.1575 | 0.010306 | 4143.9 | -0.013702 | -58154 | 0.0072359 | 12046 | -0.009626 | -48977 | 4.0824 | 4.2074 | 0.63 | 0.755
4.2398 | 1.2973e-09 | -2.4305 | -4.1552e-07 | -5.8151 | 2.3543e-09 | -1.9797 | -3.4663e-08 | -2.2803 | 2.3989e-09 | -1.977 | -3.5229e-08 | -2.2826 | 0.76 | 0.00024845 | 2321.8 | -0.00017241 | -1095.7 | 0.00025021 | 2335.9 | -0.00017394 | -1108.3 | 0.000251 | 2346.7 | -0.00017414 | -1105.6 | 0.15875 | 0.010298 | 4144.3 | -0.013692 | -58151 | 0.0072345 | 12049 | -0.0096279 | -48969 | 4.1148 | 4.2398 | 0.635 | 0.76
4.2722 | 9.125e-10 | -2.0676 | -3.5277e-07 | -4.9396 | 1.8429e-09 | -1.5627 | -2.7369e-08 | -1.7999 | 1.8837e-09 | -1.5612 | -2.7749e-08 | -1.8018 | 0.765 | 0.00024654 | 2308.7 | -0.00016992 | -1073 | 0.00024722 | 2313.5 | -0.00017046 | -1078.1 | 0.00024866 | 2329.7 | -0.00017127 | -1080.2 | 0.16 | 0.01029 | 4171.5 | -0.01367 | -58125 | 0.007233 | 12053 | -0.0096298 | -48961 | 4.1472 | 4.2722 | 0.64 | 0.765
4.3046 | 2.1166e-10 | -1.7013 | -2.9288e-07 | -4.0813 | 1.3905e-09 | -1.1912 | -2.0873e-08 | -1.372 | 1.4236e-09 | -1.1896 | -2.1068e-08 | -1.3723 | 0.77 | 0.00024464 | 2295.7 | -0.00016742 | -1050.4 | 0.00024422 | 2291.1 | -0.00016698 | -1048 | 0.00024631 | 2312.7 | -0.00016839 | -1054.8 | 0.16125 | 0.010282 | 4208.5 | -0.013646 | -58088 | 0.0072316 | 12057 | -0.0096317 | -48953 | 4.1796 | 4.3046 | 0.645 | 0.77
4.337 | 1.376e-10 | -1.3364 | -2.31e-07 | -3.2133 | 1.1853e-09 | -1.0108 | -1.7721e-08 | -1.1643 | 1.2014e-09 | -1.0097 | -1.7844e-08 | -1.1644 | 0.775 | 0.00024274 | 2282.6 | -0.00016493 | -1027.8 | 0.00024151 | 2271.1 | -0.00016378 | -1019.9 | 0.00024397 | 2295.7 | -0.00016552 | -1029.4 | 0.1625 | 0.010273 | 4245.5 | -0.013623 | -58051 | 0.0072301 | 12061 | -0.0096336 | -48945 | 4.212 | 4.337 | 0.65 | 0.775
4.3694 | 4.6238e-10 | -1.0292 | -1.7578e-07 | -2.4603 | 9.8009e-10 | -0.83039 | -1.4569e-08 | -0.95665 | 9.7924e-10 | -0.82982 | -1.4621e-08 | -0.9565 | 0.78 | 0.00024084 | 2269.5 | -0.00016244 | -1005.2 | 0.00023885 | 2251.6 | -0.00016063 | -992.3 | 0.00024162 | 2278.7 | -0.00016264 | -1004 | 0.16375 | 0.010265 | 4282.6 | -0.0136 | -58014 | 0.0072287 | 12065 | -0.0096354 | -48937 | 4.2444 | 4.3694 | 0.655 | 0.78
4.4018 | 3.34e-10 | -0.87236 | -1.487e-07 | -2.0825 | 7.7486e-10 | -0.64997 | -1.1417e-08 | -0.74897 | 7.5709e-10 | -0.64991 | -1.1397e-08 | -0.7486 | 0.785 | 0.00023894 | 2256.5 | -0.00015995 | -982.62 | 0.0002362 | 2232.1 | -0.00015748 | -964.69 | 0.00023928 | 2261.7 | -0.00015977 | -978.64 | 0.165 | 0.010261 | 4320.8 | -0.013588 | -57977 | 0.007232 | 12063 | -0.009643 | -48937 | 4.2768 | 4.4018 | 0.66 | 0.785
4.4342 | 1.2478e-10 | -0.7131 | -1.2277e-07 | -1.7111 | 6.0816e-10 | -0.5039 | -8.8622e-09 | -0.5808 | 5.8164e-10 | -0.504 | -8.7964e-09 | -0.58015 | 0.79 | 0.00023704 | 2243.4 | -0.00015745 | -960.01 | 0.00023354 | 2212.5 | -0.00015433 | -937.08 | 0.00023693 | 2244.7 | -0.00015689 | -953.25 | 0.16625 | 0.010257 | 4362.2 | -0.013576 | -57936 | 0.0072466 | 12022 | -0.0096684 | -48981 | 4.3092 | 4.4342 | 0.665 | 0.79
4.4666 | 8.6236e-11 | -0.55523 | -9.6063e-08 | -1.336 | 5.1781e-10 | -0.42594 | -7.4905e-09 | -0.49097 | 4.9942e-10 | -0.42599 | -7.439e-09 | -0.49045 | 0.795 | 0.00023514 | 2230.3 | -0.00015496 | -937.41 | 0.00023089 | 2193 | -0.00015118 | -909.47 | 0.00023459 | 2227.7 | -0.00015401 | -927.86 | 0.1675 | 0.010252 | 4404.3 | -0.013565 | -57893 | 0.0072612 | 11981 | -0.0096937 | -49024 | 4.3416 | 4.4666 | 0.67 | 0.795
4.499 | 1.7551e-10 | -0.43629 | -7.4253e-08 | -1.0407 | 4.2746e-10 | -0.34797 | -6.1187e-09 | -0.40113 | 4.1719e-10 | -0.34798 | -6.0817e-09 | -0.40075 | 0.8 | 0.00023324 | 2217.3 | -0.00015247 | -914.8 | 0.00022823 | 2173.5 | -0.00014803 | -881.86 | 0.00023224 | 2210.7 | -0.00015114 | -902.48 | 0.16875 | 0.010249 | 4442.2 | -0.013555 | -57856 | 0.0072759 | 11940 | -0.0097191 | -49068 | 4.374 | 4.499 | 0.675 | 0.8
4.5314 | 1.3546e-10 | -0.3684 | -6.2568e-08 | -0.87757 | 3.3709e-10 | -0.27001 | -4.747e-09 | -0.31129 | 3.3495e-10 | -0.26997 | -4.7243e-09 | -0.31105 | 0.805 | 0.00023134 | 2204.2 | -0.00014998 | -892.19 | 0.00022634 | 2160.5 | -0.00014555 | -859.35 | 0.0002299 | 2193.7 | -0.00014826 | -877.09 | 0.17 | 0.010266 | 4424.1 | -0.013575 | -57882 | 0.0072906 | 11900 | -0.0097444 | -49110 | 4.4064 | 4.5314 | 0.68 | 0.805
4.5638 | 6.0865e-11 | -0.29887 | -5.148e-08 | -0.71739 | 2.6943e-10 | -0.21317 | -3.7423e-09 | -0.24575 | 2.7071e-10 | -0.21281 | -3.728e-09 | -0.24528 | 0.81 | 0.00022944 | 2191.1 | -0.00014748 | -869.58 | 0.00022495 | 2151.8 | -0.0001435 | -840.15 | 0.00022755 | 2176.7 | -0.00014539 | -851.7 | 0.17125 | 0.010284 | 4406 | -0.013594 | -57907 | 0.0073054 | 11861 | -0.0097696 | -49152 | 4.4388 | 4.5638 | 0.685 | 0.81
4.5962 | 5.4604e-11 | -0.23045 | -3.9902e-08 | -0.5549 | 2.2664e-10 | -0.17945 | -3.1392e-09 | -0.20678 | 2.2674e-10 | -0.17916 | -3.1388e-09 | -0.20648 | 0.815 | 0.00022754 | 2178 | -0.00014499 | -846.98 | 0.00022356 | 2143.1 | -0.00014146 | -820.95 | 0.00022521 | 2159.7 | -0.00014251 | -826.31 | 0.1725 | 0.010296 | 4412.8 | -0.013613 | -57903 | 0.0073202 | 11822 | -0.0097948 | -49194 | 4.4712 | 4.5962 | 0.69 | 0.815
4.6286 | 1.0018e-10 | -0.18428 | -3.1385e-08 | -0.43995 | 1.8385e-10 | -0.14572 | -2.5362e-09 | -0.16781 | 1.8278e-10 | -0.1455 | -2.5495e-09 | -0.16769 | 0.82 | 0.00022564 | 2165 | -0.0001425 | -824.37 | 0.00022217 | 2134.4 | -0.00013941 | -801.75 | 0.00022287 | 2142.7 | -0.00013964 | -800.93 | 0.17375 | 0.010305 | 4435 | -0.01363 | -57880 | 0.0073269 | 11807 | -0.0098102 | -49206 | 4.5036 | 4.6286 | 0.695 | 0.82
4.661 | 7.7723e-11 | -0.15478 | -2.6302e-08 | -0.36899 | 1.4107e-10 | -0.112 | -1.9332e-09 | -0.12884 | 1.3881e-10 | -0.11184 | -1.9603e-09 | -0.12889 | 0.825 | 0.00022373 | 2151.9 | -0.00014 | -801.76 | 0.00022077 | 2125.7 | -0.00013737 | -782.54 | 0.00022052 | 2125.7 | -0.00013676 | -775.54 | 0.175 | 0.010289 | 4508.4 | -0.013616 | -57794 | 0.0073381 | 11780 | -0.0098319 | -49235 | 4.536 | 4.661 | 0.7 | 0.825
4.6934 | 3.3448e-11 | -0.12485 | -2.1504e-08 | -0.29975 | 1.1347e-10 | -0.09009 | -1.5465e-09 | -0.10357 | 1.1132e-10 | -0.089902 | -1.5753e-09 | -0.1036 | 0.83 | 0.00022183 | 2138.8 | -0.00013751 | -779.15 | 0.00021938 | 2116.9 | -0.00013532 | -763.34 | 0.00021851 | 2111.6 | -0.00013419 | -752.49 | 0.17625 | 0.010256 | 4616.4 | -0.013581 | -57667 | 0.0073493 | 11753 | -0.0098535 | -49263 | 4.5684 | 4.6934 | 0.705 | 0.83
4.7258 | 2.4381e-11 | -0.095396 | -1.646e-08 | -0.22925 | 9.5101e-11 | -0.075366 | -1.2916e-09 | -0.086626 | 9.4207e-11 | -0.075347 | -1.3189e-09 | -0.086822 | 0.835 | 0.00021993 | 2125.8 | -0.00013502 | -756.55 | 0.00021799 | 2108.2 | -0.00013328 | -744.14 | 0.00021697 | 2101.5 | -0.00013205 | -732.65 | 0.1775 | 0.010222 | 4724.3 | -0.013547 | -57539 | 0.0073605 | 11726 | -0.0098751 | -49292 | 4.6008 | 4.7258 | 0.71 | 0.835
4.7582 | 3.8817e-11 | -0.078049 | -1.3255e-08 | -0.186 | 7.6729e-11 | -0.060643 | -1.0366e-09 | -0.069683 | 7.7084e-11 | -0.060791 | -1.0626e-09 | -0.070045 | 0.84 | 0.00021803 | 2112.7 | -0.00013253 | -733.94 | 0.0002166 | 2099.5 | -0.00013123 | -724.94 | 0.00021543 | 2091.4 | -0.0001299 | -712.81 | 0.17875 | 0.010193 | 4824.4 | -0.013514 | -57422 | 0.0073716 | 11699 | -0.0098967 | -49321 | 4.6332 | 4.7582 | 0.715 | 0.84
4.7906 | 2.6912e-11 | -0.064914 | -1.1095e-08 | -0.15522 | 5.8357e-11 | -0.045919 | -7.8159e-10 | -0.052739 | 5.9952e-11 | -0.046235 | -8.0615e-10 | -0.053268 | 0.845 | 0.00021613 | 2099.6 | -0.00013003 | -711.33 | 0.0002152 | 2090.8 | -0.00012919 | -705.73 | 0.00021389 | 2081.3 | -0.00012775 | -692.96 | 0.18 | 0.010181 | 4888.2 | -0.013496 | -57352 | 0.0073828 | 11672 | -0.0099184 | -49349 | 4.6656 | 4.7906 | 0.72 | 0.845
4.823 | 1.7797e-11 | -0.051955 | -8.9471e-09 | -0.12475 | 4.8375e-11 | -0.038093 | -6.4536e-10 | -0.043727 | 4.9417e-11 | -0.03797 | -6.5991e-10 | -0.04373 | 0.85 | 0.00021423 | 2086.6 | -0.00012754 | -688.72 | 0.00021381 | 2082.1 | -0.00012714 | -686.53 | 0.00021267 | 2074 | -0.00012587 | -674.96 | 0.18125 | 0.010205 | 4887.3 | -0.013517 | -57365 | 0.0073861 | 11672 | -0.0099302 | -49344 | 4.698 | 4.823 | 0.725 | 0.85
4.8554 | 2.0938e-11 | -0.03918 | -6.6976e-09 | -0.093737 | 4.0004e-11 | -0.03159 | -5.3189e-10 | -0.036234 | 4.0942e-11 | -0.031668 | -5.4806e-10 | -0.036451 | 0.855 | 0.00021233 | 2073.5 | -0.00012505 | -666.12 | 0.00021242 | 2073.4 | -0.0001251 | -667.33 | 0.00021152 | 2067.4 | -0.00012403 | -657.37 | 0.1825 | 0.010234 | 4879.4 | -0.013542 | -57386 | 0.0073762 | 11719 | -0.0099258 | -49281 | 4.7304 | 4.8554 | 0.73 | 0.855
4.8878 | 1.8733e-11 | -0.03278 | -5.5642e-09 | -0.078115 | 3.1635e-11 | -0.025087 | -4.1843e-10 | -0.028741 | 3.2469e-11 | -0.025366 | -4.3621e-10 | -0.029171 | 0.86 | 0.00021043 | 2060.4 | -0.00012256 | -643.51 | 0.00021103 | 2064.7 | -0.00012305 | -648.13 | 0.00021037 | 2060.9 | -0.0001222 | -639.77 | 0.18375 | 0.010262 | 4871.6 | -0.013567 | -57407 | 0.0073663 | 11766 | -0.0099214 | -49219 | 4.7628 | 4.8878 | 0.735 | 0.86
4.9202 | 1.005e-11 | -0.027079 | -4.6258e-09 | -0.064723 | 2.3737e-11 | -0.019039 | -3.1303e-10 | -0.021773 | 2.3997e-11 | -0.019063 | -3.2436e-10 | -0.021892 | 0.865 | 0.00020851 | 2047.2 | -0.00012005 | -620.81 | 0.00020963 | 2056 | -0.00012101 | -628.92 | 0.00020923 | 2054.3 | -0.00012037 | -622.18 | 0.185 | 0.010291 | 4863.7 | -0.013592 | -57429 | 0.0073563 | 11813 | -0.0099169 | -49157 | 4.7952 | 4.9202 | 0.74 | 0.865
4.9526 | 7.0252e-12 | -0.021581 | -3.7022e-09 | -0.051701 | 1.9022e-11 | -0.016085 | -2.6243e-10 | -0.018371 | 1.9475e-11 | -0.016006 | -2.6859e-10 | -0.018345 | 0.87 | 0.00020646 | 2032.8 | -0.00011744 | -597.37 | 0.00020824 | 2047.2 | -0.00011896 | -609.72 | 0.00020808 | 2047.7 | -0.00011854 | -604.58 | 0.18625 | 0.010303 | 4891.5 | -0.013593 | -57409 | 0.0073464 | 11860 | -0.0099125 | -49095 | 4.8276 | 4.9526 | 0.745 | 0.87
4.985 | 9.7915e-12 | -0.016614 | -2.8219e-09 | -0.039608 | 1.4307e-11 | -0.013132 | -2.1183e-10 | -0.014968 | 1.5306e-11 | -0.013238 | -2.1784e-10 | -0.015131 | 0.875 | 0.00020516 | 2024.9 | -0.00011548 | -578.83 | 0.00020684 | 2038.4 | -0.00011691 | -590.53 | 0.00020693 | 2041.1 | -0.00011671 | -586.99 | 0.1875 | 0.010303 | 4936.4 | -0.013579 | -57367 | 0.0073365 | 11907 | -0.009908 | -49033 | 4.86 | 4.985 | 0.75 | 0.875
5.0174 | 7.2424e-12 | -0.013878 | -2.3574e-09 | -0.03308 | 9.5913e-12 | -0.010179 | -1.6123e-10 | -0.011566 | 1.1138e-11 | -0.010471 | -1.6708e-10 | -0.011918 | 0.88 | 0.00020433 | 2020.9 | -0.00011395 | -563.57 | 0.0002054 | 2029.3 | -0.00011486 | -571.4 | 0.00020579 | 2034.5 | -0.00011488 | -569.4 | 0.18875 | 0.0103 | 4984.8 | -0.013562 | -57320 | 0.0073347 | 11935 | -0.0099132 | -48993 | 4.8924 | 5.0174 | 0.755 | 0.88
5.0498 | 5.2883e-12 | -0.011247 | -1.9018e-09 | -0.026734 | 7.3227e-12 | -0.0081411 | -1.2739e-10 | -0.009235 | 7.5092e-12 | -0.0079678 | -1.2199e-10 | -0.0090194 | 0.885 | 0.00020347 | 2016.6 | -0.0001124 | -548.33 | 0.00020397 | 2020.1 | -0.00011281 | -552.27 | 0.00020464 | 2027.9 | -0.00011305 | -551.8 | 0.19 | 0.010298 | 5033.2 | -0.013545 | -57273 | 0.0073387 | 11931 | -0.0099314 | -48991 | 4.9248 | 5.0498 | 0.76 | 0.885
5.0822 | 3.4509e-12 | -0.0086771 | -1.4486e-09 | -0.020468 | 6.7099e-12 | -0.0067225 | -1.0487e-10 | -0.0076286 | 6.2889e-12 | -0.0066438 | -1.0212e-10 | -0.0075241 | 0.89 | 0.0002026 | 2012.4 | -0.00011086 | -533.08 | 0.00020253 | 2010.9 | -0.00011076 | -533.14 | 0.00020349 | 2021.3 | -0.00011122 | -534.21 | 0.19125 | 0.010295 | 5081.6 | -0.013528 | -57227 | 0.0073481 | 11922 | -0.0099548 | -48997 | 4.9572 | 5.0822 | 0.765 | 0.89
5.1146 | 3.1553e-12 | -0.0071705 | -1.1931e-09 | -0.016884 | 6.1001e-12 | -0.0053039 | -8.2351e-11 | -0.0060221 | 5.0652e-12 | -0.0053198 | -8.2246e-11 | -0.0060288 | 0.895 | 0.00020174 | 2008.1 | -0.00010932 | -517.83 | 0.0002011 | 2001.7 | -0.00010871 | -514.01 | 0.00020235 | 2014.8 | -0.00010939 | -516.61 | 0.1925 | 0.01029 | 5134.4 | -0.013517 | -57169 | 0.0073574 | 11912 | -0.0099782 | -49004 | 4.9896 | 5.1146 | 0.77 | 0.895
5.147 | 2.9001e-12 | -0.0058601 | -9.7597e-10 | -0.013809 | 5.1498e-12 | -0.0041899 | -6.5113e-11 | -0.0047604 | 3.9735e-12 | -0.0041248 | -6.4306e-11 | -0.0046793 | 0.9 | 0.00020088 | 2003.8 | -0.00010778 | -502.58 | 0.00019966 | 1992.5 | -0.00010666 | -494.88 | 0.0002012 | 2008.2 | -0.00010756 | -499.02 | 0.19375 | 0.01029 | 5201.5 | -0.013517 | -57095 | 0.0073668 | 11903 | -0.010002 | -49010 | 5.022 | 5.147 | 0.775 | 0.9
5.1794 | 2.3686e-12 | -0.0045712 | -7.6689e-10 | -0.010818 | 3.7419e-12 | -0.003482 | -5.491e-11 | -0.0039582 | 3.4391e-12 | -0.0034626 | -5.4387e-11 | -0.0039322 | 0.905 | 0.00020002 | 1999.6 | -0.00010623 | -487.34 | 0.00019823 | 1983.3 | -0.00010461 | -475.75 | 0.00020006 | 2001.6 | -0.00010572 | -481.43 | 0.195 | 0.010297 | 5289.5 | -0.013532 | -56997 | 0.0073761 | 11894 | -0.010025 | -49016 | 5.0544 | 5.1794 | 0.78 | 0.905
5.2118 | 1.5345e-12 | -0.003723 | -6.2798e-10 | -0.0088349 | 2.3325e-12 | -0.0027741 | -4.4708e-11 | -0.003156 | 2.9054e-12 | -0.0028004 | -4.4474e-11 | -0.0031852 | 0.91 | 0.00019916 | 1995.3 | -0.00010469 | -472.09 | 0.00019679 | 1974.2 | -0.00010255 | -456.61 | 0.00019891 | 1995 | -0.00010389 | -463.83 | 0.19625 | 0.010304 | 5377.5 | -0.013548 | -56898 | 0.0073855 | 11885 | -0.010048 | -49022 | 5.0868 | 5.2118 | 0.785 | 0.91
5.2442 | 5.812e-13 | -0.0030486 | -5.1672e-10 | -0.0072492 | 1.329e-12 | -0.0021762 | -3.5939e-11 | -0.0024788 | 2.3725e-12 | -0.0021382 | -3.4565e-11 | -0.0024381 | 0.915 | 0.0001983 | 1991 | -0.00010315 | -456.84 | 0.0001962 | 1972.5 | -0.00010118 | -442.29 | 0.00019776 | 1988.4 | -0.00010206 | -446.24 | 0.1975 | 0.010311 | 5466 | -0.013564 | -56800 | 0.0073854 | 11908 | -0.010061 | -48986 | 5.1192 | 5.2442 | 0.79 | 0.915
5.2766 | 6.0294e-13 | -0.0024165 | -4.1077e-10 | -0.005757 | 1.2829e-12 | -0.0018368 | -3.0538e-11 | -0.0020952 | 2.0672e-12 | -0.0018033 | -2.9211e-11 | -0.0020573 | 0.92 | 0.00019744 | 1986.8 | -0.00010161 | -441.59 | 0.00019587 | 1973.2 | -0.00010001 | -429.48 | 0.00019662 | 1981.8 | -0.00010023 | -428.64 | 0.19875 | 0.010317 | 5561.3 | -0.01358 | -56694 | 0.0073772 | 11959 | -0.010066 | -48914 | 5.1516 | 5.2766 | 0.795 | 0.92
5.309 | 2.918e-13 | -0.0019006 | -3.2651e-10 | -0.0045543 | 1.2368e-12 | -0.0014974 | -2.5137e-11 | -0.0017116 | 1.7734e-12 | -0.0014852 | -2.4087e-11 | -0.0016952 | 0.925 | 0.00019658 | 1982.5 | -0.00010006 | -426.34 | 0.00019554 | 1973.8 | -9.885e-05 | -416.67 | 0.00019547 | 1975.3 | -9.84e-05 | -411.05 | 0.2 | 0.010314 | 5655.2 | -0.013579 | -56589 | 0.007369 | 12010 | -0.01007 | -48841 | 5.184 | 5.309 | 0.8 | 0.925
5.3414 | 4.089e-13 | -0.0015951 | -2.7269e-10 | -0.0038127 | 1.1908e-12 | -0.0011581 | -1.9735e-11 | -0.001328 | 1.4795e-12 | -0.0011671 | -1.8962e-11 | -0.0013331 | 0.93 | 0.00019572 | 1978.2 | -9.852e-05 | -411.1 | 0.00019518 | 1974.2 | -9.7678e-05 | -403.88 | 0.00019432 | 1968.7 | -9.6569e-05 | -393.45 | 0.20125 | 0.010291 | 5748.4 | -0.013547 | -56481 | 0.0073608 | 12061 | -0.010075 | -48769 | 5.2164 | 5.3414 | 0.805 | 0.93
5.3738 | 8.6357e-13 | -0.0012903 | -2.1761e-10 | -0.0030644 | 1.0702e-12 | -0.00093364 | -1.6023e-11 | -0.0010724 | 1.2184e-12 | -0.00092739 | -1.5134e-11 | -0.0010602 | 0.935 | 0.00019486 | 1974 | -9.6977e-05 | -395.85 | 0.00019479 | 1974.2 | -9.6497e-05 | -391.09 | 0.00019321 | 1962.4 | -9.4763e-05 | -376.05 | 0.2025 | 0.010269 | 5841.6 | -0.013514 | -56373 | 0.0073526 | 12112 | -0.010079 | -48697 | 5.2488 | 5.3738 | 0.81 | 0.935
5.4062 | 7.7709e-13 | -0.00099514 | -1.692e-10 | -0.0023754 | 9.0233e-13 | -0.0007823 | -1.3387e-11 | -0.00089834 | 9.9571e-13 | -0.00077901 | -1.282e-11 | -0.0008912 | 0.94 | 0.000194 | 1969.7 | -9.5434e-05 | -380.6 | 0.00019439 | 1974.2 | -9.5315e-05 | -378.31 | 0.00019289 | 1962.9 | -9.3654e-05 | -363.88 | 0.20375 | 0.010246 | 5934.9 | -0.013482 | -56265 | 0.0073444 | 12163 | -0.010083 | -48624 | 5.2812 | 5.4062 | 0.815 | 0.94
5.4386 | 4.9059e-13 | -0.00080791 | -1.3881e-10 | -0.0019391 | 7.3458e-13 | -0.00063097 | -1.075e-11 | -0.00072423 | 7.7297e-13 | -0.00063063 | -1.0505e-11 | -0.00072221 | 0.945 | 0.00019314 | 1965.4 | -9.3891e-05 | -365.35 | 0.000194 | 1974.2 | -9.4134e-05 | -365.53 | 0.0001926 | 1963.7 | -9.2588e-05 | -352.1 | 0.205 | 0.010225 | 6025.1 | -0.013451 | -56161 | 0.007342 | 12200 | -0.010095 | -48567 | 5.3136 | 5.4386 | 0.82 | 0.945
5.471 | 3.7376e-13 | -0.00067523 | -1.1629e-10 | -0.0016226 | 5.6699e-13 | -0.00047964 | -8.1135e-12 | -0.00055012 | 5.5023e-13 | -0.00048225 | -8.1907e-12 | -0.00055323 | 0.95 | 0.00019284 | 1966.3 | -9.2754e-05 | -352.84 | 0.00019361 | 1974.2 | -9.2953e-05 | -352.75 | 0.00019232 | 1964.5 | -9.1522e-05 | -340.31 | 0.20625 | 0.010259 | 6064.3 | -0.013484 | -56123 | 0.0073523 | 12203 | -0.01013 | -48549 | 5.346 | 5.471 | 0.825 | 0.95
5.5034 | 4.5042e-13 | -0.00054263 | -9.2899e-11 | -0.0013007 | 4.7309e-13 | -0.00039799 | -6.7383e-12 | -0.00045654 | 4.4105e-13 | -0.00039585 | -6.7812e-12 | -0.0004545 | 0.955 | 0.00019271 | 1968.7 | -9.1738e-05 | -341.14 | 0.00019322 | 1974.2 | -9.1771e-05 | -339.97 | 0.00019203 | 1965.3 | -9.0455e-05 | -328.53 | 0.2075 | 0.010299 | 6095.9 | -0.013524 | -56095 | 0.0073634 | 12205 | -0.010166 | -48532 | 5.3784 | 5.5034 | 0.83 | 0.955
5.5358 | 3.5999e-13 | -0.00041038 | -7.0383e-11 | -0.00098483 | 3.9493e-13 | -0.00033132 | -5.6344e-12 | -0.00038028 | 3.6966e-13 | -0.00033007 | -5.6727e-12 | -0.00037913 | 0.96 | 0.00019258 | 1971 | -9.0723e-05 | -329.45 | 0.00019282 | 1974.2 | -9.059e-05 | -327.19 | 0.00019174 | 1966.1 | -8.9389e-05 | -316.74 | 0.20875 | 0.010338 | 6127.6 | -0.013564 | -56067 | 0.0073744 | 12207 | -0.010202 | -48515 | 5.4108 | 5.5358 | 0.835 | 0.96
5.5682 | 2.3287e-13 | -0.00034251 | -5.9115e-11 | -0.00082443 | 3.1667e-13 | -0.00026466 | -4.5304e-12 | -0.00030402 | 2.9826e-13 | -0.00026428 | -4.5641e-12 | -0.00030377 | 0.965 | 0.00019245 | 1973.4 | -8.9707e-05 | -317.75 | 0.00019243 | 1974.2 | -8.9409e-05 | -314.41 | 0.00019146 | 1966.9 | -8.8322e-05 | -304.95 | 0.21 | 0.010378 | 6159.3 | -0.013604 | -56038 | 0.0073855 | 12209 | -0.010237 | -48498 | 5.4432 | 5.5682 | 0.84 | 0.965
5.6006 | 1.5741e-13 | -0.00028424 | -4.9059e-11 | -0.00068389 | 2.3833e-13 | -0.000198 | -3.4264e-12 | -0.00022775 | 2.2688e-13 | -0.00019849 | -3.4555e-12 | -0.0002284 | 0.97 | 0.00019232 | 1975.8 | -8.8691e-05 | -306.06 | 0.00019204 | 1974.2 | -8.8227e-05 | -301.63 | 0.00019117 | 1967.7 | -8.7256e-05 | -293.17 | 0.21125 | 0.010405 | 6226.4 | -0.013619 | -55972 | 0.0073965 | 12212 | -0.010273 | -48481 | 5.4756 | 5.6006 | 0.845 | 0.97
5.633 | 1.7984e-13 | -0.00022659 | -3.8756e-11 | -0.00054277 | 2.0209e-13 | -0.00016815 | -2.9145e-12 | -0.00019346 | 1.9365e-13 | -0.00016777 | -2.9263e-12 | -0.00019311 | 0.975 | 0.00019219 | 1978.2 | -8.7675e-05 | -294.36 | 0.00019164 | 1974.2 | -8.7046e-05 | -288.84 | 0.00019088 | 1968.5 | -8.619e-05 | -281.38 | 0.2125 | 0.010429 | 6306 | -0.013625 | -55892 | 0.0074076 | 12214 | -0.010309 | -48464 | 5.508 | 5.633 | 0.85 | 0.975
5.6654 | 1.4651e-13 | -0.00016979 | -2.9136e-11 | -0.00040757 | 1.6692e-13 | -0.00013924 | -2.4177e-12 | -0.00016023 | 1.6254e-13 | -0.00013899 | -2.429e-12 | -0.00016003 | 0.98 | 0.00019205 | 1980.6 | -8.6659e-05 | -282.66 | 0.00019125 | 1974.2 | -8.5864e-05 | -276.06 | 0.0001906 | 1969.3 | -8.5123e-05 | -269.59 | 0.21375 | 0.010452 | 6385.6 | -0.013632 | -55812 | 0.0074112 | 12257 | -0.010344 | -48386 | 5.5404 | 5.6654 | 0.855 | 0.98
5.6978 | 1.0188e-13 | -0.00014425 | -2.4997e-11 | -0.00034806 | 1.3175e-13 | -0.00011033 | -1.9208e-12 | -0.000127 | 1.3143e-13 | -0.0001102 | -1.9317e-12 | -0.00012695 | 0.985 | 0.00019192 | 1983 | -8.5641e-05 | -270.94 | 0.00019086 | 1974.2 | -8.4683e-05 | -263.28 | 0.00019031 | 1970.1 | -8.4057e-05 | -257.81 | 0.215 | 0.010476 | 6464.1 | -0.013638 | -55733 | 0.0074143 | 12304 | -0.010378 | -48303 | 5.5728 | 5.6978 | 0.86 | 0.985
5.7302 | 8.3451e-14 | -0.0001192 | -2.0631e-11 | -0.00028741 | 9.9125e-14 | -8.3372e-05 | -1.4574e-12 | -9.6012e-05 | 1.0219e-13 | -8.3364e-05 | -1.4676e-12 | -9.6112e-05 | 0.99 | 0.00019179 | 1985.3 | -8.4623e-05 | -259.23 | 0.00019047 | 1974.2 | -8.3502e-05 | -250.5 | 0.00019002 | 1970.9 | -8.299e-05 | -246.02 | 0.21625 | 0.010488 | 6562.7 | -0.013635 | -55615 | 0.0074173 | 12351 | -0.010413 | -48220 | 5.6052 | 5.7302 | 0.865 | 0.99
5.7626 | 8.5244e-14 | -9.4266e-05 | -1.6171e-11 | -0.00022627 | 8.5424e-14 | -7.0872e-05 | -1.242e-12 | -8.1651e-05 | 8.6771e-14 | -7.0887e-05 | -1.2479e-12 | -8.1725e-05 | 0.995 | 0.00019166 | 1987.7 | -8.3605e-05 | -247.51 | 0.00019007 | 1974.2 | -8.232e-05 | -237.72 | 0.00018974 | 1971.7 | -8.1924e-05 | -234.23 | 0.2175 | 0.010492 | 6684.9 | -0.013627 | -55455 | 0.0074204 | 12398 | -0.010447 | -48137 | 5.6376 | 5.7626 | 0.87 | 0.995
5.795 | 6.0743e-14 | -7.1733e-05 | -1.2326e-11 | -0.00017232 | 7.1727e-14 | -5.8371e-05 | -1.0265e-12 | -6.7289e-05 | 7.1348e-14 | -5.841e-05 | -1.0281e-12 | -6.7338e-05 | 1 | 0.00019153 | 1990.1 | -8.2587e-05 | -235.79 | 0.00018968 | 1974.2 | -8.1139e-05 | -224.94 | 0.00018945 | 1972.5 | -8.0857e-05 | -222.45 | 0.21875 | 0.010496 | 6807.2 | -0.013619 | -55296 | 0.0074234 | 12445 | -0.010482 | -48053 | 5.67 | 5.795 | 0.875 | 1
5.8274 | 5.1522e-14 | -6.0716e-05 | -1.0551e-11 | -0.00014681 | 5.8031e-14 | -4.587e-05 | -8.111e-13 | -5.2928e-05 | 5.5924e-14 | -4.5932e-05 | -8.084e-13 | -5.2951e-05 | 1.005 | 0.00019139 | 1992.5 | -8.1569e-05 | -224.07 | 0.00018929 | 1974.2 | -7.9958e-05 | -212.16 | 0.00018916 | 1973.3 | -7.9791e-05 | -210.66 | 0.22 | 0.010501 | 6929.4 | -0.01361 | -55136 | 0.0074265 | 12492 | -0.010516 | -47970 | 5.7024 | 5.8274 | 0.88 | 1.005
5.8598 | 4.6539e-14 | -4.9794e-05 | -8.7233e-12 | -0.00012101 | 4.6075e-14 | -3.5195e-05 | -6.2617e-13 | -4.0654e-05 | 4.2968e-14 | -3.5294e-05 | -6.2138e-13 | -4.0688e-05 | 1.01 | 0.00019126 | 1994.9 | -8.0551e-05 | -212.36 | 0.0001889 | 1974.2 | -7.8776e-05 | -199.37 | 0.00018888 | 1974.1 | -7.8725e-05 | -198.87 | 0.22125 | 0.010508 | 7058 | -0.01363 | -54956 | 0.0074296 | 12582 | -0.01054 | -47849 | 5.7348 | 5.8598 | 0.885 | 1.01
5.8922 | 3.1865e-14 | -3.9044e-05 | -6.8068e-12 | -9.4576e-05 | 3.916e-14 | -2.9813e-05 | -5.2975e-13 | -3.4433e-05 | 3.7028e-14 | -2.988e-05 | -5.2737e-13 | -3.4464e-05 | 1.015 | 0.00019113 | 1997.2 | -7.9534e-05 | -200.64 | 0.0001885 | 1974.2 | -7.7595e-05 | -186.59 | 0.00018859 | 1974.9 | -7.7658e-05 | -187.09 | 0.2225 | 0.010516 | 7188.6 | -0.013659 | -54768 | 0.0074359 | 12679 | -0.010578 | -47717 | 5.7672 | 5.8922 | 0.89 | 1.015
5.9246 | 2.8456e-14 | -3.0378e-05 | -5.2284e-12 | -7.3065e-05 | 3.2245e-14 | -2.4432e-05 | -4.3332e-13 | -2.8212e-05 | 3.1089e-14 | -2.4467e-05 | -4.3335e-13 | -2.8239e-05 | 1.02 | 0.00019111 | 2000.6 | -7.861e-05 | -189.6 | 0.0001891 | 1983.3 | -7.7126e-05 | -178.52 | 0.00018872 | 1979.6 | -7.6884e-05 | -177.17 | 0.22375 | 0.010508 | 7314 | -0.013673 | -54589 | 0.0074422 | 12777 | -0.010615 | -47584 | 5.7996 | 5.9246 | 0.895 | 1.02
5.957 | 2.1689e-14 | -2.5661e-05 | -4.4214e-12 | -6.174e-05 | 2.533e-14 | -1.905e-05 | -3.369e-13 | -2.1992e-05 | 2.515e-14 | -1.9054e-05 | -3.3933e-13 | -2.2014e-05 | 1.025 | 0.00019162 | 2008.9 | -7.808e-05 | -181.12 | 0.00018971 | 1992.5 | -7.6671e-05 | -170.54 | 0.00018935 | 1988.9 | -7.6447e-05 | -169.41 | 0.225 | 0.010498 | 7438.6 | -0.013685 | -54412 | 0.0074485 | 12875 | -0.010652 | -47451 | 5.832 | 5.957 | 0.9 | 1.025
5.9894 | 1.599e-14 | -2.0946e-05 | -3.6153e-12 | -5.0433e-05 | 1.9925e-14 | -1.489e-05 | -2.6266e-13 | -1.7184e-05 | 2.0285e-14 | -1.4881e-05 | -2.6635e-13 | -1.7209e-05 | 1.03 | 0.00019212 | 2017.2 | -7.7547e-05 | -172.63 | 0.00019032 | 2001.8 | -7.6216e-05 | -162.56 | 0.00018997 | 1998.2 | -7.601e-05 | -161.64 | 0.22625 | 0.010515 | 7546.1 | -0.013702 | -54266 | 0.0074549 | 12973 | -0.010689 | -47319 | 5.8644 | 5.9894 | 0.905 | 1.03
6.0218 | 1.101e-14 | -1.6224e-05 | -2.8154e-12 | -3.9175e-05 | 1.6781e-14 | -1.2557e-05 | -2.2164e-13 | -1.4493e-05 | 1.7016e-14 | -1.2551e-05 | -2.246e-13 | -1.4513e-05 | 1.035 | 0.00019263 | 2025.5 | -7.7015e-05 | -164.13 | 0.00019093 | 2011.1 | -7.576e-05 | -154.58 | 0.00019059 | 2007.5 | -7.5573e-05 | -153.88 | 0.2275 | 0.010546 | 7645.4 | -0.013722 | -54138 | 0.0074612 | 13071 | -0.010727 | -47186 | 5.8968 | 6.0218 | 0.91 | 1.035
6.0542 | 1.114e-14 | -1.2822e-05 | -2.2086e-12 | -3.0848e-05 | 1.3637e-14 | -1.0225e-05 | -1.8062e-13 | -1.1802e-05 | 1.3747e-14 | -1.0221e-05 | -1.8286e-13 | -1.1817e-05 | 1.04 | 0.00019313 | 2033.7 | -7.6482e-05 | -155.64 | 0.00019155 | 2020.3 | -7.5305e-05 | -146.59 | 0.00019122 | 2016.7 | -7.5136e-05 | -146.12 | 0.22875 | 0.010577 | 7743.8 | -0.013739 | -54008 | 0.007468 | 13186 | -0.010758 | -47039 | 5.9292 | 6.0542 | 0.915 | 1.04
6.0866 | 9.086e-15 | -1.0785e-05 | -1.8591e-12 | -2.5955e-05 | 1.0492e-14 | -7.8919e-06 | -1.3961e-13 | -9.1108e-06 | 1.0478e-14 | -7.8904e-06 | -1.4112e-13 | -9.1214e-06 | 1.045 | 0.00019364 | 2042 | -7.595e-05 | -147.14 | 0.00019216 | 2029.6 | -7.485e-05 | -138.61 | 0.00019184 | 2026 | -7.4699e-05 | -138.36 | 0.23 | 0.010602 | 7832.8 | -0.013735 | -53871 | 0.0074656 | 13485 | -0.010751 | -46709 | 5.9616 | 6.0866 | 0.92 | 1.045
6.119 | 6.9001e-15 | -8.7434e-06 | -1.5111e-12 | -2.107e-05 | 8.3372e-15 | -6.2774e-06 | -1.1118e-13 | -7.2479e-06 | 8.2685e-15 | -6.2795e-06 | -1.1227e-13 | -7.2583e-06 | 1.05 | 0.00019419 | 2050.8 | -7.5446e-05 | -138.77 | 0.00019277 | 2038.8 | -7.4395e-05 | -130.63 | 0.00019246 | 2035.3 | -7.4263e-05 | -130.6 | 0.23125 | 0.010621 | 7889.4 | -0.013721 | -53737 | 0.0074572 | 13805 | -0.010736 | -46355 | 5.994 | 6.119 | 0.925 | 1.05
6.1514 | 4.6034e-15 | -6.6996e-06 | -1.1644e-12 | -1.6192e-05 | 7.0141e-15 | -5.2671e-06 | -9.3347e-14 | -6.0821e-06 | 6.9428e-15 | -5.2688e-06 | -9.4169e-14 | -6.0899e-06 | 1.055 | 0.00019488 | 2060.9 | -7.5022e-05 | -130.77 | 0.00019338 | 2048.1 | -7.3939e-05 | -122.65 | 0.00019309 | 2044.6 | -7.3826e-05 | -122.84 | 0.2325 | 0.010638 | 7934.5 | -0.013703 | -53603 | 0.0074498 | 14123 | -0.010721 | -46003 | 6.0264 | 6.1514 | 0.93 | 1.055
6.1838 | 4.8909e-15 | -5.3912e-06 | -9.2922e-13 | -1.2977e-05 | 5.6909e-15 | -4.2568e-06 | -7.5514e-14 | -4.9163e-06 | 5.6172e-15 | -4.2582e-06 | -7.6072e-14 | -4.9215e-06 | 1.06 | 0.00019556 | 2071 | -7.4598e-05 | -122.77 | 0.000194 | 2057.3 | -7.3484e-05 | -114.66 | 0.00019371 | 2053.9 | -7.3389e-05 | -115.08 | 0.23375 | 0.010655 | 7979.7 | -0.013686 | -53470 | 0.0074479 | 14438 | -0.010708 | -45658 | 6.0588 | 6.1838 | 0.935 | 1.06
6.2162 | 4.1581e-15 | -4.5034e-06 | -7.7766e-13 | -1.0852e-05 | 4.3676e-15 | -3.2466e-06 | -5.7682e-14 | -3.7504e-06 | 4.2915e-15 | -3.2475e-06 | -5.7975e-14 | -3.7531e-06 | 1.065 | 0.0001962 | 2080.5 | -7.4163e-05 | -114.87 | 0.00019461 | 2066.6 | -7.3029e-05 | -106.68 | 0.00019433 | 2063.1 | -7.2952e-05 | -107.31 | 0.235 | 0.010676 | 8031.6 | -0.013695 | -53296 | 0.0074533 | 14749 | -0.0107 | -45324 | 6.0912 | 6.2162 | 0.94 | 1.065
6.2486 | 3.1725e-15 | -3.616e-06 | -6.265e-13 | -8.7291e-06 | 3.5533e-15 | -2.6257e-06 | -4.6713e-14 | -3.0338e-06 | 3.4791e-15 | -2.6268e-06 | -4.6834e-14 | -3.0353e-06 | 1.07 | 0.00019681 | 2089.8 | -7.3723e-05 | -107.01 | 0.00019522 | 2075.9 | -7.2573e-05 | -98.698 | 0.00019496 | 2072.4 | -7.2515e-05 | -99.552 | 0.23625 | 0.010703 | 8033.6 | -0.013743 | -53102 | 0.0074538 | 15228 | -0.010648 | -44861 | 6.1236 | 6.2486 | 0.945 | 1.07
6.281 | 2.5295e-15 | -2.7348e-06 | -4.7328e-13 | -6.5985e-06 | 2.9725e-15 | -2.1833e-06 | -3.8894e-14 | -2.5233e-06 | 2.9002e-15 | -2.1834e-06 | -3.8856e-14 | -2.5225e-06 | 1.075 | 0.00019742 | 2099.1 | -7.3284e-05 | -99.144 | 0.00019583 | 2085.1 | -7.2118e-05 | -90.716 | 0.00019558 | 2081.7 | -7.2078e-05 | -91.791 | 0.2375 | 0.010731 | 8011.9 | -0.013796 | -52919 | 0.007457 | 15783 | -0.010556 | -44355 | 6.156 | 6.281 | 0.95 | 1.075
6.3134 | 2.2522e-15 | -2.2259e-06 | -3.8435e-13 | -5.3652e-06 | 2.3916e-15 | -1.741e-06 | -3.1074e-14 | -2.0127e-06 | 2.3213e-15 | -1.7401e-06 | -3.0878e-14 | -2.0097e-06 | 1.08 | 0.00019803 | 2108.3 | -7.2844e-05 | -91.28 | 0.00019644 | 2094.4 | -7.1663e-05 | -82.733 | 0.0001962 | 2091 | -7.1641e-05 | -84.029 | 0.23875 | 0.010758 | 7990.2 | -0.013849 | -52736 | 0.0074604 | 16334 | -0.010465 | -43853 | 6.1884 | 6.3134 | 0.955 | 1.08
6.3458 | 1.8685e-15 | -1.8342e-06 | -3.1778e-13 | -4.4298e-06 | 1.8107e-15 | -1.2986e-06 | -2.3255e-14 | -1.5022e-06 | 1.7423e-15 | -1.2967e-06 | -2.2901e-14 | -1.4968e-06 | 1.085 | 0.00019865 | 2117.6 | -7.2404e-05 | -83.416 | 0.00019706 | 2103.6 | -7.1208e-05 | -74.751 | 0.00019683 | 2100.2 | -7.1205e-05 | -76.267 | 0.24 | 0.010782 | 7834.1 | -0.013919 | -52675 | 0.0074648 | 16871 | -0.01038 | -43362 | 6.2208 | 6.3458 | 0.96 | 1.085
6.3782 | 1.3393e-15 | -1.439e-06 | -2.4999e-13 | -3.48e-06 | 1.4744e-15 | -1.0527e-06 | -1.9588e-14 | -1.2238e-06 | 1.3109e-15 | -1.0547e-06 | -2.1341e-14 | -1.2386e-06 | 1.09 | 0.00019926 | 2126.9 | -7.1964e-05 | -75.552 | 0.00019767 | 2112.9 | -7.0752e-05 | -66.768 | 0.00019745 | 2109.5 | -7.0768e-05 | -68.506 | 0.24125 | 0.010794 | 6349 | -0.014383 | -53523 | 0.0074692 | 17408 | -0.010295 | -42871 | 6.2532 | 6.3782 | 0.965 | 1.09
6.4106 | 1.1794e-15 | -1.0487e-06 | -1.7998e-13 | -2.5198e-06 | 1.1888e-15 | -8.4756e-07 | -1.6783e-14 | -9.9349e-07 | 9.0981e-16 | -8.5392e-07 | -2.1096e-14 | -1.0326e-06 | 1.095 | 0.00019987 | 2136.1 | -7.1524e-05 | -67.688 | 0.00019828 | 2122.2 | -7.0297e-05 | -58.786 | 0.00019807 | 2118.8 | -7.0331e-05 | -60.744 | 0.2425 | 0.010806 | 4717.9 | -0.014892 | -54464 | 0.0074736 | 17946 | -0.010209 | -42380 | 6.2856 | 6.4106 | 0.97 | 1.095
6.443 | 1.1713e-15 | -8.1784e-07 | -1.4338e-13 | -1.9917e-06 | 9.0317e-16 | -6.4238e-07 | -1.3977e-14 | -7.6321e-07 | 5.0867e-16 | -6.5315e-07 | -2.085e-14 | -8.266e-07 | 1.1 | 0.00020048 | 2145.4 | -7.1085e-05 | -59.824 | 0.00019889 | 2131.4 | -6.9842e-05 | -50.803 | 0.0001987 | 2128.1 | -6.9894e-05 | -52.983 | 0.24375 | 0.010818 | 3086.8 | -0.015401 | -55405 | 0.0074891 | 18353 | -0.010155 | -42022 | 6.318 | 6.443 | 0.975 | 1.1
6.4754 | 1.218e-15 | -6.0417e-07 | -1.117e-13 | -1.5211e-06 | 6.1756e-16 | -4.3719e-07 | -1.1172e-14 | -5.3293e-07 | 1.0753e-16 | -4.5239e-07 | -2.0605e-14 | -6.2058e-07 | 1.105 | 0.00020109 | 2154.6 | -7.0645e-05 | -51.96 | 0.00019951 | 2140.7 | -6.9387e-05 | -42.821 | 0.00019932 | 2137.3 | -6.9457e-05 | -45.221 | 0.245 | 0.010821 | 1591.8 | -0.015861 | -56259 | 0.007516 | 18791 | -0.010102 | -41649 | 6.3504 | 6.4754 | 0.98 | 1.105
6.5078 | 1.1708e-15 | -3.7049e-07 | -6.6715e-14 | -9.2175e-07 | 5.6309e-16 | -4.386e-07 | -1.1684e-15 | -4.5266e-07 | -3.5172e-17 | -4.8901e-07 | -1.1608e-14 | -5.8298e-07 | 1.11 | 0.00020222 | 2168.6 | -7.0591e-05 | -46.692 | 0.00020026 | 2151.1 | -6.9078e-05 | -36.043 | 0.00020001 | 2147.2 | -6.908e-05 | -37.896 | 0.24625 | 0.010823 | 134.84 | -0.01633 | -57095 | 0.0075447 | 19266 | -0.010039 | -41253 | 6.3828 | 6.5078 | 0.985 | 1.11
6.5402 | 9.41e-16 | -1.235e-07 | -3.9106e-14 | -4.4869e-07 | 5.1556e-16 | -4.4616e-07 | 9.0497e-15 | -3.7686e-07 | -1.7049e-16 | -5.3241e-07 | -2.361e-15 | -5.502e-07 | 1.115 | 0.00020379 | 2186.7 | -7.088e-05 | -43.725 | 0.00020177 | 2168.2 | -6.9358e-05 | -33.392 | 0.0002015 | 2164.2 | -6.9354e-05 | -35.211 | 0.2475 | 0.010795 | -862.61 | -0.017462 | -57892 | 0.0075713 | 19756 | -0.0099705 | -40844 | 6.4152 | 6.5402 | 0.99 | 1.115
6.5726 | 6.0781e-16 | 1.204e-07 | -3.6984e-14 | -1.8486e-07 | 4.6807e-16 | -4.5373e-07 | 1.9268e-14 | -3.0106e-07 | -3.0582e-16 | -5.7581e-07 | 6.8861e-15 | -5.1741e-07 | 1.12 | 0.00020537 | 2204.8 | -7.1168e-05 | -40.757 | 0.0002032 | 2184.6 | -6.961e-05 | -30.705 | 0.00020298 | 2181.1 | -6.9625e-05 | -32.52 | 0.24875 | 0.010749 | -1675.1 | -0.018687 | -58612 | 0.007598 | 20245 | -0.0099018 | -40435 | 6.4476 | 6.5726 | 0.995 | 1.12
6.605 | 8.3611e-16 | 3.2714e-07 | -3.0829e-14 | 7.001e-08 | 4.2064e-16 | -4.613e-07 | 2.9487e-14 | -2.2527e-07 | -4.4114e-16 | -6.1922e-07 | 1.6133e-14 | -4.8463e-07 | 1.125 | 0.00020694 | 2222.9 | -7.1456e-05 | -37.789 | 0.00020463 | 2200.9 | -6.9862e-05 | -28.018 | 0.00020446 | 2198 | -6.9896e-05 | -29.83 | 0.25 | 0.010703 | -2477.4 | -0.019901 | -59320 | 0.0076247 | 20734 | -0.0098331 | -40026 | 6.48 | 6.605 | 1 | 1.125

## Sub 1 1.2% 30 ksi L
0.125
Group 2, Condition 3 (IFF) Sequence Step 1 - IFF 1.2%
PATHS ALONG Y-DIRECTION (L) | [12 empty] | PATHS ALONG X-DIRECTION (T) | [12 empty] | PATHS ALONG Z-DIRECTION (THROUGH THICKNESS)
| Midplane |  | Midplane |  | Entry |  | Entry |  | Exit |  | Exit |  |  | Midplane |  | Midplane |  | Entry |  | Entry |  | Exit |  | Exit |  |  | At bore |  | At bore |  | 0.02" away from bore |  | 0.02" away from bore
| Hoop |  | Radial |  | Hoop |  | Radial |  | Hoop |  | Radial |  |  | Hoop |  | Radial |  | Hoop |  | Radial |  | Hoop |  | Radial |  |  | Hoop |  | Radial |  | Hoop |  | Radial
Radial | Strain | Stress | Strain | Stress | Strain | Stress | Strain | Stress | Strain | Stress | Strain | Stress | Radial | Strain | Stress | Strain | Stress | Strain | Stress | Strain | Stress | Strain | Stress | Strain | Stress | z coordinate | Strain | Stress | Strain | Stress | Strain | Stress | Strain | Stress
dim, in | in/in | psi | in/in | psi | in/in | psi | in/in | psi | in/in | psi | in/in | psi | dim, in | in/in | psi | in/in | psi | in/in | psi | in/in | psi | in/in | psi | in/in | psi | in | in/in | psi | in/in | psi | in/in | psi | in/in | psi
0.125 | 0.0083489 | 440.49 | -0.0094387 | -9726.2 | 0.0079753 | -18261 | -0.015562 | -25.19 | 0.0077241 | -15709 | -0.014313 | -204.97 | 0.125 | 0.01281 | 21566 | -0.014275 | -41469 | 0.012765 | 21887 | -0.01842 | -40995 | 0.012849 | 20971 | -0.019907 | -42560 | 0 | 0.012765 | 21887 | -0.01842 | -40995 | 0.011322 | 34874 | -0.011909 | -27758
0.1574 | 0.0042095 | 9767.3 | -0.0040064 | -725.65 | 0.0043728 | 11522 | -0.0040777 | 4084.6 | 0.0043304 | 11562 | -0.0040174 | 4197.4 | 0.13 | 0.012291 | 22387 | -0.013628 | -40519 | 0.012401 | 28158 | -0.016348 | -35155 | 0.012407 | 28884 | -0.016403 | -34640 | 0.00125 | 0.012834 | 22177 | -0.017694 | -40342 | 0.011307 | 34338 | -0.012057 | -28339
0.1898 | 0.002339 | 20149 | -0.0009706 | 7084 | 0.0024942 | 17056 | -0.0013037 | 4613.7 | 0.002493 | 17016 | -0.0013074 | 4567.8 | 0.135 | 0.011761 | 23355 | -0.012943 | -39379 | 0.012018 | 31770 | -0.014464 | -31440 | 0.011986 | 32029 | -0.014387 | -31209 | 0.0025 | 0.012903 | 22472 | -0.016973 | -39687 | 0.011292 | 33801 | -0.012206 | -28921
0.2222 | 0.0014163 | 21174 | 0.00049159 | 13665 | 0.0014934 | 18302 | 0.0001798 | 8736.6 | 0.0015548 | 18147 | 8.8832e-05 | 8525.2 | 0.14 | 0.011374 | 24309 | -0.012407 | -38321 | 0.01157 | 34327 | -0.012546 | -28482 | 0.011565 | 34080 | -0.012675 | -28756 | 0.00375 | 0.012972 | 22767 | -0.016251 | -39032 | 0.011276 | 33265 | -0.012355 | -29502
0.2546 | 0.00080731 | 15145 | 0.0011693 | 18085 | 0.00089056 | 14076 | 0.00082641 | 13555 | 0.0008802 | 13903 | 0.00082256 | 13435 | 0.145 | 0.010999 | 25274 | -0.01188 | -37249 | 0.011322 | 34874 | -0.011909 | -27758 | 0.01133 | 34704 | -0.012002 | -27945 | 0.005 | 0.013031 | 23092 | -0.015582 | -38404 | 0.011264 | 32799 | -0.012478 | -30007
0.287 | 0.00051755 | 12374 | 0.0014555 | 19990 | 0.00054657 | 11503 | 0.0012217 | 16985 | 0.00051466 | 11224 | 0.0012509 | 17202 | 0.15 | 0.010787 | 26353 | -0.011498 | -36089 | 0.011129 | 35105 | -0.011458 | -27390 | 0.011157 | 34885 | -0.011584 | -27643 | 0.00625 | 0.01302 | 23630 | -0.015274 | -37962 | 0.011254 | 32378 | -0.012585 | -30464
0.3194 | 0.00024866 | 9828.1 | 0.0017174 | 21755 | 0.00025546 | 9320.2 | 0.0015587 | 19903 | 0.00028624 | 9561.6 | 0.0015236 | 19609 | 0.155 | 0.010575 | 27431 | -0.011115 | -34928 | 0.011031 | 35103 | -0.011214 | -27327 | 0.011021 | 34953 | -0.01126 | -27488 | 0.0075 | 0.013009 | 24244 | -0.014961 | -37471 | 0.011243 | 31959 | -0.012673 | -30906
0.3518 | 9.3213e-05 | 8446.3 | 0.0018498 | 22710 | 0.00010202 | 8185.1 | 0.0017387 | 21475 | 0.00010191 | 8216.2 | 0.0017433 | 21545 | 0.16 | 0.010364 | 28510 | -0.010733 | -33768 | 0.01094 | 35084 | -0.010986 | -27282 | 0.010911 | 34992 | -0.010995 | -27376 | 0.00875 | 0.012998 | 24893 | -0.014646 | -36958 | 0.011232 | 31517 | -0.012754 | -31366
0.3842 | -5.0527e-05 | 7180.8 | 0.001973 | 23612 | -2.597e-05 | 7251.8 | 0.0018913 | 22821 | -1.552e-05 | 7337.9 | 0.0018802 | 22732 | 0.165 | 0.010262 | 29725 | -0.010451 | -32477 | 0.010796 | 35227 | -0.010675 | -27044 | 0.010799 | 35150 | -0.01071 | -27128 | 0.01 | 0.012987 | 25504 | -0.014342 | -36477 | 0.01122 | 31075 | -0.012835 | -31825
0.4166 | -0.00013888 | 6457.3 | 0.0020532 | 24257 | -0.00014142 | 6378.1 | 0.002022 | 23946 | -0.00012362 | 6522.1 | 0.0020047 | 23805 | 0.17 | 0.010188 | 30975 | -0.010193 | -31152 | 0.010631 | 35376 | -0.010351 | -26792 | 0.010639 | 35316 | -0.010393 | -26857 | 0.01125 | 0.012997 | 25473 | -0.014342 | -36614 | 0.011218 | 30606 | -0.012921 | -32307
0.449 | -0.00022167 | 5781.8 | 0.0021287 | 24868 | -0.00021903 | 5778.3 | 0.0021072 | 24668 | -0.00021059 | 5844.1 | 0.0020987 | 24596 | 0.175 | 0.010111 | 32227 | -0.0099335 | -29824 | 0.010457 | 35525 | -0.010022 | -26538 | 0.010446 | 35487 | -0.010054 | -26570 | 0.0125 | 0.013007 | 25443 | -0.014341 | -36751 | 0.011223 | 30118 | -0.013011 | -32806
0.4814 | -0.00029636 | 5176.1 | 0.0021974 | 25426 | -0.00028211 | 5288.7 | 0.002176 | 25249 | -0.00027873 | 5313.2 | 0.0021726 | 25219 | 0.18 | 0.0099308 | 33615 | -0.0095471 | -28290 | 0.010175 | 35782 | -0.0096028 | -26118 | 0.010238 | 35667 | -0.0096991 | -26265 | 0.01375 | 0.013017 | 25413 | -0.014341 | -36888 | 0.01122 | 29664 | -0.013089 | -33275
0.5138 | -0.00035253 | 4733.6 | 0.0022553 | 25910 | -0.00033844 | 4844.4 | 0.0022358 | 25748 | -0.00034605 | 4788.7 | 0.0022456 | 25834 | 0.185 | 0.0097504 | 35003 | -0.0091606 | -26757 | 0.0098765 | 36055 | -0.0091704 | -25674 | 0.0099406 | 35906 | -0.0092596 | -25850 | 0.015 | 0.013024 | 25387 | -0.014342 | -37010 | 0.011198 | 29369 | -0.01311 | -33593
0.5462 | -0.00039913 | 4366 | 0.0023034 | 26311 | -0.00037255 | 4584.6 | 0.0022746 | 26080 | -0.00039342 | 4417.4 | 0.0022962 | 26258 | 0.19 | 0.0095701 | 36390 | -0.0087742 | -25223 | 0.0095874 | 36230 | -0.0087765 | -25348 | 0.0095992 | 36265 | -0.0087756 | -25285 | 0.01625 | 0.01302 | 25289 | -0.014338 | -37155 | 0.011197 | 29110 | -0.013123 | -33854
0.5786 | -0.00042997 | 4127.1 | 0.0023357 | 26585 | -0.00041498 | 4252.5 | 0.0023204 | 26464 | -0.00043134 | 4117.8 | 0.0023364 | 26593 | 0.195 | 0.0093365 | 37667 | -0.008352 | -23763 | 0.0092988 | 36400 | -0.0083848 | -25030 | 0.0092579 | 36624 | -0.0082915 | -24719 | 0.0175 | 0.013013 | 25169 | -0.014333 | -37311 | 0.011196 | 28852 | -0.013135 | -34116
0.611 | -0.00046949 | 3814.3 | 0.0023769 | 26928 | -0.00046671 | 3839.8 | 0.002374 | 26907 | -0.00046817 | 3826.4 | 0.0023754 | 26917 | 0.2 | 0.0090474 | 38826 | -0.0078925 | -22378 | 0.0090111 | 36761 | -0.0079799 | -24472 | 0.0089165 | 36984 | -0.0078075 | -24154 | 0.01875 | 0.013005 | 25049 | -0.014329 | -37467 | 0.011195 | 28593 | -0.013148 | -34377
0.6434 | -0.00050461 | 3538 | 0.002414 | 27238 | -0.00050297 | 3552.4 | 0.0024123 | 27225 | -0.00050133 | 3564.3 | 0.0024104 | 27209 | 0.205 | 0.0087584 | 39986 | -0.0074331 | -20993 | 0.0087243 | 37287 | -0.0075637 | -23707 | 0.0085965 | 37402 | -0.0073621 | -23516 | 0.02 | 0.013 | 24927 | -0.014324 | -37623 | 0.011194 | 28332 | -0.013163 | -34642
0.6758 | -0.00053972 | 3261.7 | 0.0024511 | 27548 | -0.00052734 | 3360.7 | 0.0024383 | 27442 | -0.00053094 | 3330.4 | 0.0024417 | 27469 | 0.21 | 0.0084694 | 41146 | -0.0069736 | -19608 | 0.0084374 | 37813 | -0.0071475 | -22942 | 0.0082869 | 37878 | -0.0069543 | -22799 | 0.02125 | 0.012997 | 24801 | -0.014309 | -37777 | 0.011194 | 28062 | -0.013178 | -34915
0.7082 | -0.00056181 | 3089.1 | 0.0024747 | 27747 | -0.00055358 | 3152.5 | 0.0024658 | 27670 | -0.00055387 | 3151.6 | 0.0024664 | 27677 | 0.215 | 0.0081804 | 42306 | -0.0065142 | -18223 | 0.0081506 | 38339 | -0.0067313 | -22177 | 0.0079774 | 38354 | -0.0065465 | -22082 | 0.0225 | 0.012973 | 24690 | -0.014279 | -37919 | 0.011189 | 27904 | -0.013132 | -35061
0.7406 | -0.0005766 | 2974.6 | 0.0024908 | 27883 | -0.00057728 | 2965.4 | 0.0024908 | 27879 | -0.0005729 | 3005.2 | 0.0024873 | 27855 | 0.22 | 0.0078913 | 43466 | -0.0060547 | -16838 | 0.0078638 | 38857 | -0.0063216 | -21411 | 0.0076652 | 38833 | -0.0061353 | -21359 | 0.02375 | 0.01295 | 24579 | -0.01425 | -38060 | 0.011184 | 27746 | -0.013086 | -35207
0.773 | -0.00059139 | 2860.2 | 0.0025069 | 28020 | -0.0005931 | 2843.3 | 0.0025081 | 28026 | -0.00058798 | 2886.3 | 0.0025033 | 27988 | 0.225 | 0.0076391 | 44095 | -0.0057067 | -15854 | 0.0075895 | 39318 | -0.005966 | -20644 | 0.0073455 | 39319 | -0.0057139 | -20620 | 0.025 | 0.012926 | 24468 | -0.01422 | -38202 | 0.011179 | 27588 | -0.013041 | -35353
0.8054 | -0.00060612 | 2745.8 | 0.0025229 | 28155 | -0.00060647 | 2738 | 0.0025224 | 28145 | -0.00060271 | 2769.9 | 0.0025189 | 28118 | 0.23 | 0.0073878 | 44709 | -0.0053619 | -14881 | 0.0073262 | 39744 | -0.0056433 | -19876 | 0.0070966 | 39742 | -0.0054005 | -19930 | 0.02625 | 0.012922 | 24342 | -0.01421 | -38362 | 0.011174 | 27430 | -0.012995 | -35499
0.8378 | -0.00062024 | 2632.5 | 0.0025375 | 28275 | -0.00061365 | 2683 | 0.0025305 | 28214 | -0.00061671 | 2659.3 | 0.0025337 | 28241 | 0.235 | 0.0071366 | 45323 | -0.0050171 | -13909 | 0.0070628 | 40171 | -0.0053206 | -19109 | 0.0068557 | 40177 | -0.0051023 | -19188 | 0.0275 | 0.012935 | 24270 | -0.014254 | -38493 | 0.011168 | 27272 | -0.012949 | -35645
0.8702 | -0.00063437 | 2519.3 | 0.0025521 | 28395 | -0.00062083 | 2628.1 | 0.0025385 | 28283 | -0.0006292 | 2560.2 | 0.0025468 | 28350 | 0.24 | 0.0068854 | 45937 | -0.0046723 | -12936 | 0.0067995 | 40597 | -0.0049979 | -18341 | 0.0066149 | 40612 | -0.0048041 | -18445 | 0.02875 | 0.012939 | 24181 | -0.014291 | -38618 | 0.011169 | 27118 | -0.012914 | -35788
0.9026 | -0.00064272 | 2452.9 | 0.0025609 | 28467 | -0.00063183 | 2540.5 | 0.0025499 | 28377 | -0.00063719 | 2497.5 | 0.0025553 | 28421 | 0.245 | 0.0066341 | 46551 | -0.0043274 | -11963 | 0.0065361 | 41024 | -0.0046752 | -17573 | 0.006374 | 41046 | -0.0045059 | -17703 | 0.03 | 0.012942 | 24093 | -0.014327 | -38744 | 0.011157 | 26995 | -0.012893 | -35907
0.935 | -0.00064773 | 2413.3 | 0.0025661 | 28511 | -0.00064408 | 2442.2 | 0.0025624 | 28480 | -0.00064517 | 2434.8 | 0.0025638 | 28492 | 0.25 | 0.0063829 | 47165 | -0.0039826 | -10991 | 0.0062728 | 41450 | -0.0043526 | -16805 | 0.0061331 | 41481 | -0.0042077 | -16960 | 0.03125 | 0.012943 | 23948 | -0.014342 | -38917 | 0.011153 | 26888 | -0.01286 | -36004
0.9674 | -0.00065274 | 2373.6 | 0.0025714 | 28554 | -0.00065379 | 2364.6 | 0.0025724 | 28562 | -0.00065236 | 2377.7 | 0.0025713 | 28554 | 0.255 | 0.0062021 | 47374 | -0.0037621 | -10315 | 0.0060094 | 41877 | -0.0040299 | -16038 | 0.0059747 | 41909 | -0.004005 | -16183 | 0.0325 | 0.012944 | 23793 | -0.014353 | -39100 | 0.011153 | 26776 | -0.012829 | -36109
0.9998 | -0.00065893 | 2323.3 | 0.0025776 | 28605 | -0.00065966 | 2317 | 0.0025782 | 28610 | -0.00065777 | 2333.5 | 0.0025767 | 28598 | 0.26 | 0.0060636 | 47290 | -0.0036127 | -9828.1 | 0.0057982 | 42298 | -0.003771 | -15253 | 0.005825 | 42336 | -0.0038124 | -15402 | 0.03375 | 0.012944 | 23637 | -0.014363 | -39282 | 0.011153 | 26665 | -0.012798 | -36214
1.0322 | -0.00066612 | 2264 | 0.0025846 | 28661 | -0.00066503 | 2272.3 | 0.0025834 | 28650 | -0.00066156 | 2301.8 | 0.0025802 | 28626 | 0.265 | 0.005925 | 47206 | -0.0034632 | -9341.2 | 0.0056163 | 42716 | -0.0035479 | -14458 | 0.0056753 | 42764 | -0.0036198 | -14621 | 0.035 | 0.012947 | 23507 | -0.014363 | -39426 | 0.011153 | 26553 | -0.012767 | -36319
1.0646 | -0.00067047 | 2228 | 0.0025888 | 28694 | -0.00066703 | 2255.4 | 0.0025852 | 28665 | -0.00066534 | 2270.2 | 0.0025838 | 28654 | 0.27 | 0.0057865 | 47122 | -0.0033138 | -8854.3 | 0.0054344 | 43134 | -0.0033248 | -13663 | 0.0055186 | 43212 | -0.003417 | -13767 | 0.03625 | 0.01294 | 23423 | -0.014347 | -39517 | 0.011153 | 26441 | -0.012736 | -36425
1.097 | -0.00067349 | 2201.9 | 0.0025914 | 28714 | -0.00066958 | 2233.5 | 0.0025875 | 28682 | -0.00066838 | 2244.1 | 0.0025865 | 28675 | 0.275 | 0.005648 | 47038 | -0.0031644 | -8367.4 | 0.0053178 | 43316 | -0.0031854 | -13004 | 0.0053583 | 43672 | -0.0032088 | -12875 | 0.0375 | 0.012935 | 23325 | -0.014331 | -39616 | 0.011152 | 26334 | -0.012705 | -36525
1.1294 | -0.0006733 | 2201.8 | 0.0025908 | 28707 | -0.00067357 | 2198.3 | 0.0025908 | 28706 | -0.00066995 | 2229.4 | 0.0025876 | 28682 | 0.28 | 0.0055095 | 46955 | -0.0030149 | -7880.5 | 0.0052069 | 43477 | -0.0030533 | -12356 | 0.0051979 | 44133 | -0.0030005 | -11982 | 0.03875 | 0.01293 | 23227 | -0.014316 | -39715 | 0.011148 | 26281 | -0.012677 | -36569
1.1618 | -0.00067336 | 2199.6 | 0.0025904 | 28703 | -0.00067464 | 2187.3 | 0.0025913 | 28707 | -0.0006704 | 2223.7 | 0.0025875 | 28679 | 0.285 | 0.005371 | 46871 | -0.0028655 | -7393.6 | 0.0050961 | 43639 | -0.0029213 | -11709 | 0.0050376 | 44593 | -0.0027923 | -11089 | 0.04 | 0.012919 | 23148 | -0.014298 | -39798 | 0.011144 | 26227 | -0.012649 | -36613
1.1942 | -0.00067555 | 2178.1 | 0.0025917 | 28709 | -0.00067514 | 2180.9 | 0.0025911 | 28704 | -0.0006718 | 2209.4 | 0.0025882 | 28681 | 0.29 | 0.0052325 | 46787 | -0.0027161 | -6906.7 | 0.0049852 | 43800 | -0.0027892 | -11061 | 0.004898 | 44800 | -0.0026211 | -10314 | 0.04125 | 0.01289 | 23122 | -0.014273 | -39840 | 0.011141 | 26174 | -0.012622 | -36657
1.2266 | -0.00067844 | 2150 | 0.0025935 | 28719 | -0.00067684 | 2162.8 | 0.0025918 | 28705 | -0.00067457 | 2182.8 | 0.0025899 | 28691 | 0.295 | 0.005094 | 46703 | -0.0025666 | -6419.8 | 0.0048744 | 43961 | -0.0026572 | -10414 | 0.0048034 | 44458 | -0.00253 | -9793.4 | 0.0425 | 0.012861 | 23095 | -0.014248 | -39883 | 0.011137 | 26121 | -0.012594 | -36701
1.259 | -0.00067871 | 2143.8 | 0.0025927 | 28709 | -0.00067855 | 2144.7 | 0.0025924 | 28706 | -0.00067733 | 2156.3 | 0.0025916 | 28701 | 0.3 | 0.0049554 | 46619 | -0.0024172 | -5932.9 | 0.0047635 | 44123 | -0.0025251 | -9766.4 | 0.0047089 | 44116 | -0.0024389 | -9272.7 | 0.04375 | 0.012853 | 23029 | -0.014244 | -39957 | 0.011133 | 26068 | -0.012566 | -36746
1.2914 | -0.00067723 | 2151.3 | 0.0025901 | 28683 | -0.00068026 | 2126.6 | 0.0025931 | 28707 | -0.00067961 | 2133.7 | 0.0025929 | 28708 | 0.305 | 0.0048169 | 46535 | -0.0022678 | -5446 | 0.0046526 | 44284 | -0.0023931 | -9118.9 | 0.0046143 | 43775 | -0.0023478 | -8752.1 | 0.045 | 0.01285 | 22960 | -0.014245 | -40035 | 0.011129 | 26014 | -0.012538 | -36790
1.3238 | -0.00067574 | 2158.8 | 0.0025875 | 28657 | -0.00068024 | 2121.6 | 0.0025918 | 28691 | -0.00067973 | 2127.3 | 0.0025917 | 28692 | 0.31 | 0.0046784 | 46451 | -0.0021183 | -4959.1 | 0.0045418 | 44445 | -0.002261 | -8471.4 | 0.0045197 | 43433 | -0.0022567 | -8231.5 | 0.04625 | 0.012857 | 22888 | -0.014261 | -40120 | 0.011126 | 25969 | -0.012513 | -36825
1.3562 | -0.00067471 | 2162.3 | 0.0025852 | 28634 | -0.00067866 | 2128.4 | 0.0025887 | 28660 | -0.0006784 | 2132.2 | 0.0025889 | 28663 | 0.315 | 0.0045399 | 46367 | -0.0019689 | -4472.2 | 0.0044451 | 44362 | -0.0021544 | -7904.8 | 0.0044251 | 43092 | -0.0021656 | -7710.9 | 0.0475 | 0.012864 | 22817 | -0.014276 | -40204 | 0.01112 | 25926 | -0.012486 | -36859
1.3886 | -0.00067615 | 2143.8 | 0.002585 | 28625 | -0.00067707 | 2135.3 | 0.0025856 | 28629 | -0.00067661 | 2140.9 | 0.0025856 | 28631 | 0.32 | 0.0044014 | 46283 | -0.0018195 | -3985.4 | 0.0043658 | 43980 | -0.002079 | -7437.3 | 0.0043208 | 42743 | -0.0020668 | -7169.8 | 0.04875 | 0.012878 | 22734 | -0.014297 | -40296 | 0.011114 | 25883 | -0.012459 | -36892
1.421 | -0.00067615 | 2136.3 | 0.0025831 | 28602 | -0.0006758 | 2139.4 | 0.0025828 | 28600 | -0.00067487 | 2149.2 | 0.0025824 | 28599 | 0.325 | 0.0043408 | 45664 | -0.0017856 | -3878.8 | 0.0042865 | 43598 | -0.0020037 | -6969.8 | 0.0042128 | 42392 | -0.0019649 | -6620.6 | 0.05 | 0.012896 | 22644 | -0.014321 | -40393 | 0.011109 | 25840 | -0.012431 | -36926
1.4534 | -0.00067616 | 2128.7 | 0.0025812 | 28580 | -0.00067606 | 2129.5 | 0.0025811 | 28579 | -0.00067525 | 2138.5 | 0.0025809 | 28579 | 0.33 | 0.004281 | 45038 | -0.0017529 | -3776.2 | 0.0042248 | 43149 | -0.0019521 | -6636.9 | 0.0041048 | 42041 | -0.0018631 | -6071.5 | 0.05125 | 0.012903 | 22609 | -0.014334 | -40437 | 0.011103 | 25798 | -0.012404 | -36960
1.4858 | -0.00067605 | 2122.2 | 0.0025792 | 28556 | -0.0006744 | 2135.2 | 0.0025775 | 28541 | -0.00067302 | 2148.7 | 0.0025767 | 28537 | 0.335 | 0.0042212 | 44413 | -0.0017202 | -3673.5 | 0.00417 | 42675 | -0.0019098 | -6356.2 | 0.0040323 | 41662 | -0.0017982 | -5683.7 | 0.0525 | 0.012894 | 22599 | -0.014329 | -40446 | 0.011097 | 25755 | -0.012377 | -36994
1.5182 | -0.00067463 | 2126.2 | 0.0025759 | 28522 | -0.00067286 | 2139.6 | 0.0025739 | 28504 | -0.0006708 | 2158.9 | 0.0025725 | 28496 | 0.34 | 0.0041615 | 43788 | -0.0016876 | -3570.8 | 0.0041152 | 42201 | -0.0018674 | -6075.5 | 0.0039871 | 41260 | -0.0017614 | -5419.6 | 0.05375 | 0.012884 | 22591 | -0.014322 | -40454 | 0.011092 | 25724 | -0.012351 | -37016
1.5506 | -0.00067227 | 2136.1 | 0.0025713 | 28475 | -0.00067218 | 2135.6 | 0.0025709 | 28470 | -0.00067036 | 2153.3 | 0.0025698 | 28464 | 0.345 | 0.0041017 | 43162 | -0.0016549 | -3468.2 | 0.0040604 | 41727 | -0.0018251 | -5794.7 | 0.0039419 | 40859 | -0.0017247 | -5155.5 | 0.055 | 0.012875 | 22582 | -0.014315 | -40461 | 0.011087 | 25715 | -0.012329 | -37015
1.583 | -0.00066976 | 2147.1 | 0.0025664 | 28426 | -0.0006715 | 2131.6 | 0.0025678 | 28436 | -0.00067005 | 2146.6 | 0.0025672 | 28434 | 0.35 | 0.0040419 | 42537 | -0.0016222 | -3365.5 | 0.0040056 | 41253 | -0.0017828 | -5514 | 0.0038962 | 40449 | -0.0016889 | -4903.6 | 0.05625 | 0.012862 | 22571 | -0.014303 | -40473 | 0.011083 | 25707 | -0.012306 | -37014
1.6154 | -0.00066725 | 2158.2 | 0.0025616 | 28377 | -0.00067017 | 2132.9 | 0.0025641 | 28396 | -0.00066833 | 2150.6 | 0.002563 | 28390 | 0.355 | 0.0039821 | 41912 | -0.0015895 | -3262.9 | 0.0039508 | 40779 | -0.0017404 | -5233.2 | 0.0038496 | 40024 | -0.0016544 | -4671.2 | 0.0575 | 0.012847 | 22556 | -0.014286 | -40489 | 0.011078 | 25698 | -0.012283 | -37013
1.6478 | -0.00066594 | 2158.5 | 0.0025577 | 28335 | -0.00066889 | 2132.1 | 0.00256 | 28352 | -0.00066685 | 2151.8 | 0.0025588 | 28345 | 0.36 | 0.0039223 | 41287 | -0.0015568 | -3160.2 | 0.003896 | 40305 | -0.0016981 | -4952.5 | 0.0038031 | 39598 | -0.00162 | -4438.8 | 0.05875 | 0.012843 | 22505 | -0.014275 | -40540 | 0.011073 | 25690 | -0.012261 | -37012
1.6802 | -0.00066505 | 2154.8 | 0.0025541 | 28295 | -0.0006667 | 2138.9 | 0.0025551 | 28301 | -0.00066538 | 2152.9 | 0.0025546 | 28300 | 0.365 | 0.0038625 | 40661 | -0.0015241 | -3057.6 | 0.0038412 | 39831 | -0.0016557 | -4671.7 | 0.0037565 | 39173 | -0.0015855 | -4206.4 | 0.06 | 0.012851 | 22411 | -0.014269 | -40631 | 0.011069 | 25682 | -0.012239 | -37010
1.7126 | -0.00066402 | 2151 | 0.00255 | 28250 | -0.00066452 | 2145.7 | 0.0025502 | 28250 | -0.0006639 | 2154.1 | 0.0025504 | 28255 | 0.37 | 0.0038032 | 40041 | -0.0014917 | -2955.4 | 0.0037864 | 39357 | -0.0016134 | -4391 | 0.00371 | 38748 | -0.0015511 | -3974 | 0.06125 | 0.01286 | 22318 | -0.014264 | -40722 | 0.011065 | 25672 | -0.012216 | -37011
1.745 | -0.000663 | 2147.2 | 0.002546 | 28205 | -0.00066287 | 2147.3 | 0.0025456 | 28201 | -0.00066261 | 2152.6 | 0.0025461 | 28208 | 0.375 | 0.0037618 | 39611 | -0.0014698 | -2870.8 | 0.0037316 | 38883 | -0.001571 | -4110.2 | 0.0036634 | 38322 | -0.0015167 | -3741.5 | 0.0625 | 0.012864 | 22188 | -0.014253 | -40847 | 0.011064 | 25648 | -0.012201 | -37028
1.7774 | -0.00066178 | 2145 | 0.0025417 | 28158 | -0.00066154 | 2145.3 | 0.0025411 | 28151 | -0.00066059 | 2156.4 | 0.002541 | 28154 | 0.38 | 0.003721 | 39185 | -0.001449 | -2796.5 | 0.0036768 | 38409 | -0.0015287 | -3829.5 | 0.0036168 | 37897 | -0.0014822 | -3509.1 | 0.06375 | 0.012866 | 22115 | -0.014257 | -40923 | 0.011066 | 25617 | -0.012196 | -37055
1.8098 | -0.00065998 | 2146.6 | 0.0025367 | 28105 | -0.00065946 | 2149.4 | 0.0025358 | 28096 | -0.00065858 | 2160.2 | 0.0025358 | 28100 | 0.385 | 0.0036918 | 38884 | -0.0014344 | -2742.4 | 0.0036239 | 37952 | -0.0014876 | -3554.4 | 0.0035964 | 37714 | -0.0014661 | -3394.8 | 0.065 | 0.012869 | 22151 | -0.014287 | -40904 | 0.011069 | 25588 | -0.01219 | -37080
1.8422 | -0.00065827 | 2147.3 | 0.0025317 | 28050 | -0.00065738 | 2153.5 | 0.0025305 | 28040 | -0.00065671 | 2162.6 | 0.0025307 | 28045 | 0.39 | 0.003672 | 38689 | -0.0014237 | -2689.5 | 0.0035922 | 37682 | -0.0014597 | -3340.8 | 0.0035803 | 37572 | -0.001453 | -3300.1 | 0.06625 | 0.012866 | 22171 | -0.014309 | -40896 | 0.011072 | 25558 | -0.012184 | -37106
1.8746 | -0.00065656 | 2148 | 0.0025266 | 27996 | -0.00065565 | 2153.5 | 0.0025253 | 27983 | -0.00065527 | 2160.3 | 0.0025258 | 27992 | 0.395 | 0.0036518 | 38488 | -0.0014141 | -2648.6 | 0.0035709 | 37496 | -0.0014421 | -3210.8 | 0.0035642 | 37430 | -0.00144 | -3205.4 | 0.0675 | 0.012858 | 22175 | -0.014322 | -40900 | 0.011075 | 25529 | -0.012178 | -37131
1.907 | -0.00065488 | 2147.6 | 0.0025214 | 27940 | -0.000654 | 2152.5 | 0.00252 | 27927 | -0.00065365 | 2159.6 | 0.0025207 | 27937 | 0.4 | 0.0036303 | 38271 | -0.0014045 | -2613.3 | 0.0035561 | 37363 | -0.001431 | -3133.4 | 0.0035481 | 37288 | -0.0014269 | -3110.7 | 0.06875 | 0.012851 | 22147 | -0.014324 | -40931 | 0.011078 | 25499 | -0.012172 | -37157
1.9394 | -0.00065265 | 2151.3 | 0.0025156 | 27878 | -0.00065236 | 2151.6 | 0.0025148 | 27870 | -0.00065137 | 2164.2 | 0.0025149 | 27876 | 0.405 | 0.0036067 | 38034 | -0.0013938 | -2571.9 | 0.0035413 | 37230 | -0.0014199 | -3056.1 | 0.003532 | 37146 | -0.0014138 | -3016 | 0.07 | 0.012845 | 22091 | -0.014314 | -40984 | 0.011081 | 25470 | -0.012166 | -37182
1.9718 | -0.00065044 | 2154.8 | 0.0025098 | 27817 | -0.00065032 | 2153.7 | 0.0025092 | 27810 | -0.00064955 | 2164.2 | 0.0025094 | 27816 | 0.41 | 0.0035832 | 37798 | -0.0013831 | -2530.5 | 0.0035265 | 37097 | -0.0014087 | -2978.7 | 0.0035159 | 37004 | -0.0014008 | -2921.3 | 0.07125 | 0.012839 | 22036 | -0.014305 | -41036 | 0.011084 | 25440 | -0.01216 | -37207
2.0042 | -0.00064807 | 2159.5 | 0.0025038 | 27753 | -0.00064836 | 2154.7 | 0.0025035 | 27748 | -0.00064791 | 2162.5 | 0.0025041 | 27757 | 0.415 | 0.0035597 | 37561 | -0.0013724 | -2489.1 | 0.0035117 | 36964 | -0.0013976 | -2901.4 | 0.0034998 | 36862 | -0.0013877 | -2826.7 | 0.0725 | 0.012835 | 21990 | -0.014299 | -41078 | 0.011087 | 25411 | -0.012154 | -37233
2.0366 | -0.00064568 | 2163.8 | 0.0024976 | 27688 | -0.00064668 | 2152.9 | 0.0024979 | 27688 | -0.00064592 | 2163.8 | 0.0024983 | 27696 | 0.42 | 0.0035362 | 37325 | -0.0013617 | -2447.8 | 0.0034967 | 36828 | -0.0013862 | -2822.6 | 0.0034837 | 36720 | -0.0013746 | -2732 | 0.07375 | 0.01284 | 21967 | -0.014303 | -41102 | 0.01109 | 25382 | -0.012148 | -37258
2.069 | -0.00064343 | 2166.7 | 0.0024915 | 27623 | -0.00064476 | 2153 | 0.0024922 | 27626 | -0.00064363 | 2167.5 | 0.0024923 | 27632 | 0.425 | 0.0035127 | 37088 | -0.001351 | -2406.4 | 0.0034795 | 36674 | -0.0013731 | -2731.1 | 0.0034642 | 36547 | -0.0013591 | -2620 | 0.075 | 0.012853 | 21957 | -0.014313 | -41116 | 0.011093 | 25352 | -0.012142 | -37284
2.1014 | -0.00064143 | 2167.4 | 0.0024856 | 27560 | -0.00064233 | 2157.5 | 0.0024859 | 27560 | -0.00064133 | 2170.6 | 0.0024861 | 27566 | 0.43 | 0.0034892 | 36852 | -0.0013403 | -2365 | 0.0034624 | 36520 | -0.00136 | -2639.6 | 0.0034443 | 36371 | -0.0013434 | -2506.3 | 0.07625 | 0.012865 | 21947 | -0.014323 | -41130 | 0.011096 | 25323 | -0.012135 | -37309
2.1338 | -0.00063966 | 2166 | 0.0024799 | 27498 | -0.00064014 | 2159.4 | 0.0024797 | 27494 | -0.00063841 | 2178.7 | 0.0024793 | 27496 | 0.435 | 0.0034662 | 36621 | -0.0013298 | -2323.7 | 0.0034452 | 36365 | -0.0013469 | -2548.1 | 0.0034243 | 36195 | -0.0013276 | -2392.6 | 0.0775 | 0.012874 | 21936 | -0.014329 | -41140 | 0.011099 | 25306 | -0.012129 | -37318
2.1662 | -0.00063732 | 2169.3 | 0.0024737 | 27431 | -0.00063741 | 2165.8 | 0.002473 | 27424 | -0.00063552 | 2186.6 | 0.0024725 | 27425 | 0.44 | 0.0034544 | 36509 | -0.0013228 | -2283 | 0.003428 | 36211 | -0.0013338 | -2456.6 | 0.0034044 | 36019 | -0.0013119 | -2278.9 | 0.07875 | 0.01287 | 21933 | -0.014321 | -41140 | 0.01109 | 25314 | -0.012112 | -37302
2.1986 | -0.00063463 | 2175.4 | 0.002467 | 27362 | -0.00063468 | 2172.1 | 0.0024663 | 27353 | -0.00063325 | 2189.3 | 0.0024663 | 27359 | 0.445 | 0.0034425 | 36396 | -0.0013157 | -2242.4 | 0.0034108 | 36057 | -0.0013207 | -2365.1 | 0.0033868 | 35863 | -0.0012981 | -2180.1 | 0.08 | 0.01285 | 21928 | -0.014295 | -41134 | 0.011084 | 25323 | -0.012096 | -37286
2.231 | -0.00063187 | 2181.9 | 0.0024603 | 27291 | -0.00063192 | 2178.6 | 0.0024596 | 27283 | -0.00063091 | 2192.7 | 0.0024601 | 27292 | 0.45 | 0.0034306 | 36283 | -0.0013087 | -2201.7 | 0.0033937 | 35902 | -0.0013076 | -2273.5 | 0.0033785 | 35786 | -0.0012921 | -2140.6 | 0.08125 | 0.01283 | 21922 | -0.014268 | -41128 | 0.011078 | 25331 | -0.012081 | -37270
2.2634 | -0.00062881 | 2191 | 0.0024533 | 27219 | -0.00062909 | 2185.9 | 0.0024529 | 27212 | -0.00062819 | 2199 | 0.0024534 | 27223 | 0.455 | 0.0034188 | 36170 | -0.0013017 | -2161.1 | 0.0033765 | 35748 | -0.0012945 | -2182 | 0.0033702 | 35709 | -0.001286 | -2101.1 | 0.0825 | 0.012809 | 21915 | -0.014241 | -41122 | 0.011072 | 25340 | -0.012066 | -37255
2.2958 | -0.00062571 | 2200.4 | 0.0024463 | 27146 | -0.00062626 | 2193.2 | 0.0024461 | 27142 | -0.000625 | 2209.5 | 0.0024464 | 27150 | 0.46 | 0.0034069 | 36057 | -0.0012946 | -2120.4 | 0.0033593 | 35594 | -0.0012814 | -2090.5 | 0.0033619 | 35632 | -0.00128 | -2061.6 | 0.08375 | 0.012797 | 21907 | -0.014226 | -41123 | 0.011065 | 25349 | -0.012051 | -37239
2.3282 | -0.00062218 | 2213.8 | 0.0024389 | 27071 | -0.00062316 | 2202.6 | 0.0024391 | 27069 | -0.00062181 | 2220.1 | 0.0024394 | 27078 | 0.465 | 0.0033951 | 35945 | -0.0012876 | -2079.8 | 0.0033421 | 35439 | -0.0012683 | -1999 | 0.0033536 | 35555 | -0.001274 | -2022 | 0.085 | 0.012802 | 21898 | -0.01423 | -41135 | 0.011059 | 25358 | -0.012035 | -37223
2.3606 | -0.00061865 | 2227.1 | 0.0024315 | 26995 | -0.00061935 | 2218.2 | 0.0024314 | 26992 | -0.00061825 | 2233.5 | 0.0024319 | 27002 | 0.47 | 0.0033832 | 35832 | -0.0012806 | -2039.2 | 0.0033249 | 35285 | -0.0012552 | -1907.5 | 0.0033453 | 35478 | -0.0012679 | -1982.5 | 0.08625 | 0.012809 | 21887 | -0.014237 | -41149 | 0.011053 | 25367 | -0.01202 | -37207
2.393 | -0.00061507 | 2240.8 | 0.0024241 | 26920 | -0.00061555 | 2233.8 | 0.0024238 | 26914 | -0.00061424 | 2251.4 | 0.0024243 | 26925 | 0.475 | 0.0033713 | 35719 | -0.0012735 | -1998.5 | 0.0033078 | 35131 | -0.0012421 | -1816 | 0.0033369 | 35401 | -0.0012619 | -1943 | 0.0875 | 0.01282 | 21872 | -0.014252 | -41166 | 0.011047 | 25376 | -0.012005 | -37192
2.4254 | -0.00061045 | 2263.7 | 0.0024158 | 26838 | -0.00061166 | 2250 | 0.0024161 | 26836 | -0.00060993 | 2271.5 | 0.0024162 | 26845 | 0.48 | 0.0033595 | 35606 | -0.0012665 | -1957.9 | 0.0033007 | 35066 | -0.001237 | -1782.1 | 0.0033286 | 35324 | -0.0012559 | -1903.5 | 0.08875 | 0.012831 | 21856 | -0.014268 | -41183 | 0.011041 | 25385 | -0.01199 | -37176
2.4578 | -0.00060573 | 2287.2 | 0.0024074 | 26755 | -0.00060688 | 2274.3 | 0.0024077 | 26754 | -0.00060561 | 2291.6 | 0.0024081 | 26764 | 0.485 | 0.0033476 | 35494 | -0.0012595 | -1917.2 | 0.0032948 | 35011 | -0.0012328 | -1754.3 | 0.0033203 | 35247 | -0.0012499 | -1864 | 0.09 | 0.012824 | 21850 | -0.014267 | -41191 | 0.011034 | 25394 | -0.011974 | -37160
2.4902 | -0.00060099 | 2311.1 | 0.002399 | 26672 | -0.000602 | 2299.4 | 0.0023991 | 26669 | -0.00060076 | 2317.3 | 0.0023999 | 26683 | 0.49 | 0.0033358 | 35381 | -0.0012524 | -1876.6 | 0.0032888 | 34955 | -0.0012285 | -1726.6 | 0.0033077 | 35131 | -0.0012405 | -1801.4 | 0.09125 | 0.012806 | 21851 | -0.014256 | -41194 | 0.011028 | 25402 | -0.011959 | -37144
2.5226 | -0.00059595 | 2338.5 | 0.0023906 | 26590 | -0.00059694 | 2326.3 | 0.0023905 | 26585 | -0.00059568 | 2344.9 | 0.0023914 | 26601 | 0.495 | 0.0033239 | 35268 | -0.0012454 | -1835.9 | 0.0032829 | 34900 | -0.0012242 | -1698.8 | 0.0032949 | 35014 | -0.001231 | -1737.8 | 0.0925 | 0.012787 | 21852 | -0.014244 | -41196 | 0.01103 | 25408 | -0.011953 | -37141
2.555 | -0.00059076 | 2366.8 | 0.002382 | 26506 | -0.00059146 | 2357.8 | 0.0023818 | 26502 | -0.00059024 | 2375.5 | 0.0023825 | 26515 | 0.5 | 0.003312 | 35155 | -0.0012384 | -1795.3 | 0.0032769 | 34845 | -0.00122 | -1671.1 | 0.0032821 | 34897 | -0.0012216 | -1674.3 | 0.09375 | 0.012768 | 21853 | -0.014232 | -41199 | 0.011037 | 25411 | -0.011953 | -37147
2.5874 | -0.00058459 | 2404.6 | 0.0023727 | 26419 | -0.00058594 | 2389.6 | 0.002373 | 26417 | -0.00058405 | 2413.6 | 0.0023733 | 26428 | 0.505 | 0.0032998 | 35040 | -0.001231 | -1752.4 | 0.003271 | 34790 | -0.0012157 | -1643.4 | 0.0032693 | 34779 | -0.0012121 | -1610.7 | 0.095 | 0.012757 | 21845 | -0.014225 | -41207 | 0.011022 | 25402 | -0.011935 | -37146
2.6198 | -0.00057793 | 2446.3 | 0.002363 | 26327 | -0.00057961 | 2428.3 | 0.0023635 | 26327 | -0.00057785 | 2451.7 | 0.0023641 | 26341 | 0.51 | 0.0032887 | 34935 | -0.0012238 | -1707.7 | 0.003265 | 34735 | -0.0012115 | -1615.6 | 0.0032565 | 34662 | -0.0012026 | -1547.2 | 0.09625 | 0.012759 | 21811 | -0.014226 | -41238 | 0.011007 | 25391 | -0.011918 | -37148
2.6522 | -0.00057128 | 2488.1 | 0.0023532 | 26236 | -0.00057256 | 2474 | 0.0023536 | 26235 | -0.00057123 | 2493.6 | 0.0023545 | 26251 | 0.515 | 0.0032774 | 34830 | -0.0012164 | -1660.7 | 0.0032591 | 34680 | -0.0012072 | -1587.9 | 0.0032437 | 34545 | -0.0011931 | -1483.7 | 0.0975 | 0.012763 | 21772 | -0.014229 | -41274 | 0.011009 | 25375 | -0.011918 | -37164
2.6846 | -0.00056404 | 2535.7 | 0.0023432 | 26143 | -0.00056551 | 2519.7 | 0.0023437 | 26143 | -0.00056357 | 2545.6 | 0.0023443 | 26158 | 0.52 | 0.0032705 | 34766 | -0.0012117 | -1630.1 | 0.0032531 | 34625 | -0.0012029 | -1560.1 | 0.0032309 | 34427 | -0.0011836 | -1420.1 | 0.09875 | 0.012768 | 21733 | -0.014232 | -41309 | 0.01101 | 25359 | -0.011918 | -37179
2.717 | -0.00055614 | 2589.3 | 0.0023327 | 26047 | -0.00055815 | 2568.4 | 0.0023336 | 26050 | -0.00055591 | 2597.6 | 0.0023341 | 26065 | 0.525 | 0.0032636 | 34703 | -0.001207 | -1599.5 | 0.0032472 | 34569 | -0.0011987 | -1532.4 | 0.0032227 | 34352 | -0.0011776 | -1379.7 | 0.1 | 0.012772 | 21694 | -0.014235 | -41345 | 0.011011 | 25343 | -0.011918 | -37195
2.7494 | -0.00054832 | 2641.6 | 0.0023221 | 25950 | -0.00054945 | 2629.8 | 0.0023226 | 25952 | -0.00054825 | 2649.3 | 0.0023238 | 25971 | 0.53 | 0.0032567 | 34639 | -0.0012023 | -1568.9 | 0.0032412 | 34514 | -0.0011944 | -1504.6 | 0.003217 | 34300 | -0.0011734 | -1351.5 | 0.10125 | 0.012764 | 21724 | -0.014231 | -41317 | 0.011012 | 25327 | -0.011918 | -37211
2.7818 | -0.00053907 | 2708.9 | 0.0023109 | 25851 | -0.00054081 | 2690.5 | 0.0023115 | 25852 | -0.00053885 | 2717.8 | 0.0023124 | 25871 | 0.535 | 0.0032498 | 34575 | -0.0011975 | -1538.3 | 0.0032324 | 34434 | -0.0011877 | -1458.5 | 0.0032113 | 34248 | -0.0011692 | -1323.4 | 0.1025 | 0.012765 | 21736 | -0.014239 | -41308 | 0.011013 | 25311 | -0.011918 | -37226
2.8142 | -0.00052983 | 2776.2 | 0.0022997 | 25753 | -0.00053212 | 2751.6 | 0.0023005 | 25753 | -0.00052932 | 2787.5 | 0.0023009 | 25770 | 0.54 | 0.0032429 | 34512 | -0.0011928 | -1507.7 | 0.0032236 | 34353 | -0.0011809 | -1412.4 | 0.0032063 | 34201 | -0.0011656 | -1300.2 | 0.10375 | 0.012782 | 21714 | -0.014261 | -41333 | 0.011014 | 25295 | -0.011918 | -37242
2.8466 | -0.00052034 | 2845.7 | 0.0022883 | 25653 | -0.0005218 | 2828.4 | 0.0022884 | 25648 | -0.00051978 | 2857.2 | 0.0022895 | 25669 | 0.545 | 0.003236 | 34448 | -0.0011881 | -1477.1 | 0.0032147 | 34273 | -0.0011741 | -1366.2 | 0.0032014 | 34155 | -0.0011622 | -1278.2 | 0.105 | 0.012799 | 21693 | -0.014284 | -41358 | 0.011015 | 25280 | -0.011918 | -37257
2.879 | -0.00050971 | 2925.7 | 0.0022761 | 25547 | -0.00051118 | 2908 | 0.0022761 | 25542 | -0.0005095 | 2934.1 | 0.0022775 | 25566 | 0.55 | 0.003229 | 34384 | -0.0011834 | -1446.5 | 0.0032059 | 34192 | -0.0011674 | -1320 | 0.0031965 | 34109 | -0.0011587 | -1256.3 | 0.10625 | 0.012813 | 21668 | -0.014301 | -41384 | 0.011016 | 25264 | -0.011918 | -37273
2.9114 | -0.00049829 | 3013.5 | 0.0022634 | 25439 | -0.00050057 | 2987.6 | 0.0022638 | 25435 | -0.00049781 | 3024.3 | 0.0022647 | 25456 | 0.555 | 0.0032221 | 34320 | -0.0011787 | -1415.9 | 0.0031971 | 34112 | -0.0011606 | -1273.9 | 0.0031916 | 34064 | -0.0011553 | -1234.4 | 0.1075 | 0.012822 | 21636 | -0.014307 | -41411 | 0.011017 | 25248 | -0.011918 | -37289
2.9438 | -0.00048686 | 3101.2 | 0.0022507 | 25331 | -0.00048884 | 3077.8 | 0.0022508 | 25325 | -0.00048612 | 3114.5 | 0.0022518 | 25347 | 0.56 | 0.0032152 | 34257 | -0.001174 | -1385.3 | 0.0031882 | 34031 | -0.0011538 | -1227.7 | 0.0031867 | 34018 | -0.0011518 | -1212.4 | 0.10875 | 0.012818 | 21616 | -0.014295 | -41427 | 0.011019 | 25232 | -0.011918 | -37305
2.9762 | -0.00047422 | 3200.4 | 0.0022372 | 25218 | -0.000476 | 3178.6 | 0.0022372 | 25210 | -0.00047443 | 3204.6 | 0.0022389 | 25238 | 0.565 | 0.0032083 | 34193 | -0.0011693 | -1354.7 | 0.0031794 | 33951 | -0.0011471 | -1181.5 | 0.0031818 | 33972 | -0.0011484 | -1190.5 | 0.11 | 0.012805 | 21604 | -0.014268 | -41434 | 0.011016 | 25237 | -0.011912 | -37299
3.0086 | -0.00046116 | 3303.3 | 0.0022233 | 25102 | -0.00046329 | 3277.9 | 0.0022235 | 25095 | -0.00046083 | 3314.1 | 0.002225 | 25124 | 0.57 | 0.0032013 | 34129 | -0.0011646 | -1323.7 | 0.0031706 | 33870 | -0.0011403 | -1135.4 | 0.0031769 | 33927 | -0.001145 | -1168.6 | 0.11125 | 0.012793 | 21592 | -0.014243 | -41439 | 0.01101 | 25253 | -0.011902 | -37280
3.041 | -0.0004481 | 3406.3 | 0.0022095 | 24986 | -0.00045036 | 3379.4 | 0.0022097 | 24980 | -0.00044684 | 3426.7 | 0.0022108 | 25008 | 0.575 | 0.0031943 | 34064 | -0.0011598 | -1292.3 | 0.0031617 | 33789 | -0.0011335 | -1089.2 | 0.0031721 | 33881 | -0.0011415 | -1146.6 | 0.1125 | 0.012785 | 21580 | -0.014223 | -41442 | 0.011005 | 25269 | -0.011893 | -37262
3.0734 | -0.00043316 | 3527.6 | 0.0021944 | 24865 | -0.00043545 | 3500.5 | 0.0021948 | 24859 | -0.00043285 | 3539.4 | 0.0021966 | 24891 | 0.58 | 0.0031873 | 34000 | -0.001155 | -1260.9 | 0.0031545 | 33724 | -0.0011281 | -1052.5 | 0.0031672 | 33835 | -0.0011381 | -1124.7 | 0.11375 | 0.012786 | 21574 | -0.014231 | -41451 | 0.010999 | 25285 | -0.011883 | -37243
3.1058 | -0.00041792 | 3651.9 | 0.0021793 | 24742 | -0.00042026 | 3623.9 | 0.0021796 | 24736 | -0.00041753 | 3665.6 | 0.0021817 | 24772 | 0.585 | 0.0031803 | 33935 | -0.0011502 | -1229.5 | 0.0031512 | 33692 | -0.0011258 | -1037.9 | 0.0031623 | 33790 | -0.0011347 | -1102.8 | 0.115 | 0.012798 | 21578 | -0.01428 | -41470 | 0.010993 | 25301 | -0.011873 | -37225
3.1382 | -0.00040241 | 3778.2 | 0.0021638 | 24617 | -0.00040508 | 3747.4 | 0.0021645 | 24613 | -0.0004015 | 3799 | 0.0021664 | 24651 | 0.59 | 0.0031733 | 33871 | -0.0011454 | -1198.1 | 0.0031478 | 33661 | -0.0011235 | -1023.4 | 0.0031574 | 33744 | -0.0011312 | -1080.8 | 0.11625 | 0.01281 | 21582 | -0.014329 | -41489 | 0.010988 | 25317 | -0.011863 | -37206
3.1706 | -0.00038529 | 3920.1 | 0.0021474 | 24487 | -0.0003883 | 3887.4 | 0.0021484 | 24486 | -0.00038537 | 3933.2 | 0.0021511 | 24530 | 0.595 | 0.0031663 | 33806 | -0.0011406 | -1166.7 | 0.0031445 | 33629 | -0.0011211 | -1008.8 | 0.0031525 | 33698 | -0.0011278 | -1058.9 | 0.1175 | 0.012821 | 21591 | -0.014374 | -41497 | 0.010984 | 25328 | -0.011856 | -37194
3.203 | -0.00036819 | 4061.8 | 0.0021311 | 24357 | -0.00037112 | 4031.3 | 0.0021322 | 24359 | -0.00036793 | 4080.4 | 0.0021348 | 24403 | 0.6 | 0.0031593 | 33742 | -0.0011358 | -1135.3 | 0.0031411 | 33598 | -0.0011188 | -994.3 | 0.0031476 | 33653 | -0.0011243 | -1037 | 0.11875 | 0.012824 | 21608 | -0.014396 | -41489 | 0.010986 | 25319 | -0.01186 | -37203
3.2354 | -0.00035051 | 4208.1 | 0.0021147 | 24226 | -0.0003536 | 4178.1 | 0.0021157 | 24229 | -0.00034945 | 4237.9 | 0.0021179 | 24274 | 0.605 | 0.0031523 | 33677 | -0.001131 | -1103.9 | 0.0031378 | 33566 | -0.0011165 | -979.76 | 0.0031427 | 33607 | -0.0011209 | -1015 | 0.12 | 0.012815 | 21628 | -0.014377 | -41462 | 0.010988 | 25309 | -0.011864 | -37213
3.2678 | -0.00033133 | 4366.1 | 0.0020979 | 24092 | -0.00033419 | 4340.5 | 0.0020976 | 24087 | -0.00033127 | 4392 | 0.0021011 | 24144 | 0.61 | 0.0031453 | 33613 | -0.0011262 | -1072.6 | 0.0031344 | 33535 | -0.0011142 | -965.22 | 0.0031378 | 33561 | -0.0011175 | -993.1 | 0.12125 | 0.012804 | 21649 | -0.014353 | -41429 | 0.01099 | 25300 | -0.011867 | -37222
3.3002 | -0.00031219 | 4523.6 | 0.0020813 | 23959 | -0.00031429 | 4506.9 | 0.0020791 | 23942 | -0.00031196 | 4552.3 | 0.0020821 | 23993 | 0.615 | 0.0031395 | 33560 | -0.0011221 | -1045.3 | 0.0031295 | 33490 | -0.0011105 | -939.6 | 0.0031329 | 33516 | -0.001114 | -971.16 | 0.1225 | 0.012793 | 21670 | -0.014329 | -41396 | 0.010992 | 25291 | -0.011871 | -37231
3.3326 | -0.00029249 | 4688.1 | 0.0020668 | 23846 | -0.00029467 | 4671.1 | 0.0020609 | 23799 | -0.00029201 | 4715.1 | 0.002062 | 23831 | 0.62 | 0.0031359 | 33528 | -0.0011194 | -1026.5 | 0.0031242 | 33442 | -0.0011064 | -911.58 | 0.0031281 | 33470 | -0.0011106 | -949.23 | 0.12375 | 0.012792 | 21652 | -0.014303 | -41400 | 0.010994 | 25282 | -0.011874 | -37241
3.365 | -0.00027236 | 4858.2 | 0.0020541 | 23750 | -0.00027341 | 4831.3 | 0.002037 | 23592 | -0.00027208 | 4877.3 | 0.002042 | 23668 | 0.625 | 0.00313 | 33475 | -0.0011145 | -991.04 | 0.003119 | 33395 | -0.0011023 | -883.57 | 0.0031232 | 33424 | -0.0011072 | -927.3 | 0.125 | 0.01281 | 21566 | -0.014275 | -41469 | 0.010999 | 25274 | -0.01188 | -37249
3.3974 | -0.00025039 | 5071.4 | 0.0020482 | 23736 | -0.00025144 | 4984.8 | 0.0020089 | 23340 | -0.00024971 | 5028.6 | 0.0020136 | 23408 | 0.63 | 0.003124 | 33423 | -0.0011096 | -955.57 | 0.0031137 | 33347 | -0.0010983 | -855.55 | 0.0031183 | 33379 | -0.0011037 | -905.36 | 0.12625 | 0.012828 | 21479 | -0.014247 | -41537 | 0.010995 | 25282 | -0.011875 | -37239
3.4298 | -0.00022834 | 5291.5 | 0.0020457 | 23757 | -0.0002295 | 5137.2 | 0.0019807 | 23084 | -0.00022734 | 5179.9 | 0.0019853 | 23147 | 0.635 | 0.0031181 | 33371 | -0.0011047 | -920.1 | 0.0031085 | 33300 | -0.0010942 | -827.54 | 0.0031145 | 33344 | -0.0011009 | -886.29 | 0.1275 | 0.012846 | 21393 | -0.014219 | -41606 | 0.010994 | 25295 | -0.011872 | -37226
3.4622 | -0.00020606 | 5521.7 | 0.0020417 | 23774 | -0.00020527 | 5156 | 0.0019483 | 22644 | -0.00020364 | 5280.8 | 0.00195 | 22769 | 0.64 | 0.0031122 | 33318 | -0.0010999 | -884.63 | 0.0031032 | 33252 | -0.0010902 | -799.52 | 0.0031109 | 33311 | -0.0010981 | -867.21 | 0.12875 | 0.012853 | 21363 | -0.014213 | -41630 | 0.010992 | 25307 | -0.011869 | -37214
3.4946 | -0.00018244 | 5889.5 | 0.0020261 | 23823 | -0.00017998 | 5108.3 | 0.0019135 | 22108 | -0.00017971 | 5358.6 | 0.0019106 | 22332 | 0.645 | 0.0031062 | 33266 | -0.001095 | -849.16 | 0.003098 | 33204 | -0.0010861 | -771.51 | 0.0031072 | 33278 | -0.0010953 | -848.13 | 0.13 | 0.012859 | 21418 | -0.014258 | -41596 | 0.010991 | 25319 | -0.011866 | -37201
3.527 | -0.00015881 | 6257.3 | 0.0020104 | 23872 | -0.00015593 | 5094.7 | 0.0018755 | 21591 | -0.00015281 | 5459.8 | 0.0018823 | 21986 | 0.65 | 0.0031003 | 33214 | -0.0010901 | -813.69 | 0.0030927 | 33157 | -0.001082 | -743.5 | 0.0031036 | 33245 | -0.0010926 | -829.05 | 0.13125 | 0.012865 | 21473 | -0.014304 | -41562 | 0.01099 | 25332 | -0.011863 | -37188
3.5594 | -0.00013389 | 6629.5 | 0.0019915 | 23889 | -0.00012941 | 5180.1 | 0.0018542 | 21288 | -0.00012108 | 5599.1 | 0.0018724 | 21787 | 0.655 | 0.0030944 | 33162 | -0.0010852 | -778.23 | 0.0030875 | 33109 | -0.001078 | -715.48 | 0.0030999 | 33212 | -0.0010898 | -809.97 | 0.1325 | 0.01287 | 21528 | -0.014349 | -41528 | 0.010989 | 25344 | -0.01186 | -37175
3.5918 | -0.00010751 | 7312.7 | 0.0018813 | 23463 | -0.00010063 | 6338.7 | 0.0018009 | 21779 | -8.9148e-05 | 5739.4 | 0.0018629 | 21590 | 0.66 | 0.0030885 | 33109 | -0.0010804 | -742.76 | 0.0030822 | 33062 | -0.0010739 | -687.47 | 0.0030963 | 33179 | -0.001087 | -790.89 | 0.13375 | 0.012866 | 21597 | -0.01438 | -41473 | 0.010989 | 25348 | -0.01186 | -37172
3.6242 | -8.2759e-05 | 8085.5 | 0.0017088 | 22633 | -7.2511e-05 | 8204.3 | 0.0017077 | 22660 | -6.4172e-05 | 8450.4 | 0.0017192 | 22932 | 0.665 | 0.0030825 | 33057 | -0.0010755 | -707.29 | 0.003077 | 33014 | -0.0010699 | -659.45 | 0.0030926 | 33145 | -0.0010842 | -771.81 | 0.135 | 0.012861 | 21634 | -0.014388 | -41443 | 0.010989 | 25347 | -0.011862 | -37173
3.6566 | -6.4935e-05 | 8780.5 | 0.0015375 | 21792 | -4.1784e-05 | 10796 | 0.001593 | 24071 | -3.9289e-05 | 11350 | 0.0015631 | 24361 | 0.67 | 0.0030766 | 33005 | -0.0010706 | -671.82 | 0.0030717 | 32966 | -0.0010658 | -631.44 | 0.003089 | 33112 | -0.0010815 | -752.73 | 0.13625 | 0.012861 | 21649 | -0.014394 | -41436 | 0.010989 | 25346 | -0.011864 | -37174
3.689 | -4.9809e-05 | 9347 | 0.0013922 | 21056 | -2.0597e-05 | 12440 | 0.001495 | 24747 | -2.2895e-05 | 12515 | 0.0014657 | 24603 | 0.675 | 0.0030707 | 32953 | -0.0010658 | -636.35 | 0.0030664 | 32919 | -0.0010618 | -603.42 | 0.0030853 | 33079 | -0.0010787 | -733.65 | 0.1375 | 0.012861 | 21663 | -0.0144 | -41430 | 0.010989 | 25345 | -0.011865 | -37176
3.7214 | -3.2608e-05 | 9894.1 | 0.0012587 | 20380 | -1.4169e-05 | 11788 | 0.001453 | 23702 | -1.553e-05 | 11835 | 0.0014308 | 23580 | 0.68 | 0.0030647 | 32900 | -0.0010609 | -600.88 | 0.0030612 | 32871 | -0.0010577 | -575.41 | 0.0030817 | 33046 | -0.0010759 | -714.57 | 0.13875 | 0.012861 | 21672 | -0.014403 | -41427 | 0.010994 | 25347 | -0.011871 | -37176
3.7538 | -2.2984e-05 | 10051 | 0.00122 | 20144 | -7.7417e-06 | 11137 | 0.0014109 | 22657 | -8.1627e-06 | 11156 | 0.0013959 | 22557 | 0.685 | 0.0030588 | 32848 | -0.001056 | -565.41 | 0.0030559 | 32824 | -0.0010536 | -547.39 | 0.003078 | 33013 | -0.0010731 | -695.49 | 0.14 | 0.012856 | 21645 | -0.014383 | -41445 | 0.011014 | 25354 | -0.011892 | -37176
3.7862 | -1.7945e-05 | 10021 | 0.0012395 | 20231 | -1.3141e-06 | 10485 | 0.0013689 | 21612 | -7.9365e-07 | 10476 | 0.001361 | 21535 | 0.69 | 0.0030529 | 32796 | -0.0010511 | -529.94 | 0.0030538 | 32804 | -0.0010521 | -536.96 | 0.0030744 | 32980 | -0.0010704 | -676.41 | 0.14125 | 0.01285 | 21619 | -0.014361 | -41460 | 0.011011 | 25343 | -0.011892 | -37182
3.8186 | -1.3502e-05 | 9998.9 | 0.0012555 | 20304 | 7.9779e-07 | 10167 | 0.0013362 | 21011 | 1.5339e-06 | 10149 | 0.0013311 | 20946 | 0.695 | 0.0030469 | 32743 | -0.0010463 | -494.47 | 0.0030518 | 32785 | -0.0010506 | -527.31 | 0.0030707 | 32947 | -0.0010676 | -657.33 | 0.1425 | 0.012843 | 21593 | -0.014339 | -41476 | 0.011004 | 25327 | -0.01189 | -37189
3.851 | -9.1842e-06 | 9964.6 | 0.0012693 | 20346 | 3.399e-07 | 10048 | 0.001309 | 20674 | 8.4816e-07 | 10033 | 0.0013042 | 20616 | 0.7 | 0.003041 | 32691 | -0.0010414 | -459.01 | 0.0030498 | 32767 | -0.0010491 | -517.65 | 0.0030671 | 32914 | -0.0010648 | -638.25 | 0.14375 | 0.012835 | 21575 | -0.014315 | -41485 | 0.011007 | 25328 | -0.011896 | -37188
3.8834 | -7.304e-06 | 9868.1 | 0.0012606 | 20164 | -1.1799e-07 | 9928.7 | 0.0012818 | 20338 | 1.6222e-07 | 9916.1 | 0.0012773 | 20287 | 0.705 | 0.0030373 | 32658 | -0.0010385 | -438.06 | 0.0030478 | 32749 | -0.0010477 | -508 | 0.0030634 | 32881 | -0.001062 | -619.17 | 0.145 | 0.012854 | 21560 | -0.014324 | -41501 | 0.011011 | 25330 | -0.011902 | -37187
3.9158 | -6.3913e-06 | 9753.3 | 0.0012455 | 19919 | -5.7586e-07 | 9809.5 | 0.0012546 | 20002 | -5.2391e-07 | 9799.4 | 0.0012504 | 19957 | 0.71 | 0.0030351 | 32638 | -0.0010369 | -427.32 | 0.0030458 | 32730 | -0.0010462 | -498.35 | 0.0030598 | 32848 | -0.0010593 | -600.09 | 0.14625 | 0.012871 | 21544 | -0.014332 | -41517 | 0.011015 | 25331 | -0.011908 | -37186
3.9482 | -5.5338e-06 | 9635 | 0.0012305 | 19672 | -6.1639e-07 | 9687.1 | 0.0012355 | 19725 | -6.1801e-07 | 9679.2 | 0.0012319 | 19688 | 0.715 | 0.003033 | 32619 | -0.0010353 | -416.58 | 0.0030438 | 32712 | -0.0010448 | -488.69 | 0.0030561 | 32815 | -0.0010565 | -581.01 | 0.1475 | 0.012876 | 21530 | -0.014327 | -41525 | 0.011019 | 25333 | -0.011915 | -37185
3.9806 | -4.6966e-06 | 9517.7 | 0.0012156 | 19427 | -5.313e-07 | 9563.9 | 0.0012189 | 19466 | -5.3256e-07 | 9557.8 | 0.001216 | 19436 | 0.72 | 0.0030308 | 32599 | -0.0010337 | -405.83 | 0.0030418 | 32693 | -0.0010433 | -479.04 | 0.0030525 | 32781 | -0.0010537 | -561.92 | 0.14875 | 0.012881 | 21527 | -0.014326 | -41525 | 0.011023 | 25335 | -0.011921 | -37184
4.013 | -4.3566e-06 | 9399.5 | 0.0012003 | 19182 | -4.462e-07 | 9440.6 | 0.0012023 | 19207 | -4.471e-07 | 9436.4 | 0.0012001 | 19185 | 0.725 | 0.0030286 | 32579 | -0.0010321 | -395.09 | 0.0030398 | 32675 | -0.0010419 | -469.39 | 0.0030488 | 32748 | -0.0010509 | -542.84 | 0.15 | 0.012886 | 21573 | -0.014346 | -41489 | 0.01102 | 25342 | -0.011922 | -37181
4.0454 | -4.1338e-06 | 9280.3 | 0.001185 | 18937 | -3.6111e-07 | 9317.3 | 0.0011856 | 18948 | -3.6163e-07 | 9315 | 0.0011841 | 18934 | 0.73 | 0.0030265 | 32559 | -0.0010305 | -384.35 | 0.0030378 | 32657 | -0.0010404 | -459.74 | 0.0030462 | 32724 | -0.001049 | -529.6 | 0.15125 | 0.012892 | 21620 | -0.014365 | -41453 | 0.011015 | 25352 | -0.011921 | -37178
4.0778 | -3.9044e-06 | 9162 | 0.0011696 | 18692 | -3.5461e-07 | 9195.8 | 0.0011699 | 18699 | -3.5917e-07 | 9194 | 0.0011688 | 18688 | 0.735 | 0.0030243 | 32539 | -0.0010289 | -373.61 | 0.0030358 | 32638 | -0.0010389 | -450.08 | 0.0030445 | 32709 | -0.0010477 | -520.94 | 0.1525 | 0.012898 | 21666 | -0.014385 | -41417 | 0.011011 | 25361 | -0.011921 | -37174
4.1102 | -3.6877e-06 | 9043.9 | 0.0011542 | 18446 | -3.5583e-07 | 9074.5 | 0.0011543 | 18451 | -3.6504e-07 | 9073 | 0.0011534 | 18442 | 0.74 | 0.0030221 | 32519 | -0.0010273 | -362.86 | 0.0030338 | 32620 | -0.0010375 | -440.43 | 0.003042 | 32687 | -0.0010457 | -506.45 | 0.15375 | 0.012899 | 21715 | -0.0144 | -41376 | 0.011007 | 25370 | -0.01192 | -37171
4.1426 | -3.5818e-06 | 8924.2 | 0.0011387 | 18200 | -3.5705e-07 | 8953.2 | 0.0011387 | 18203 | -3.7092e-07 | 8952 | 0.0011381 | 18197 | 0.745 | 0.00302 | 32500 | -0.0010257 | -352.12 | 0.0030318 | 32601 | -0.001036 | -430.78 | 0.0030396 | 32665 | -0.0010437 | -491.96 | 0.155 | 0.012894 | 21715 | -0.014395 | -41375 | 0.011002 | 25379 | -0.01192 | -37166
4.175 | -3.5229e-06 | 8804.1 | 0.0011232 | 17954 | -3.5761e-07 | 8832 | 0.0011231 | 17955 | -3.7613e-07 | 8831 | 0.0011228 | 17951 | 0.75 | 0.0030178 | 32480 | -0.0010241 | -341.38 | 0.0030298 | 32583 | -0.0010346 | -421.12 | 0.0030371 | 32644 | -0.0010417 | -477.48 | 0.15625 | 0.012889 | 21715 | -0.014388 | -41374 | 0.010997 | 25386 | -0.011919 | -37160
4.2074 | -3.43e-06 | 8683.5 | 0.0011078 | 17707 | -3.4638e-07 | 8712.1 | 0.0011078 | 17710 | -3.6868e-07 | 8711.3 | 0.0011076 | 17708 | 0.755 | 0.0030161 | 32464 | -0.0010229 | -333.67 | 0.0030278 | 32565 | -0.0010331 | -411.47 | 0.0030347 | 32622 | -0.0010397 | -462.99 | 0.1575 | 0.012884 | 21715 | -0.014382 | -41373 | 0.010996 | 25392 | -0.011923 | -37157
4.2398 | -3.3025e-06 | 8563.5 | 0.0010924 | 17461 | -3.3515e-07 | 8592.2 | 0.0010925 | 17466 | -3.6123e-07 | 8591.6 | 0.0010924 | 17465 | 0.76 | 0.0030152 | 32455 | -0.0010223 | -330.05 | 0.0030258 | 32546 | -0.0010316 | -401.82 | 0.0030322 | 32600 | -0.0010377 | -448.5 | 0.15875 | 0.012879 | 21715 | -0.014376 | -41372 | 0.010994 | 25398 | -0.011927 | -37156
4.2722 | -3.2406e-06 | 8444.6 | 0.0010772 | 17218 | -3.2393e-07 | 8472.3 | 0.0010772 | 17222 | -3.5378e-07 | 8471.8 | 0.0010772 | 17222 | 0.765 | 0.0030144 | 32448 | -0.0010217 | -326.97 | 0.0030238 | 32528 | -0.0010302 | -392.17 | 0.0030298 | 32579 | -0.0010357 | -434.01 | 0.16 | 0.012869 | 21719 | -0.014355 | -41360 | 0.010993 | 25404 | -0.011931 | -37155
4.3046 | -3.2124e-06 | 8325.7 | 0.001062 | 16976 | -3.1465e-07 | 8352.6 | 0.0010619 | 16978 | -3.4647e-07 | 8352.3 | 0.001062 | 16979 | 0.77 | 0.0030136 | 32440 | -0.0010212 | -323.9 | 0.0030218 | 32509 | -0.0010287 | -382.51 | 0.0030274 | 32557 | -0.0010337 | -419.52 | 0.16125 | 0.012858 | 21730 | -0.01433 | -41338 | 0.010992 | 25409 | -0.011935 | -37153
4.337 | -3.1547e-06 | 8206.7 | 0.0010469 | 16733 | -3.1353e-07 | 8233.6 | 0.0010468 | 16736 | -3.397e-07 | 8233.6 | 0.0010468 | 16737 | 0.775 | 0.0030128 | 32432 | -0.0010207 | -320.83 | 0.0030191 | 32485 | -0.0010265 | -366.12 | 0.0030249 | 32536 | -0.0010317 | -405.03 | 0.1625 | 0.012846 | 21741 | -0.014306 | -41316 | 0.01099 | 25415 | -0.011939 | -37152
4.3694 | -3.0772e-06 | 8087.5 | 0.0010317 | 16490 | -3.1241e-07 | 8114.5 | 0.0010317 | 16495 | -3.3294e-07 | 8114.8 | 0.0010315 | 16494 | 0.78 | 0.003012 | 32425 | -0.0010202 | -317.76 | 0.0030162 | 32459 | -0.001024 | -348.35 | 0.0030225 | 32514 | -0.0010297 | -390.54 | 0.16375 | 0.012836 | 21753 | -0.014284 | -41294 | 0.010989 | 25420 | -0.011943 | -37150
4.4018 | -3.0492e-06 | 7969.4 | 0.0010166 | 16250 | -3.1129e-07 | 7995.5 | 0.0010166 | 16253 | -3.2618e-07 | 7996.1 | 0.0010163 | 16252 | 0.785 | 0.0030112 | 32417 | -0.0010197 | -314.69 | 0.0030132 | 32433 | -0.0010216 | -330.59 | 0.00302 | 32492 | -0.0010277 | -376.06 | 0.165 | 0.012838 | 21776 | -0.014279 | -41274 | 0.010993 | 25422 | -0.011953 | -37150
4.4342 | -3.1087e-06 | 7851.3 | 0.0010017 | 16010 | -3.1268e-07 | 7876.9 | 0.0010016 | 16012 | -3.1856e-07 | 7877.7 | 0.0010012 | 16010 | 0.79 | 0.0030104 | 32409 | -0.0010192 | -311.61 | 0.0030103 | 32408 | -0.0010192 | -312.83 | 0.0030176 | 32471 | -0.0010256 | -361.57 | 0.16625 | 0.012836 | 21796 | -0.014272 | -41250 | 0.011002 | 25409 | -0.011973 | -37171
4.4666 | -3.0521e-06 | 7733.3 | 0.00098659 | 15770 | -3.1902e-07 | 7759 | 0.00098668 | 15774 | -3.0922e-07 | 7759.9 | 0.00098619 | 15771 | 0.795 | 0.0030096 | 32402 | -0.0010186 | -308.54 | 0.0030074 | 32382 | -0.0010167 | -295.06 | 0.0030151 | 32449 | -0.0010236 | -347.08 | 0.1675 | 0.012833 | 21816 | -0.014264 | -41225 | 0.011011 | 25395 | -0.011993 | -37193
4.499 | -2.9083e-06 | 7615.6 | 0.0009715 | 15528 | -3.2536e-07 | 7641.1 | 0.00097179 | 15535 | -2.9989e-07 | 7642.1 | 0.00097122 | 15531 | 0.8 | 0.0030088 | 32394 | -0.0010181 | -305.47 | 0.0030045 | 32356 | -0.0010143 | -277.3 | 0.0030127 | 32427 | -0.0010216 | -332.59 | 0.16875 | 0.012831 | 21835 | -0.014258 | -41202 | 0.01102 | 25382 | -0.012013 | -37214
4.5314 | -2.8833e-06 | 7498.4 | 0.00095658 | 15290 | -3.317e-07 | 7523.2 | 0.0009569 | 15296 | -2.9056e-07 | 7524.3 | 0.00095625 | 15292 | 0.805 | 0.003008 | 32387 | -0.0010176 | -302.4 | 0.003003 | 32343 | -0.0010132 | -269.19 | 0.0030102 | 32406 | -0.0010196 | -318.1 | 0.17 | 0.012844 | 21830 | -0.014272 | -41211 | 0.011029 | 25369 | -0.012034 | -37235
4.5638 | -2.9642e-06 | 7380.9 | 0.00094173 | 15052 | -3.3034e-07 | 7406 | 0.00094209 | 15059 | -2.8334e-07 | 7406.5 | 0.00094129 | 15052 | 0.81 | 0.0030072 | 32379 | -0.0010171 | -299.32 | 0.0030025 | 32338 | -0.0010128 | -267.32 | 0.0030078 | 32384 | -0.0010176 | -303.61 | 0.17125 | 0.012856 | 21825 | -0.014286 | -41220 | 0.011039 | 25357 | -0.012054 | -37255
4.5962 | -2.9349e-06 | 7263.6 | 0.00092675 | 14813 | -3.2057e-07 | 7289.5 | 0.00092735 | 14823 | -2.785e-07 | 7288.8 | 0.00092632 | 14813 | 0.815 | 0.0030064 | 32371 | -0.0010166 | -296.25 | 0.003002 | 32333 | -0.0010125 | -265.46 | 0.0030054 | 32362 | -0.0010156 | -289.12 | 0.1725 | 0.012865 | 21841 | -0.0143 | -41210 | 0.011049 | 25344 | -0.012075 | -37274
4.6286 | -2.8026e-06 | 7146.9 | 0.00091168 | 14573 | -3.108e-07 | 7173.1 | 0.00091262 | 14586 | -2.7366e-07 | 7171.1 | 0.00091136 | 14574 | 0.82 | 0.0030056 | 32364 | -0.0010161 | -293.18 | 0.0030014 | 32328 | -0.0010122 | -263.6 | 0.0030029 | 32341 | -0.0010136 | -274.63 | 0.17375 | 0.01287 | 21869 | -0.014315 | -41187 | 0.011056 | 25344 | -0.012092 | -37279
4.661 | -2.774e-06 | 7029.8 | 0.00089674 | 14334 | -3.0104e-07 | 7056.6 | 0.00089788 | 14350 | -2.6884e-07 | 7053.4 | 0.0008964 | 14335 | 0.825 | 0.0030048 | 32356 | -0.0010155 | -290.11 | 0.0030009 | 32323 | -0.0010119 | -261.73 | 0.0030005 | 32319 | -0.0010116 | -260.15 | 0.175 | 0.012858 | 21919 | -0.01431 | -41140 | 0.011062 | 25340 | -0.01211 | -37290
4.6934 | -2.8721e-06 | 6911.9 | 0.00088196 | 14097 | -3.032e-07 | 6939.4 | 0.00088315 | 14113 | -2.6644e-07 | 6935.7 | 0.00088149 | 14096 | 0.83 | 0.003004 | 32348 | -0.001015 | -287.04 | 0.0030004 | 32318 | -0.0010115 | -259.87 | 0.0029988 | 32304 | -0.0010103 | -250.5 | 0.17625 | 0.012833 | 21984 | -0.01429 | -41077 | 0.011069 | 25336 | -0.012128 | -37302
4.7258 | -2.8397e-06 | 6794.8 | 0.00086697 | 13858 | -3.1262e-07 | 6821.7 | 0.00086842 | 13876 | -2.6556e-07 | 6818.2 | 0.00086662 | 13858 | 0.835 | 0.0030032 | 32341 | -0.0010145 | -283.96 | 0.0029999 | 32313 | -0.0010112 | -258 | 0.0029981 | 32297 | -0.0010098 | -247.5 | 0.1775 | 0.012808 | 22049 | -0.014271 | -41013 | 0.011075 | 25332 | -0.012146 | -37313
4.7582 | -2.7319e-06 | 6678.2 | 0.0008517 | 13616 | -3.2204e-07 | 6704 | 0.00085368 | 13639 | -2.6469e-07 | 6700.7 | 0.00085175 | 13619 | 0.84 | 0.0030023 | 32333 | -0.001014 | -280.89 | 0.0029994 | 32308 | -0.0010109 | -256.14 | 0.0029974 | 32291 | -0.0010093 | -244.5 | 0.17875 | 0.012785 | 22109 | -0.014252 | -40954 | 0.011082 | 25328 | -0.012164 | -37324
4.7906 | -2.7442e-06 | 6560.4 | 0.00083675 | 13377 | -3.3146e-07 | 6586.3 | 0.00083895 | 13401 | -2.6383e-07 | 6583.1 | 0.00083688 | 13381 | 0.845 | 0.0030015 | 32325 | -0.0010135 | -277.82 | 0.0029988 | 32303 | -0.0010106 | -254.28 | 0.0029967 | 32284 | -0.0010088 | -241.5 | 0.18 | 0.012776 | 22146 | -0.01424 | -40915 | 0.011088 | 25324 | -0.012182 | -37336
4.823 | -2.752e-06 | 6443.7 | 0.00082174 | 13139 | -3.5515e-07 | 6468.4 | 0.00082431 | 13165 | -3.1897e-07 | 6465.8 | 0.00082252 | 13147 | 0.85 | 0.0030007 | 32318 | -0.0010129 | -274.75 | 0.0029983 | 32298 | -0.0010102 | -252.41 | 0.0029959 | 32277 | -0.0010082 | -236.98 | 0.18125 | 0.012792 | 22156 | -0.014252 | -40907 | 0.011092 | 25336 | -0.012196 | -37330
4.8554 | -2.7299e-06 | 6327.1 | 0.0008066 | 12899 | -3.8156e-07 | 6350.5 | 0.00080969 | 12928 | -3.9151e-07 | 6348.5 | 0.00080832 | 12915 | 0.855 | 0.0029999 | 32310 | -0.0010124 | -271.67 | 0.0029978 | 32293 | -0.0010099 | -250.55 | 0.002995 | 32269 | -0.0010075 | -232.11 | 0.1825 | 0.012811 | 22163 | -0.014266 | -40901 | 0.011089 | 25376 | -0.012205 | -37295
4.8878 | -2.628e-06 | 6208.3 | 0.00079099 | 12653 | -4.0795e-07 | 6232.6 | 0.00079507 | 12692 | -4.6398e-07 | 6231.2 | 0.00079412 | 12683 | 0.86 | 0.0029991 | 32302 | -0.0010119 | -268.6 | 0.0029973 | 32288 | -0.0010096 | -248.69 | 0.0029941 | 32262 | -0.0010068 | -227.25 | 0.18375 | 0.01283 | 22170 | -0.01428 | -40896 | 0.011086 | 25415 | -0.012213 | -37261
4.9202 | -2.6685e-06 | 6089.1 | 0.00077543 | 12408 | -4.2287e-07 | 6114.2 | 0.00078037 | 12454 | -5.3636e-07 | 6114 | 0.00077992 | 12451 | 0.865 | 0.0029982 | 32293 | -0.0010113 | -264.46 | 0.0029967 | 32283 | -0.0010092 | -246.82 | 0.0029933 | 32254 | -0.0010061 | -222.38 | 0.185 | 0.01285 | 22178 | -0.014294 | -40891 | 0.011083 | 25454 | -0.012221 | -37227
4.9526 | -2.5522e-06 | 5972.8 | 0.0007597 | 12163 | -3.5991e-07 | 5993.2 | 0.00076511 | 12209 | -4.0835e-07 | 5998.6 | 0.00076644 | 12226 | 0.87 | 0.002996 | 32274 | -0.0010094 | -251.05 | 0.0029962 | 32278 | -0.0010089 | -244.96 | 0.0029924 | 32246 | -0.0010054 | -217.52 | 0.18625 | 0.012858 | 22199 | -0.014292 | -40865 | 0.011081 | 25494 | -0.012229 | -37192
4.985 | -2.3132e-06 | 5855.2 | 0.00074379 | 11914 | -2.9697e-07 | 5872.2 | 0.00074985 | 11964 | -2.6243e-07 | 5883.5 | 0.00075304 | 12001 | 0.875 | 0.0029949 | 32265 | -0.0010085 | -244.53 | 0.0029954 | 32271 | -0.0010083 | -241 | 0.0029916 | 32239 | -0.0010048 | -212.66 | 0.1875 | 0.012858 | 22221 | -0.014281 | -40835 | 0.011078 | 25533 | -0.012238 | -37158
5.0174 | -2.2402e-06 | 5727.3 | 0.00072727 | 11651 | -2.3404e-07 | 5751.1 | 0.00073459 | 11718 | -1.1652e-07 | 5768.4 | 0.00073963 | 11775 | 0.88 | 0.0029937 | 32254 | -0.0010074 | -235.8 | 0.0029935 | 32254 | -0.0010066 | -228.32 | 0.0029907 | 32231 | -0.0010041 | -207.79 | 0.18875 | 0.012857 | 22242 | -0.014268 | -40804 | 0.01108 | 25568 | -0.012251 | -37131
5.0498 | -2.1285e-06 | 5597.4 | 0.00071095 | 11388 | -1.6825e-07 | 5620.2 | 0.00071719 | 11445 | -3.3385e-08 | 5646.8 | 0.00072471 | 11532 | 0.885 | 0.0029916 | 32236 | -0.0010055 | -220.77 | 0.0029916 | 32237 | -0.001005 | -215.64 | 0.0029899 | 32224 | -0.0010034 | -202.93 | 0.19 | 0.012855 | 22264 | -0.014255 | -40774 | 0.011081 | 25583 | -0.012269 | -37124
5.0822 | -1.9873e-06 | 5466.3 | 0.00069477 | 11124 | -1.0026e-07 | 5482.6 | 0.00069835 | 11154 | -2.3042e-07 | 5496.6 | 0.00070301 | 11207 | 0.89 | 0.0029895 | 32219 | -0.0010035 | -205.73 | 0.0029896 | 32221 | -0.0010033 | -202.95 | 0.002989 | 32216 | -0.0010027 | -198.06 | 0.19125 | 0.012854 | 22285 | -0.014243 | -40743 | 0.011086 | 25600 | -0.01229 | -37115
5.1146 | -1.8634e-06 | 5331.3 | 0.00067887 | 10859 | -3.1935e-08 | 5345 | 0.0006795 | 10863 | -4.2763e-07 | 5346.3 | 0.00068131 | 10882 | 0.895 | 0.0029874 | 32201 | -0.0010016 | -190.7 | 0.0029877 | 32204 | -0.0010016 | -190.27 | 0.0029882 | 32208 | -0.001002 | -193.2 | 0.1925 | 0.012853 | 22322 | -0.014238 | -40702 | 0.011091 | 25617 | -0.012311 | -37107
5.147 | -1.7479e-06 | 5195.7 | 0.0006631 | 10595 | -3.1804e-08 | 5206.1 | 0.00066036 | 10569 | -5.5273e-07 | 5199.8 | 0.0006604 | 10567 | 0.9 | 0.0029853 | 32184 | -0.00099968 | -175.67 | 0.0029857 | 32187 | -0.0009999 | -177.59 | 0.0029873 | 32201 | -0.0010013 | -188.34 | 0.19375 | 0.012855 | 22378 | -0.014242 | -40644 | 0.011096 | 25634 | -0.012332 | -37098
5.1794 | -1.6464e-06 | 5060.5 | 0.00064712 | 10329 | -1.2298e-07 | 5065.5 | 0.00064081 | 10270 | -3.7933e-07 | 5068.3 | 0.00064279 | 10291 | 0.905 | 0.0029832 | 32166 | -0.00099775 | -160.63 | 0.0029838 | 32170 | -0.00099822 | -164.91 | 0.0029865 | 32193 | -0.0010007 | -183.47 | 0.195 | 0.012858 | 22460 | -0.014257 | -40564 | 0.011101 | 25650 | -0.012353 | -37090
5.2118 | -1.5205e-06 | 4929.9 | 0.000631 | 10066 | -2.1429e-07 | 4924.9 | 0.00062127 | 9971.5 | -2.0585e-07 | 4936.8 | 0.00062517 | 10015 | 0.91 | 0.0029812 | 32149 | -0.00099582 | -145.6 | 0.0029819 | 32154 | -0.00099654 | -152.23 | 0.0029856 | 32185 | -0.00099998 | -178.61 | 0.19625 | 0.012862 | 22542 | -0.014273 | -40485 | 0.011107 | 25667 | -0.012374 | -37081
5.2442 | -1.385e-06 | 4801 | 0.00061482 | 9804.8 | -2.525e-07 | 4791.5 | 0.00060345 | 9693.7 | -3.2271e-08 | 4805.4 | 0.00060756 | 9739.2 | 0.915 | 0.0029791 | 32131 | -0.00099389 | -130.57 | 0.0029815 | 32150 | -0.0009962 | -149.74 | 0.0029847 | 32178 | -0.00099929 | -173.74 | 0.1975 | 0.012866 | 22625 | -0.014288 | -40405 | 0.011108 | 25706 | -0.012392 | -37049
5.2766 | -1.2924e-06 | 4674.2 | 0.00059843 | 9544.1 | -1.6562e-07 | 4675.1 | 0.00058966 | 9464.7 | -3.5995e-08 | 4683.1 | 0.00059207 | 9491.2 | 0.92 | 0.002977 | 32114 | -0.00099196 | -115.54 | 0.0029816 | 32151 | -0.00099629 | -150.47 | 0.0029839 | 32170 | -0.00099861 | -168.88 | 0.19875 | 0.012871 | 22712 | -0.014307 | -40319 | 0.011106 | 25765 | -0.012408 | -36997
5.309 | -1.0938e-06 | 4552.6 | 0.00058213 | 9288.5 | -7.8752e-08 | 4558.7 | 0.00057587 | 9235.6 | -4.8805e-08 | 4561.4 | 0.00057669 | 9244.7 | 0.925 | 0.0029749 | 32096 | -0.00099003 | -100.5 | 0.0029816 | 32151 | -0.00099637 | -151.2 | 0.002983 | 32163 | -0.00099792 | -164.02 | 0.2 | 0.012869 | 22788 | -0.014311 | -40242 | 0.011105 | 25824 | -0.012425 | -36944
5.3414 | -9.9872e-07 | 4437.3 | 0.00056672 | 9047.4 | 8.1161e-09 | 4442.3 | 0.00056208 | 9006.5 | -6.1657e-08 | 4439.6 | 0.0005613 | 8998.1 | 0.93 | 0.0029728 | 32078 | -0.0009881 | -85.47 | 0.0029811 | 32147 | -0.00099588 | -147.31 | 0.0029822 | 32155 | -0.00099724 | -159.15 | 0.20125 | 0.012851 | 22849 | -0.014289 | -40178 | 0.011103 | 25882 | -0.012441 | -36892
5.3738 | -1.0124e-06 | 4320 | 0.00055157 | 8807.1 | 1.3195e-08 | 4326.3 | 0.000548 | 8776.1 | -7.1955e-08 | 4321 | 0.00054646 | 8759 | 0.935 | 0.0029707 | 32061 | -0.00098617 | -70.437 | 0.0029798 | 32136 | -0.00099465 | -137.47 | 0.0029813 | 32148 | -0.00099658 | -154.42 | 0.2025 | 0.012833 | 22909 | -0.014267 | -40114 | 0.011101 | 25941 | -0.012457 | -36839
5.4062 | -9.1926e-07 | 4202.3 | 0.00053627 | 8564.5 | -3.3833e-08 | 4210.6 | 0.00053373 | 8544.9 | -7.9243e-08 | 4206 | 0.00053224 | 8528.6 | 0.94 | 0.0029687 | 32043 | -0.00098424 | -55.404 | 0.0029785 | 32126 | -0.00099341 | -127.62 | 0.0029804 | 32140 | -0.00099568 | -147.33 | 0.20375 | 0.012815 | 22969 | -0.014245 | -40050 | 0.0111 | 26000 | -0.012474 | -36787
5.4386 | -8.1448e-07 | 4088.3 | 0.00052116 | 8326.8 | -8.0974e-08 | 4094.9 | 0.00051946 | 8313.7 | -8.6532e-08 | 4091 | 0.00051803 | 8298.3 | 0.945 | 0.0029666 | 32026 | -0.00098231 | -40.371 | 0.0029772 | 32115 | -0.00099217 | -117.77 | 0.0029791 | 32129 | -0.0009944 | -137.16 | 0.205 | 0.012798 | 23027 | -0.014223 | -39988 | 0.011103 | 26055 | -0.012495 | -36739
5.471 | -7.8299e-07 | 3975 | 0.00050639 | 8093.4 | -1.2823e-07 | 3979.1 | 0.0005052 | 8082.5 | -9.3822e-08 | 3976 | 0.00050381 | 8067.9 | 0.95 | 0.0029662 | 32023 | -0.00098199 | -37.949 | 0.0029759 | 32104 | -0.00099093 | -107.93 | 0.0029777 | 32118 | -0.00099312 | -126.99 | 0.20625 | 0.012818 | 23078 | -0.014242 | -39928 | 0.011109 | 26103 | -0.012528 | -36701
5.5034 | -8.1942e-07 | 3860.2 | 0.00049189 | 7861.2 | -1.3566e-07 | 3865.6 | 0.00049094 | 7853.3 | -1.0277e-07 | 3862.6 | 0.00048969 | 7839.8 | 0.955 | 0.0029664 | 32024 | -0.00098216 | -39.308 | 0.0029746 | 32094 | -0.0009897 | -98.082 | 0.0029764 | 32107 | -0.00099184 | -116.82 | 0.2075 | 0.012841 | 23125 | -0.014264 | -39869 | 0.011115 | 26150 | -0.01256 | -36664
5.5358 | -8.0387e-07 | 3746.1 | 0.00047721 | 7627.8 | -1.345e-07 | 3752.5 | 0.00047669 | 7624.5 | -1.1227e-07 | 3749.7 | 0.0004756 | 7612.6 | 0.96 | 0.0029666 | 32026 | -0.00098233 | -40.666 | 0.0029733 | 32083 | -0.00098846 | -88.236 | 0.0029751 | 32095 | -0.00099056 | -106.64 | 0.20875 | 0.012865 | 23173 | -0.014287 | -39811 | 0.011121 | 26198 | -0.012593 | -36626
5.5682 | -7.5488e-07 | 3633.8 | 0.0004626 | 7396.4 | -1.3332e-07 | 3639.5 | 0.00046244 | 7395.7 | -1.2179e-07 | 3636.8 | 0.0004615 | 7385.3 | 0.965 | 0.0029668 | 32027 | -0.0009825 | -42.025 | 0.0029721 | 32072 | -0.00098722 | -78.39 | 0.0029737 | 32084 | -0.00098928 | -96.471 | 0.21 | 0.012888 | 23220 | -0.014309 | -39752 | 0.011128 | 26246 | -0.012626 | -36588
5.6006 | -7.5191e-07 | 3521.1 | 0.00044821 | 7166.8 | -1.3213e-07 | 3526.4 | 0.00044819 | 7166.9 | -1.3133e-07 | 3523.9 | 0.00044741 | 7158 | 0.97 | 0.002967 | 32029 | -0.00098267 | -43.383 | 0.0029708 | 32061 | -0.00098598 | -68.544 | 0.0029724 | 32073 | -0.000988 | -86.299 | 0.21125 | 0.012905 | 23280 | -0.014315 | -39680 | 0.011134 | 26294 | -0.012659 | -36551
5.633 | -7.8963e-07 | 3407.7 | 0.00043412 | 6939.4 | -1.4181e-07 | 3414.4 | 0.00043392 | 6939.2 | -1.4037e-07 | 3411.7 | 0.00043328 | 6931.2 | 0.975 | 0.0029672 | 32031 | -0.00098285 | -44.742 | 0.0029695 | 32051 | -0.00098475 | -58.698 | 0.0029711 | 32062 | -0.00098672 | -76.128 | 0.2125 | 0.01292 | 23344 | -0.014314 | -39603 | 0.01114 | 26342 | -0.012692 | -36513
5.6654 | -7.8989e-07 | 3295 | 0.00041981 | 6710.4 | -1.5177e-07 | 3302.5 | 0.00041966 | 6711.5 | -1.4938e-07 | 3299.5 | 0.00041915 | 6704.3 | 0.98 | 0.0029674 | 32032 | -0.00098302 | -46.143 | 0.0029682 | 32040 | -0.00098351 | -48.852 | 0.0029697 | 32051 | -0.00098544 | -65.956 | 0.21375 | 0.012935 | 23408 | -0.014314 | -39526 | 0.011144 | 26432 | -0.01273 | -36432
5.6978 | -7.2665e-07 | 3183.3 | 0.00040536 | 6480.9 | -1.6176e-07 | 3190.5 | 0.00040539 | 6483.8 | -1.5839e-07 | 3187.3 | 0.00040502 | 6477.5 | 0.985 | 0.0029676 | 32034 | -0.00098322 | -47.699 | 0.0029669 | 32029 | -0.00098227 | -39.006 | 0.0029684 | 32040 | -0.00098416 | -55.784 | 0.215 | 0.01295 | 23471 | -0.014314 | -39449 | 0.011148 | 26525 | -0.012768 | -36349
5.7302 | -7.4994e-07 | 3070.4 | 0.00039112 | 6252.5 | -1.7023e-07 | 3078.7 | 0.00039115 | 6256.3 | -1.6514e-07 | 3075.4 | 0.00039089 | 6250.8 | 0.99 | 0.0029678 | 32036 | -0.00098341 | -49.254 | 0.0029656 | 32019 | -0.00098104 | -29.16 | 0.0029671 | 32029 | -0.00098288 | -45.612 | 0.21625 | 0.012957 | 23562 | -0.014306 | -39330 | 0.011152 | 26619 | -0.012806 | -36265
5.7626 | -7.8533e-07 | 2958.5 | 0.00037687 | 6025.2 | -1.6736e-07 | 2967.4 | 0.00037709 | 6030.8 | -1.5532e-07 | 2964.8 | 0.00037677 | 6025.5 | 0.995 | 0.002968 | 32037 | -0.0009836 | -50.809 | 0.0029643 | 32008 | -0.0009798 | -19.314 | 0.0029657 | 32018 | -0.00098161 | -35.44 | 0.2175 | 0.012957 | 23684 | -0.014295 | -39172 | 0.011156 | 26712 | -0.012844 | -36181
5.795 | -7.5066e-07 | 2847.4 | 0.00036255 | 5797.5 | -1.6447e-07 | 2856.1 | 0.00036303 | 5805.3 | -1.4551e-07 | 2854.2 | 0.00036264 | 5800.2 | 1 | 0.0029682 | 32039 | -0.0009838 | -52.365 | 0.002963 | 31997 | -0.00097856 | -9.4676 | 0.0029644 | 32007 | -0.00098033 | -25.268 | 0.21875 | 0.012957 | 23807 | -0.014283 | -39014 | 0.011159 | 26806 | -0.012883 | -36097
5.8274 | -7.1455e-07 | 2738.1 | 0.00034855 | 5574.2 | -1.6158e-07 | 2744.8 | 0.00034896 | 5579.8 | -1.357e-07 | 2743.7 | 0.00034852 | 5574.9 | 1.005 | 0.0029684 | 32041 | -0.00098399 | -53.92 | 0.0029617 | 31986 | -0.00097732 | 0.37842 | 0.0029631 | 31996 | -0.00097905 | -15.096 | 0.22 | 0.012957 | 23929 | -0.014272 | -38856 | 0.011163 | 26899 | -0.012921 | -36013
5.8598 | -6.8566e-07 | 2628.5 | 0.00033457 | 5350.9 | -1.578e-07 | 2633.6 | 0.00033489 | 5354.3 | -1.2837e-07 | 2633.1 | 0.00033443 | 5349.8 | 1.01 | 0.0029686 | 32043 | -0.00098419 | -55.475 | 0.0029604 | 31976 | -0.00097609 | 10.224 | 0.0029617 | 31985 | -0.00097777 | -4.9244 | 0.22125 | 0.012958 | 24072 | -0.014287 | -38696 | 0.011171 | 27025 | -0.012952 | -35891
5.8922 | -6.6512e-07 | 2517.5 | 0.00032057 | 5126 | -1.515e-07 | 2522.7 | 0.00032078 | 5128.8 | -1.2807e-07 | 2522.4 | 0.00032043 | 5125.5 | 1.015 | 0.0029689 | 32044 | -0.00098438 | -57.031 | 0.0029591 | 31965 | -0.00097485 | 20.071 | 0.0029604 | 31974 | -0.00097649 | 5.2475 | 0.2225 | 0.012958 | 24220 | -0.01431 | -38534 | 0.011174 | 27167 | -0.012987 | -35758
5.9246 | -6.433e-07 | 2406.7 | 0.00030654 | 4901.1 | -1.452e-07 | 2411.9 | 0.00030667 | 4903.3 | -1.2777e-07 | 2411.8 | 0.00030643 | 4901.1 | 1.02 | 0.0029689 | 32045 | -0.00098441 | -57.124 | 0.0029595 | 31969 | -0.0009751 | 18.52 | 0.0029598 | 31969 | -0.0009759 | 10.094 | 0.22375 | 0.012948 | 24354 | -0.014325 | -38390 | 0.011178 | 27309 | -0.013023 | -35626
5.957 | -6.3542e-07 | 2296.2 | 0.00029249 | 4676.5 | -1.389e-07 | 2301 | 0.00029256 | 4677.8 | -1.2746e-07 | 2301.1 | 0.00029243 | 4676.8 | 1.025 | 0.0029689 | 32046 | -0.00098431 | -55.909 | 0.0029599 | 31972 | -0.00097538 | 16.757 | 0.0029602 | 31973 | -0.00097612 | 8.7825 | 0.225 | 0.012935 | 24485 | -0.014337 | -38248 | 0.011181 | 27451 | -0.013059 | -35493
5.9894 | -6.1648e-07 | 2185.7 | 0.00027844 | 4451.7 | -1.3377e-07 | 2190.3 | 0.00027848 | 4452.8 | -1.2567e-07 | 2190.5 | 0.00027841 | 4452.3 | 1.03 | 0.0029689 | 32046 | -0.00098422 | -54.702 | 0.0029603 | 31976 | -0.00097566 | 14.995 | 0.0029605 | 31976 | -0.00097635 | 7.4708 | 0.22625 | 0.012941 | 24604 | -0.014343 | -38108 | 0.011185 | 27594 | -0.013095 | -35360
6.0218 | -5.8084e-07 | 2075.4 | 0.00026437 | 4226.9 | -1.3038e-07 | 2079.9 | 0.00026445 | 4228.3 | -1.2166e-07 | 2080 | 0.00026436 | 4227.7 | 1.035 | 0.002969 | 32047 | -0.00098412 | -53.496 | 0.0029607 | 31980 | -0.00097595 | 13.232 | 0.0029609 | 31979 | -0.00097657 | 6.159 | 0.2275 | 0.012957 | 24716 | -0.014345 | -37969 | 0.011188 | 27736 | -0.013131 | -35227
6.0542 | -5.4836e-07 | 1965.2 | 0.00025033 | 4002.3 | -1.2699e-07 | 1969.4 | 0.00025042 | 4003.9 | -1.1765e-07 | 1969.4 | 0.00025031 | 4003 | 1.04 | 0.002969 | 32047 | -0.00098403 | -52.29 | 0.0029611 | 31984 | -0.00097623 | 11.47 | 0.0029612 | 31983 | -0.00097679 | 4.8473 | 0.22875 | 0.012972 | 24828 | -0.014345 | -37829 | 0.011191 | 27887 | -0.01316 | -35085
6.0866 | -5.2261e-07 | 1855 | 0.00023628 | 3777.9 | -1.236e-07 | 1858.9 | 0.00023638 | 3779.5 | -1.1364e-07 | 1858.9 | 0.00023626 | 3778.3 | 1.045 | 0.002969 | 32048 | -0.00098393 | -51.083 | 0.0029615 | 31988 | -0.00097651 | 9.7075 | 0.0029616 | 31986 | -0.00097701 | 3.5355 | 0.23 | 0.012985 | 24932 | -0.014325 | -37671 | 0.011189 | 28163 | -0.013157 | -34811
6.119 | -4.9722e-07 | 1744.9 | 0.00022225 | 3553.6 | -1.2141e-07 | 1748.6 | 0.0002224 | 3555.6 | -1.1769e-07 | 1748.6 | 0.00022224 | 3554.2 | 1.05 | 0.002969 | 32048 | -0.00098382 | -49.695 | 0.0029619 | 31992 | -0.00097679 | 7.9451 | 0.0029619 | 31989 | -0.00097723 | 2.2238 | 0.23125 | 0.012996 | 25011 | -0.014301 | -37526 | 0.011186 | 28450 | -0.013151 | -34524
6.1514 | -4.7216e-07 | 1634.7 | 0.00020824 | 3329.5 | -1.2024e-07 | 1638.4 | 0.00020846 | 3332.1 | -1.2846e-07 | 1638.3 | 0.00020825 | 3330.4 | 1.055 | 0.002969 | 32049 | -0.00098367 | -47.796 | 0.0029624 | 31995 | -0.00097707 | 6.1826 | 0.0029622 | 31992 | -0.00097745 | 0.91201 | 0.2325 | 0.013007 | 25081 | -0.014275 | -37385 | 0.011184 | 28736 | -0.013146 | -34237
6.1838 | -4.539e-07 | 1524.5 | 0.0001942 | 3105.2 | -1.1906e-07 | 1528.2 | 0.00019451 | 3108.7 | -1.3922e-07 | 1528.1 | 0.00019426 | 3106.6 | 1.06 | 0.002969 | 32049 | -0.00098351 | -45.896 | 0.0029628 | 31999 | -0.00097735 | 4.4202 | 0.0029626 | 31996 | -0.00097768 | -0.39973 | 0.23375 | 0.013019 | 25152 | -0.014249 | -37245 | 0.011186 | 29020 | -0.01314 | -33949
6.2162 | -4.3895e-07 | 1414.3 | 0.00018013 | 2880.5 | -1.1788e-07 | 1418 | 0.00018057 | 2885.3 | -1.4999e-07 | 1417.8 | 0.00018027 | 2882.9 | 1.065 | 0.0029686 | 32047 | -0.00098304 | -41.565 | 0.0029632 | 32003 | -0.00097763 | 2.6578 | 0.0029629 | 31999 | -0.0009779 | -1.7115 | 0.235 | 0.013031 | 25262 | -0.014245 | -37060 | 0.011193 | 29310 | -0.013133 | -33652
6.2486 | -4.4184e-07 | 1304 | 0.00016612 | 2656.5 | -1.1501e-07 | 1308 | 0.00016684 | 2663.7 | -4.2792e-08 | 1308 | 0.00016622 | 2658.1 | 1.07 | 0.0029681 | 32044 | -0.00098245 | -36.291 | 0.0029636 | 32007 | -0.00097791 | 0.89533 | 0.0029633 | 32002 | -0.00097812 | -3.0232 | 0.23625 | 0.013045 | 25373 | -0.01427 | -36853 | 0.011191 | 29729 | -0.013074 | -33226
6.281 | -4.5493e-07 | 1193.7 | 0.00015214 | 2432.8 | -1.1138e-07 | 1198.1 | 0.00015321 | 2443.1 | 1.1802e-07 | 1198.3 | 0.00015215 | 2432.8 | 1.075 | 0.0029677 | 32040 | -0.00098187 | -31.017 | 0.002964 | 32011 | -0.00097819 | -0.8671 | 0.0029636 | 32006 | -0.00097834 | -4.335 | 0.2375 | 0.013058 | 25469 | -0.014298 | -36657 | 0.011196 | 30193 | -0.012972 | -32740
6.3134 | -6.0767e-07 | 1081.6 | 0.00013784 | 2205.8 | -1.0775e-07 | 1088.1 | 0.00013958 | 2222.4 | 2.788e-07 | 1088.6 | 0.00013808 | 2207.6 | 1.08 | 0.0029672 | 32037 | -0.00098128 | -25.743 | 0.0029644 | 32015 | -0.00097848 | -2.6295 | 0.002964 | 32009 | -0.00097856 | -5.6467 | 0.23875 | 0.013072 | 25564 | -0.014326 | -36460 | 0.011201 | 30655 | -0.012872 | -32256
6.3458 | -7.813e-07 | 969.45 | 0.00012341 | 1977.9 | -1.0413e-07 | 978.23 | 0.00012595 | 2001.8 | 4.3954e-07 | 978.91 | 0.00012401 | 1982.3 | 1.085 | 0.0029667 | 32034 | -0.00098069 | -20.469 | 0.0029648 | 32018 | -0.00097876 | -4.392 | 0.0029643 | 32012 | -0.00097878 | -6.9585 | 0.24 | 0.013082 | 25562 | -0.014373 | -36370 | 0.011206 | 31108 | -0.012776 | -31782
6.3782 | -9.9291e-07 | 859.62 | 0.00010928 | 1755.1 | -6.0469e-08 | 873.36 | 0.0001166 | 1820.7 | 1.2463e-07 | 881.05 | 0.00011628 | 1824.3 | 1.09 | 0.0029662 | 32030 | -0.0009801 | -15.195 | 0.0029652 | 32022 | -0.00097904 | -6.1544 | 0.0029647 | 32015 | -0.00097901 | -8.2702 | 0.24125 | 0.013077 | 24822 | -0.014783 | -37043 | 0.011211 | 31562 | -0.012681 | -31307
6.4106 | -1.2063e-06 | 750.84 | 9.5281e-05 | 1534.3 | -8.4976e-09 | 769.53 | 0.00010814 | 1647.8 | -2.8773e-07 | 785.62 | 0.00010985 | 1680 | 1.095 | 0.0029658 | 32027 | -0.00097951 | -9.9212 | 0.0029656 | 32026 | -0.00097932 | -7.9168 | 0.002965 | 32019 | -0.00097923 | -9.582 | 0.2425 | 0.013072 | 24005 | -0.015234 | -37793 | 0.011216 | 32015 | -0.012585 | -30833
6.443 | -2.1374e-06 | 610.03 | 7.439e-05 | 1231.5 | 4.3484e-08 | 665.71 | 9.9687e-05 | 1474.8 | -7.0005e-07 | 690.19 | 0.00010343 | 1535.7 | 1.1 | 0.0029653 | 32024 | -0.00097892 | -4.6473 | 0.002966 | 32030 | -0.0009796 | -9.6793 | 0.0029653 | 32022 | -0.00097945 | -10.894 | 0.24375 | 0.013067 | 23187 | -0.015686 | -38543 | 0.011227 | 32407 | -0.012505 | -30421
6.4754 | -3.2186e-06 | 456.54 | 5.3119e-05 | 914.02 | 9.5474e-08 | 561.89 | 9.1231e-05 | 1301.9 | -1.1124e-06 | 594.76 | 9.7001e-05 | 1391.5 | 1.105 | 0.0029648 | 32020 | -0.00097833 | 0.62656 | 0.0029664 | 32034 | -0.00097988 | -11.442 | 0.0029657 | 32025 | -0.00097967 | -12.205 | 0.245 | 0.013056 | 22444 | -0.016095 | -39222 | 0.011242 | 32819 | -0.012417 | -29986
6.5078 | -3.9673e-06 | 315.41 | 3.8211e-05 | 657.91 | -1.0235e-06 | 658.73 | 9.054e-05 | 1402.2 | -9.8509e-09 | 722.88 | 9.5712e-05 | 1500.2 | 1.11 | 0.0029647 | 32020 | -0.00097806 | 3.6438 | 0.0029663 | 32033 | -0.00097964 | -8.9837 | 0.002966 | 32028 | -0.00097981 | -12.798 | 0.24625 | 0.013045 | 21725 | -0.016515 | -39890 | 0.011263 | 33280 | -0.012317 | -29490
6.5402 | -6.202e-06 | 80.73 | 2.4611e-05 | 330.94 | -2.1772e-06 | 761.55 | 9.0078e-05 | 1510.7 | 1.1359e-06 | 857.39 | 9.4571e-05 | 1616.1 | 1.115 | 0.0029649 | 32023 | -0.00097805 | 4.6618 | 0.0029664 | 32035 | -0.00097954 | -7.3359 | 0.0029657 | 32026 | -0.0009793 | -7.9216 | 0.2475 | 0.012992 | 21390 | -0.017585 | -40786 | 0.011286 | 33755 | -0.012212 | -28975
6.5726 | -9.9918e-06 | -268.99 | 8.4615e-06 | -119.14 | -3.331e-06 | 864.38 | 8.9615e-05 | 1619.1 | 2.2817e-06 | 991.9 | 9.3429e-05 | 1732 | 1.12 | 0.0029652 | 32026 | -0.00097804 | 5.6798 | 0.002966 | 32033 | -0.00097897 | -2.0141 | 0.0029653 | 32024 | -0.00097875 | -2.6261 | 0.24875 | 0.01292 | 21178 | -0.018752 | -41680 | 0.011308 | 34229 | -0.012107 | -28460
6.605 | -1.4742e-05 | -517.51 | 1.2735e-05 | -294.39 | -4.4847e-06 | 967.22 | 8.915e-05 | 1727.6 | 3.4275e-06 | 1126.4 | 9.2287e-05 | 1848 | 1.125 | 0.0029654 | 32028 | -0.00097804 | 6.6979 | 0.0029657 | 32030 | -0.00097841 | 3.3077 | 0.0029649 | 32022 | -0.0009782 | 2.6694 | 0.25 | 0.012849 | 20971 | -0.019907 | -42560 | 0.01133 | 34704 | -0.012002 | -27945

## Sub 1 1.2% 30 ksi U
0.125
Group 2, Condition 3 (IFF) Sequence Step 2 - remove IFF 1.2%
PATHS ALONG Y-DIRECTION (L) | [12 empty] | PATHS ALONG X-DIRECTION (T) | [12 empty] | PATHS ALONG Z-DIRECTION (THROUGH THICKNESS)
| Midplane |  | Midplane |  | Entry |  | Entry |  | Exit |  | Exit |  |  | Midplane |  | Midplane |  | Entry |  | Entry |  | Exit |  | Exit |  |  | At bore |  | At bore |  | 0.02" away from bore |  | 0.02" away from bore
| Hoop |  | Radial |  | Hoop |  | Radial |  | Hoop |  | Radial |  |  | Hoop |  | Radial |  | Hoop |  | Radial |  | Hoop |  | Radial |  |  | Hoop |  | Radial |  | Hoop |  | Radial
Radial | Strain | Stress | Strain | Stress | Strain | Stress | Strain | Stress | Strain | Stress | Strain | Stress | Radial | Strain | Stress | Strain | Stress | Strain | Stress | Strain | Stress | Strain | Stress | Strain | Stress | z coordinate | Strain | Stress | Strain | Stress | Strain | Stress | Strain | Stress
dim, in | in/in | psi | in/in | psi | in/in | psi | in/in | psi | in/in | psi | in/in | psi | dim, in | in/in | psi | in/in | psi | in/in | psi | in/in | psi | in/in | psi | in/in | psi | in | in/in | psi | in/in | psi | in/in | psi | in/in | psi
0.125 | 0.0097035 | -152.06 | -0.012824 | -48811 | 0.0087025 | -27590 | -0.019338 | -45924 | 0.0084498 | -24184 | -0.018004 | -44540 | 0.125 | 0.010988 | 3311.7 | -0.013504 | -38665 | 0.011089 | 4874.1 | -0.017654 | -38186 | 0.01119 | 4160.4 | -0.019148 | -39733 | 0 | 0.011089 | 4874.1 | -0.017654 | -38186 | 0.0090696 | 11778 | -0.010856 | -24011
0.1574 | 0.0053254 | 7997.3 | -0.0072329 | -37757 | 0.0054397 | 10970 | -0.007453 | -32540 | 0.0054003 | 10979 | -0.0074063 | -32593 | 0.13 | 0.010362 | 2978.9 | -0.012793 | -37477 | 0.010561 | 9332 | -0.015495 | -32109 | 0.010557 | 9953.7 | -0.01554 | -31541 | 0.00125 | 0.011154 | 5142.5 | -0.016931 | -37540 | 0.009058 | 11283 | -0.011006 | -24592
0.1898 | 0.0034597 | 19405 | -0.0042354 | -29271 | 0.003613 | 17508 | -0.0045812 | -30633 | 0.0036151 | 17499 | -0.004587 | -30691 | 0.135 | 0.0097232 | 2761.7 | -0.01205 | -36174 | 0.010022 | 11320 | -0.013532 | -28118 | 0.009989 | 11570 | -0.013452 | -27862 | 0.0025 | 0.01122 | 5413.9 | -0.016211 | -36894 | 0.0090464 | 10788 | -0.011156 | -25173
0.2222 | 0.0025134 | 20937 | -0.0027498 | -21802 | 0.0026015 | 19018 | -0.003001 | -25375 | 0.002666 | 18857 | -0.0031035 | -25711 | 0.14 | 0.0092558 | 2827 | -0.011472 | -35008 | 0.0094204 | 12298 | -0.011542 | -24901 | 0.009426 | 12165 | -0.011674 | -25174 | 0.00375 | 0.011285 | 5685.2 | -0.015491 | -36247 | 0.0090347 | 10292 | -0.011306 | -25754
0.2546 | 0.0018673 | 15139 | -0.0020055 | -16309 | 0.0019549 | 14628 | -0.0022631 | -19623 | 0.0019584 | 14576 | -0.0022785 | -19829 | 0.145 | 0.0088018 | 2920.5 | -0.010905 | -33843 | 0.0090696 | 11778 | -0.010856 | -24011 | 0.0090958 | 11794 | -0.010957 | -24223 | 0.005 | 0.01134 | 5982.2 | -0.014823 | -35623 | 0.0090263 | 9866.8 | -0.011431 | -26262
0.287 | 0.0015463 | 12371 | -0.0016502 | -13586 | 0.0015793 | 11870 | -0.0018175 | -15713 | 0.0015386 | 11528 | -0.0017763 | -15390 | 0.15 | 0.0085337 | 3347.9 | -0.0105 | -32695 | 0.0087929 | 11138 | -0.01037 | -23555 | 0.0088391 | 11103 | -0.010503 | -23830 | 0.00625 | 0.011323 | 6456.8 | -0.014511 | -35160 | 0.0090199 | 9485.3 | -0.01154 | -26724
0.3194 | 0.0012499 | 9831.1 | -0.0013246 | -11075 | 0.0012598 | 9516.2 | -0.0014364 | -12377 | 0.0012822 | 9687 | -0.0014632 | -12606 | 0.155 | 0.0082656 | 3775.3 | -0.010096 | -31547 | 0.0086379 | 10511 | -0.010106 | -23488 | 0.0086356 | 10447 | -0.010154 | -23640 | 0.0075 | 0.011302 | 6965.1 | -0.014193 | -34650 | 0.0090103 | 9084.4 | -0.011628 | -27168
0.3518 | 0.001072 | 8379 | -0.0011416 | -9596.5 | 0.0010956 | 8330.4 | -0.0012365 | -10607 | 0.0010711 | 8170.8 | -0.0012049 | -10311 | 0.16 | 0.0079973 | 4202.5 | -0.0096911 | -30399 | 0.0084916 | 9884.1 | -0.00986 | -23450 | 0.0084729 | 9904.8 | -0.0098725 | -23548 | 0.00875 | 0.011279 | 7488.5 | -0.013872 | -34121 | 0.0090002 | 8659.4 | -0.01171 | -27628
0.3842 | 0.00090462 | 7023.8 | -0.00096865 | -8187.7 | 0.00093159 | 7148.5 | -0.0010366 | -8834 | 0.00092898 | 7132.2 | -0.0010333 | -8802 | 0.165 | 0.0078605 | 4974.5 | -0.0094021 | -29205 | 0.0083034 | 9535.9 | -0.0095385 | -23266 | 0.0083151 | 9555.3 | -0.0095756 | -23349 | 0.01 | 0.011257 | 7979.4 | -0.013562 | -33624 | 0.0089901 | 8234.3 | -0.011792 | -28088
0.4166 | 0.00080569 | 6262.5 | -0.00086352 | -7292 | 0.00080425 | 6214 | -0.00088467 | -7500.5 | 0.00079781 | 6168 | -0.00087596 | -7423.5 | 0.17 | 0.0077555 | 5833 | -0.0091413 | -28000 | 0.0080995 | 9239.7 | -0.0092059 | -23077 | 0.0081172 | 9282 | -0.0092508 | -23139 | 0.01125 | 0.011266 | 7945.5 | -0.01356 | -33739 | 0.0089906 | 7795.9 | -0.01188 | -28572
0.449 | 0.00070901 | 5521.8 | -0.00076008 | -6407.7 | 0.00070554 | 5480.7 | -0.0007685 | -6489 | 0.00070959 | 5510.5 | -0.00077302 | -6528.7 | 0.175 | 0.0076487 | 6695 | -0.0088782 | -26791 | 0.0078888 | 8961.7 | -0.0088699 | -22889 | 0.0078906 | 9063.3 | -0.0089061 | -22921 | 0.0125 | 0.011275 | 7911.6 | -0.013558 | -33855 | 0.0089986 | 7347.9 | -0.011972 | -29074
0.4814 | 0.00061487 | 4805.6 | -0.00065834 | -5533.3 | 0.0006227 | 4864.4 | -0.0006713 | -5643.2 | 0.00063028 | 4920.1 | -0.00068026 | -5721.9 | 0.18 | 0.0074421 | 7756.5 | -0.0084883 | -25342 | 0.0075844 | 8947.3 | -0.0084521 | -22573 | 0.0076497 | 8869.6 | -0.0085472 | -22694 | 0.01375 | 0.011283 | 7877.6 | -0.013557 | -33971 | 0.0089983 | 6923.6 | -0.01205 | -29541
0.5138 | 0.00055379 | 4347.6 | -0.00058899 | -4932.1 | 0.0005653 | 4433.1 | -0.00060508 | -5070.7 | 0.000552 | 4337.3 | -0.00058873 | -4925.9 | 0.185 | 0.0072354 | 8818.1 | -0.0080984 | -23892 | 0.0072662 | 8971.7 | -0.0080222 | -22237 | 0.0073303 | 8826 | -0.0081103 | -22401 | 0.015 | 0.011288 | 7837.9 | -0.013556 | -34076 | 0.0089752 | 6628.5 | -0.01207 | -29844
0.5462 | 0.00050196 | 3958.2 | -0.00053007 | -4422.2 | 0.00050142 | 3960 | -0.00052977 | -4413.6 | 0.00049911 | 3941.9 | -0.00052747 | -4394.2 | 0.19 | 0.0070287 | 9879.7 | -0.0077085 | -22443 | 0.0069582 | 8914.3 | -0.00763 | -22005 | 0.0069708 | 8957.6 | -0.0076289 | -21937 | 0.01625 | 0.011281 | 7724.5 | -0.013551 | -34213 | 0.0089764 | 6397.3 | -0.012085 | -30107
0.5786 | 0.00044701 | 3547.9 | -0.00046708 | -3874.7 | 0.00044915 | 3569 | -0.00046907 | -3887.3 | 0.00045268 | 3590.8 | -0.00047426 | -3936.3 | 0.195 | 0.0067748 | 10897 | -0.0072858 | -21072 | 0.0066508 | 8852.2 | -0.0072399 | -21779 | 0.0066113 | 9089.2 | -0.0071474 | -21473 | 0.0175 | 0.011271 | 7589.1 | -0.013546 | -34361 | 0.0089777 | 6166.1 | -0.012099 | -30370
0.611 | 0.00040692 | 3243.8 | -0.00042176 | -3485.2 | 0.00040983 | 3269.5 | -0.00042468 | -3507 | 0.00040701 | 3244.8 | -0.00042199 | -3486.9 | 0.2 | 0.0064718 | 11869 | -0.006829 | -19784 | 0.0063495 | 9037.6 | -0.006838 | -21309 | 0.0062518 | 9220.7 | -0.0066659 | -21009 | 0.01875 | 0.011262 | 7453.8 | -0.013541 | -34508 | 0.0089789 | 5935 | -0.012113 | -30633
0.6434 | 0.0003729 | 2988.2 | -0.00038275 | -3147.9 | 0.00037201 | 2982.5 | -0.00038164 | -3137.3 | 0.00036952 | 2960.9 | -0.00037918 | -3118.7 | 0.205 | 0.0061688 | 12841 | -0.0063722 | -18495 | 0.0060533 | 9436.3 | -0.0064258 | -20629 | 0.0059183 | 9463.7 | -0.0062244 | -20469 | 0.02 | 0.011254 | 7314.7 | -0.013536 | -34659 | 0.0089804 | 5701.3 | -0.012128 | -30900
0.6758 | 0.00033889 | 2732.6 | -0.00034374 | -2810.5 | 0.00033998 | 2739.7 | -0.00034515 | -2823.7 | 0.00033992 | 2736.9 | -0.00034549 | -2828.8 | 0.21 | 0.0058657 | 13813 | -0.0059154 | -17206 | 0.0057571 | 9834.9 | -0.0060137 | -19948 | 0.0055994 | 9813 | -0.0058207 | -19835 | 0.02125 | 0.011246 | 7146.2 | -0.01352 | -34810 | 0.0089826 | 5461.5 | -0.012146 | -31174
0.7082 | 0.00031165 | 2527.2 | -0.00031265 | -2542.3 | 0.00031457 | 2546.2 | -0.00031655 | -2578.8 | 0.00031176 | 2525.6 | -0.00031317 | -2549.1 | 0.215 | 0.0055627 | 14785 | -0.0054586 | -15917 | 0.005461 | 10233 | -0.0056016 | -19268 | 0.0052804 | 10162 | -0.0054169 | -19201 | 0.0225 | 0.011216 | 6978 | -0.013488 | -34936 | 0.008978 | 5311.2 | -0.012101 | -31326
0.7406 | 0.00028813 | 2349.5 | -0.00028591 | -2311.9 | 0.00028877 | 2350.2 | -0.00028735 | -2328 | 0.00028444 | 2321.7 | -0.00028166 | -2275.2 | 0.22 | 0.0052597 | 15756 | -0.0050018 | -14628 | 0.0051661 | 10636 | -0.0051973 | -18597 | 0.0049596 | 10520 | -0.0050105 | -18568 | 0.02375 | 0.011187 | 6809.9 | -0.013455 | -35062 | 0.0089733 | 5160.9 | -0.012056 | -31478
0.773 | 0.00026461 | 2171.7 | -0.00025917 | -2081.6 | 0.00026234 | 2151.3 | -0.00025706 | -2066.4 | 0.00026402 | 2165.6 | -0.00025874 | -2079.4 | 0.225 | 0.005001 | 16291 | -0.0046585 | -13724 | 0.0048896 | 11035 | -0.0048512 | -17950 | 0.0046333 | 10902 | -0.0045962 | -17937 | 0.025 | 0.011157 | 6641.7 | -0.013423 | -35188 | 0.0089686 | 5010.5 | -0.012012 | -31631
0.8054 | 0.00024177 | 1998.7 | -0.00023327 | -1858.7 | 0.00024396 | 2010.6 | -0.0002365 | -1890.9 | 0.0002442 | 2013.7 | -0.00023659 | -1890.5 | 0.23 | 0.0047436 | 16813 | -0.0043183 | -12832 | 0.0046261 | 11424 | -0.0045389 | -17303 | 0.0043796 | 11248 | -0.0042887 | -17333 | 0.02625 | 0.011146 | 6448.5 | -0.013411 | -35342 | 0.008964 | 4860.2 | -0.011967 | -31783
0.8378 | 0.00022551 | 1872.5 | -0.00021543 | -1708 | 0.00022639 | 1876.7 | -0.00021669 | -1721.2 | 0.00022552 | 1870.2 | -0.00021577 | -1713.2 | 0.235 | 0.0044862 | 17335 | -0.0039782 | -11939 | 0.0043627 | 11813 | -0.0042266 | -16657 | 0.0041397 | 11657 | -0.0040018 | -16716 | 0.0275 | 0.011157 | 6358.6 | -0.013455 | -35470 | 0.0089593 | 4709.9 | -0.011922 | -31935
0.8702 | 0.00020925 | 1746.3 | -0.00019759 | -1557.4 | 0.00020882 | 1742.9 | -0.00019688 | -1551.6 | 0.00020907 | 1743.5 | -0.0001976 | -1558.8 | 0.24 | 0.0042288 | 17856 | -0.003638 | -11046 | 0.0040992 | 12202 | -0.0039143 | -16010 | 0.0038998 | 12066 | -0.003715 | -16099 | 0.02875 | 0.011157 | 6228 | -0.013491 | -35609 | 0.0089612 | 4574.7 | -0.01189 | -32087
0.9026 | 0.00019377 | 1626.4 | -0.0001806 | -1413.6 | 0.00019471 | 1633.9 | -0.00018141 | -1420.3 | 0.00019523 | 1637.1 | -0.00018231 | -1428.6 | 0.245 | 0.0039713 | 18378 | -0.0032979 | -10153 | 0.0038357 | 12590 | -0.003602 | -15363 | 0.0036598 | 12474 | -0.0034281 | -15483 | 0.03 | 0.011157 | 6097.5 | -0.013528 | -35747 | 0.0089495 | 4456.2 | -0.011869 | -32211
0.935 | 0.00018106 | 1527.8 | -0.00016675 | -1296.6 | 0.00018174 | 1533.2 | -0.00016735 | -1301.5 | 0.00018138 | 1530.7 | -0.00016702 | -1298.5 | 0.25 | 0.0037139 | 18900 | -0.0029577 | -9260.3 | 0.0035722 | 12979 | -0.0032897 | -14717 | 0.0034199 | 12883 | -0.0031412 | -14866 | 0.03125 | 0.011157 | 5962.7 | -0.013544 | -35914 | 0.0089471 | 4368.6 | -0.011838 | -32314
0.9674 | 0.00016834 | 1429.1 | -0.0001529 | -1179.5 | 0.00016882 | 1433 | -0.00015332 | -1182.9 | 0.0001684 | 1430.1 | -0.00015283 | -1178.4 | 0.255 | 0.0035299 | 19053 | -0.0027419 | -8652.4 | 0.0033088 | 13368 | -0.0029774 | -14070 | 0.0032589 | 13260 | -0.0029429 | -14155 | 0.0325 | 0.011158 | 5827.2 | -0.013555 | -36087 | 0.0089491 | 4283.6 | -0.011809 | -32424
0.9998 | 0.00015704 | 1340.6 | -0.00014078 | -1077.8 | 0.00015758 | 1345 | -0.00014129 | -1082 | 0.00015715 | 1341.4 | -0.00014083 | -1078.2 | 0.26 | 0.0033886 | 18926 | -0.0025954 | -8209.7 | 0.0030962 | 13743 | -0.0027264 | -13384 | 0.0031063 | 13634 | -0.0027541 | -13434 | 0.03375 | 0.011159 | 5691.6 | -0.013566 | -36260 | 0.0089512 | 4198.5 | -0.01178 | -32533
1.0322 | 0.00014693 | 1260.5 | -0.00013012 | -989.21 | 0.00014765 | 1266.3 | -0.00013085 | -995.19 | 0.00014704 | 1261.4 | -0.00013017 | -989.6 | 0.265 | 0.0032473 | 18799 | -0.0024489 | -7767.1 | 0.0029124 | 14112 | -0.00251 | -12677 | 0.0029537 | 14008 | -0.0025652 | -12714 | 0.035 | 0.011161 | 5563.2 | -0.013566 | -36406 | 0.0089532 | 4113.4 | -0.01175 | -32643
1.0646 | 0.0001367 | 1179.6 | -0.00011928 | -898.98 | 0.00013747 | 1186 | -0.00012006 | -905.19 | 0.00013693 | 1181.4 | -0.00011951 | -901.02 | 0.27 | 0.003106 | 18672 | -0.0023024 | -7324.4 | 0.0027285 | 14480 | -0.0022935 | -11970 | 0.0027982 | 14432 | -0.0023707 | -11961 | 0.03625 | 0.011154 | 5474.2 | -0.013551 | -36497 | 0.0089553 | 4028.3 | -0.011721 | -32752
1.097 | 0.000128 | 1110.5 | -0.00011022 | -823.99 | 0.00012794 | 1110.5 | -0.00011005 | -822.08 | 0.00012805 | 1110.7 | -0.00011027 | -824.51 | 0.275 | 0.0029647 | 18545 | -0.0021558 | -6881.7 | 0.0026113 | 14628 | -0.0021591 | -11380 | 0.0026412 | 14884 | -0.0021732 | -11191 | 0.0375 | 0.011149 | 5378.7 | -0.013537 | -36602 | 0.0089569 | 3946.3 | -0.011692 | -32857
1.1294 | 0.00011986 | 1045.7 | -0.00010176 | -753.95 | 0.00012012 | 1047.4 | -0.00010211 | -757.17 | 0.00011988 | 1045.5 | -0.00010185 | -755.02 | 0.28 | 0.0028234 | 18418 | -0.0020093 | -6439 | 0.0024999 | 14757 | -0.0020319 | -10801 | 0.0024842 | 15335 | -0.0019757 | -10421 | 0.03875 | 0.011144 | 5283.2 | -0.013523 | -36707 | 0.0089533 | 3897.4 | -0.011665 | -32907
1.1618 | 0.00011169 | 980.68 | -9.3282e-05 | -683.8 | 0.00011231 | 984.71 | -9.4124e-05 | -691.63 | 0.00011205 | 982.81 | -9.3805e-05 | -688.8 | 0.285 | 0.0026821 | 18291 | -0.0018628 | -5996.3 | 0.0023885 | 14886 | -0.0019047 | -10221 | 0.0023272 | 15787 | -0.0017782 | -9651.5 | 0.04 | 0.01113 | 5188.1 | -0.013504 | -36791 | 0.0089496 | 3848.6 | -0.011638 | -32957
1.1942 | 0.00010474 | 923.98 | -8.6394e-05 | -628.11 | 0.00010458 | 922.62 | -8.6216e-05 | -626.68 | 0.00010485 | 924.75 | -8.6519e-05 | -629.25 | 0.29 | 0.0025409 | 18164 | -0.0017163 | -5553.6 | 0.0022771 | 15015 | -0.0017776 | -9641 | 0.0021884 | 15971 | -0.0016141 | -8962.9 | 0.04125 | 0.011094 | 5094.3 | -0.013476 | -36820 | 0.008946 | 3799.7 | -0.011611 | -33007
1.2266 | 9.8197e-05 | 870.03 | -8.0034e-05 | -577.26 | 9.8428e-05 | 872.37 | -8.0152e-05 | -577.75 | 9.8571e-05 | 873.39 | -8.0322e-05 | -579.27 | 0.295 | 0.0023996 | 18037 | -0.0015698 | -5110.9 | 0.0021657 | 15144 | -0.0016504 | -9061.3 | 0.0020891 | 15578 | -0.0015223 | -8449.8 | 0.0425 | 0.011059 | 5000.5 | -0.013448 | -36849 | 0.0089423 | 3750.9 | -0.011585 | -33057
1.259 | 9.1912e-05 | 818.61 | -7.3853e-05 | -527.45 | 9.2279e-05 | 822.12 | -7.4089e-05 | -528.83 | 9.2287e-05 | 822.04 | -7.4126e-05 | -529.29 | 0.3 | 0.0022583 | 17910 | -0.0014232 | -4668.3 | 0.0020543 | 15272 | -0.0015232 | -8481.5 | 0.0019899 | 15185 | -0.0014305 | -7936.7 | 0.04375 | 0.01105 | 4925.6 | -0.013445 | -36931 | 0.0089387 | 3702 | -0.011558 | -33107
1.2914 | 8.6173e-05 | 771.47 | -6.8245e-05 | -482.45 | 8.6129e-05 | 771.87 | -6.8025e-05 | -479.91 | 8.5975e-05 | 770.47 | -6.7894e-05 | -479 | 0.305 | 0.002117 | 17783 | -0.0012767 | -4225.6 | 0.0019429 | 15401 | -0.001396 | -7901.7 | 0.0018906 | 14792 | -0.0013387 | -7423.6 | 0.045 | 0.011047 | 4857.5 | -0.013448 | -37016 | 0.0089351 | 3653.2 | -0.011531 | -33157
1.3238 | 8.0434e-05 | 724.33 | -6.2636e-05 | -437.44 | 8.0571e-05 | 725.97 | -6.2657e-05 | -437.08 | 8.0626e-05 | 726.12 | -6.2771e-05 | -438.31 | 0.31 | 0.0019757 | 17656 | -0.0011302 | -3782.9 | 0.0018315 | 15530 | -0.0012689 | -7321.9 | 0.0017913 | 14399 | -0.0012469 | -6910.5 | 0.04625 | 0.011055 | 4807.7 | -0.013464 | -37103 | 0.0089324 | 3613.3 | -0.011507 | -33202
1.3562 | 7.484e-05 | 678.24 | -5.7204e-05 | -394 | 7.5542e-05 | 683.99 | -5.7914e-05 | -399.72 | 7.5626e-05 | 684.42 | -5.8049e-05 | -401.07 | 0.315 | 0.0018344 | 17529 | -0.00098367 | -3340.2 | 0.0017343 | 15420 | -0.0011662 | -6809.8 | 0.001692 | 14006 | -0.001155 | -6397.4 | 0.0475 | 0.011064 | 4757.9 | -0.013481 | -37191 | 0.0089264 | 3569.5 | -0.011481 | -33241
1.3886 | 7.0194e-05 | 639.08 | -5.2905e-05 | -360.52 | 7.0514e-05 | 642 | -5.3171e-05 | -362.35 | 7.0584e-05 | 642.4 | -5.328e-05 | -363.41 | 0.32 | 0.0016931 | 17402 | -0.00083717 | -2897.6 | 0.0016543 | 15018 | -0.0010938 | -6380.6 | 0.001588 | 13642 | -0.0010612 | -5914.1 | 0.04875 | 0.011081 | 4705.9 | -0.013505 | -37297 | 0.0089204 | 3525.7 | -0.011454 | -33280
1.421 | 6.5988e-05 | 603.55 | -4.9056e-05 | -330.64 | 6.561e-05 | 600.97 | -4.8568e-05 | -326.19 | 6.5564e-05 | 600.54 | -4.8534e-05 | -325.97 | 0.325 | 0.0016298 | 16742 | -0.00080477 | -2821 | 0.0015744 | 14615 | -0.0010213 | -5951.3 | 0.0014821 | 13289 | -0.00096662 | -5442.4 | 0.05 | 0.011101 | 4652.5 | -0.013533 | -37413 | 0.0089144 | 3481.8 | -0.011428 | -33320
1.4534 | 6.1782e-05 | 568.02 | -4.5207e-05 | -300.77 | 6.1395e-05 | 565.21 | -4.4735e-05 | -296.61 | 6.1356e-05 | 564.79 | -4.472e-05 | -296.58 | 0.33 | 0.0015672 | 16076 | -0.00077355 | -2748.2 | 0.0015106 | 14136 | -0.00097144 | -5645.9 | 0.0013762 | 12936 | -0.00087202 | -4970.8 | 0.05125 | 0.011108 | 4615.3 | -0.013548 | -37469 | 0.0089083 | 3438 | -0.011402 | -33359
1.4858 | 5.756e-05 | 532.35 | -4.1339e-05 | -270.73 | 5.737e-05 | 530.96 | -4.1102e-05 | -268.67 | 5.7371e-05 | 530.79 | -4.1136e-05 | -269.11 | 0.335 | 0.0015046 | 15410 | -0.00074233 | -2675.4 | 0.001453 | 13627 | -0.00093039 | -5388.3 | 0.0013019 | 12527 | -0.00080935 | -4617.4 | 0.0525 | 0.011095 | 4551.5 | -0.013541 | -37486 | 0.0089023 | 3394.2 | -0.011375 | -33398
1.5182 | 5.342e-05 | 497.31 | -3.756e-05 | -241.48 | 5.3428e-05 | 497.35 | -3.7555e-05 | -241.45 | 5.3386e-05 | 496.79 | -3.7552e-05 | -241.65 | 0.34 | 0.0014421 | 14744 | -0.00071111 | -2602.6 | 0.0013954 | 13118 | -0.00088934 | -5130.8 | 0.0012519 | 12073 | -0.00077112 | -4354.5 | 0.05375 | 0.01108 | 4486 | -0.013533 | -37501 | 0.0088966 | 3360 | -0.01135 | -33427
1.5506 | 5.0055e-05 | 468.23 | -3.4627e-05 | -219.42 | 5.0026e-05 | 468.02 | -3.4578e-05 | -218.99 | 4.9905e-05 | 466.86 | -3.4483e-05 | -218.4 | 0.345 | 0.0013795 | 14079 | -0.00067988 | -2529.8 | 0.0013378 | 12609 | -0.0008483 | -4873.2 | 0.0012019 | 11619 | -0.0007329 | -4091.6 | 0.055 | 0.011065 | 4420.4 | -0.013526 | -37517 | 0.0088913 | 3345 | -0.011328 | -33433
1.583 | 4.6707e-05 | 439.28 | -3.1711e-05 | -197.5 | 4.6625e-05 | 438.69 | -3.1602e-05 | -196.54 | 4.6479e-05 | 437.36 | -3.147e-05 | -195.6 | 0.35 | 0.0013169 | 13413 | -0.00064866 | -2457 | 0.0012803 | 12099 | -0.00080725 | -4615.6 | 0.0011546 | 11182 | -0.00069921 | -3872.2 | 0.05625 | 0.011048 | 4359 | -0.013512 | -37530 | 0.0088861 | 3330 | -0.011307 | -33439
1.6154 | 4.3359e-05 | 410.33 | -2.8795e-05 | -175.59 | 4.3271e-05 | 409.71 | -2.8676e-05 | -174.52 | 4.3346e-05 | 410.14 | -2.8786e-05 | -175.6 | 0.355 | 0.0012544 | 12747 | -0.00061744 | -2384.3 | 0.0012227 | 11590 | -0.0007662 | -4358.1 | 0.0011119 | 10770 | -0.00067276 | -3722.2 | 0.0575 | 0.011028 | 4301.2 | -0.013494 | -37541 | 0.0088809 | 3315 | -0.011285 | -33446
1.6478 | 4.0351e-05 | 384.12 | -2.6232e-05 | -156.56 | 4.0539e-05 | 385.72 | -2.6399e-05 | -157.84 | 4.052e-05 | 385.41 | -2.6413e-05 | -158.1 | 0.36 | 0.0011918 | 12081 | -0.00058622 | -2311.5 | 0.0011651 | 11081 | -0.00072515 | -4100.5 | 0.0010691 | 10358 | -0.0006463 | -3572.2 | 0.05875 | 0.011022 | 4227.8 | -0.013482 | -37594 | 0.0088756 | 3300 | -0.011263 | -33452
1.6802 | 3.7532e-05 | 359.43 | -2.3865e-05 | -139.13 | 3.7752e-05 | 361.28 | -2.4067e-05 | -140.7 | 3.7702e-05 | 360.75 | -2.4048e-05 | -140.68 | 0.365 | 0.0011292 | 11415 | -0.00055499 | -2238.7 | 0.0011076 | 10572 | -0.00068411 | -3843 | 0.0010264 | 9945.7 | -0.00061984 | -3422.2 | 0.06 | 0.01103 | 4135.9 | -0.013478 | -37693 | 0.008871 | 3286 | -0.011242 | -33458
1.7126 | 3.5062e-05 | 337.55 | -2.1852e-05 | -124.62 | 3.4965e-05 | 336.84 | -2.1734e-05 | -123.57 | 3.4885e-05 | 336.08 | -2.1682e-05 | -123.26 | 0.37 | 0.0010672 | 10755 | -0.00052411 | -2166.8 | 0.00105 | 10063 | -0.00064306 | -3585.4 | 0.00098364 | 9533.7 | -0.00059338 | -3272.2 | 0.06125 | 0.011039 | 4044 | -0.013474 | -37792 | 0.0088659 | 3270.5 | -0.01122 | -33467
1.745 | 3.2592e-05 | 315.66 | -1.9839e-05 | -110.1 | 3.2453e-05 | 314.65 | -1.9675e-05 | -108.64 | 3.2451e-05 | 314.5 | -1.9705e-05 | -109.02 | 0.375 | 0.0010267 | 10318 | -0.00050662 | -2132.9 | 0.00099241 | 9553.9 | -0.00060201 | -3327.9 | 0.00094088 | 9121.7 | -0.00056693 | -3122.2 | 0.0625 | 0.011043 | 3927.8 | -0.013464 | -37917 | 0.0088653 | 3254.2 | -0.011206 | -33491
1.7774 | 3.0144e-05 | 293.94 | -1.7849e-05 | -95.776 | 3.0206e-05 | 294.61 | -1.7877e-05 | -95.841 | 3.0212e-05 | 294.51 | -1.7919e-05 | -96.326 | 0.38 | 0.00098637 | 9881.8 | -0.00048962 | -2103.7 | 0.00093484 | 9044.8 | -0.00056096 | -3070.3 | 0.00089813 | 8709.7 | -0.00054047 | -2972.2 | 0.06375 | 0.011047 | 3873.5 | -0.013469 | -37996 | 0.008869 | 3236.5 | -0.011202 | -33523
1.8098 | 2.8031e-05 | 275 | -1.6183e-05 | -84.026 | 2.8019e-05 | 275.04 | -1.6144e-05 | -83.58 | 2.7974e-05 | 274.52 | -1.6132e-05 | -83.627 | 0.385 | 0.00095535 | 9555.5 | -0.00047584 | -2066.2 | 0.0008793 | 8553.6 | -0.00052112 | -2818.2 | 0.00087476 | 8494.8 | -0.00052359 | -2860.3 | 0.065 | 0.011052 | 3933 | -0.013501 | -37988 | 0.008873 | 3220.1 | -0.011197 | -33553
1.8422 | 2.6018e-05 | 256.93 | -1.4604e-05 | -72.929 | 2.5832e-05 | 255.47 | -1.4411e-05 | -71.318 | 2.5831e-05 | 255.33 | -1.4435e-05 | -71.638 | 0.39 | 0.00093264 | 9329 | -0.00046418 | -2013.6 | 0.00084584 | 8258.3 | -0.00049441 | -2624.9 | 0.00085461 | 8312.7 | -0.00050831 | -2754.7 | 0.06625 | 0.011052 | 3975 | -0.013525 | -37989 | 0.008877 | 3203.9 | -0.011192 | -33584
1.8746 | 2.4005e-05 | 238.86 | -1.3025e-05 | -61.831 | 2.4016e-05 | 238.98 | -1.3028e-05 | -61.829 | 2.3995e-05 | 238.71 | -1.3029e-05 | -61.933 | 0.395 | 0.0009098 | 9098.2 | -0.00045379 | -1974.5 | 0.00082251 | 8047.5 | -0.00047694 | -2504.4 | 0.00083447 | 8130.6 | -0.00049303 | -2649.1 | 0.0675 | 0.011045 | 3997.4 | -0.01354 | -38000 | 0.0088811 | 3187.6 | -0.011187 | -33614
1.907 | 2.2239e-05 | 222.83 | -1.1683e-05 | -52.625 | 2.2284e-05 | 223.19 | -1.1724e-05 | -52.961 | 2.2178e-05 | 222.24 | -1.1642e-05 | -52.388 | 0.4 | 0.00088709 | 8862.8 | -0.00044519 | -1955.6 | 0.00080557 | 7890.2 | -0.00046532 | -2429.8 | 0.00081433 | 7948.5 | -0.00047776 | -2543.6 | 0.06875 | 0.011038 | 3969.8 | -0.013541 | -38031 | 0.0088851 | 3171.4 | -0.011182 | -33645
1.9394 | 2.0594e-05 | 207.78 | -1.0461e-05 | -44.402 | 2.0551e-05 | 207.4 | -1.042e-05 | -44.094 | 2.0429e-05 | 206.32 | -1.0323e-05 | -43.4 | 0.405 | 0.00086423 | 8622.8 | -0.00043737 | -1946.6 | 0.00078863 | 7732.8 | -0.00045369 | -2355.3 | 0.00079418 | 7766.4 | -0.00046248 | -2438 | 0.07 | 0.01103 | 3899.2 | -0.013531 | -38078 | 0.0088892 | 3155.2 | -0.011178 | -33675
1.9718 | 1.8938e-05 | 192.63 | -9.2286e-06 | -36.097 | 1.8855e-05 | 191.91 | -9.1508e-06 | -35.504 | 1.8925e-05 | 192.5 | -9.2208e-06 | -36.051 | 0.41 | 0.00084138 | 8382.8 | -0.00042955 | -1937.5 | 0.00077169 | 7575.4 | -0.00044207 | -2280.7 | 0.00077404 | 7584.3 | -0.0004472 | -2332.5 | 0.07125 | 0.011023 | 3828.5 | -0.013521 | -38126 | 0.0088932 | 3139 | -0.011173 | -33706
2.0042 | 1.7375e-05 | 178.27 | -8.0805e-06 | -28.436 | 1.738e-05 | 178.33 | -8.0771e-06 | -28.39 | 1.752e-05 | 179.53 | -8.206e-06 | -29.367 | 0.415 | 0.00081852 | 8142.7 | -0.00042173 | -1928.5 | 0.00075475 | 7418 | -0.00043045 | -2206.1 | 0.00075389 | 7402.2 | -0.00043192 | -2226.9 | 0.0725 | 0.011017 | 3766.8 | -0.013515 | -38168 | 0.0088973 | 3122.8 | -0.011168 | -33737
2.0366 | 1.601e-05 | 165.61 | -7.1095e-06 | -22.126 | 1.6087e-05 | 166.33 | -7.163e-06 | -22.473 | 1.6078e-05 | 166.24 | -7.1615e-06 | -22.469 | 0.42 | 0.00079567 | 7902.7 | -0.00041391 | -1919.4 | 0.00073794 | 7261.5 | -0.00041902 | -2133.4 | 0.00073375 | 7220.1 | -0.00041664 | -2121.4 | 0.07375 | 0.011021 | 3736.8 | -0.013519 | -38197 | 0.0089013 | 3106.5 | -0.011163 | -33767
2.069 | 1.4712e-05 | 153.53 | -6.1971e-06 | -16.258 | 1.4786e-05 | 154.24 | -6.2429e-06 | -16.518 | 1.466e-05 | 153.14 | -6.1394e-06 | -15.755 | 0.425 | 0.00077282 | 7662.7 | -0.00040609 | -1910.4 | 0.00072233 | 7112.2 | -0.00040936 | -2077.4 | 0.00071584 | 7052.7 | -0.00040491 | -2048.2 | 0.075 | 0.011034 | 3728.1 | -0.01353 | -38217 | 0.0089054 | 3090.3 | -0.011158 | -33798
2.1014 | 1.3515e-05 | 142.34 | -5.3676e-06 | -10.992 | 1.3464e-05 | 141.96 | -5.3092e-06 | -10.482 | 1.3502e-05 | 142.26 | -5.3496e-06 | -10.821 | 0.43 | 0.00074996 | 7422.6 | -0.00039827 | -1901.3 | 0.00070671 | 6962.9 | -0.0003997 | -2021.5 | 0.00069817 | 6886.7 | -0.00039353 | -1978.3 | 0.07625 | 0.011046 | 3719.4 | -0.013541 | -38237 | 0.0089095 | 3074.1 | -0.011153 | -33828
2.1338 | 1.2405e-05 | 131.92 | -4.6107e-06 | -6.2547 | 1.2406e-05 | 131.96 | -4.6028e-06 | -6.162 | 1.236e-05 | 131.48 | -4.5795e-06 | -6.0693 | 0.435 | 0.00072757 | 7187.9 | -0.00039048 | -1891 | 0.00069109 | 6813.6 | -0.00039004 | -1965.6 | 0.00068049 | 6720.7 | -0.00038216 | -1908.4 | 0.0775 | 0.011055 | 3707 | -0.013548 | -38257 | 0.0089131 | 3067.7 | -0.011148 | -33848
2.1662 | 1.1309e-05 | 121.59 | -3.8726e-06 | -1.6964 | 1.1373e-05 | 122.15 | -3.9217e-06 | -2.0465 | 1.1226e-05 | 120.78 | -3.8159e-06 | -1.3622 | 0.44 | 0.00071431 | 7058.6 | -0.00038333 | -1854.6 | 0.00067548 | 6664.3 | -0.00038039 | -1909.6 | 0.00066282 | 6554.7 | -0.00037079 | -1838.5 | 0.07875 | 0.01105 | 3692.6 | -0.01354 | -38260 | 0.0089038 | 3060.8 | -0.011131 | -33838
2.1986 | 1.0384e-05 | 112.75 | -3.2764e-06 | 1.8267 | 1.034e-05 | 112.35 | -3.2407e-06 | 2.069 | 1.033e-05 | 112.24 | -3.2378e-06 | 2.0625 | 0.445 | 0.00070106 | 6929.3 | -0.00037618 | -1818.2 | 0.00065986 | 6515 | -0.00037073 | -1853.7 | 0.00064655 | 6401.9 | -0.00036025 | -1773.6 | 0.08 | 0.011029 | 3671.8 | -0.013514 | -38256 | 0.0088965 | 3057.4 | -0.011116 | -33828
2.231 | 9.5109e-06 | 104.38 | -2.7228e-06 | 5.0408 | 9.3662e-06 | 103.08 | -2.6058e-06 | 5.8647 | 9.4303e-06 | 103.65 | -2.6575e-06 | 5.498 | 0.45 | 0.00068781 | 6800 | -0.00036903 | -1781.8 | 0.00064424 | 6365.7 | -0.00036107 | -1797.7 | 0.00063589 | 6301.4 | -0.00035303 | -1729 | 0.08125 | 0.011007 | 3649.9 | -0.013487 | -38253 | 0.0088892 | 3054 | -0.011101 | -33817
2.2634 | 8.6194e-06 | 95.829 | -2.1585e-06 | 8.3089 | 8.5853e-06 | 95.563 | -2.1211e-06 | 8.6228 | 8.5095e-06 | 94.869 | -2.0671e-06 | 8.984 | 0.455 | 0.00067455 | 6670.7 | -0.00036187 | -1745.4 | 0.00062863 | 6216.4 | -0.00035141 | -1741.8 | 0.00062524 | 6200.9 | -0.00034581 | -1684.3 | 0.0825 | 0.010985 | 3628 | -0.01346 | -38250 | 0.0088819 | 3050.6 | -0.011086 | -33806
2.2958 | 7.8023e-06 | 87.953 | -1.651e-06 | 11.189 | 7.8044e-06 | 88.043 | -1.6364e-06 | 11.381 | 7.7924e-06 | 87.897 | -1.6362e-06 | 11.335 | 0.46 | 0.0006613 | 6541.4 | -0.00035472 | -1709 | 0.00061301 | 6067.2 | -0.00034176 | -1685.9 | 0.00061458 | 6100.5 | -0.0003386 | -1639.6 | 0.08375 | 0.010972 | 3614.2 | -0.013444 | -38253 | 0.0088747 | 3047.2 | -0.011071 | -33796
2.3282 | 7.115e-06 | 81.255 | -1.2453e-06 | 13.367 | 7.0327e-06 | 80.586 | -1.163e-06 | 14.034 | 7.0756e-06 | 80.928 | -1.2054e-06 | 13.684 | 0.465 | 0.00064805 | 6412.1 | -0.00034757 | -1672.6 | 0.0005974 | 5917.9 | -0.0003321 | -1629.9 | 0.00060393 | 6000 | -0.00033138 | -1595 | 0.085 | 0.010978 | 3617 | -0.01345 | -38268 | 0.0088674 | 3043.8 | -0.011056 | -33785
2.3606 | 6.4277e-06 | 74.558 | -8.3951e-07 | 15.545 | 6.4008e-06 | 74.365 | -8.0277e-07 | 15.87 | 6.3439e-06 | 73.807 | -7.6958e-07 | 16.044 | 0.47 | 0.00063479 | 6282.8 | -0.00034042 | -1636.2 | 0.00058178 | 5768.6 | -0.00032244 | -1574 | 0.00059327 | 5899.5 | -0.00032416 | -1550.3 | 0.08625 | 0.010986 | 3616.8 | -0.013457 | -38285 | 0.0088601 | 3040.4 | -0.011041 | -33774
2.393 | 5.7463e-06 | 67.909 | -4.3896e-07 | 17.683 | 5.7688e-06 | 68.144 | -4.4251e-07 | 17.706 | 5.773e-06 | 68.161 | -4.5109e-07 | 17.62 | 0.475 | 0.00062154 | 6153.5 | -0.00033327 | -1599.8 | 0.00056616 | 5619.3 | -0.00031278 | -1518 | 0.00058261 | 5799 | -0.00031694 | -1505.6 | 0.0875 | 0.010997 | 3605.2 | -0.013474 | -38314 | 0.0088528 | 3036.9 | -0.011026 | -33764
2.4254 | 5.2099e-06 | 62.55 | -1.5184e-07 | 19.011 | 5.15e-06 | 62.043 | -9.2055e-08 | 19.476 | 5.1834e-06 | 62.318 | -1.2575e-07 | 19.206 | 0.48 | 0.00060829 | 6024.2 | -0.00032612 | -1563.4 | 0.00055769 | 5539.2 | -0.00030717 | -1483.8 | 0.00057196 | 5698.5 | -0.00030973 | -1461 | 0.08875 | 0.011009 | 3593.7 | -0.013491 | -38342 | 0.0088456 | 3033.5 | -0.011011 | -33753
2.4578 | 4.6693e-06 | 57.147 | 1.3701e-07 | 20.343 | 4.6463e-06 | 56.993 | 1.7075e-07 | 20.65 | 4.5938e-06 | 56.475 | 1.9959e-07 | 20.793 | 0.485 | 0.00059504 | 5894.9 | -0.00031897 | -1527 | 0.00054998 | 5466.4 | -0.00030199 | -1451.9 | 0.0005613 | 5598.1 | -0.00030251 | -1416.3 | 0.09 | 0.011001 | 3569.8 | -0.01349 | -38350 | 0.0088383 | 3030.1 | -0.010996 | -33742
2.4902 | 4.1394e-06 | 51.845 | 4.187e-07 | 21.631 | 4.1343e-06 | 51.857 | 4.3697e-07 | 21.833 | 4.1283e-06 | 51.791 | 4.3912e-07 | 21.834 | 0.49 | 0.00058178 | 5765.6 | -0.00031181 | -1490.6 | 0.00054227 | 5393.7 | -0.00029681 | -1419.9 | 0.00055075 | 5493.6 | -0.00029664 | -1387.5 | 0.09125 | 0.010979 | 3536.7 | -0.013476 | -38341 | 0.008831 | 3026.7 | -0.010981 | -33732
2.5226 | 3.7059e-06 | 47.455 | 6.3536e-07 | 22.521 | 3.6575e-06 | 47.053 | 6.8026e-07 | 22.877 | 3.6736e-06 | 47.197 | 6.6803e-07 | 22.79 | 0.495 | 0.00056853 | 5636.3 | -0.00030466 | -1454.2 | 0.00053457 | 5321 | -0.00029163 | -1388 | 0.00054021 | 5388.9 | -0.00029082 | -1359.3 | 0.0925 | 0.010956 | 3503.7 | -0.013462 | -38333 | 0.0088326 | 3034.9 | -0.010974 | -33726
2.555 | 3.261e-06 | 42.943 | 8.5586e-07 | 23.412 | 3.266e-06 | 43.06 | 8.6772e-07 | 23.586 | 3.2332e-06 | 42.723 | 8.8383e-07 | 23.645 | 0.5 | 0.00055528 | 5507 | -0.00029751 | -1417.8 | 0.00052686 | 5248.2 | -0.00028645 | -1356.1 | 0.00052967 | 5284.2 | -0.000285 | -1331.1 | 0.09375 | 0.010934 | 3470.7 | -0.013448 | -38324 | 0.0088405 | 3051.2 | -0.010974 | -33724
2.5874 | 2.9044e-06 | 39.266 | 1.0166e-06 | 23.937 | 2.8729e-06 | 39.048 | 1.0552e-06 | 24.288 | 2.8747e-06 | 39.023 | 1.0461e-06 | 24.174 | 0.505 | 0.00054203 | 5377.5 | -0.00029042 | -1382.3 | 0.00051915 | 5175.5 | -0.00028127 | -1324.1 | 0.00051912 | 5179.5 | -0.00027918 | -1302.9 | 0.095 | 0.01092 | 3439.7 | -0.01344 | -38328 | 0.0088242 | 3026.9 | -0.010956 | -33727
2.6198 | 2.5634e-06 | 35.718 | 1.1627e-06 | 24.344 | 2.5167e-06 | 35.359 | 1.2123e-06 | 24.767 | 2.5162e-06 | 35.323 | 1.2083e-06 | 24.703 | 0.51 | 0.00052987 | 5260.1 | -0.00028337 | -1343.6 | 0.00051144 | 5102.8 | -0.00027609 | -1292.2 | 0.00050858 | 5074.9 | -0.00027336 | -1274.7 | 0.09625 | 0.010924 | 3415.8 | -0.013442 | -38365 | 0.0088086 | 3001.2 | -0.010939 | -33733
2.6522 | 2.2224e-06 | 32.171 | 1.3087e-06 | 24.751 | 2.2127e-06 | 32.163 | 1.3357e-06 | 25.041 | 2.1821e-06 | 31.844 | 1.3519e-06 | 25.103 | 0.515 | 0.00051864 | 5150.9 | -0.00027711 | -1310.9 | 0.00050373 | 5030.1 | -0.00027091 | -1260.3 | 0.00049804 | 4970.2 | -0.00026753 | -1246.4 | 0.0975 | 0.01093 | 3391.7 | -0.013447 | -38408 | 0.0088102 | 2992.5 | -0.010939 | -33749
2.6846 | 1.9195e-06 | 28.992 | 1.4315e-06 | 25.029 | 1.9087e-06 | 28.966 | 1.4591e-06 | 25.315 | 1.9104e-06 | 28.965 | 1.4544e-06 | 25.262 | 0.52 | 0.00051153 | 5082.5 | -0.00027298 | -1287.9 | 0.00049602 | 4957.3 | -0.00026573 | -1228.4 | 0.00048749 | 4865.5 | -0.00026171 | -1218.2 | 0.09875 | 0.010935 | 3367.7 | -0.013451 | -38451 | 0.0088119 | 2983.8 | -0.01094 | -33764
2.717 | 1.6549e-06 | 26.166 | 1.5274e-06 | 25.131 | 1.6223e-06 | 25.937 | 1.5708e-06 | 25.519 | 1.6387e-06 | 26.086 | 1.5569e-06 | 25.422 | 0.525 | 0.00050442 | 5014.1 | -0.00026884 | -1265 | 0.00048831 | 4884.6 | -0.00026055 | -1196.4 | 0.0004789 | 4783.3 | -0.00025621 | -1185.9 | 0.1 | 0.010941 | 3343.7 | -0.013455 | -38495 | 0.0088135 | 2975.2 | -0.01094 | -33780
2.7494 | 1.3809e-06 | 23.235 | 1.626e-06 | 25.225 | 1.3987e-06 | 23.517 | 1.6426e-06 | 25.498 | 1.3616e-06 | 23.145 | 1.6607e-06 | 25.574 | 0.53 | 0.00049731 | 4945.7 | -0.0002647 | -1242 | 0.00048061 | 4811.9 | -0.00025537 | -1164.5 | 0.00047133 | 4713 | -0.00025088 | -1151.5 | 0.10125 | 0.010931 | 3352.3 | -0.013451 | -38467 | 0.0088151 | 2966.5 | -0.01094 | -33796
2.7818 | 1.1788e-06 | 21.032 | 1.6875e-06 | 25.163 | 1.1696e-06 | 21.033 | 1.7151e-06 | 25.463 | 1.1613e-06 | 20.942 | 1.7167e-06 | 25.452 | 0.535 | 0.0004902 | 4877.3 | -0.00026056 | -1219.1 | 0.00047286 | 4736.2 | -0.00025068 | -1139.2 | 0.00046376 | 4642.7 | -0.00024554 | -1117 | 0.1025 | 0.010933 | 3367.8 | -0.013459 | -38463 | 0.0088168 | 2957.8 | -0.010941 | -33812
2.8142 | 9.7679e-07 | 18.83 | 1.749e-06 | 25.1 | 9.4292e-07 | 18.573 | 1.7862e-06 | 25.42 | 9.6433e-07 | 18.771 | 1.7704e-06 | 25.317 | 0.54 | 0.0004831 | 4808.9 | -0.00025642 | -1196.1 | 0.00046512 | 4660.6 | -0.000246 | -1113.9 | 0.00045764 | 4584.4 | -0.00024153 | -1093 | 0.10375 | 0.010953 | 3387.5 | -0.013484 | -38500 | 0.0088184 | 2949.1 | -0.010941 | -33828
2.8466 | 7.8493e-07 | 16.725 | 1.8039e-06 | 25 | 7.7506e-07 | 16.686 | 1.8229e-06 | 25.195 | 7.6734e-07 | 16.599 | 1.8242e-06 | 25.181 | 0.545 | 0.00047599 | 4740.5 | -0.00025228 | -1173.2 | 0.00045737 | 4584.9 | -0.00024131 | -1088.6 | 0.00045189 | 4529.2 | -0.00023785 | -1071.7 | 0.105 | 0.010974 | 3407.2 | -0.013509 | -38537 | 0.0088201 | 2940.5 | -0.010941 | -33844
2.879 | 6.2405e-07 | 14.912 | 1.8378e-06 | 24.768 | 6.148e-07 | 14.871 | 1.8546e-06 | 24.939 | 5.9496e-07 | 14.667 | 1.8637e-06 | 24.97 | 0.55 | 0.00046888 | 4672.2 | -0.00024814 | -1150.2 | 0.00044963 | 4509.2 | -0.00023662 | -1063.3 | 0.00044614 | 4474 | -0.00023417 | -1050.4 | 0.10625 | 0.010991 | 3416.3 | -0.013529 | -38573 | 0.0088217 | 2931.8 | -0.010942 | -33859
2.9114 | 4.8266e-07 | 13.287 | 1.8598e-06 | 24.47 | 4.5453e-07 | 13.056 | 1.8863e-06 | 24.682 | 4.6026e-07 | 13.101 | 1.8803e-06 | 24.632 | 0.555 | 0.00046177 | 4603.8 | -0.000244 | -1127.3 | 0.00044188 | 4433.5 | -0.00023193 | -1038 | 0.00044039 | 4418.7 | -0.0002305 | -1029.1 | 0.1075 | 0.011002 | 3403 | -0.013537 | -38608 | 0.0088233 | 2923.1 | -0.010942 | -33875
2.9438 | 3.4127e-07 | 11.662 | 1.8818e-06 | 24.172 | 3.2208e-07 | 11.516 | 1.9029e-06 | 24.353 | 3.2556e-07 | 11.534 | 1.897e-06 | 24.294 | 0.56 | 0.00045466 | 4535.4 | -0.00023986 | -1104.3 | 0.00043414 | 4357.9 | -0.00022724 | -1012.8 | 0.00043464 | 4363.5 | -0.00022682 | -1007.7 | 0.10875 | 0.010998 | 3383.5 | -0.013523 | -38619 | 0.0088257 | 2915.6 | -0.010943 | -33891
2.9762 | 2.2717e-07 | 10.305 | 1.8882e-06 | 23.793 | 2.1462e-07 | 10.225 | 1.9058e-06 | 23.958 | 1.9085e-07 | 9.9675 | 1.9136e-06 | 23.957 | 0.565 | 0.00044755 | 4467 | -0.00023572 | -1081.4 | 0.00042639 | 4282.2 | -0.00022255 | -987.46 | 0.00042889 | 4308.2 | -0.00022314 | -986.41 | 0.11 | 0.010984 | 3359.5 | -0.013495 | -38615 | 0.008822 | 2915.4 | -0.010937 | -33885
3.0086 | 1.2271e-07 | 9.0365 | 1.8873e-06 | 23.366 | 1.0455e-07 | 8.8988 | 1.908e-06 | 23.543 | 9.7544e-08 | 8.8295 | 1.9113e-06 | 23.558 | 0.57 | 0.00044043 | 4398.5 | -0.00023157 | -1058.4 | 0.00041865 | 4206.5 | -0.00021787 | -962.18 | 0.00042313 | 4253 | -0.00021946 | -965.08 | 0.11125 | 0.01097 | 3333.5 | -0.013469 | -38612 | 0.0088152 | 2918.9 | -0.010927 | -33867
3.041 | 1.8249e-08 | 7.7675 | 1.8864e-06 | 22.938 | -1.4508e-09 | 7.6156 | 1.9086e-06 | 23.126 | 1.0573e-08 | 7.7379 | 1.9021e-06 | 23.098 | 0.575 | 0.00043331 | 4330 | -0.00022742 | -1035.3 | 0.00041091 | 4130.9 | -0.00021318 | -936.89 | 0.00041738 | 4197.8 | -0.00021579 | -943.76 | 0.1125 | 0.01096 | 3300.2 | -0.013449 | -38616 | 0.0088084 | 2922.3 | -0.010917 | -33850
3.0734 | -5.5287e-08 | 6.8234 | 1.8733e-06 | 22.484 | -7.2613e-08 | 6.693 | 1.8936e-06 | 22.659 | -7.6399e-08 | 6.6463 | 1.8929e-06 | 22.638 | 0.58 | 0.00042618 | 4261.5 | -0.00022327 | -1012.2 | 0.00040404 | 4064.3 | -0.0002089 | -912.96 | 0.00041163 | 4142.5 | -0.00021211 | -922.44 | 0.11375 | 0.010961 | 3296.5 | -0.013457 | -38627 | 0.0088017 | 2925.8 | -0.010906 | -33832
3.1058 | -1.2377e-07 | 5.9318 | 1.858e-06 | 22.025 | -1.3969e-07 | 5.8038 | 1.8747e-06 | 22.161 | -1.4391e-07 | 5.7612 | 1.8761e-06 | 22.165 | 0.585 | 0.00041905 | 4192.9 | -0.00021911 | -989.14 | 0.00039923 | 4019.2 | -0.0002056 | -892.25 | 0.00040588 | 4087.3 | -0.00020843 | -901.11 | 0.115 | 0.010977 | 3334.8 | -0.013508 | -38649 | 0.0087949 | 2929.2 | -0.010896 | -33814
3.1382 | -1.8699e-07 | 5.0853 | 1.8378e-06 | 21.528 | -2.0677e-07 | 4.9147 | 1.8558e-06 | 21.664 | -2.0111e-07 | 4.9857 | 1.8553e-06 | 21.684 | 0.59 | 0.00041193 | 4124.4 | -0.00021496 | -966.06 | 0.00039442 | 3974 | -0.00020231 | -871.53 | 0.00040013 | 4032.1 | -0.00020476 | -879.79 | 0.11625 | 0.010992 | 3373.2 | -0.013558 | -38672 | 0.0087881 | 2932.7 | -0.010886 | -33797
3.1706 | -2.3157e-07 | 4.4457 | 1.8133e-06 | 21.05 | -2.5343e-07 | 4.2457 | 1.8297e-06 | 21.162 | -2.5644e-07 | 4.2255 | 1.8327e-06 | 21.19 | 0.595 | 0.0004048 | 4055.9 | -0.0002108 | -942.99 | 0.00038961 | 3928.9 | -0.00019901 | -850.81 | 0.00039438 | 3976.8 | -0.00020108 | -858.46 | 0.1175 | 0.011006 | 3410.8 | -0.013605 | -38688 | 0.0087835 | 2934.7 | -0.010879 | -33785
3.203 | -2.7619e-07 | 3.803 | 1.7881e-06 | 20.565 | -2.948e-07 | 3.6308 | 1.801e-06 | 20.65 | -2.9564e-07 | 3.6315 | 1.803e-06 | 20.673 | 0.6 | 0.00039767 | 3987.4 | -0.00020665 | -919.91 | 0.0003848 | 3883.8 | -0.00019571 | -830.1 | 0.00038863 | 3921.6 | -0.0001974 | -837.14 | 0.11875 | 0.011009 | 3432.7 | -0.013627 | -38686 | 0.0087862 | 2931.8 | -0.010883 | -33795
3.2354 | -3.1231e-07 | 3.2385 | 1.7568e-06 | 20.04 | -3.3088e-07 | 3.0633 | 1.7684e-06 | 20.11 | -3.2269e-07 | 3.1676 | 1.7691e-06 | 20.153 | 0.605 | 0.00039055 | 3918.9 | -0.00020249 | -896.84 | 0.00037999 | 3838.6 | -0.00019241 | -809.38 | 0.00038287 | 3866.3 | -0.00019373 | -815.82 | 0.12 | 0.010997 | 3425 | -0.013607 | -38657 | 0.0087888 | 2928.9 | -0.010887 | -33805
3.2678 | -3.3137e-07 | 2.8465 | 1.7172e-06 | 19.482 | -3.4959e-07 | 2.6843 | 1.7305e-06 | 19.575 | -3.5092e-07 | 2.6791 | 1.7327e-06 | 19.599 | 0.61 | 0.00038342 | 3850.3 | -0.00019834 | -873.76 | 0.00037518 | 3793.5 | -0.00018911 | -788.67 | 0.00037712 | 3811.1 | -0.00019005 | -794.49 | 0.12125 | 0.010984 | 3414.2 | -0.013582 | -38624 | 0.0087915 | 2926 | -0.010891 | -33814
3.3002 | -3.5079e-07 | 2.4505 | 1.6777e-06 | 18.923 | -3.6378e-07 | 2.3541 | 1.6912e-06 | 19.041 | -3.6761e-07 | 2.3203 | 1.6936e-06 | 19.058 | 0.615 | 0.00037731 | 3792.1 | -0.00019455 | -851.47 | 0.00037069 | 3750.3 | -0.00018628 | -772.49 | 0.00037137 | 3755.9 | -0.00018637 | -773.17 | 0.1225 | 0.01097 | 3403.4 | -0.013556 | -38592 | 0.0087941 | 2923.1 | -0.010895 | -33824
3.3326 | -3.6356e-07 | 2.1298 | 1.6383e-06 | 18.385 | -3.7945e-07 | 2.0034 | 1.6512e-06 | 18.493 | -3.7693e-07 | 2.0318 | 1.6495e-06 | 18.487 | 0.62 | 0.00037318 | 3753.8 | -0.00019169 | -833.13 | 0.00036628 | 3707.5 | -0.00018356 | -757.28 | 0.00036562 | 3700.6 | -0.00018269 | -751.85 | 0.12375 | 0.010968 | 3373.8 | -0.013531 | -38597 | 0.0087967 | 2920.3 | -0.010899 | -33833
3.365 | -3.711e-07 | 1.8686 | 1.5989e-06 | 17.865 | -3.8229e-07 | 1.7831 | 1.6046e-06 | 17.917 | -3.8611e-07 | 1.7408 | 1.6043e-06 | 17.904 | 0.625 | 0.00036901 | 3714 | -0.00018902 | -817.38 | 0.00036186 | 3664.8 | -0.00018083 | -742.08 | 0.00035987 | 3645.4 | -0.00017902 | -730.52 | 0.125 | 0.010988 | 3311.7 | -0.013504 | -38665 | 0.0088018 | 2920.5 | -0.010905 | -33843
3.3974 | -3.6478e-07 | 1.7718 | 1.5596e-06 | 17.398 | -3.7818e-07 | 1.6231 | 1.5518e-06 | 17.295 | -3.7766e-07 | 1.6355 | 1.5536e-06 | 17.318 | 0.63 | 0.00036484 | 3674.2 | -0.00018636 | -801.63 | 0.00035744 | 3622 | -0.00017811 | -726.88 | 0.00035412 | 3590.2 | -0.00017534 | -709.2 | 0.12625 | 0.011007 | 3249.5 | -0.013477 | -38733 | 0.0087973 | 2921.5 | -0.010899 | -33834
3.4298 | -3.5672e-07 | 1.6827 | 1.5179e-06 | 16.905 | -3.7395e-07 | 1.4621 | 1.4985e-06 | 16.667 | -3.6921e-07 | 1.5301 | 1.5029e-06 | 16.732 | 0.635 | 0.00036067 | 3634.5 | -0.00018369 | -785.88 | 0.00035303 | 3579.2 | -0.00017539 | -711.68 | 0.00034983 | 3549.7 | -0.00017242 | -691.12 | 0.1275 | 0.011027 | 3187.3 | -0.01345 | -38802 | 0.0087958 | 2928.5 | -0.010896 | -33822
3.4622 | -3.4622e-07 | 1.6222 | 1.4742e-06 | 16.404 | -3.5477e-07 | 1.3819 | 1.4392e-06 | 15.95 | -3.5097e-07 | 1.487 | 1.4425e-06 | 16.05 | 0.64 | 0.00035649 | 3594.7 | -0.00018103 | -770.12 | 0.00034861 | 3536.4 | -0.00017266 | -696.47 | 0.00034631 | 3516.1 | -0.00017014 | -677.61 | 0.12875 | 0.011035 | 3167.4 | -0.013445 | -38827 | 0.0087942 | 2935.5 | -0.010893 | -33810
3.4946 | -3.1988e-07 | 1.8114 | 1.4225e-06 | 15.96 | -3.2804e-07 | 1.342 | 1.3764e-06 | 15.182 | -3.2904e-07 | 1.4639 | 1.3768e-06 | 15.316 | 0.645 | 0.00035232 | 3555 | -0.00017836 | -754.37 | 0.0003442 | 3493.7 | -0.00016994 | -681.27 | 0.00034278 | 3482.5 | -0.00016787 | -664.11 | 0.13 | 0.011041 | 3224.1 | -0.013491 | -38796 | 0.0087927 | 2942.6 | -0.01089 | -33799
3.527 | -2.9354e-07 | 2.0007 | 1.3709e-06 | 15.517 | -3.0412e-07 | 1.2813 | 1.3092e-06 | 14.382 | -2.9866e-07 | 1.5224 | 1.3144e-06 | 14.621 | 0.65 | 0.00034815 | 3515.2 | -0.0001757 | -738.62 | 0.00033978 | 3450.9 | -0.00016721 | -666.07 | 0.00033925 | 3448.9 | -0.00016559 | -650.6 | 0.13125 | 0.011048 | 3280.8 | -0.013536 | -38765 | 0.0087911 | 2949.6 | -0.010887 | -33787
3.5594 | -2.6617e-07 | 2.2096 | 1.3201e-06 | 15.091 | -2.709e-07 | 1.357 | 1.2488e-06 | 13.698 | -2.5449e-07 | 1.7141 | 1.2572e-06 | 13.99 | 0.655 | 0.00034398 | 3475.4 | -0.00017304 | -722.87 | 0.00033537 | 3408.1 | -0.00016449 | -650.87 | 0.00033573 | 3415.3 | -0.00016332 | -637.09 | 0.1325 | 0.011054 | 3337.6 | -0.013582 | -38734 | 0.0087896 | 2956.6 | -0.010884 | -33776
3.5918 | -2.315e-07 | 2.6491 | 1.2173e-06 | 14.414 | -2.1569e-07 | 2.2256 | 1.1648e-06 | 13.436 | -2.1018e-07 | 1.9055 | 1.1999e-06 | 13.356 | 0.66 | 0.0003398 | 3435.7 | -0.00017037 | -707.12 | 0.00033095 | 3365.4 | -0.00016177 | -635.67 | 0.0003322 | 3381.7 | -0.00016104 | -623.58 | 0.13375 | 0.011049 | 3395.5 | -0.013612 | -38683 | 0.0087891 | 2958.9 | -0.010884 | -33771
3.6242 | -1.9411e-07 | 3.1703 | 1.079e-06 | 13.508 | -1.5289e-07 | 3.5565 | 1.0568e-06 | 13.379 | -1.4218e-07 | 3.7687 | 1.0642e-06 | 13.565 | 0.665 | 0.00033563 | 3395.9 | -0.00016771 | -691.37 | 0.00032654 | 3322.6 | -0.00015904 | -620.46 | 0.00032868 | 3348.1 | -0.00015877 | -610.08 | 0.135 | 0.011044 | 3435.4 | -0.01362 | -38648 | 0.0087893 | 2958.7 | -0.010885 | -33770
3.6566 | -1.6023e-07 | 3.6651 | 9.45e-07 | 12.64 | -8.3449e-08 | 5.3341 | 9.3695e-07 | 13.62 | -7.2714e-08 | 5.7477 | 9.2045e-07 | 13.812 | 0.67 | 0.00033146 | 3356.1 | -0.00016504 | -675.62 | 0.00032212 | 3279.8 | -0.00015632 | -605.26 | 0.00032515 | 3314.5 | -0.00015649 | -596.57 | 0.13625 | 0.011045 | 3465.9 | -0.013625 | -38632 | 0.0087895 | 2958.5 | -0.010887 | -33769
3.689 | -1.2941e-07 | 4.0948 | 8.3085e-07 | 11.892 | -3.7392e-08 | 6.4494 | 8.4743e-07 | 13.634 | -3.2883e-08 | 6.5659 | 8.3087e-07 | 13.58 | 0.675 | 0.00032729 | 3316.4 | -0.00016238 | -659.87 | 0.00031771 | 3237 | -0.00015359 | -590.06 | 0.00032162 | 3280.9 | -0.00015422 | -583.06 | 0.1375 | 0.011046 | 3496.4 | -0.01363 | -38617 | 0.0087896 | 2958.3 | -0.010888 | -33768
3.7214 | -9.8186e-08 | 4.5036 | 7.2308e-07 | 11.173 | -2.7956e-08 | 6.069 | 8.1101e-07 | 12.882 | -2.4577e-08 | 6.1495 | 7.9891e-07 | 12.836 | 0.68 | 0.00032311 | 3276.6 | -0.00015971 | -644.12 | 0.00031329 | 3194.3 | -0.00015087 | -574.86 | 0.0003181 | 3247.3 | -0.00015194 | -569.55 | 0.13875 | 0.011048 | 3523.4 | -0.013634 | -38606 | 0.0087944 | 2964.3 | -0.010894 | -33767
3.7538 | -8.3922e-08 | 4.5691 | 6.7921e-07 | 10.766 | -1.8519e-08 | 5.6886 | 7.7459e-07 | 12.129 | -1.627e-08 | 5.7331 | 7.6695e-07 | 12.093 | 0.685 | 0.00031894 | 3236.8 | -0.00015705 | -628.37 | 0.00030888 | 3151.5 | -0.00014814 | -559.66 | 0.00031457 | 3213.7 | -0.00014967 | -556.05 | 0.14 | 0.011045 | 3516.8 | -0.013614 | -38622 | 0.008817 | 2994.2 | -0.010916 | -33769
3.7862 | -7.4481e-08 | 4.5224 | 6.7361e-07 | 10.597 | -9.0825e-09 | 5.3083 | 7.3817e-07 | 11.376 | -7.9614e-09 | 5.3167 | 7.3499e-07 | 11.35 | 0.69 | 0.00031477 | 3197.1 | -0.00015439 | -612.61 | 0.00030619 | 3126.4 | -0.00014627 | -547.73 | 0.00031105 | 3180.1 | -0.00014739 | -542.54 | 0.14125 | 0.01104 | 3510.1 | -0.013592 | -38636 | 0.0088139 | 2981.3 | -0.010917 | -33780
3.8186 | -6.4991e-08 | 4.4937 | 6.6578e-07 | 10.428 | -5.6856e-09 | 5.0722 | 7.0734e-07 | 10.862 | -5.0934e-09 | 5.0671 | 7.0578e-07 | 10.84 | 0.695 | 0.0003106 | 3157.3 | -0.00015172 | -596.86 | 0.00030358 | 3102 | -0.00014443 | -535.95 | 0.00030752 | 3146.5 | -0.00014512 | -529.03 | 0.1425 | 0.011035 | 3503.4 | -0.013571 | -38651 | 0.0088072 | 2962.7 | -0.010915 | -33794
3.851 | -5.6084e-08 | 4.4454 | 6.5753e-07 | 10.24 | -5.8853e-09 | 4.9219 | 6.7984e-07 | 10.49 | -5.4768e-09 | 4.917 | 6.7822e-07 | 10.469 | 0.7 | 0.00030643 | 3117.5 | -0.00014906 | -581.11 | 0.00030097 | 3077.7 | -0.00014259 | -524.17 | 0.00030399 | 3112.9 | -0.00014284 | -515.52 | 0.14375 | 0.011027 | 3484.7 | -0.013548 | -38658 | 0.0088109 | 2967.3 | -0.010921 | -33796
3.8834 | -5.186e-08 | 4.3417 | 6.4064e-07 | 9.965 | -6.0849e-09 | 4.7717 | 6.5235e-07 | 10.118 | -5.8604e-09 | 4.767 | 6.5067e-07 | 10.098 | 0.705 | 0.0003029 | 3084.5 | -0.00014662 | -565.64 | 0.00029836 | 3053.4 | -0.00014076 | -512.39 | 0.00030047 | 3079.3 | -0.00014057 | -502.02 | 0.145 | 0.011048 | 3492.4 | -0.013558 | -38677 | 0.0088153 | 2973.5 | -0.010928 | -33797
3.9158 | -4.9102e-08 | 4.2225 | 6.2127e-07 | 9.6661 | -6.2846e-09 | 4.6215 | 6.2485e-07 | 9.7466 | -6.244e-09 | 4.617 | 6.2311e-07 | 9.7275 | 0.71 | 0.00029982 | 3056.3 | -0.00014438 | -550.75 | 0.00029575 | 3029 | -0.00013892 | -500.62 | 0.00029694 | 3045.7 | -0.00013829 | -488.51 | 0.14625 | 0.011067 | 3499.5 | -0.013567 | -38697 | 0.0088197 | 2979.7 | -0.010934 | -33798
3.9482 | -4.6414e-08 | 4.1023 | 6.0222e-07 | 9.3694 | -6.1554e-09 | 4.4834 | 6.0402e-07 | 9.4382 | -6.1589e-09 | 4.4795 | 6.0248e-07 | 9.4218 | 0.715 | 0.00029675 | 3028 | -0.00014214 | -535.86 | 0.00029314 | 3004.7 | -0.00013708 | -488.84 | 0.00029342 | 3012.1 | -0.00013602 | -475 | 0.1475 | 0.011072 | 3491.7 | -0.013562 | -38709 | 0.0088241 | 2985.9 | -0.01094 | -33799
3.9806 | -4.3511e-08 | 3.9828 | 5.833e-07 | 9.0728 | -5.9273e-09 | 4.3488 | 5.852e-07 | 9.149 | -5.9317e-09 | 4.3459 | 5.8395e-07 | 9.1359 | 0.72 | 0.00029367 | 2999.7 | -0.00013989 | -520.97 | 0.00029053 | 2980.3 | -0.00013524 | -477.06 | 0.00028989 | 2978.5 | -0.00013374 | -461.49 | 0.14875 | 0.011077 | 3488.9 | -0.013562 | -38712 | 0.0088285 | 2992.1 | -0.010947 | -33800
4.013 | -4.1964e-08 | 3.8697 | 5.6592e-07 | 8.8059 | -5.6992e-09 | 4.2143 | 5.6638e-07 | 8.8597 | -5.7044e-09 | 4.2123 | 5.6541e-07 | 8.8499 | 0.725 | 0.0002906 | 2971.4 | -0.00013765 | -506.08 | 0.00028792 | 2956 | -0.0001334 | -465.28 | 0.00028636 | 2944.9 | -0.00013146 | -447.99 | 0.15 | 0.011081 | 3509.5 | -0.01358 | -38673 | 0.0088249 | 2992.9 | -0.010947 | -33789
4.0454 | -4.0484e-08 | 3.7557 | 5.488e-07 | 8.5409 | -5.4711e-09 | 4.0798 | 5.4756e-07 | 8.5705 | -5.4771e-09 | 4.0787 | 5.4688e-07 | 8.564 | 0.73 | 0.00028752 | 2943.2 | -0.00013541 | -491.19 | 0.00028531 | 2931.7 | -0.00013157 | -453.5 | 0.00028329 | 2916.1 | -0.00012936 | -434.74 | 0.15125 | 0.011084 | 3530.2 | -0.013598 | -38635 | 0.0088193 | 2992.4 | -0.010945 | -33775
4.0778 | -3.903e-08 | 3.6416 | 5.3174e-07 | 8.2765 | -5.3055e-09 | 3.9589 | 5.3114e-07 | 8.315 | -5.3106e-09 | 3.958 | 5.3059e-07 | 8.3097 | 0.735 | 0.00028445 | 2914.9 | -0.00013317 | -476.3 | 0.0002827 | 2907.3 | -0.00012973 | -441.72 | 0.00028081 | 2893.3 | -0.00012754 | -422.57 | 0.1525 | 0.011088 | 3550.8 | -0.013617 | -38596 | 0.0088137 | 2991.8 | -0.010943 | -33761
4.1102 | -3.7232e-08 | 3.5276 | 5.1469e-07 | 8.0094 | -5.146e-09 | 3.8394 | 5.1497e-07 | 8.0629 | -5.1502e-09 | 3.8387 | 5.1453e-07 | 8.0586 | 0.74 | 0.00028138 | 2886.6 | -0.00013093 | -461.41 | 0.00028009 | 2883 | -0.00012789 | -429.94 | 0.00027872 | 2873.8 | -0.00012609 | -413.34 | 0.15375 | 0.011086 | 3570.8 | -0.01363 | -38553 | 0.0088081 | 2991.2 | -0.010941 | -33746
4.1426 | -3.6124e-08 | 3.4232 | 4.9941e-07 | 7.7719 | -4.9866e-09 | 3.7199 | 4.9879e-07 | 7.8107 | -4.9897e-09 | 3.7194 | 4.9846e-07 | 7.8075 | 0.745 | 0.0002783 | 2858.3 | -0.00012869 | -446.52 | 0.00027748 | 2858.6 | -0.00012605 | -418.16 | 0.00027663 | 2854.3 | -0.00012464 | -404.1 | 0.155 | 0.01108 | 3556.7 | -0.013624 | -38550 | 0.0088026 | 2991.1 | -0.010939 | -33733
4.175 | -3.5241e-08 | 3.3209 | 4.8425e-07 | 7.5393 | -4.8275e-09 | 3.6011 | 4.8272e-07 | 7.5601 | -4.8297e-09 | 3.6007 | 4.8248e-07 | 7.5578 | 0.75 | 0.00027523 | 2830.1 | -0.00012644 | -431.62 | 0.00027487 | 2834.3 | -0.00012421 | -406.38 | 0.00027454 | 2834.8 | -0.00012319 | -394.87 | 0.15625 | 0.011074 | 3541.5 | -0.013617 | -38546 | 0.0087966 | 2988.9 | -0.010938 | -33723
4.2074 | -3.4125e-08 | 3.2176 | 4.6914e-07 | 7.3042 | -4.6765e-09 | 3.4947 | 4.6839e-07 | 7.3362 | -4.6793e-09 | 3.4944 | 4.6822e-07 | 7.3345 | 0.755 | 0.00027271 | 2806.8 | -0.00012465 | -419.89 | 0.00027226 | 2810 | -0.00012238 | -394.61 | 0.00027246 | 2815.3 | -0.00012174 | -385.64 | 0.1575 | 0.011068 | 3526.3 | -0.01361 | -38543 | 0.0087948 | 2990.3 | -0.010941 | -33715
4.2398 | -3.2739e-08 | 3.1153 | 4.5421e-07 | 7.0695 | -4.5255e-09 | 3.3883 | 4.5407e-07 | 7.1122 | -4.5288e-09 | 3.3881 | 4.5395e-07 | 7.1111 | 0.76 | 0.00027085 | 2789.8 | -0.00012325 | -410.37 | 0.00026965 | 2785.6 | -0.00012054 | -382.83 | 0.00027037 | 2795.8 | -0.00012029 | -376.41 | 0.15875 | 0.011061 | 3511.1 | -0.013603 | -38539 | 0.0087928 | 2991 | -0.010944 | -33707
4.2722 | -3.1742e-08 | 3.0228 | 4.4068e-07 | 6.8591 | -4.3745e-09 | 3.2819 | 4.3975e-07 | 6.8883 | -4.3784e-09 | 3.2818 | 4.3968e-07 | 6.8877 | 0.765 | 0.00026905 | 2773.6 | -0.00012187 | -400.84 | 0.00026704 | 2761.3 | -0.0001187 | -371.05 | 0.00026828 | 2776.3 | -0.00011883 | -367.17 | 0.16 | 0.011052 | 3519.6 | -0.013581 | -38524 | 0.0087909 | 2991.8 | -0.010947 | -33699
4.3046 | -3.095e-08 | 2.9316 | 4.272e-07 | 6.6519 | -4.2263e-09 | 3.1778 | 4.2573e-07 | 6.6692 | -4.2301e-09 | 3.1777 | 4.257e-07 | 6.6689 | 0.77 | 0.00026725 | 2757.3 | -0.0001205 | -391.31 | 0.00026443 | 2736.9 | -0.00011686 | -359.27 | 0.0002662 | 2756.8 | -0.00011738 | -357.94 | 0.16125 | 0.011042 | 3541.7 | -0.013557 | -38500 | 0.0087894 | 2992.8 | -0.01095 | -33692
4.337 | -2.9959e-08 | 2.8391 | 4.1369e-07 | 6.4417 | -4.0901e-09 | 3.083 | 4.13e-07 | 6.4699 | -4.0914e-09 | 3.083 | 4.1298e-07 | 6.4697 | 0.775 | 0.00026546 | 2741.1 | -0.00011912 | -381.78 | 0.00026202 | 2714.5 | -0.00011518 | -348.54 | 0.00026411 | 2737.3 | -0.00011593 | -348.71 | 0.1625 | 0.011031 | 3563.8 | -0.013533 | -38477 | 0.0087878 | 2993.8 | -0.010954 | -33686
4.3694 | -2.873e-08 | 2.7492 | 4.0055e-07 | 6.2351 | -3.9539e-09 | 2.9882 | 4.0026e-07 | 6.2706 | -3.9526e-09 | 2.9882 | 4.0026e-07 | 6.2705 | 0.78 | 0.00026366 | 2724.8 | -0.00011774 | -372.24 | 0.00025966 | 2692.4 | -0.00011354 | -338.01 | 0.00026202 | 2717.8 | -0.00011448 | -339.48 | 0.16375 | 0.011022 | 3584.1 | -0.013511 | -38453 | 0.0087864 | 2995 | -0.010958 | -33680
4.4018 | -2.7819e-08 | 2.667 | 3.8849e-07 | 6.0476 | -3.8177e-09 | 2.8934 | 3.8753e-07 | 6.0713 | -3.8139e-09 | 2.8935 | 3.8754e-07 | 6.0714 | 0.785 | 0.00026186 | 2708.6 | -0.00011636 | -362.71 | 0.0002573 | 2670.4 | -0.00011189 | -327.49 | 0.00025993 | 2698.3 | -0.00011303 | -330.24 | 0.165 | 0.011022 | 3585 | -0.013505 | -38425 | 0.0087902 | 3002 | -0.010967 | -33679
4.4342 | -2.7139e-08 | 2.5854 | 3.7649e-07 | 5.8631 | -3.6878e-09 | 2.8021 | 3.7526e-07 | 5.8792 | -3.6812e-09 | 2.8021 | 3.7527e-07 | 5.8794 | 0.79 | 0.00026007 | 2692.3 | -0.00011498 | -353.18 | 0.00025493 | 2648.3 | -0.00011024 | -316.97 | 0.00025785 | 2678.8 | -0.00011158 | -321.01 | 0.16625 | 0.011019 | 3600.1 | -0.013496 | -38395 | 0.0088008 | 3005.5 | -0.010987 | -33697
4.4666 | -2.6231e-08 | 2.5033 | 3.6444e-07 | 5.6756 | -3.5706e-09 | 2.7175 | 3.6392e-07 | 5.7016 | -3.5609e-09 | 2.7176 | 3.6392e-07 | 5.7016 | 0.795 | 0.00025827 | 2676.1 | -0.00011361 | -343.64 | 0.00025257 | 2626.3 | -0.0001086 | -306.45 | 0.00025576 | 2659.3 | -0.00011013 | -311.78 | 0.1675 | 0.011016 | 3617.8 | -0.013488 | -38364 | 0.0088113 | 3009 | -0.011007 | -33714
4.499 | -2.5131e-08 | 2.4247 | 3.5292e-07 | 5.4945 | -3.4532e-09 | 2.6329 | 3.5258e-07 | 5.524 | -3.4404e-09 | 2.633 | 3.5257e-07 | 5.5239 | 0.8 | 0.00025647 | 2659.8 | -0.00011223 | -334.11 | 0.0002502 | 2604.2 | -0.00010695 | -295.92 | 0.00025367 | 2639.8 | -0.00010867 | -302.54 | 0.16875 | 0.011014 | 3635.2 | -0.013481 | -38336 | 0.0088219 | 3012.4 | -0.011027 | -33731
4.5314 | -2.4392e-08 | 2.3506 | 3.4218e-07 | 5.3273 | -3.3359e-09 | 2.5484 | 3.4124e-07 | 5.3464 | -3.32e-09 | 2.5484 | 3.4122e-07 | 5.3462 | 0.805 | 0.00025467 | 2643.6 | -0.00011085 | -324.58 | 0.00024846 | 2588.3 | -0.00010567 | -287.38 | 0.00025159 | 2620.3 | -0.00010722 | -293.31 | 0.17 | 0.011028 | 3648.3 | -0.013495 | -38345 | 0.0088331 | 3017.4 | -0.011048 | -33748
4.5638 | -2.3816e-08 | 2.2773 | 3.3147e-07 | 5.1623 | -3.2212e-09 | 2.4682 | 3.3047e-07 | 5.1779 | -3.2062e-09 | 2.4681 | 3.3044e-07 | 5.1774 | 0.81 | 0.00025288 | 2627.3 | -0.00010947 | -315.05 | 0.00024714 | 2576.3 | -0.00010463 | -280.12 | 0.0002495 | 2600.8 | -0.00010577 | -284.08 | 0.17125 | 0.011042 | 3661.4 | -0.013509 | -38353 | 0.0088445 | 3022.8 | -0.011069 | -33765
4.5962 | -2.3029e-08 | 2.2037 | 3.2071e-07 | 4.995 | -3.1094e-09 | 2.3927 | 3.2033e-07 | 5.0192 | -3.0999e-09 | 2.3926 | 3.203e-07 | 5.0188 | 0.815 | 0.00025108 | 2611.1 | -0.00010809 | -305.51 | 0.00024581 | 2564.4 | -0.00010359 | -272.85 | 0.00024741 | 2581.3 | -0.00010432 | -274.85 | 0.1725 | 0.011052 | 3692.5 | -0.013524 | -38342 | 0.008856 | 3028.3 | -0.01109 | -33782
4.6286 | -2.2044e-08 | 2.1349 | 3.106e-07 | 4.8361 | -2.9977e-09 | 2.3172 | 3.102e-07 | 4.8604 | -2.9936e-09 | 2.3172 | 3.1017e-07 | 4.8601 | 0.82 | 0.00024928 | 2594.8 | -0.00010672 | -295.98 | 0.00024448 | 2552.4 | -0.00010255 | -265.59 | 0.00024532 | 2561.8 | -0.00010287 | -265.61 | 0.17375 | 0.01106 | 3734.9 | -0.01354 | -38319 | 0.0088634 | 3036.4 | -0.011107 | -33785
4.661 | -2.1326e-08 | 2.0692 | 3.0099e-07 | 4.6865 | -2.8859e-09 | 2.2417 | 3.0006e-07 | 4.7017 | -2.8872e-09 | 2.2417 | 3.0003e-07 | 4.7015 | 0.825 | 0.00024749 | 2578.6 | -0.00010534 | -286.45 | 0.00024315 | 2540.4 | -0.00010151 | -258.32 | 0.00024324 | 2542.3 | -0.00010142 | -256.38 | 0.175 | 0.011046 | 3769.5 | -0.013532 | -38259 | 0.008871 | 3044 | -0.011125 | -33791
4.6934 | -2.0806e-08 | 2.0037 | 2.914e-07 | 4.5389 | -2.7839e-09 | 2.1712 | 2.9058e-07 | 4.5534 | -2.7876e-09 | 2.1711 | 2.9056e-07 | 4.5531 | 0.83 | 0.00024569 | 2562.3 | -0.00010396 | -276.91 | 0.00024182 | 2528.5 | -0.00010047 | -251.06 | 0.00024141 | 2525.5 | -0.00010009 | -247.63 | 0.17625 | 0.011017 | 3798.9 | -0.013509 | -38175 | 0.0088786 | 3051.6 | -0.011142 | -33798
4.7258 | -2.0076e-08 | 1.9379 | 2.8179e-07 | 4.3892 | -2.6877e-09 | 2.1036 | 2.815e-07 | 4.4113 | -2.6921e-09 | 2.1035 | 2.815e-07 | 4.4113 | 0.835 | 0.00024389 | 2546.1 | -0.00010258 | -267.38 | 0.00024049 | 2516.5 | -9.9435e-05 | -243.8 | 0.00023994 | 2512.3 | -9.8939e-05 | -239.54 | 0.1775 | 0.010989 | 3828.3 | -0.013486 | -38092 | 0.0088862 | 3059.2 | -0.01116 | -33804
4.7582 | -1.9252e-08 | 1.8772 | 2.7287e-07 | 4.2493 | -2.5915e-09 | 2.036 | 2.7243e-07 | 4.2692 | -2.5965e-09 | 2.036 | 2.7244e-07 | 4.2694 | 0.84 | 0.0002421 | 2529.8 | -0.0001012 | -257.85 | 0.00023916 | 2504.5 | -9.8395e-05 | -236.53 | 0.00023848 | 2499.1 | -9.7787e-05 | -231.45 | 0.17875 | 0.010964 | 3856.5 | -0.013464 | -38015 | 0.0088938 | 3066.8 | -0.011178 | -33810
4.7906 | -1.8687e-08 | 1.8186 | 2.6427e-07 | 4.1163 | -2.4953e-09 | 1.9683 | 2.6335e-07 | 4.1271 | -2.5006e-09 | 1.9685 | 2.6339e-07 | 4.1276 | 0.845 | 0.0002403 | 2513.6 | -9.9825e-05 | -248.31 | 0.00023783 | 2492.5 | -9.7356e-05 | -229.27 | 0.00023701 | 2486 | -9.6635e-05 | -223.35 | 0.18 | 0.010953 | 3882.9 | -0.013451 | -37967 | 0.0089015 | 3074.4 | -0.011196 | -33817
4.823 | -1.8145e-08 | 1.7599 | 2.5575e-07 | 3.9841 | -2.4045e-09 | 1.9065 | 2.5506e-07 | 3.9972 | -2.4159e-09 | 1.9063 | 2.5504e-07 | 3.9969 | 0.85 | 0.0002385 | 2497.3 | -9.8447e-05 | -238.78 | 0.0002365 | 2480.6 | -9.6317e-05 | -222.01 | 0.0002358 | 2475 | -9.5693e-05 | -216.78 | 0.18125 | 0.010973 | 3927.8 | -0.013463 | -37961 | 0.0089047 | 3087.8 | -0.011209 | -33806
4.8554 | -1.7449e-08 | 1.7012 | 2.4723e-07 | 3.8505 | -2.3147e-09 | 1.8458 | 2.4691e-07 | 3.8696 | -2.3347e-09 | 1.8457 | 2.4693e-07 | 3.8698 | 0.855 | 0.00023671 | 2481.1 | -9.7069e-05 | -229.25 | 0.00023517 | 2468.6 | -9.5278e-05 | -214.74 | 0.00023465 | 2464.6 | -9.4798e-05 | -210.55 | 0.1825 | 0.010996 | 3974.5 | -0.013479 | -37960 | 0.0089006 | 3111 | -0.011216 | -33765
4.8878 | -1.6794e-08 | 1.6479 | 2.3937e-07 | 3.7281 | -2.2249e-09 | 1.7851 | 2.3877e-07 | 3.7421 | -2.2534e-09 | 1.7851 | 2.3881e-07 | 3.7426 | 0.86 | 0.00023491 | 2464.9 | -9.5691e-05 | -219.72 | 0.00023384 | 2456.6 | -9.4238e-05 | -207.48 | 0.00023349 | 2454.2 | -9.3903e-05 | -204.32 | 0.18375 | 0.011019 | 4021.3 | -0.013495 | -37959 | 0.0088965 | 3134.1 | -0.011223 | -33725
4.9202 | -1.6326e-08 | 1.5949 | 2.3161e-07 | 3.6082 | -2.1345e-09 | 1.7252 | 2.3072e-07 | 3.6161 | -2.1721e-09 | 1.7246 | 2.3069e-07 | 3.6155 | 0.865 | 0.0002331 | 2448.4 | -9.4309e-05 | -210.19 | 0.00023251 | 2444.7 | -9.3199e-05 | -200.21 | 0.00023234 | 2443.8 | -9.3008e-05 | -198.09 | 0.185 | 0.011042 | 4068.1 | -0.013511 | -37958 | 0.0088924 | 3157.3 | -0.01123 | -33685
4.9526 | -1.577e-08 | 1.5416 | 2.2381e-07 | 3.487 | -2.0399e-09 | 1.6705 | 2.2333e-07 | 3.5005 | -2.0721e-09 | 1.6698 | 2.233e-07 | 3.5 | 0.87 | 0.00023117 | 2430.7 | -9.2893e-05 | -200.74 | 0.00023118 | 2432.7 | -9.216e-05 | -192.95 | 0.00023118 | 2433.4 | -9.2113e-05 | -191.85 | 0.18625 | 0.011051 | 4100.4 | -0.013508 | -37931 | 0.0088884 | 3180.4 | -0.011237 | -33645
4.985 | -1.5056e-08 | 1.4901 | 2.1616e-07 | 3.3676 | -1.9452e-09 | 1.6157 | 2.1593e-07 | 3.3849 | -1.9705e-09 | 1.6156 | 2.1598e-07 | 3.3854 | 0.875 | 0.00022981 | 2418.5 | -9.1828e-05 | -193.27 | 0.00022984 | 2420.5 | -9.1122e-05 | -185.76 | 0.00023003 | 2423 | -9.1218e-05 | -185.62 | 0.1875 | 0.01105 | 4113.1 | -0.013497 | -37897 | 0.0088843 | 3203.6 | -0.011244 | -33604
5.0174 | -1.4556e-08 | 1.442 | 2.0915e-07 | 3.2585 | -1.8505e-09 | 1.561 | 2.0854e-07 | 3.2694 | -1.8689e-09 | 1.5615 | 2.0865e-07 | 3.2709 | 0.88 | 0.0002288 | 2409.5 | -9.1009e-05 | -187.4 | 0.00022844 | 2407.7 | -9.0092e-05 | -178.87 | 0.00022887 | 2412.6 | -9.0323e-05 | -179.39 | 0.18875 | 0.011048 | 4120.9 | -0.013483 | -37861 | 0.0088859 | 3230.7 | -0.011255 | -33569
5.0498 | -1.3959e-08 | 1.3947 | 2.0213e-07 | 3.1494 | -1.7643e-09 | 1.509 | 2.0155e-07 | 3.16 | -1.7721e-09 | 1.5081 | 2.0145e-07 | 3.1583 | 0.885 | 0.00022775 | 2400.1 | -9.0198e-05 | -181.77 | 0.00022704 | 2394.9 | -8.9062e-05 | -171.98 | 0.00022772 | 2402.2 | -8.9427e-05 | -173.15 | 0.19 | 0.011046 | 4128.6 | -0.013469 | -37826 | 0.0088867 | 3245.3 | -0.011273 | -33554
5.0822 | -1.3323e-08 | 1.3474 | 1.9506e-07 | 3.0395 | -1.6837e-09 | 1.4589 | 1.9484e-07 | 3.0548 | -1.6975e-09 | 1.4585 | 1.9479e-07 | 3.054 | 0.89 | 0.00022671 | 2390.7 | -8.9387e-05 | -176.15 | 0.00022564 | 2382 | -8.8033e-05 | -165.09 | 0.00022657 | 2391.8 | -8.8532e-05 | -166.92 | 0.19125 | 0.011043 | 4136.3 | -0.013455 | -37791 | 0.0088925 | 3268.5 | -0.011293 | -33540
5.1146 | -1.286e-08 | 1.302 | 1.8845e-07 | 2.9367 | -1.6029e-09 | 1.4089 | 1.8813e-07 | 2.9496 | -1.6228e-09 | 1.4089 | 1.8813e-07 | 2.9497 | 0.895 | 0.00022567 | 2381.2 | -8.8576e-05 | -170.52 | 0.00022424 | 2369.2 | -8.7003e-05 | -158.2 | 0.00022541 | 2381.4 | -8.7637e-05 | -160.69 | 0.1925 | 0.01104 | 4146.3 | -0.013449 | -37743 | 0.0088983 | 3291.8 | -0.011313 | -33526
5.147 | -1.2447e-08 | 1.2572 | 1.82e-07 | 2.8362 | -1.546e-09 | 1.3603 | 1.8164e-07 | 2.8478 | -1.5567e-09 | 1.3599 | 1.8157e-07 | 2.8469 | 0.9 | 0.00022462 | 2371.8 | -8.7765e-05 | -164.89 | 0.00022284 | 2356.3 | -8.5973e-05 | -151.31 | 0.00022426 | 2371 | -8.6742e-05 | -154.45 | 0.19375 | 0.011041 | 4192.2 | -0.013452 | -37679 | 0.0089041 | 3315 | -0.011334 | -33511
5.1794 | -1.2074e-08 | 1.213 | 1.7569e-07 | 2.7377 | -1.5213e-09 | 1.3137 | 1.7544e-07 | 2.7506 | -1.5258e-09 | 1.3136 | 1.7542e-07 | 2.7505 | 0.905 | 0.00022358 | 2362.3 | -8.6953e-05 | -159.27 | 0.00022144 | 2343.5 | -8.4943e-05 | -144.42 | 0.0002231 | 2360.5 | -8.5847e-05 | -148.22 | 0.195 | 0.011046 | 4287.4 | -0.013466 | -37593 | 0.0089099 | 3338.3 | -0.011354 | -33497
5.2118 | -1.1725e-08 | 1.1706 | 1.6966e-07 | 2.6435 | -1.4964e-09 | 1.2671 | 1.6923e-07 | 2.6534 | -1.4951e-09 | 1.2674 | 1.6926e-07 | 2.654 | 0.91 | 0.00022253 | 2352.9 | -8.6142e-05 | -153.64 | 0.00022004 | 2330.7 | -8.3913e-05 | -137.53 | 0.00022195 | 2350.1 | -8.4952e-05 | -141.99 | 0.19625 | 0.011051 | 4382.5 | -0.013481 | -37507 | 0.0089157 | 3361.5 | -0.011375 | -33483
5.2442 | -1.1386e-08 | 1.1291 | 1.6373e-07 | 2.5511 | -1.4693e-09 | 1.2216 | 1.6319e-07 | 2.5587 | -1.4643e-09 | 1.2212 | 1.6311e-07 | 2.5576 | 0.915 | 0.00022149 | 2343.4 | -8.5331e-05 | -148.02 | 0.00021925 | 2323.8 | -8.3237e-05 | -132.49 | 0.00022079 | 2339.7 | -8.4056e-05 | -135.76 | 0.1975 | 0.011056 | 4477.3 | -0.013495 | -37422 | 0.0089168 | 3394.3 | -0.011392 | -33444
5.2766 | -1.094e-08 | 1.0887 | 1.5782e-07 | 2.4591 | -1.4373e-09 | 1.1788 | 1.5752e-07 | 2.4696 | -1.4278e-09 | 1.1786 | 1.5746e-07 | 2.4688 | 0.92 | 0.00022044 | 2334 | -8.452e-05 | -142.39 | 0.00021865 | 2318.8 | -8.2672e-05 | -128.03 | 0.00021964 | 2329.3 | -8.3161e-05 | -129.52 | 0.19875 | 0.011063 | 4566.1 | -0.013513 | -37335 | 0.0089137 | 3435.3 | -0.011407 | -33386
5.309 | -1.0599e-08 | 1.049 | 1.5207e-07 | 2.3699 | -1.4052e-09 | 1.136 | 1.5185e-07 | 2.3805 | -1.3911e-09 | 1.1361 | 1.5183e-07 | 2.3804 | 0.925 | 0.0002194 | 2324.6 | -8.3708e-05 | -136.77 | 0.00021805 | 2313.8 | -8.2108e-05 | -123.57 | 0.00021849 | 2318.9 | -8.2266e-05 | -123.29 | 0.2 | 0.011059 | 4631.6 | -0.013516 | -37250 | 0.0089106 | 3476.3 | -0.011421 | -33327
5.3414 | -1.0199e-08 | 1.0117 | 1.4665e-07 | 2.2853 | -1.3731e-09 | 1.0933 | 1.4618e-07 | 2.2914 | -1.3544e-09 | 1.0937 | 1.4621e-07 | 2.292 | 0.93 | 0.00021836 | 2315.1 | -8.2897e-05 | -131.14 | 0.00021741 | 2308.3 | -8.1535e-05 | -119.17 | 0.00021733 | 2308.5 | -8.1371e-05 | -117.06 | 0.20125 | 0.011038 | 4655.3 | -0.01349 | -37168 | 0.0089075 | 3517.3 | -0.011436 | -33268
5.3738 | -9.7163e-09 | 0.97475 | 1.4123e-07 | 2.2005 | -1.3338e-09 | 1.0529 | 1.408e-07 | 2.2071 | -1.3173e-09 | 1.053 | 1.4079e-07 | 2.2069 | 0.935 | 0.00021731 | 2305.7 | -8.2086e-05 | -125.51 | 0.00021672 | 2302.3 | -8.0952e-05 | -114.83 | 0.0002162 | 2298.3 | -8.0488e-05 | -110.89 | 0.2025 | 0.011017 | 4678.9 | -0.013465 | -37085 | 0.0089044 | 3558.2 | -0.011451 | -33210
5.4062 | -9.3957e-09 | 0.93685 | 1.3582e-07 | 2.1161 | -1.2899e-09 | 1.0141 | 1.3562e-07 | 2.1258 | -1.2798e-09 | 1.0141 | 1.3561e-07 | 2.1257 | 0.94 | 0.00021627 | 2296.2 | -8.1275e-05 | -119.89 | 0.00021603 | 2296.3 | -8.0369e-05 | -110.5 | 0.00021555 | 2292.7 | -7.9929e-05 | -106.69 | 0.20375 | 0.010995 | 4702.6 | -0.01344 | -37003 | 0.0089014 | 3599.2 | -0.011466 | -33151
5.4386 | -9.1216e-09 | 0.90131 | 1.3069e-07 | 2.0366 | -1.2459e-09 | 0.97523 | 1.3043e-07 | 2.0445 | -1.2423e-09 | 0.97531 | 1.3043e-07 | 2.0446 | 0.945 | 0.00021522 | 2286.8 | -8.0464e-05 | -114.26 | 0.00021534 | 2290.4 | -7.9786e-05 | -106.16 | 0.00021491 | 2287.1 | -7.9384e-05 | -102.66 | 0.205 | 0.010975 | 4726.8 | -0.013415 | -36923 | 0.0089034 | 3642.6 | -0.011486 | -33096
5.471 | -8.7799e-09 | 0.86666 | 1.2567e-07 | 1.9584 | -1.202e-09 | 0.93639 | 1.2524e-07 | 1.9632 | -1.2049e-09 | 0.93649 | 1.2526e-07 | 1.9634 | 0.95 | 0.00021459 | 2281.3 | -7.989e-05 | -109.9 | 0.00021465 | 2284.4 | -7.9203e-05 | -101.82 | 0.00021427 | 2281.5 | -7.8839e-05 | -98.627 | 0.20625 | 0.011001 | 4836.4 | -0.013436 | -36872 | 0.0089095 | 3692.3 | -0.011518 | -33052
5.5034 | -8.3818e-09 | 0.83224 | 1.2069e-07 | 1.8804 | -1.1624e-09 | 0.90021 | 1.2042e-07 | 1.8875 | -1.1662e-09 | 0.90013 | 1.204e-07 | 1.8873 | 0.955 | 0.00021407 | 2277 | -7.9388e-05 | -105.92 | 0.00021396 | 2278.4 | -7.862e-05 | -97.487 | 0.00021363 | 2275.9 | -7.8295e-05 | -94.593 | 0.2075 | 0.011031 | 4950.1 | -0.013462 | -36826 | 0.0089163 | 3743.4 | -0.011549 | -33008
5.5358 | -8.0433e-09 | 0.79787 | 1.1572e-07 | 1.8029 | -1.1238e-09 | 0.86461 | 1.1567e-07 | 1.813 | -1.1273e-09 | 0.86457 | 1.1566e-07 | 1.8129 | 0.96 | 0.00021355 | 2272.8 | -7.8885e-05 | -101.94 | 0.00021327 | 2272.4 | -7.8037e-05 | -93.151 | 0.00021298 | 2270.3 | -7.775e-05 | -90.559 | 0.20875 | 0.011061 | 5063.9 | -0.013487 | -36780 | 0.0089232 | 3794.6 | -0.011581 | -32964
5.5682 | -7.7546e-09 | 0.76636 | 1.111e-07 | 1.7315 | -1.0852e-09 | 0.82901 | 1.1091e-07 | 1.7385 | -1.0883e-09 | 0.82902 | 1.1091e-07 | 1.7385 | 0.965 | 0.00021304 | 2268.5 | -7.8383e-05 | -97.958 | 0.00021258 | 2266.4 | -7.7454e-05 | -88.814 | 0.00021234 | 2264.7 | -7.7205e-05 | -86.525 | 0.21 | 0.011092 | 5177.6 | -0.013512 | -36734 | 0.0089301 | 3845.7 | -0.011613 | -32920
5.6006 | -7.4312e-09 | 0.73487 | 1.0652e-07 | 1.6602 | -1.0465e-09 | 0.79341 | 1.0616e-07 | 1.664 | -1.0493e-09 | 0.79347 | 1.0617e-07 | 1.6641 | 0.97 | 0.00021252 | 2264.2 | -7.788e-05 | -93.976 | 0.00021189 | 2260.4 | -7.6871e-05 | -84.478 | 0.0002117 | 2259.1 | -7.666e-05 | -82.491 | 0.21125 | 0.011113 | 5279.5 | -0.013519 | -36660 | 0.008937 | 3896.9 | -0.011645 | -32877
5.633 | -7.0718e-09 | 0.70327 | 1.0197e-07 | 1.5887 | -1.0098e-09 | 0.76054 | 1.0178e-07 | 1.5952 | -1.0132e-09 | 0.76053 | 1.0178e-07 | 1.5952 | 0.975 | 0.00021201 | 2259.9 | -7.7378e-05 | -89.994 | 0.0002112 | 2254.4 | -7.6288e-05 | -80.142 | 0.00021106 | 2253.5 | -7.6116e-05 | -78.458 | 0.2125 | 0.011131 | 5377.3 | -0.013518 | -36577 | 0.0089439 | 3948 | -0.011677 | -32833
5.6654 | -6.7639e-09 | 0.67182 | 9.7414e-08 | 1.5178 | -9.7318e-10 | 0.72775 | 9.74e-08 | 1.5266 | -9.7718e-10 | 0.72774 | 9.7404e-08 | 1.5266 | 0.98 | 0.00021149 | 2255.6 | -7.6875e-05 | -86.01 | 0.00021051 | 2248.4 | -7.5706e-05 | -75.805 | 0.00021042 | 2247.9 | -7.5571e-05 | -74.424 | 0.21375 | 0.011149 | 5475 | -0.013518 | -36493 | 0.0089472 | 4028.4 | -0.011714 | -32746
5.6978 | -6.4972e-09 | 0.64283 | 9.3178e-08 | 1.4522 | -9.3653e-10 | 0.69495 | 9.3023e-08 | 1.4579 | -9.4118e-10 | 0.69495 | 9.3031e-08 | 1.458 | 0.985 | 0.00021098 | 2251.3 | -7.6372e-05 | -82.015 | 0.00020982 | 2242.4 | -7.5123e-05 | -71.469 | 0.00020977 | 2242.3 | -7.5026e-05 | -70.39 | 0.215 | 0.011167 | 5571.9 | -0.013518 | -36410 | 0.0089502 | 4111.2 | -0.011751 | -32656
5.7302 | -6.189e-09 | 0.6136 | 8.8943e-08 | 1.3861 | -9.0019e-10 | 0.66243 | 8.8683e-08 | 1.3899 | -9.0533e-10 | 0.66244 | 8.8695e-08 | 1.39 | 0.99 | 0.00021046 | 2247 | -7.5868e-05 | -78.021 | 0.00020914 | 2236.4 | -7.454e-05 | -67.133 | 0.00020913 | 2236.7 | -7.4482e-05 | -66.356 | 0.21625 | 0.011176 | 5677.1 | -0.013511 | -36293 | 0.0089532 | 4194.1 | -0.011788 | -32566
5.7626 | -5.8647e-09 | 0.58442 | 8.4731e-08 | 1.3201 | -8.6617e-10 | 0.63197 | 8.4621e-08 | 1.3262 | -8.7053e-10 | 0.63199 | 8.4632e-08 | 1.3263 | 0.995 | 0.00020994 | 2242.8 | -7.5365e-05 | -74.026 | 0.00020845 | 2230.4 | -7.3957e-05 | -62.796 | 0.00020849 | 2231.1 | -7.3937e-05 | -62.322 | 0.2175 | 0.011177 | 5799.9 | -0.013499 | -36142 | 0.0089562 | 4276.9 | -0.011825 | -32476
5.795 | -5.5986e-09 | 0.55567 | 8.0565e-08 | 1.2553 | -8.3215e-10 | 0.60152 | 8.0559e-08 | 1.2624 | -8.3573e-10 | 0.60153 | 8.0569e-08 | 1.2626 | 1 | 0.00020943 | 2238.5 | -7.4861e-05 | -70.032 | 0.00020776 | 2224.4 | -7.3374e-05 | -58.46 | 0.00020785 | 2225.5 | -7.3392e-05 | -58.288 | 0.21875 | 0.011178 | 5922.8 | -0.013488 | -35990 | 0.0089592 | 4359.7 | -0.011862 | -32386
5.8274 | -5.3332e-09 | 0.52858 | 7.661e-08 | 1.194 | -7.9814e-10 | 0.57106 | 7.6496e-08 | 1.1987 | -8.0094e-10 | 0.57107 | 7.6506e-08 | 1.1988 | 1.005 | 0.00020891 | 2234.2 | -7.4357e-05 | -66.037 | 0.00020707 | 2218.4 | -7.2791e-05 | -54.124 | 0.0002072 | 2219.9 | -7.2847e-05 | -54.255 | 0.22 | 0.011179 | 6045.7 | -0.013476 | -35838 | 0.0089622 | 4442.5 | -0.011899 | -32296
5.8598 | -5.0531e-09 | 0.50138 | 7.2658e-08 | 1.1324 | -7.6492e-10 | 0.54109 | 7.2501e-08 | 1.136 | -7.6698e-10 | 0.54111 | 7.2509e-08 | 1.1361 | 1.01 | 0.0002084 | 2229.9 | -7.3854e-05 | -62.043 | 0.00020638 | 2212.4 | -7.2208e-05 | -49.787 | 0.00020656 | 2214.2 | -7.2303e-05 | -50.221 | 0.22125 | 0.011182 | 6199.9 | -0.013491 | -35677 | 0.008969 | 4555.9 | -0.011928 | -32173
5.8922 | -4.7844e-09 | 0.47413 | 6.8724e-08 | 1.071 | -7.3401e-10 | 0.51256 | 6.8699e-08 | 1.0764 | -7.3542e-10 | 0.51257 | 6.8703e-08 | 1.0764 | 1.015 | 0.00020788 | 2225.6 | -7.335e-05 | -58.048 | 0.00020569 | 2206.4 | -7.1625e-05 | -45.451 | 0.00020592 | 2208.6 | -7.1758e-05 | -46.187 | 0.2225 | 0.011184 | 6364.5 | -0.013513 | -35513 | 0.0089714 | 4683.3 | -0.011963 | -32035
5.9246 | -4.5002e-09 | 0.44766 | 6.4875e-08 | 1.011 | -7.031e-10 | 0.48402 | 6.4896e-08 | 1.0167 | -7.0386e-10 | 0.48403 | 6.4897e-08 | 1.0167 | 1.02 | 0.00020742 | 2221.8 | -7.2887e-05 | -54.314 | 0.00020557 | 2205.9 | -7.1411e-05 | -43.295 | 0.00020553 | 2205.4 | -7.1371e-05 | -43.068 | 0.22375 | 0.011174 | 6494.8 | -0.013526 | -35365 | 0.0089737 | 4810.7 | -0.011997 | -31896
5.957 | -4.2605e-09 | 0.42192 | 6.1167e-08 | 0.95321 | -6.7219e-10 | 0.45549 | 6.1094e-08 | 0.95705 | -6.723e-10 | 0.45549 | 6.1091e-08 | 0.95703 | 1.025 | 0.00020722 | 2220.5 | -7.2602e-05 | -51.671 | 0.00020547 | 2205.5 | -7.1203e-05 | -41.18 | 0.00020542 | 2205 | -7.1168e-05 | -41.008 | 0.225 | 0.011162 | 6619.8 | -0.013538 | -35220 | 0.0089761 | 4938.2 | -0.012032 | -31757
5.9894 | -4.0164e-09 | 0.39617 | 5.7458e-08 | 0.89536 | -6.4226e-10 | 0.42756 | 5.7376e-08 | 0.89869 | -6.4204e-10 | 0.42756 | 5.7371e-08 | 0.89864 | 1.03 | 0.00020701 | 2219.2 | -7.2315e-05 | -49.011 | 0.00020537 | 2205.1 | -7.0995e-05 | -39.065 | 0.00020532 | 2204.6 | -7.0964e-05 | -38.948 | 0.22625 | 0.011172 | 6774.1 | -0.013544 | -35084 | 0.0089785 | 5065.6 | -0.012066 | -31618
6.0218 | -3.7685e-09 | 0.37046 | 5.3748e-08 | 0.83751 | -6.1379e-10 | 0.40055 | 5.3784e-08 | 0.84227 | -6.1372e-10 | 0.40055 | 5.3778e-08 | 0.84223 | 1.035 | 0.00020681 | 2217.9 | -7.2028e-05 | -46.35 | 0.00020526 | 2204.7 | -7.0788e-05 | -36.95 | 0.00020522 | 2204.1 | -7.076e-05 | -36.888 | 0.2275 | 0.011193 | 6944.4 | -0.013548 | -34953 | 0.0089808 | 5193.1 | -0.012101 | -31479
6.0542 | -3.5159e-09 | 0.34554 | 5.0142e-08 | 0.78125 | -5.8531e-10 | 0.37354 | 5.0191e-08 | 0.78586 | -5.854e-10 | 0.37354 | 5.0186e-08 | 0.78582 | 1.04 | 0.0002066 | 2216.6 | -7.1741e-05 | -43.69 | 0.00020516 | 2204.3 | -7.058e-05 | -34.835 | 0.00020512 | 2203.7 | -7.0556e-05 | -34.828 | 0.22875 | 0.011215 | 7112.5 | -0.01355 | -34822 | 0.0089822 | 5328.7 | -0.012128 | -31328
6.0866 | -3.2988e-09 | 0.32089 | 4.662e-08 | 0.72625 | -5.5684e-10 | 0.34653 | 4.6599e-08 | 0.72945 | -5.5708e-10 | 0.34653 | 4.6593e-08 | 0.7294 | 1.045 | 0.0002064 | 2215.2 | -7.1455e-05 | -41.029 | 0.00020506 | 2203.8 | -7.0373e-05 | -32.72 | 0.00020501 | 2203.3 | -7.0353e-05 | -32.768 | 0.23 | 0.011232 | 7256.4 | -0.013532 | -34680 | 0.0089777 | 5576.4 | -0.012123 | -31047
6.119 | -3.0821e-09 | 0.29624 | 4.3099e-08 | 0.67125 | -5.2868e-10 | 0.32015 | 4.3106e-08 | 0.67447 | -5.2883e-10 | 0.32014 | 4.3099e-08 | 0.67441 | 1.05 | 0.00020622 | 2214.1 | -7.118e-05 | -38.427 | 0.00020495 | 2203.4 | -7.0165e-05 | -30.605 | 0.00020491 | 2202.9 | -7.0149e-05 | -30.708 | 0.23125 | 0.011245 | 7349.9 | -0.013509 | -34544 | 0.0089724 | 5829.3 | -0.012115 | -30755
6.1514 | -2.8658e-09 | 0.27159 | 3.9578e-08 | 0.61625 | -5.0076e-10 | 0.29429 | 3.9698e-08 | 0.62072 | -5.0064e-10 | 0.29428 | 3.9686e-08 | 0.62061 | 1.055 | 0.00020609 | 2213.6 | -7.0942e-05 | -35.989 | 0.00020485 | 2203 | -6.9958e-05 | -28.49 | 0.00020481 | 2202.4 | -6.9945e-05 | -28.648 | 0.2325 | 0.011258 | 7425.8 | -0.013484 | -34410 | 0.008968 | 6083.3 | -0.012108 | -30464
6.1838 | -2.6898e-09 | 0.24725 | 3.6173e-08 | 0.56283 | -4.7285e-10 | 0.26844 | 3.6289e-08 | 0.56696 | -4.7245e-10 | 0.26842 | 3.6273e-08 | 0.56681 | 1.06 | 0.00020596 | 2213.1 | -7.0704e-05 | -33.552 | 0.00020475 | 2202.6 | -6.975e-05 | -26.375 | 0.0002047 | 2202 | -6.9742e-05 | -26.588 | 0.23375 | 0.01127 | 7501.6 | -0.013459 | -34277 | 0.0089683 | 6342.8 | -0.012101 | -30174
6.2162 | -2.5717e-09 | 0.22262 | 3.2824e-08 | 0.51004 | -4.4494e-10 | 0.24259 | 3.288e-08 | 0.5132 | -4.4426e-10 | 0.24256 | 3.286e-08 | 0.513 | 1.065 | 0.00020581 | 2212.2 | -7.045e-05 | -31.081 | 0.00020464 | 2202.2 | -6.9543e-05 | -24.26 | 0.0002046 | 2201.6 | -6.9538e-05 | -24.528 | 0.235 | 0.011285 | 7626.9 | -0.013456 | -34109 | 0.0089734 | 6615 | -0.012093 | -29878
6.2486 | -2.454e-09 | 0.19798 | 2.9474e-08 | 0.45725 | -4.1387e-10 | 0.21728 | 2.9635e-08 | 0.46128 | -4.0929e-10 | 0.2173 | 2.9612e-08 | 0.46108 | 1.07 | 0.00020563 | 2211.2 | -7.0191e-05 | -28.597 | 0.00020454 | 2201.8 | -6.9335e-05 | -22.145 | 0.0002045 | 2201.1 | -6.9334e-05 | -22.467 | 0.23625 | 0.011304 | 7777.9 | -0.013484 | -33930 | 0.0089691 | 6998.1 | -0.012032 | -29448
6.281 | -2.3386e-09 | 0.17328 | 2.6139e-08 | 0.40452 | -3.8134e-10 | 0.19222 | 2.6465e-08 | 0.41021 | -3.7124e-10 | 0.19231 | 2.6438e-08 | 0.41001 | 1.075 | 0.00020546 | 2210.2 | -6.9932e-05 | -26.113 | 0.00020443 | 2201.4 | -6.9127e-05 | -20.03 | 0.00020439 | 2200.7 | -6.913e-05 | -20.407 | 0.2375 | 0.011323 | 7918.5 | -0.013516 | -33762 | 0.0089708 | 7427.5 | -0.011929 | -28962
6.3134 | -2.5307e-09 | 0.14622 | 2.2967e-08 | 0.35327 | -3.4882e-10 | 0.16715 | 2.3295e-08 | 0.35914 | -3.3319e-10 | 0.16732 | 2.3264e-08 | 0.35894 | 1.08 | 0.00020529 | 2209.2 | -6.9673e-05 | -23.629 | 0.00020433 | 2201 | -6.892e-05 | -17.915 | 0.00020429 | 2200.3 | -6.8927e-05 | -18.347 | 0.23875 | 0.011342 | 8059 | -0.013547 | -33594 | 0.0089726 | 7854.9 | -0.011827 | -28479
6.3458 | -2.8589e-09 | 0.11774 | 1.9866e-08 | 0.30227 | -3.163e-10 | 0.14209 | 2.0124e-08 | 0.30808 | -2.9515e-10 | 0.14234 | 2.0091e-08 | 0.30787 | 1.085 | 0.00020512 | 2208.1 | -6.9414e-05 | -21.145 | 0.00020423 | 2200.6 | -6.8712e-05 | -15.8 | 0.00020419 | 2199.8 | -6.8723e-05 | -16.287 | 0.24 | 0.011357 | 8095.4 | -0.013596 | -33528 | 0.0089752 | 8275.8 | -0.01173 | -28006
6.3782 | -3.2096e-09 | 0.089138 | 1.6803e-08 | 0.25165 | -2.6672e-10 | 0.11743 | 1.7515e-08 | 0.26182 | -2.6599e-10 | 0.11734 | 1.7367e-08 | 0.26053 | 1.09 | 0.00020495 | 2207.1 | -6.9155e-05 | -18.661 | 0.00020412 | 2200.1 | -6.8505e-05 | -13.685 | 0.00020409 | 2199.4 | -6.8519e-05 | -14.227 | 0.24125 | 0.011359 | 7431.5 | -0.014008 | -34187 | 0.0089777 | 8696.7 | -0.011633 | -27532
6.4106 | -3.5888e-09 | 0.06018 | 1.3798e-08 | 0.20137 | -2.1361e-10 | 0.092849 | 1.5022e-08 | 0.21656 | -2.3866e-10 | 0.092343 | 1.4737e-08 | 0.21395 | 1.095 | 0.00020477 | 2206.1 | -6.8896e-05 | -16.177 | 0.00020402 | 2199.7 | -6.8297e-05 | -11.57 | 0.00020398 | 2199 | -6.8316e-05 | -12.167 | 0.2425 | 0.01136 | 6697.1 | -0.014461 | -34918 | 0.0089803 | 9117.7 | -0.011536 | -27058
6.443 | -6.1262e-09 | 0.010688 | 1.1807e-08 | 0.15631 | -1.605e-10 | 0.06827 | 1.2528e-08 | 0.17131 | -2.1131e-10 | 0.067346 | 1.2106e-08 | 0.16737 | 1.1 | 0.0002046 | 2205.1 | -6.8637e-05 | -13.693 | 0.00020392 | 2199.3 | -6.809e-05 | -9.455 | 0.00020388 | 2198.5 | -6.8112e-05 | -10.107 | 0.24375 | 0.011361 | 5962.7 | -0.014914 | -35649 | 0.0089895 | 9492.4 | -0.011456 | -26646
6.4754 | -9.2952e-09 | -0.045927 | 1.0164e-08 | 0.11209 | -1.0739e-10 | 0.04369 | 1.0035e-08 | 0.12605 | -1.8395e-10 | 0.042349 | 9.4754e-09 | 0.12079 | 1.105 | 0.00020443 | 2204.1 | -6.8378e-05 | -11.209 | 0.00020381 | 2198.9 | -6.7882e-05 | -7.34 | 0.00020378 | 2198.1 | -6.7908e-05 | -8.0469 | 0.245 | 0.011354 | 5285.7 | -0.015326 | -36313 | 0.0090046 | 9906.8 | -0.011368 | -26214
6.5078 | -1.1487e-08 | -0.0937 | 8.6414e-09 | 0.069745 | -1.9482e-09 | 0.00061833 | 9.7282e-09 | 0.095434 | -2.0137e-09 | 0.0021535 | 9.4861e-09 | 0.095536 | 1.11 | 0.00020446 | 2204.9 | -6.8262e-05 | -9.691 | 0.00020373 | 2198.7 | -6.7697e-05 | -5.4181 | 0.00020369 | 2197.9 | -6.772e-05 | -6.0943 | 0.24625 | 0.011348 | 4631.6 | -0.015746 | -36969 | 0.0090269 | 10371 | -0.011268 | -25728
6.5402 | -1.6872e-08 | -0.17372 | 8.5676e-09 | 0.032853 | -3.8454e-09 | -0.043004 | 9.4864e-09 | 0.065254 | -3.8965e-09 | -0.038476 | 9.5722e-09 | 0.070894 | 1.115 | 0.00020465 | 2207.2 | -6.8274e-05 | -9.0283 | 0.00020392 | 2200.9 | -6.771e-05 | -4.8441 | 0.00020385 | 2199.8 | -6.7713e-05 | -5.3634 | 0.2475 | 0.011308 | 4393.8 | -0.01682 | -37893 | 0.0090499 | 10846 | -0.011165 | -25226
6.5726 | -2.6531e-08 | -0.29747 | 1.0257e-08 | 0.0012621 | -5.7426e-09 | -0.086627 | 9.2446e-09 | 0.035072 | -5.7794e-09 | -0.079105 | 9.6583e-09 | 0.046253 | 1.12 | 0.00020485 | 2209.6 | -6.8286e-05 | -8.3655 | 0.00020406 | 2202.6 | -6.7692e-05 | -4.0919 | 0.00020401 | 2201.8 | -6.7702e-05 | -4.6114 | 0.24875 | 0.011248 | 4275.4 | -0.01799 | -38820 | 0.0090728 | 11320 | -0.011061 | -24725
6.605 | -3.4732e-08 | -0.4054 | 1.2601e-08 | -0.021044 | -7.6397e-09 | -0.13025 | 9.0026e-09 | 0.00489 | -7.6622e-09 | -0.11973 | 9.7444e-09 | 0.021612 | 1.125 | 0.00020505 | 2211.9 | -6.8298e-05 | -7.7028 | 0.0002042 | 2204.3 | -6.7675e-05 | -3.3396 | 0.00020416 | 2203.7 | -6.7691e-05 | -3.8594 | 0.25 | 0.01119 | 4160.4 | -0.019148 | -39733 | 0.0090958 | 11794 | -0.010957 | -24223

## Sub 1 1.2% 30 ksi R
0.125
Group 2, Condition 3 (IFF) Sequence Step 2 - remove IFF 1.2%
PATHS ALONG Y-DIRECTION (L) | [12 empty] | PATHS ALONG X-DIRECTION (T) | [12 empty] | PATHS ALONG Z-DIRECTION (THROUGH THICKNESS)
| Midplane |  | Midplane |  | Entry |  | Entry |  | Exit |  | Exit |  |  | Midplane |  | Midplane |  | Entry |  | Entry |  | Exit |  | Exit |  |  | At bore |  | At bore |  | 0.02" away from bore |  | 0.02" away from bore
| Hoop |  | Radial |  | Hoop |  | Radial |  | Hoop |  | Radial |  |  | Hoop |  | Radial |  | Hoop |  | Radial |  | Hoop |  | Radial |  |  | Hoop |  | Radial |  | Hoop |  | Radial
Radial | Strain | Stress | Strain | Stress | Strain | Stress | Strain | Stress | Strain | Stress | Strain | Stress | Radial | Strain | Stress | Strain | Stress | Strain | Stress | Strain | Stress | Strain | Stress | Strain | Stress | z coordinate | Strain | Stress | Strain | Stress | Strain | Stress | Strain | Stress
dim, in | in/in | psi | in/in | psi | in/in | psi | in/in | psi | in/in | psi | in/in | psi | dim, in | in/in | psi | in/in | psi | in/in | psi | in/in | psi | in/in | psi | in/in | psi | in | in/in | psi | in/in | psi | in/in | psi | in/in | psi
0.125 | 0.0032798 | -51518 | -0.0069455 | -277.36 | 0.0046436 | -54195 | -0.014477 | -95.025 | 0.0043965 | -51603 | -0.013219 | -191.6 | 0.125 | 0.0047061 | -50831 | -0.0084003 | -356.33 | 0.0055634 | -40497 | -0.012953 | -508.87 | 0.0056618 | -41194 | -0.014283 | -693.28 | 0 | 0.0055634 | -40497 | -0.012953 | -508.87 | 0.0050393 | -25700 | -0.0080154 | -5698.6
0.1574 | 0.0015822 | -20408 | -0.0035964 | -6237.9 | 0.0022276 | -16300 | -0.0045351 | -10031 | 0.002209 | -16064 | -0.0044973 | -10099 | 0.13 | 0.0045353 | -47127 | -0.0080621 | -1857.9 | 0.0053825 | -36082 | -0.011345 | -1777.1 | 0.0054048 | -35647 | -0.011424 | -1883.8 | 0.00125 | 0.0055888 | -40453 | -0.012319 | -492.09 | 0.005003 | -26232 | -0.0081065 | -5636.8
0.1898 | 0.00084205 | -348.16 | -0.0015261 | -5768.3 | 0.0011971 | -2851.1 | -0.0023489 | -13248 | 0.0012036 | -2832.9 | -0.0023618 | -13373 | 0.135 | 0.0043845 | -43021 | -0.0077115 | -3377.9 | 0.0052323 | -32126 | -0.0098959 | -3139.9 | 0.0052132 | -31860 | -0.0098386 | -3170.7 | 0.0025 | 0.0056151 | -40405 | -0.011689 | -477.81 | 0.0049668 | -26764 | -0.0081975 | -5575
0.2222 | 0.00055084 | 5943.2 | -0.00063491 | -3685.5 | 0.0007415 | 3474.9 | -0.0012502 | -11597 | 0.00077063 | 3003.5 | -0.0013208 | -11698 | 0.14 | 0.0042906 | -39685 | -0.0074309 | -4388.7 | 0.0050521 | -28151 | -0.0084201 | -4526.4 | 0.0050367 | -28410 | -0.0085156 | -4463.2 | 0.00375 | 0.0056414 | -40358 | -0.011058 | -463.53 | 0.0049305 | -27296 | -0.0082886 | -5513.2
0.2546 | 0.00039662 | 3728 | -0.00038776 | -2641.3 | 0.00050822 | 2651.3 | -0.00087129 | -8550.8 | 0.00051233 | 2579.7 | -0.00089577 | -8854.5 | 0.145 | 0.0042059 | -36357 | -0.0071571 | -5369.9 | 0.0050393 | -25700 | -0.0080154 | -5698.6 | 0.0050172 | -26089 | -0.0080694 | -5539.5 | 0.005 | 0.0056582 | -40320 | -0.010471 | -447.22 | 0.0049014 | -27750 | -0.0083628 | -5470.5
0.287 | 0.00034339 | 2942.2 | -0.00033613 | -2575.7 | 0.00039916 | 2189.3 | -0.00066005 | -6411.8 | 0.00038517 | 2083.7 | -0.00064395 | -6273 | 0.15 | 0.0042373 | -33337 | -0.0069833 | -5933.9 | 0.005052 | -23717 | -0.0077491 | -6754 | 0.0050491 | -24146 | -0.0078314 | -6607.2 | 0.00625 | 0.0056087 | -40349 | -0.010183 | -416.97 | 0.0048767 | -28154 | -0.0084264 | -5439.9
0.3194 | 0.00029455 | 2245.1 | -0.00029231 | -2520.4 | 0.00031679 | 1857.5 | -0.00049469 | -4732 | 0.00032411 | 1893.6 | -0.00050998 | -4879.5 | 0.155 | 0.0042687 | -30316 | -0.0068094 | -6497.8 | 0.005126 | -22195 | -0.0076414 | -7664 | 0.0050995 | -22444 | -0.0076614 | -7579.2 | 0.0075 | 0.0055603 | -40348 | -0.0098906 | -402.14 | 0.0048533 | -28535 | -0.0084779 | -5450.6
0.3518 | 0.00026618 | 1945.5 | -0.00028408 | -2522.9 | 0.00028169 | 1736.5 | -0.00041907 | -3954 | 0.00027739 | 1746.7 | -0.00040685 | -3809.6 | 0.16 | 0.0043001 | -27295 | -0.0066356 | -7062.1 | 0.0052034 | -20716 | -0.007546 | -8559.5 | 0.0051578 | -20915 | -0.0075311 | -8435.1 | 0.00875 | 0.0055124 | -40335 | -0.009596 | -394.28 | 0.0048269 | -28955 | -0.0085241 | -5481.1
0.3842 | 0.00023875 | 1671.9 | -0.00027372 | -2489.5 | 0.00024792 | 1621.7 | -0.00034619 | -3202.7 | 0.000248 | 1626.6 | -0.00034687 | -3203.9 | 0.165 | 0.0043849 | -24618 | -0.0065136 | -7119.1 | 0.0052174 | -19176 | -0.0073639 | -9260.3 | 0.0052038 | -19379 | -0.0073801 | -9189.7 | 0.01 | 0.0054655 | -40338 | -0.0093106 | -387.93 | 0.0048004 | -29375 | -0.0085702 | -5511.6
0.4166 | 0.00021888 | 1529.5 | -0.00025848 | -2346.8 | 0.00022109 | 1504.4 | -0.00029502 | -2686.6 | 0.00022073 | 1506 | -0.00029333 | -2668.4 | 0.17 | 0.0044825 | -22021 | -0.0064042 | -7050.8 | 0.0052017 | -17706 | -0.0071599 | -9876.7 | 0.0051893 | -17944 | -0.0071841 | -9806.7 | 0.01125 | 0.0054427 | -40674 | -0.0092849 | -356.57 | 0.0047805 | -29825 | -0.0086202 | -5536
0.449 | 0.00019932 | 1391.1 | -0.00024257 | -2197.2 | 0.00020043 | 1389.2 | -0.00026179 | -2364.1 | 0.00020114 | 1390.9 | -0.00026292 | -2377.4 | 0.175 | 0.0045778 | -19427 | -0.0062921 | -6975.6 | 0.0051729 | -16272 | -0.0069473 | -10456 | 0.0051315 | -16581 | -0.0069559 | -10325 | 0.0125 | 0.00542 | -41010 | -0.0092593 | -325.21 | 0.0047651 | -30297 | -0.0086731 | -5556.3
0.4814 | 0.00018016 | 1257.5 | -0.00022588 | -2039.6 | 0.00018251 | 1282.7 | -0.00023433 | -2102.2 | 0.00018357 | 1284.9 | -0.00023591 | -2121.4 | 0.18 | 0.0045333 | -17007 | -0.0060279 | -6505.5 | 0.0050076 | -14972 | -0.0066228 | -10713 | 0.0050567 | -15215 | -0.006711 | -10813 | 0.01375 | 0.0053972 | -41346 | -0.0092336 | -293.86 | 0.004744 | -30741 | -0.0087157 | -5582
0.5138 | 0.0001654 | 1162.7 | -0.00020671 | -1859 | 0.0001684 | 1190 | -0.00021432 | -1917.7 | 0.00016616 | 1179.5 | -0.00020922 | -1868.7 | 0.185 | 0.0044889 | -14587 | -0.0057636 | -6035.4 | 0.0048222 | -13692 | -0.0062818 | -10922 | 0.0048864 | -13843 | -0.0063718 | -11107 | 0.015 | 0.0053741 | -41664 | -0.0092101 | -270.15 | 0.004708 | -31053 | -0.0087137 | -5617.1
0.5462 | 0.00015253 | 1079.5 | -0.00018989 | -1701.1 | 0.00015374 | 1098.4 | -0.00019208 | -1709.8 | 0.00015283 | 1092.1 | -0.00019057 | -1696.4 | 0.19 | 0.0044444 | -12166 | -0.0054994 | -5565.3 | 0.0046373 | -12588 | -0.0059717 | -11195 | 0.004651 | -12526 | -0.0059703 | -11115 | 0.01625 | 0.0053471 | -41962 | -0.0091848 | -258.51 | 0.0046922 | -31338 | -0.0087067 | -5623.6
0.5786 | 0.00013933 | 996.02 | -0.00017246 | -1535.8 | 0.00014091 | 1015.2 | -0.00017357 | -1538.5 | 0.00014097 | 1012.9 | -0.0001743 | -1547.2 | 0.195 | 0.0043275 | -10004 | -0.0051843 | -5036.4 | 0.0044524 | -11495 | -0.0056634 | -11473 | 0.0044157 | -11209 | -0.0055688 | -11123 | 0.0175 | 0.005319 | -42258 | -0.0091592 | -249.21 | 0.0046763 | -31622 | -0.0086997 | -5630.1
0.611 | 0.00012859 | 925.12 | -0.00015804 | -1402.4 | 0.00013012 | 941.37 | -0.0001592 | -1408.1 | 0.00012929 | 934.59 | -0.0001583 | -1400.8 | 0.2 | 0.0041351 | -8110.2 | -0.0048165 | -4446.3 | 0.0042517 | -10350 | -0.0053263 | -11387 | 0.0041804 | -9891 | -0.0051672 | -11130 | 0.01875 | 0.005291 | -42555 | -0.0091336 | -239.92 | 0.0046604 | -31906 | -0.0086927 | -5636.6
0.6434 | 0.00011929 | 864.31 | -0.00014528 | -1284.1 | 0.00011981 | 871.68 | -0.00014523 | -1280.5 | 0.00011928 | 867.3 | -0.00014465 | -1275.9 | 0.205 | 0.0039428 | -6216.4 | -0.0044486 | -3856.1 | 0.0040373 | -9161.7 | -0.0049645 | -10990 | 0.0039504 | -8662.8 | -0.0047931 | -10992 | 0.02 | 0.0052643 | -42855 | -0.0091079 | -227.6 | 0.0046446 | -32193 | -0.008687 | -5641.6
0.6758 | 0.00011 | 803.51 | -0.00013251 | -1165.7 | 0.00011094 | 812.07 | -0.00013312 | -1169.8 | 0.00011087 | 810.63 | -0.00013326 | -1171.8 | 0.21 | 0.0037504 | -4322.6 | -0.0040807 | -3266 | 0.003823 | -7973 | -0.0046028 | -10593 | 0.0037134 | -7534.4 | -0.0044426 | -10678 | 0.02125 | 0.0052433 | -43110 | -0.0090756 | -228.23 | 0.0046296 | -32482 | -0.0086821 | -5644.1
0.7082 | 0.00010229 | 752.7 | -0.00012192 | -1068 | 0.00010357 | 762.09 | -0.00012328 | -1080 | 0.00010285 | 757.43 | -0.00012229 | -1070.8 | 0.215 | 0.0035581 | -2428.8 | -0.0037129 | -2675.8 | 0.0036086 | -6784.2 | -0.004241 | -10196 | 0.0034764 | -6406 | -0.0040921 | -10363 | 0.0225 | 0.0052143 | -43260 | -0.0090355 | -280.79 | 0.0046163 | -32635 | -0.0086272 | -5646.5
0.7406 | 9.5453e-05 | 707.41 | -0.00011253 | -981.45 | 9.6118e-05 | 711.82 | -0.00011325 | -988.31 | 9.5063e-05 | 706.26 | -0.00011155 | -971.46 | 0.22 | 0.0033657 | -534.97 | -0.003345 | -2085.7 | 0.003394 | -5607.8 | -0.0038865 | -9807.2 | 0.0032372 | -5271.4 | -0.0037385 | -10044 | 0.02375 | 0.0051853 | -43410 | -0.0089953 | -333.36 | 0.0046031 | -32787 | -0.0085724 | -5648.9
0.773 | 8.8615e-05 | 662.12 | -0.00010313 | -894.95 | 8.8555e-05 | 661.65 | -0.00010289 | -892.91 | 8.9031e-05 | 665.54 | -0.00010343 | -897.28 | 0.225 | 0.0031801 | 609.73 | -0.0030642 | -1673.2 | 0.0031862 | -4554.5 | -0.0035852 | -9426.8 | 0.0029916 | -4118.4 | -0.0033754 | -9712.8 | 0.025 | 0.0051563 | -43561 | -0.0089552 | -385.92 | 0.0045898 | -32940 | -0.0085176 | -5651.3
0.8054 | 8.1963e-05 | 617.95 | -9.4019e-05 | -811.07 | 8.3045e-05 | 624.43 | -9.5491e-05 | -825.34 | 8.3156e-05 | 625.75 | -9.5543e-05 | -825.34 | 0.23 | 0.0029947 | 1733.3 | -0.0027859 | -1265.8 | 0.0029845 | -3581.9 | -0.0033143 | -9034.2 | 0.0028014 | -3173 | -0.0031108 | -9374.3 | 0.02625 | 0.0051378 | -43803 | -0.0089282 | -409.91 | 0.0045766 | -33093 | -0.0084628 | -5653.7
0.8378 | 7.712e-05 | 584.78 | -8.7592e-05 | -752.73 | 7.7778e-05 | 589.25 | -8.8321e-05 | -759.52 | 7.7575e-05 | 587.88 | -8.8078e-05 | -757.27 | 0.235 | 0.0028093 | 2856.8 | -0.0025076 | -858.42 | 0.0027828 | -2609.2 | -0.0030434 | -8641.5 | 0.0026173 | -2236.2 | -0.0028611 | -8983.9 | 0.0275 | 0.0051285 | -44108 | -0.008945 | -365.63 | 0.0045634 | -33245 | -0.008408 | -5656.1
0.8702 | 7.2277e-05 | 551.61 | -8.1165e-05 | -694.39 | 7.2512e-05 | 554.08 | -8.115e-05 | -693.7 | 7.258e-05 | 553.86 | -8.1448e-05 | -696.9 | 0.24 | 0.0026239 | 3980.4 | -0.0022293 | -451 | 0.0025811 | -1636.6 | -0.0027725 | -8248.9 | 0.0024331 | -1299.4 | -0.0026114 | -8593.4 | 0.02875 | 0.0051137 | -44408 | -0.0089556 | -341.41 | 0.0045538 | -33404 | -0.0083628 | -5635.6
0.9026 | 6.7634e-05 | 519.94 | -7.4981e-05 | -638.13 | 6.8193e-05 | 524.61 | -7.5448e-05 | -641.8 | 6.8327e-05 | 525.08 | -7.5775e-05 | -645.07 | 0.245 | 0.0024385 | 5103.9 | -0.001951 | -43.584 | 0.0023794 | -663.96 | -0.0025016 | -7856.3 | 0.002249 | -362.53 | -0.0023616 | -8203 | 0.03 | 0.0050989 | -44708 | -0.0089661 | -317.18 | 0.0045369 | -33519 | -0.0083329 | -5638.2
0.935 | 6.3721e-05 | 493.18 | -6.9818e-05 | -591.19 | 6.4186e-05 | 497 | -7.0227e-05 | -594.47 | 6.4075e-05 | 496.3 | -7.0102e-05 | -593.25 | 0.25 | 0.0022531 | 6227.4 | -0.0016727 | 363.83 | 0.0021777 | 308.68 | -0.0022307 | -7463.7 | 0.0020648 | 574.31 | -0.0021119 | -7812.6 | 0.03125 | 0.0050853 | -44962 | -0.0089596 | -307.61 | 0.0045232 | -33662 | -0.0082908 | -5615.5
0.9674 | 5.9807e-05 | 466.42 | -6.4655e-05 | -544.24 | 6.019e-05 | 469.57 | -6.5001e-05 | -547.03 | 6.0066e-05 | 468.89 | -6.4811e-05 | -545.15 | 0.255 | 0.0021205 | 6810 | -0.0015034 | 606.05 | 0.001976 | 1281.3 | -0.0019598 | -7071 | 0.0019448 | 1335 | -0.0019418 | -7279 | 0.0325 | 0.005072 | -45207 | -0.0089495 | -301.05 | 0.0045102 | -33832 | -0.0082483 | -5580.2
0.9998 | 5.6302e-05 | 442.1 | -6.0108e-05 | -503.19 | 5.6679e-05 | 445.18 | -6.0465e-05 | -506.07 | 5.6551e-05 | 444.31 | -6.0281e-05 | -504.4 | 0.26 | 0.0020175 | 7005.4 | -0.0013923 | 772.8 | 0.0018154 | 2143.8 | -0.0017442 | -6607.5 | 0.0018315 | 2077 | -0.00178 | -6730.2 | 0.03375 | 0.0050586 | -45452 | -0.0089395 | -294.48 | 0.0044971 | -34002 | -0.0082058 | -5545
1.0322 | 5.314e-05 | 419.82 | -5.6082e-05 | -467.1 | 5.3546e-05 | 423.06 | -5.6489e-05 | -470.45 | 5.3366e-05 | 421.89 | -5.6227e-05 | -468.04 | 0.265 | 0.0019145 | 7200.7 | -0.0012812 | 939.56 | 0.0016779 | 2944.5 | -0.0015598 | -6104.3 | 0.0017183 | 2819 | -0.0016183 | -6181.5 | 0.035 | 0.0050476 | -45680 | -0.0089218 | -287.46 | 0.0044841 | -34171 | -0.0081633 | -5509.7
1.0646 | 4.9934e-05 | 397.32 | -5.1968e-05 | -430.15 | 5.0336e-05 | 400.62 | -5.2369e-05 | -433.38 | 5.0181e-05 | 399.46 | -5.2173e-05 | -431.68 | 0.27 | 0.0018115 | 7396.1 | -0.00117 | 1106.3 | 0.0015404 | 3745.1 | -0.0013753 | -5601 | 0.0016016 | 3608.9 | -0.0014497 | -5588.5 | 0.03625 | 0.0050332 | -45839 | -0.008894 | -290.25 | 0.0044711 | -34341 | -0.0081207 | -5474.4
1.097 | 4.7178e-05 | 377.82 | -4.8486e-05 | -399 | 4.7317e-05 | 379.35 | -4.8536e-05 | -399.01 | 4.736e-05 | 379.48 | -4.8621e-05 | -399.92 | 0.275 | 0.0017085 | 7591.5 | -0.0010589 | 1273.1 | 0.0014537 | 4177.3 | -0.0012626 | -5151.3 | 0.001483 | 4424.1 | -0.0012775 | -4972.1 | 0.0375 | 0.0050192 | -46015 | -0.0088656 | -290.33 | 0.0044585 | -34502 | -0.0080791 | -5440.9
1.1294 | 4.4575e-05 | 359.45 | -4.5196e-05 | -369.52 | 4.4807e-05 | 361.19 | -4.5462e-05 | -371.81 | 4.4748e-05 | 360.89 | -4.5357e-05 | -370.79 | 0.28 | 0.0016055 | 7786.8 | -0.00094772 | 1439.8 | 0.0013714 | 4577.1 | -0.0011563 | -4706.3 | 0.0013644 | 5239.4 | -0.0011053 | -4355.8 | 0.03875 | 0.0050052 | -46192 | -0.0088372 | -290.41 | 0.0044501 | -34572 | -0.0080465 | -5426.9
1.1618 | 4.1967e-05 | 341.04 | -4.1902e-05 | -340 | 4.2295e-05 | 343.2 | -4.2354e-05 | -344.18 | 4.2232e-05 | 342.95 | -4.2226e-05 | -342.87 | 0.285 | 0.0015025 | 7982.2 | -0.00083658 | 1606.6 | 0.0012892 | 4976.9 | -0.0010499 | -4261.3 | 0.0012457 | 6054.7 | -0.00093315 | -3739.4 | 0.04 | 0.0049888 | -46327 | -0.0088089 | -309.63 | 0.0044417 | -34642 | -0.008014 | -5412.9
1.1942 | 3.9734e-05 | 324.68 | -3.9226e-05 | -316.5 | 3.9805e-05 | 325.38 | -3.9271e-05 | -316.74 | 3.9902e-05 | 326.13 | -3.9376e-05 | -317.63 | 0.29 | 0.0013995 | 8177.5 | -0.00072543 | 1773.4 | 0.001207 | 5376.8 | -0.00094349 | -3816.3 | 0.0011423 | 6570.6 | -0.00079335 | -3204 | 0.04125 | 0.0049661 | -46355 | -0.0087809 | -378.38 | 0.0044333 | -34712 | -0.0079815 | -5398.9
1.2266 | 3.7627e-05 | 309.01 | -3.6756e-05 | -294.99 | 3.7784e-05 | 310.5 | -3.6869e-05 | -295.7 | 3.7839e-05 | 310.91 | -3.693e-05 | -296.24 | 0.295 | 0.0012965 | 8372.9 | -0.00061429 | 1940.1 | 0.0011248 | 5776.6 | -0.0008371 | -3371.3 | 0.0010719 | 6438.5 | -0.00072371 | -2843.9 | 0.0425 | 0.0049435 | -46383 | -0.0087529 | -447.14 | 0.0044249 | -34782 | -0.007949 | -5384.9
1.259 | 3.5569e-05 | 293.88 | -3.4309e-05 | -273.55 | 3.5764e-05 | 295.62 | -3.4467e-05 | -274.67 | 3.5776e-05 | 295.69 | -3.4484e-05 | -274.84 | 0.3 | 0.0011936 | 8568.3 | -0.00050314 | 2106.9 | 0.0010425 | 6176.4 | -0.00073072 | -2926.3 | 0.0010014 | 6306.4 | -0.00065406 | -2483.7 | 0.04375 | 0.0049327 | -46504 | -0.0087387 | -469.4 | 0.0044165 | -34852 | -0.0079165 | -5370.9
1.2914 | 3.3657e-05 | 279.74 | -3.2048e-05 | -253.8 | 3.3743e-05 | 280.74 | -3.2064e-05 | -253.63 | 3.3703e-05 | 280.42 | -3.202e-05 | -253.28 | 0.305 | 0.0010906 | 8763.6 | -0.000392 | 2273.6 | 0.00096031 | 6576.2 | -0.00062434 | -2481.3 | 0.00093089 | 6174.3 | -0.00058441 | -2123.6 | 0.045 | 0.0049239 | -46644 | -0.0087281 | -476.17 | 0.004408 | -34922 | -0.007884 | -5356.8
1.3238 | 3.1745e-05 | 265.6 | -2.9787e-05 | -234.06 | 3.1888e-05 | 266.9 | -2.9905e-05 | -234.87 | 3.1909e-05 | 266.95 | -2.9951e-05 | -235.38 | 0.31 | 0.00098758 | 8959 | -0.00028085 | 2440.4 | 0.00087809 | 6976 | -0.00051796 | -2036.3 | 0.0008604 | 6042.2 | -0.00051477 | -1763.5 | 0.04625 | 0.0049195 | -46828 | -0.0087264 | -441.81 | 0.0044015 | -34977 | -0.0078555 | -5345.5
1.3562 | 2.9877e-05 | 251.72 | -2.7595e-05 | -214.97 | 3.0182e-05 | 253.98 | -2.7963e-05 | -218.16 | 3.0213e-05 | 254.12 | -2.8018e-05 | -218.73 | 0.315 | 0.00088459 | 9154.3 | -0.00016971 | 2607.2 | 0.00080907 | 7125.4 | -0.00043629 | -1664.3 | 0.00078992 | 5910.1 | -0.00044512 | -1403.3 | 0.0475 | 0.0049152 | -47013 | -0.0087248 | -407.45 | 0.0043929 | -35029 | -0.0078253 | -5341.4
1.3886 | 2.8296e-05 | 239.55 | -2.5843e-05 | -200.08 | 2.8475e-05 | 241.07 | -2.6021e-05 | -201.46 | 2.8503e-05 | 241.22 | -2.6065e-05 | -201.89 | 0.32 | 0.00078161 | 9349.6 | -5.8585e-05 | 2773.9 | 0.00075624 | 6968 | -0.00038492 | -1381.8 | 0.00071503 | 5812.5 | -0.00037322 | -1068.2 | 0.04875 | 0.0049141 | -47234 | -0.0087264 | -359.05 | 0.0043842 | -35081 | -0.0077951 | -5337.3
1.421 | 2.6847e-05 | 228.37 | -2.4252e-05 | -186.57 | 2.6807e-05 | 228.4 | -2.4133e-05 | -185.26 | 2.68e-05 | 228.35 | -2.4121e-05 | -185.14 | 0.325 | 0.0007434 | 8905 | -4.9991e-05 | 2668.6 | 0.00070341 | 6810.5 | -0.00033354 | -1099.3 | 0.00063842 | 5728.4 | -0.00030043 | -742.95 | 0.05 | 0.0049149 | -47476 | -0.0087299 | -302.88 | 0.0043756 | -35133 | -0.0077649 | -5333.2
1.4534 | 2.5398e-05 | 217.19 | -2.266e-05 | -173.05 | 2.5348e-05 | 217.06 | -2.2544e-05 | -171.84 | 2.5343e-05 | 217.02 | -2.254e-05 | -171.81 | 0.33 | 0.00070587 | 8453.9 | -4.2452e-05 | 2560.6 | 0.00066368 | 6546.5 | -0.00030289 | -929.63 | 0.0005618 | 5644.3 | -0.00022764 | -417.66 | 0.05125 | 0.0049105 | -47648 | -0.0087288 | -273.63 | 0.004367 | -35186 | -0.0077347 | -5329.1
1.4858 | 2.3943e-05 | 205.98 | -2.106e-05 | -159.46 | 2.3941e-05 | 206.11 | -2.1016e-05 | -158.94 | 2.3947e-05 | 206.13 | -2.1028e-05 | -159.08 | 0.335 | 0.00066833 | 8002.8 | -3.4914e-05 | 2452.5 | 0.000629 | 6241.2 | -0.00028025 | -803.64 | 0.00051238 | 5458.2 | -0.00018439 | -199.79 | 0.0525 | 0.0049002 | -47732 | -0.008717 | -296.04 | 0.0043583 | -35238 | -0.0077045 | -5325
1.5182 | 2.2509e-05 | 194.91 | -1.9483e-05 | -146.08 | 2.2558e-05 | 195.34 | -1.952e-05 | -146.35 | 2.2551e-05 | 195.24 | -1.9515e-05 | -146.35 | 0.34 | 0.00063079 | 7551.7 | -2.7375e-05 | 2344.5 | 0.00059433 | 5935.9 | -0.00025761 | -677.64 | 0.00048379 | 5194 | -0.00016374 | -64.128 | 0.05375 | 0.0048896 | -47812 | -0.0087046 | -321.27 | 0.0043513 | -35275 | -0.0076771 | -5324.9
1.5506 | 2.1303e-05 | 185.34 | -1.8216e-05 | -135.56 | 2.134e-05 | 185.67 | -1.8244e-05 | -135.76 | 2.131e-05 | 185.43 | -1.8206e-05 | -135.45 | 0.345 | 0.00059325 | 7100.6 | -1.9836e-05 | 2236.4 | 0.00055966 | 5630.7 | -0.00023497 | -551.65 | 0.00045519 | 4929.9 | -0.0001431 | 71.529 | 0.055 | 0.004879 | -47892 | -0.0086922 | -346.49 | 0.0043474 | -35281 | -0.0076552 | -5332.8
1.583 | 2.0102e-05 | 175.82 | -1.6956e-05 | -125.1 | 2.0121e-05 | 176 | -1.6967e-05 | -125.17 | 2.0085e-05 | 175.73 | -1.6918e-05 | -124.75 | 0.35 | 0.00055571 | 6649.5 | -1.2297e-05 | 2128.4 | 0.00052498 | 5325.4 | -0.00021233 | -425.65 | 0.00042895 | 4678.3 | -0.00012648 | 168.04 | 0.05625 | 0.0048679 | -47944 | -0.0086763 | -381.19 | 0.0043436 | -35287 | -0.0076333 | -5340.6
1.6154 | 1.8901e-05 | 166.3 | -1.5695e-05 | -114.63 | 1.8917e-05 | 166.43 | -1.5706e-05 | -114.72 | 1.8946e-05 | 166.62 | -1.5746e-05 | -115.09 | 0.355 | 0.00051817 | 6198.4 | -4.7581e-06 | 2020.4 | 0.00049031 | 5020.1 | -0.00018969 | -299.66 | 0.00040645 | 4446.9 | -0.00011627 | 202.25 | 0.0575 | 0.0048564 | -47971 | -0.0086575 | -424.21 | 0.0043397 | -35293 | -0.0076114 | -5348.4
1.6478 | 1.7803e-05 | 157.48 | -1.4574e-05 | -105.43 | 1.7903e-05 | 158.2 | -1.4694e-05 | -106.5 | 1.7902e-05 | 158.18 | -1.4694e-05 | -106.51 | 0.36 | 0.00048063 | 5747.3 | 2.7807e-06 | 1912.3 | 0.00045564 | 4714.9 | -0.00016705 | -173.66 | 0.00038395 | 4215.5 | -0.00010606 | 236.46 | 0.05875 | 0.0048489 | -48074 | -0.008639 | -440.18 | 0.0043359 | -35299 | -0.0075895 | -5356.3
1.6802 | 1.6764e-05 | 149.07 | -1.3529e-05 | -96.923 | 1.6871e-05 | 149.86 | -1.3654e-05 | -98.019 | 1.686e-05 | 149.76 | -1.3645e-05 | -97.956 | 0.365 | 0.00044309 | 5296.1 | 1.032e-05 | 1804.3 | 0.00042096 | 4409.6 | -0.00014441 | -47.665 | 0.00036145 | 3984.1 | -9.5851e-05 | 270.67 | 0.06 | 0.0048459 | -48261 | -0.0086204 | -426.07 | 0.0043326 | -35304 | -0.0075679 | -5363.7
1.7126 | 1.5834e-05 | 141.42 | -1.2622e-05 | -89.65 | 1.5839e-05 | 141.51 | -1.2615e-05 | -89.541 | 1.5818e-05 | 141.33 | -1.2597e-05 | -89.402 | 0.37 | 0.00040596 | 4849.5 | 1.7669e-05 | 1696.5 | 0.00038629 | 4104.3 | -0.00012177 | 78.33 | 0.00033895 | 3752.7 | -8.564e-05 | 304.88 | 0.06125 | 0.0048428 | -48449 | -0.0086019 | -411.97 | 0.0043286 | -35312 | -0.0075462 | -5370.9
1.745 | 1.4904e-05 | 133.78 | -1.1715e-05 | -82.374 | 1.4893e-05 | 133.78 | -1.1683e-05 | -82.03 | 1.4895e-05 | 133.74 | -1.1698e-05 | -82.195 | 0.375 | 0.00038474 | 4579.4 | 1.7563e-05 | 1597.8 | 0.00035162 | 3799 | -9.9125e-05 | 204.32 | 0.00031645 | 3521.3 | -7.5429e-05 | 339.09 | 0.0625 | 0.0048381 | -48627 | -0.0085785 | -409.63 | 0.0043238 | -35359 | -0.0075285 | -5361.5
1.7774 | 1.398e-05 | 126.18 | -1.0815e-05 | -75.165 | 1.403e-05 | 126.63 | -1.0855e-05 | -75.437 | 1.4032e-05 | 126.6 | -1.0868e-05 | -75.59 | 0.38 | 0.00036342 | 4308.2 | 1.7035e-05 | 1495.4 | 0.00031694 | 3493.8 | -7.6484e-05 | 330.32 | 0.00029395 | 3289.8 | -6.5218e-05 | 373.29 | 0.06375 | 0.0048332 | -48775 | -0.0085689 | -393.01 | 0.0043203 | -35443 | -0.0075175 | -5348.8
1.8098 | 1.3161e-05 | 119.37 | -1.0036e-05 | -69.003 | 1.3184e-05 | 119.62 | -1.0046e-05 | -69.019 | 1.3169e-05 | 119.46 | -1.0038e-05 | -68.985 | 0.385 | 0.00034799 | 4117.3 | 1.6382e-05 | 1424.6 | 0.00028382 | 3202.1 | -5.4681e-05 | 453.39 | 0.00028359 | 3189.4 | -5.9229e-05 | 405.6 | 0.065 | 0.0048289 | -48877 | -0.0085852 | -346.8 | 0.0043172 | -35524 | -0.0075063 | -5335.1
1.8422 | 1.2373e-05 | 112.81 | -9.2911e-06 | -63.116 | 1.2338e-05 | 112.6 | -9.2376e-06 | -62.601 | 1.2338e-05 | 112.56 | -9.2451e-06 | -62.702 | 0.39 | 0.00033808 | 4001.5 | 1.6251e-05 | 1388.2 | 0.00026761 | 3058.8 | -4.2019e-05 | 544.57 | 0.00027526 | 3110.8 | -5.3944e-05 | 437.59 | 0.06625 | 0.0048221 | -48959 | -0.0085958 | -314.13 | 0.0043141 | -35606 | -0.0074952 | -5321.3
1.8746 | 1.1586e-05 | 106.24 | -8.5459e-06 | -57.229 | 1.1614e-05 | 106.49 | -8.5717e-06 | -57.428 | 1.1608e-05 | 106.41 | -8.5714e-06 | -57.456 | 0.395 | 0.00032804 | 3881.1 | 1.4603e-05 | 1335.9 | 0.00025746 | 2963.8 | -3.5565e-05 | 584.37 | 0.00026693 | 3032.2 | -4.8659e-05 | 469.59 | 0.0675 | 0.0048125 | -49020 | -0.0085999 | -296.7 | 0.0043109 | -35687 | -0.007484 | -5307.4
1.907 | 1.0879e-05 | 100.28 | -7.8973e-06 | -52.192 | 1.0918e-05 | 100.58 | -7.9378e-06 | -52.534 | 1.0884e-05 | 100.3 | -7.9043e-06 | -52.266 | 0.4 | 0.00031823 | 3757.4 | 1.1217e-05 | 1264.3 | 0.00025115 | 2899.3 | -3.3032e-05 | 591.71 | 0.00025859 | 2953.6 | -4.3374e-05 | 501.58 | 0.06875 | 0.0048063 | -49074 | -0.0085952 | -310.24 | 0.0043078 | -35769 | -0.0074729 | -5293.6
1.9394 | 1.0212e-05 | 94.6 | -7.2936e-06 | -47.547 | 1.0222e-05 | 94.674 | -7.3039e-06 | -47.64 | 1.0181e-05 | 94.353 | -7.2601e-06 | -47.271 | 0.405 | 0.00030848 | 3631.1 | 6.9549e-06 | 1182.7 | 0.00024483 | 2834.8 | -3.0498e-05 | 599.06 | 0.00025026 | 2875 | -3.8088e-05 | 533.57 | 0.07 | 0.0048029 | -49121 | -0.0085829 | -350.61 | 0.0043047 | -35850 | -0.0074618 | -5279.8
1.9718 | 9.5409e-06 | 88.896 | -6.6863e-06 | -42.873 | 9.5365e-06 | 88.853 | -6.6813e-06 | -42.84 | 9.5612e-06 | 89.055 | -6.7081e-06 | -43.056 | 0.41 | 0.00029872 | 3504.9 | 2.6932e-06 | 1101 | 0.00023852 | 2770.3 | -2.7965e-05 | 606.41 | 0.00024193 | 2796.4 | -3.2803e-05 | 565.56 | 0.07125 | 0.0047995 | -49168 | -0.0085706 | -390.98 | 0.0043016 | -35932 | -0.0074506 | -5266
2.0042 | 8.9024e-06 | 83.446 | -6.114e-06 | -38.492 | 8.9265e-06 | 83.625 | -6.1399e-06 | -38.719 | 8.9758e-06 | 84.021 | -6.1934e-06 | -39.158 | 0.415 | 0.00028897 | 3378.6 | -1.5685e-06 | 1019.4 | 0.00023221 | 2705.8 | -2.5432e-05 | 613.75 | 0.00023359 | 2717.8 | -2.7518e-05 | 597.55 | 0.0725 | 0.0047961 | -49227 | -0.0085613 | -423.33 | 0.0042984 | -36013 | -0.0074395 | -5252.1
2.0366 | 8.3314e-06 | 78.522 | -5.6152e-06 | -34.729 | 8.3796e-06 | 78.893 | -5.6667e-06 | -35.168 | 8.377e-06 | 78.883 | -5.6637e-06 | -35.131 | 0.42 | 0.00027921 | 3252.3 | -5.8302e-06 | 937.72 | 0.00022602 | 2642.2 | -2.3076e-05 | 619.45 | 0.00022526 | 2639.3 | -2.2233e-05 | 629.54 | 0.07375 | 0.0047964 | -49318 | -0.0085576 | -416.04 | 0.0042953 | -36094 | -0.0074283 | -5238.3
2.069 | 7.784e-06 | 73.781 | -5.1419e-06 | -31.181 | 7.829e-06 | 74.132 | -5.1893e-06 | -31.581 | 7.7857e-06 | 73.804 | -5.1418e-06 | -31.171 | 0.425 | 0.00026946 | 3126.1 | -1.0092e-05 | 856.07 | 0.00022106 | 2586.6 | -2.2351e-05 | 610.04 | 0.00021928 | 2576.8 | -2.0377e-05 | 630.71 | 0.075 | 0.0047998 | -49432 | -0.0085575 | -379.8 | 0.0042922 | -36176 | -0.0074172 | -5224.5
2.1014 | 7.2721e-06 | 69.321 | -4.7059e-06 | -27.944 | 7.2701e-06 | 69.307 | -4.7025e-06 | -27.914 | 7.286e-06 | 69.431 | -4.7201e-06 | -28.062 | 0.43 | 0.0002597 | 2999.8 | -1.4354e-05 | 774.42 | 0.0002161 | 2531 | -2.1625e-05 | 600.62 | 0.00021355 | 2516 | -1.887e-05 | 628.72 | 0.07625 | 0.0048033 | -49546 | -0.0085574 | -343.56 | 0.0042891 | -36257 | -0.007406 | -5210.7
2.1338 | 6.7915e-06 | 65.107 | -4.3025e-06 | -24.979 | 6.8066e-06 | 65.224 | -4.318e-06 | -25.111 | 6.7899e-06 | 65.083 | -4.3028e-06 | -24.992 | 0.435 | 0.00025017 | 2876.8 | -1.8421e-05 | 695.75 | 0.00021113 | 2475.4 | -2.0899e-05 | 591.21 | 0.00020781 | 2455.3 | -1.7364e-05 | 626.74 | 0.0775 | 0.0048047 | -49649 | -0.0085547 | -313.99 | 0.0042889 | -36296 | -0.0073971 | -5202.7
2.1662 | 6.3138e-06 | 60.914 | -3.9027e-06 | -22.047 | 6.3505e-06 | 61.204 | -3.9408e-06 | -22.365 | 6.2968e-06 | 60.761 | -3.8885e-06 | -21.947 | 0.44 | 0.00024506 | 2817.5 | -1.8614e-05 | 676.46 | 0.00020617 | 2419.8 | -2.0174e-05 | 581.8 | 0.00020208 | 2394.5 | -1.5858e-05 | 624.75 | 0.07875 | 0.0048003 | -49684 | -0.0085435 | -317.08 | 0.0042858 | -36254 | -0.0073839 | -5224.3
2.1986 | 5.8994e-06 | 57.236 | -3.5664e-06 | -19.629 | 5.8945e-06 | 57.185 | -3.5636e-06 | -19.618 | 5.8934e-06 | 57.177 | -3.5617e-06 | -19.602 | 0.445 | 0.00023994 | 2758.3 | -1.8806e-05 | 657.17 | 0.00020121 | 2364.2 | -1.9448e-05 | 572.39 | 0.00019682 | 2338.2 | -1.451e-05 | 622.14 | 0.08 | 0.0047879 | -49651 | -0.0085211 | -357.31 | 0.0042834 | -36222 | -0.0073715 | -5239.2
2.231 | 5.5049e-06 | 53.719 | -3.25e-06 | -17.374 | 5.461e-06 | 53.353 | -3.2079e-06 | -17.042 | 5.4879e-06 | 53.576 | -3.2333e-06 | -17.242 | 0.45 | 0.00023483 | 2699 | -1.8999e-05 | 637.88 | 0.00019624 | 2308.6 | -1.8722e-05 | 562.98 | 0.00019345 | 2300 | -1.3794e-05 | 617.04 | 0.08125 | 0.0047746 | -49615 | -0.0084978 | -399.85 | 0.004281 | -36190 | -0.007359 | -5254
2.2634 | 5.1026e-06 | 50.137 | -2.9261e-06 | -15.059 | 5.1005e-06 | 50.129 | -2.9219e-06 | -15.016 | 5.073e-06 | 49.9 | -2.8968e-06 | -14.817 | 0.455 | 0.00022971 | 2639.8 | -1.9192e-05 | 618.59 | 0.00019128 | 2253 | -1.7997e-05 | 553.57 | 0.00019009 | 2261.7 | -1.3079e-05 | 611.94 | 0.0825 | 0.0047614 | -49578 | -0.0084745 | -442.39 | 0.0042785 | -36158 | -0.0073466 | -5268.9
2.2958 | 4.7293e-06 | 46.796 | -2.6301e-06 | -12.964 | 4.7401e-06 | 46.905 | -2.6359e-06 | -12.99 | 4.7371e-06 | 46.868 | -2.6365e-06 | -13.007 | 0.46 | 0.0002246 | 2580.5 | -1.9384e-05 | 599.3 | 0.00018632 | 2197.4 | -1.7271e-05 | 544.16 | 0.00018672 | 2223.5 | -1.2363e-05 | 606.84 | 0.08375 | 0.0047529 | -49583 | -0.0084586 | -462.18 | 0.0042761 | -36126 | -0.0073342 | -5283.7
2.3282 | 4.4045e-06 | 43.867 | -2.3789e-06 | -11.215 | 4.3826e-06 | 43.7 | -2.354e-06 | -11.003 | 4.4012e-06 | 43.837 | -2.3762e-06 | -11.198 | 0.465 | 0.00021948 | 2521.3 | -1.9577e-05 | 580.01 | 0.00018135 | 2141.7 | -1.6546e-05 | 534.75 | 0.00018335 | 2185.2 | -1.1648e-05 | 601.74 | 0.085 | 0.0047528 | -49660 | -0.0084559 | -440.73 | 0.0042737 | -36094 | -0.0073218 | -5298.6
2.3606 | 4.0797e-06 | 40.938 | -2.1276e-06 | -9.4666 | 4.0793e-06 | 40.939 | -2.1256e-06 | -9.4463 | 4.0582e-06 | 40.747 | -2.1099e-06 | -9.3397 | 0.47 | 0.00021437 | 2462 | -1.977e-05 | 560.72 | 0.00017639 | 2086.1 | -1.582e-05 | 525.34 | 0.00017999 | 2147 | -1.0932e-05 | 596.64 | 0.08625 | 0.0047531 | -49747 | -0.0084548 | -417.4 | 0.0042713 | -36062 | -0.0073093 | -5313.4
2.393 | 3.7569e-06 | 38.026 | -1.8786e-06 | -7.7359 | 3.776e-06 | 38.178 | -1.8971e-06 | -7.8898 | 3.7791e-06 | 38.197 | -1.9014e-06 | -7.9296 | 0.475 | 0.00020926 | 2402.8 | -1.9962e-05 | 541.43 | 0.00017143 | 2030.5 | -1.5094e-05 | 515.93 | 0.00017662 | 2108.7 | -1.0217e-05 | 591.53 | 0.0875 | 0.004755 | -49875 | -0.0084595 | -386.86 | 0.0042688 | -36030 | -0.0072969 | -5328.3
2.4254 | 3.4914e-06 | 35.584 | -1.6841e-06 | -6.4429 | 3.4778e-06 | 35.46 | -1.673e-06 | -6.3659 | 3.4912e-06 | 35.57 | -1.6859e-06 | -6.4693 | 0.48 | 0.00020414 | 2343.5 | -2.0155e-05 | 522.14 | 0.00016889 | 2000.9 | -1.4811e-05 | 509.16 | 0.00017325 | 2070.5 | -9.5011e-06 | 586.43 | 0.08875 | 0.004757 | -50002 | -0.0084643 | -356.32 | 0.0042664 | -35998 | -0.0072845 | -5343.1
2.4578 | 3.2239e-06 | 33.125 | -1.488e-06 | -5.1376 | 3.2251e-06 | 33.133 | -1.489e-06 | -5.1466 | 3.2034e-06 | 32.943 | -1.4704e-06 | -5.0089 | 0.485 | 0.00019903 | 2284.3 | -2.0348e-05 | 502.85 | 0.00016662 | 1974.1 | -1.4575e-05 | 502.67 | 0.00016989 | 2032.2 | -8.7855e-06 | 581.33 | 0.09 | 0.004752 | -50030 | -0.0084616 | -374.49 | 0.004264 | -35966 | -0.0072721 | -5358
2.4902 | 2.9609e-06 | 30.704 | -1.2958e-06 | -3.862 | 2.9683e-06 | 30.77 | -1.3018e-06 | -3.9049 | 2.9666e-06 | 30.752 | -1.3007e-06 | -3.8994 | 0.49 | 0.00019391 | 2225 | -2.054e-05 | 483.56 | 0.00016435 | 1947.2 | -1.4339e-05 | 496.18 | 0.00016706 | 1994.1 | -9.6395e-06 | 559.26 | 0.09125 | 0.0047419 | -49982 | -0.0084532 | -428.88 | 0.0042616 | -35935 | -0.0072596 | -5372.9
2.5226 | 2.7382e-06 | 28.63 | -1.1392e-06 | -2.8556 | 2.7265e-06 | 28.536 | -1.1277e-06 | -2.7608 | 2.7337e-06 | 28.593 | -1.1349e-06 | -2.8219 | 0.495 | 0.0001888 | 2165.7 | -2.0733e-05 | 464.27 | 0.00016208 | 1920.4 | -1.4104e-05 | 489.69 | 0.00016426 | 1956.1 | -1.0554e-05 | 536.53 | 0.0925 | 0.0047318 | -49935 | -0.0084449 | -483.28 | 0.0042599 | -35962 | -0.0072509 | -5355.7
2.555 | 2.51e-06 | 26.506 | -9.7844e-07 | -1.8212 | 2.5211e-06 | 26.617 | -9.851e-07 | -1.8542 | 2.5065e-06 | 26.481 | -9.7445e-07 | -1.7855 | 0.5 | 0.00018369 | 2106.5 | -2.0926e-05 | 444.98 | 0.00015981 | 1893.5 | -1.3868e-05 | 483.19 | 0.00016145 | 1918 | -1.1468e-05 | 513.81 | 0.09375 | 0.0047217 | -49888 | -0.0084366 | -537.67 | 0.0042588 | -36032 | -0.0072448 | -5316.1
2.5874 | 2.3194e-06 | 24.714 | -8.4928e-07 | -1.0172 | 2.3147e-06 | 24.689 | -8.4199e-07 | -0.94455 | 2.3152e-06 | 24.682 | -8.4437e-07 | -0.97448 | 0.505 | 0.00017862 | 2047.4 | -2.1204e-05 | 424.73 | 0.00015754 | 1866.7 | -1.3632e-05 | 476.7 | 0.00015865 | 1879.9 | -1.2383e-05 | 491.08 | 0.095 | 0.0047148 | -49879 | -0.00843 | -569.93 | 0.0042488 | -36001 | -0.007231 | -5353.3
2.6198 | 2.1347e-06 | 22.971 | -7.2542e-07 | -0.25391 | 2.1232e-06 | 22.886 | -7.1226e-07 | -0.13842 | 2.1238e-06 | 22.883 | -7.1428e-07 | -0.1635 | 0.51 | 0.00017408 | 1995.8 | -2.097e-05 | 411.94 | 0.00015527 | 1839.9 | -1.3396e-05 | 470.21 | 0.00015584 | 1841.8 | -1.3297e-05 | 468.36 | 0.09625 | 0.0047131 | -49950 | -0.008425 | -558.11 | 0.0042392 | -35975 | -0.0072183 | -5390.7
2.6522 | 1.9501e-06 | 21.229 | -6.0157e-07 | 0.50938 | 1.9543e-06 | 21.282 | -6.013e-07 | 0.52944 | 1.9423e-06 | 21.166 | -5.9311e-07 | 0.57842 | 0.515 | 0.00016994 | 1947.9 | -2.0993e-05 | 397.43 | 0.000153 | 1813 | -1.316e-05 | 463.72 | 0.00015304 | 1803.8 | -1.4212e-05 | 445.63 | 0.0975 | 0.0047123 | -50036 | -0.0084209 | -540.26 | 0.0042366 | -36025 | -0.007215 | -5384.3
2.6846 | 1.7826e-06 | 19.639 | -4.9181e-07 | 1.1701 | 1.7855e-06 | 19.677 | -4.9034e-07 | 1.1973 | 1.7875e-06 | 19.688 | -4.9393e-07 | 1.1624 | 0.52 | 0.00016763 | 1920.3 | -2.1208e-05 | 386.85 | 0.00015073 | 1786.2 | -1.2924e-05 | 457.23 | 0.00015023 | 1765.7 | -1.5126e-05 | 422.91 | 0.09875 | 0.0047114 | -50122 | -0.0084169 | -522.41 | 0.0042341 | -36075 | -0.0072118 | -5377.8
2.717 | 1.6315e-06 | 18.189 | -3.9622e-07 | 1.7233 | 1.6244e-06 | 18.142 | -3.8591e-07 | 1.8174 | 1.6328e-06 | 18.21 | -3.9475e-07 | 1.7464 | 0.525 | 0.00016532 | 1892.7 | -2.1422e-05 | 376.28 | 0.00014846 | 1759.3 | -1.2689e-05 | 450.74 | 0.00014763 | 1734.5 | -1.4998e-05 | 413.94 | 0.1 | 0.0047106 | -50208 | -0.0084129 | -504.56 | 0.0042315 | -36125 | -0.0072085 | -5371.4
2.7494 | 1.4754e-06 | 16.692 | -2.971e-07 | 2.2986 | 1.4914e-06 | 16.857 | -3.0445e-07 | 2.2735 | 1.4752e-06 | 16.705 | -2.9368e-07 | 2.3416 | 0.53 | 0.00016301 | 1865.1 | -2.1637e-05 | 365.7 | 0.00014619 | 1732.5 | -1.2453e-05 | 444.25 | 0.00014513 | 1707 | -1.4316e-05 | 412.27 | 0.10125 | 0.0047055 | -50180 | -0.0084107 | -521.05 | 0.0042289 | -36175 | -0.0072053 | -5364.9
2.7818 | 1.3531e-06 | 15.505 | -2.234e-07 | 2.7025 | 1.3555e-06 | 15.543 | -2.2117e-07 | 2.7396 | 1.3524e-06 | 15.511 | -2.2033e-07 | 2.7399 | 0.535 | 0.0001607 | 1837.5 | -2.1852e-05 | 355.13 | 0.00014424 | 1706.1 | -1.2935e-05 | 429.8 | 0.00014263 | 1679.5 | -1.3635e-05 | 410.59 | 0.1025 | 0.0047045 | -50218 | -0.0084141 | -507.41 | 0.0042263 | -36225 | -0.007202 | -5358.5
2.8142 | 1.2308e-06 | 14.317 | -1.497e-07 | 3.1064 | 1.2207e-06 | 14.239 | -1.3872e-07 | 3.2002 | 1.2312e-06 | 14.33 | -1.4813e-07 | 3.13 | 0.54 | 0.00015839 | 1809.9 | -2.2067e-05 | 344.55 | 0.00014229 | 1679.8 | -1.3418e-05 | 415.33 | 0.00014084 | 1657.7 | -1.36e-05 | 403.6 | 0.10375 | 0.0047092 | -50354 | -0.0084243 | -450.25 | 0.0042237 | -36275 | -0.0071987 | -5352
2.8466 | 1.1129e-06 | 13.168 | -7.9559e-08 | 3.485 | 1.113e-06 | 13.181 | -7.7035e-08 | 3.5175 | 1.1099e-06 | 13.149 | -7.5938e-08 | 3.5202 | 0.545 | 0.00015608 | 1782.3 | -2.2282e-05 | 333.98 | 0.00014034 | 1653.4 | -1.3902e-05 | 400.86 | 0.00013922 | 1637.3 | -1.3733e-05 | 395.26 | 0.105 | 0.004714 | -50490 | -0.0084344 | -393.09 | 0.0042212 | -36325 | -0.0071955 | -5345.5
2.879 | 1.0087e-06 | 12.142 | -2.0475e-08 | 3.785 | 1.0087e-06 | 12.153 | -1.8161e-08 | 3.8144 | 1.0001e-06 | 12.072 | -1.2727e-08 | 3.8471 | 0.55 | 0.00015377 | 1754.7 | -2.2497e-05 | 323.4 | 0.00013839 | 1627 | -1.4386e-05 | 386.4 | 0.00013761 | 1616.9 | -1.3865e-05 | 386.91 | 0.10625 | 0.0047178 | -50612 | -0.0084411 | -344.54 | 0.0042186 | -36375 | -0.0071922 | -5339.1
2.9114 | 9.1373e-07 | 11.2 | 3.1609e-08 | 4.0368 | 9.0441e-07 | 11.125 | 4.0713e-08 | 4.1113 | 9.078e-07 | 11.151 | 3.6749e-08 | 4.0775 | 0.555 | 0.00015146 | 1727.1 | -2.2712e-05 | 312.83 | 0.00013645 | 1600.7 | -1.487e-05 | 371.93 | 0.00013599 | 1596.5 | -1.3997e-05 | 378.56 | 0.1075 | 0.0047198 | -50703 | -0.0084403 | -314.06 | 0.004216 | -36425 | -0.007189 | -5332.6
2.9438 | 8.1874e-07 | 10.257 | 8.3693e-08 | 4.2887 | 8.1356e-07 | 10.219 | 8.9554e-08 | 4.3397 | 8.1548e-07 | 10.23 | 8.6226e-08 | 4.3079 | 0.56 | 0.00014915 | 1699.6 | -2.2927e-05 | 302.25 | 0.0001345 | 1574.3 | -1.5353e-05 | 357.46 | 0.00013438 | 1576.1 | -1.4129e-05 | 370.21 | 0.10875 | 0.0047173 | -50703 | -0.0084281 | -326.16 | 0.0042138 | -36477 | -0.0071861 | -5324.1
2.9762 | 7.3672e-07 | 9.4328 | 1.2595e-07 | 4.4731 | 7.3456e-07 | 9.4219 | 1.2976e-07 | 4.5108 | 7.2316e-07 | 9.3086 | 1.357e-07 | 4.5382 | 0.565 | 0.00014684 | 1672 | -2.3142e-05 | 291.68 | 0.00013255 | 1547.9 | -1.5837e-05 | 342.99 | 0.00013276 | 1555.7 | -1.4261e-05 | 361.87 | 0.11 | 0.0047116 | -50637 | -0.0084078 | -368.55 | 0.0042119 | -36463 | -0.0071811 | -5329.5
3.0086 | 6.5884e-07 | 8.6434 | 1.6456e-07 | 4.6298 | 6.5394e-07 | 8.6081 | 1.7066e-07 | 4.6836 | 6.5119e-07 | 8.5786 | 1.7121e-07 | 4.6809 | 0.57 | 0.00014452 | 1644.3 | -2.3347e-05 | 281.19 | 0.0001306 | 1521.5 | -1.6321e-05 | 328.52 | 0.00013115 | 1535.3 | -1.4393e-05 | 353.52 | 0.11125 | 0.0047064 | -50579 | -0.0083886 | -408.72 | 0.0042106 | -36415 | -0.0071749 | -5343.9
3.041 | 5.8095e-07 | 7.8541 | 2.0318e-07 | 4.7865 | 5.7539e-07 | 7.8138 | 2.1018e-07 | 4.8482 | 5.8164e-07 | 7.8672 | 2.0426e-07 | 4.8026 | 0.575 | 0.00014219 | 1616.5 | -2.3544e-05 | 270.77 | 0.00012865 | 1495.2 | -1.6805e-05 | 314.05 | 0.00012953 | 1515 | -1.4525e-05 | 345.17 | 0.1125 | 0.0047033 | -50547 | -0.0083735 | -440.85 | 0.0042094 | -36366 | -0.0071687 | -5358.2
3.0734 | 5.188e-07 | 7.2141 | 2.3155e-07 | 4.8816 | 5.1418e-07 | 7.1822 | 2.3778e-07 | 4.9378 | 5.121e-07 | 7.1558 | 2.3731e-07 | 4.9244 | 0.58 | 0.00013986 | 1588.8 | -2.374e-05 | 260.35 | 0.00012683 | 1471.5 | -1.7085e-05 | 302.82 | 0.00012792 | 1494.6 | -1.4657e-05 | 336.83 | 0.11375 | 0.0047024 | -50579 | -0.0083783 | -439.82 | 0.0042081 | -36317 | -0.0071625 | -5372.6
3.1058 | 4.592e-07 | 6.5983 | 2.5822e-07 | 4.9663 | 4.5464e-07 | 6.5647 | 2.6379e-07 | 5.0149 | 4.5266e-07 | 6.5408 | 2.6365e-07 | 5.006 | 0.585 | 0.00013753 | 1561.1 | -2.3937e-05 | 249.93 | 0.00012533 | 1454 | -1.6888e-05 | 299.17 | 0.0001263 | 1474.2 | -1.4789e-05 | 328.48 | 0.115 | 0.0047048 | -50707 | -0.0084129 | -390.35 | 0.0042069 | -36268 | -0.0071563 | -5387
3.1382 | 4.0187e-07 | 6.0016 | 2.8277e-07 | 5.0345 | 3.9511e-07 | 5.9471 | 2.8979e-07 | 5.0919 | 3.9858e-07 | 5.9771 | 2.8643e-07 | 5.0664 | 0.59 | 0.0001352 | 1533.3 | -2.4134e-05 | 239.52 | 0.00012383 | 1436.6 | -1.6691e-05 | 295.53 | 0.00012469 | 1453.8 | -1.4921e-05 | 320.13 | 0.11625 | 0.0047071 | -50835 | -0.0084475 | -340.88 | 0.0042057 | -36220 | -0.0071501 | -5401.4
3.1706 | 3.5439e-07 | 5.5018 | 3.0171e-07 | 5.0741 | 3.4612e-07 | 5.4313 | 3.0922e-07 | 5.1316 | 3.453e-07 | 5.4198 | 3.0846e-07 | 5.1207 | 0.595 | 0.00013286 | 1505.6 | -2.433e-05 | 229.1 | 0.00012232 | 1419.1 | -1.6493e-05 | 291.89 | 0.00012307 | 1433.4 | -1.5053e-05 | 311.78 | 0.1175 | 0.0047094 | -50943 | -0.0084799 | -297.61 | 0.0042047 | -36188 | -0.0071457 | -5411.1
3.203 | 3.068e-07 | 5.0003 | 3.2056e-07 | 5.1121 | 2.9976e-07 | 4.9402 | 3.2682e-07 | 5.1599 | 2.9989e-07 | 4.9371 | 3.2535e-07 | 5.1438 | 0.6 | 0.00013053 | 1477.8 | -2.4527e-05 | 218.68 | 0.00012082 | 1401.6 | -1.6296e-05 | 288.24 | 0.00012146 | 1413 | -1.5185e-05 | 303.44 | 0.11875 | 0.0047091 | -50986 | -0.008496 | -279.89 | 0.0042046 | -36216 | -0.0071473 | -5404.8
3.2354 | 2.6302e-07 | 4.5325 | 3.3637e-07 | 5.1281 | 2.5582e-07 | 4.4701 | 3.4239e-07 | 5.173 | 2.6054e-07 | 4.5133 | 3.3864e-07 | 5.1475 | 0.605 | 0.0001282 | 1450.1 | -2.4724e-05 | 208.26 | 0.00011931 | 1384.2 | -1.6099e-05 | 284.6 | 0.00011984 | 1392.6 | -1.5317e-05 | 295.09 | 0.12 | 0.004705 | -50922 | -0.0084834 | -305.34 | 0.0042045 | -36244 | -0.007149 | -5398.4
3.2678 | 2.2742e-07 | 4.1423 | 3.4683e-07 | 5.112 | 2.2076e-07 | 4.0867 | 3.5284e-07 | 5.1592 | 2.2015e-07 | 4.0764 | 3.5189e-07 | 5.1462 | 0.61 | 0.00012587 | 1422.3 | -2.492e-05 | 197.85 | 0.00011781 | 1366.7 | -1.5901e-05 | 280.96 | 0.00011823 | 1372.2 | -1.5449e-05 | 286.74 | 0.12125 | 0.004701 | -50843 | -0.0084677 | -337.25 | 0.0042044 | -36272 | -0.0071506 | -5392.1
3.3002 | 1.9164e-07 | 3.7504 | 3.5742e-07 | 5.0966 | 1.8799e-07 | 3.7258 | 3.6196e-07 | 5.1385 | 1.8593e-07 | 3.7005 | 3.6153e-07 | 5.1264 | 0.615 | 0.00012385 | 1398.7 | -2.4868e-05 | 191.15 | 0.0001165 | 1350.4 | -1.6002e-05 | 274.41 | 0.00011661 | 1351.9 | -1.5582e-05 | 278.4 | 0.1225 | 0.004697 | -50763 | -0.0084519 | -369.16 | 0.0042043 | -36300 | -0.0071522 | -5385.8
3.3326 | 1.5923e-07 | 3.3905 | 3.6647e-07 | 5.0733 | 1.5436e-07 | 3.3552 | 3.7126e-07 | 5.1164 | 1.5519e-07 | 3.3556 | 3.684e-07 | 5.087 | 0.62 | 0.00012245 | 1383.2 | -2.4579e-05 | 189.25 | 0.00011523 | 1334.2 | -1.6166e-05 | 267.24 | 0.000115 | 1331.5 | -1.5714e-05 | 270.05 | 0.12375 | 0.0046976 | -50744 | -0.0084307 | -380.6 | 0.0042042 | -36328 | -0.0071538 | -5379.4
3.365 | 1.2949e-07 | 3.0558 | 3.7431e-07 | 5.0438 | 1.27e-07 | 3.043 | 3.7608e-07 | 5.0656 | 1.2435e-07 | 3.0089 | 3.7509e-07 | 5.0449 | 0.625 | 0.00012107 | 1366.9 | -2.4478e-05 | 185.08 | 0.00011396 | 1318.1 | -1.633e-05 | 260.06 | 0.00011338 | 1311.1 | -1.5846e-05 | 261.7 | 0.125 | 0.0047061 | -50831 | -0.0084003 | -356.33 | 0.0042059 | -36357 | -0.0071571 | -5369.9
3.3974 | 1.0661e-07 | 2.7957 | 3.8028e-07 | 5.018 | 1.0281e-07 | 2.7574 | 3.7789e-07 | 4.9911 | 1.0227e-07 | 2.7458 | 3.7664e-07 | 4.9738 | 0.63 | 0.00011968 | 1350.7 | -2.4378e-05 | 180.92 | 0.0001127 | 1302 | -1.6494e-05 | 252.89 | 0.00011177 | 1290.7 | -1.5978e-05 | 253.35 | 0.12625 | 0.0047147 | -50919 | -0.0083698 | -332.07 | 0.0042051 | -36323 | -0.0071546 | -5381.1
3.4298 | 8.4224e-08 | 2.5383 | 3.8573e-07 | 4.9867 | 7.863e-08 | 2.4713 | 3.7953e-07 | 4.9147 | 8.0182e-08 | 2.4826 | 3.782e-07 | 4.9026 | 0.635 | 0.0001183 | 1334.5 | -2.4278e-05 | 176.75 | 0.00011143 | 1285.8 | -1.6658e-05 | 245.72 | 0.00011049 | 1275.4 | -1.5887e-05 | 249.17 | 0.1275 | 0.0047232 | -51006 | -0.0083394 | -307.81 | 0.0042066 | -36289 | -0.0071538 | -5386
3.4622 | 6.2863e-08 | 2.2923 | 3.9033e-07 | 4.9514 | 6.0962e-08 | 2.2194 | 3.7708e-07 | 4.7864 | 6.2084e-08 | 2.2438 | 3.754e-07 | 4.7881 | 0.64 | 0.00011691 | 1318.3 | -2.4178e-05 | 172.58 | 0.00011016 | 1269.7 | -1.6823e-05 | 238.55 | 0.00010946 | 1262.6 | -1.5974e-05 | 243.98 | 0.12875 | 0.0047266 | -51050 | -0.0083319 | -295.34 | 0.0042081 | -36255 | -0.0071531 | -5390.8
3.4946 | 4.8835e-08 | 2.1467 | 3.9038e-07 | 4.9201 | 4.6577e-08 | 1.9847 | 3.724e-07 | 4.6305 | 4.5542e-08 | 2.0134 | 3.7038e-07 | 4.6512 | 0.645 | 0.00011553 | 1302 | -2.4078e-05 | 168.42 | 0.00010889 | 1253.6 | -1.6987e-05 | 231.37 | 0.00010844 | 1249.7 | -1.6061e-05 | 238.79 | 0.13 | 0.0047308 | -51066 | -0.008372 | -277.65 | 0.0042095 | -36221 | -0.0071523 | -5395.7
3.527 | 3.4808e-08 | 2.0011 | 3.9044e-07 | 4.8889 | 3.0927e-08 | 1.7423 | 3.6676e-07 | 4.4694 | 3.1423e-08 | 1.8037 | 3.6651e-07 | 4.5247 | 0.65 | 0.00011414 | 1285.8 | -2.3978e-05 | 164.25 | 0.00010763 | 1237.4 | -1.7151e-05 | 224.2 | 0.00010741 | 1236.9 | -1.6149e-05 | 233.6 | 0.13125 | 0.004735 | -51083 | -0.008412 | -259.95 | 0.004211 | -36187 | -0.0071515 | -5400.6
3.5594 | 2.1621e-08 | 1.8652 | 3.903e-07 | 4.859 | 1.7794e-08 | 1.5383 | 3.6366e-07 | 4.3469 | 2.1259e-08 | 1.6276 | 3.6453e-07 | 4.4151 | 0.655 | 0.00011276 | 1269.6 | -2.3877e-05 | 160.09 | 0.00010636 | 1221.3 | -1.7315e-05 | 217.03 | 0.00010638 | 1224.1 | -1.6236e-05 | 228.41 | 0.1325 | 0.0047393 | -51099 | -0.008452 | -242.26 | 0.0042125 | -36153 | -0.0071507 | -5405.5
3.5918 | 1.289e-08 | 1.8314 | 3.6976e-07 | 4.7294 | 9.9858e-09 | 1.5991 | 3.5211e-07 | 4.3773 | 1.1106e-08 | 1.4511 | 3.625e-07 | 4.3046 | 0.66 | 0.00011137 | 1253.4 | -2.3777e-05 | 155.92 | 0.00010509 | 1205.2 | -1.748e-05 | 209.85 | 0.00010535 | 1211.2 | -1.6324e-05 | 223.22 | 0.13375 | 0.0047402 | -51045 | -0.0084837 | -250.23 | 0.0042131 | -36140 | -0.0071517 | -5407.2
3.6242 | 5.5994e-09 | 1.8323 | 3.3554e-07 | 4.5116 | 3.7626e-09 | 1.8211 | 3.3183e-07 | 4.4851 | 5.3571e-09 | 1.8598 | 3.317e-07 | 4.5098 | 0.665 | 0.00010999 | 1237.1 | -2.3677e-05 | 151.75 | 0.00010382 | 1189 | -1.7644e-05 | 202.68 | 0.00010432 | 1198.4 | -1.6411e-05 | 218.03 | 0.135 | 0.004742 | -50961 | -0.0084965 | -266.18 | 0.0042132 | -36138 | -0.0071538 | -5407.2
3.6566 | -8.1216e-10 | 1.8423 | 3.0082e-07 | 4.2917 | -1.2867e-09 | 2.1998 | 3.0685e-07 | 4.7019 | -1.3302e-10 | 2.309 | 2.9791e-07 | 4.7292 | 0.67 | 0.0001086 | 1220.9 | -2.3577e-05 | 147.59 | 0.00010255 | 1172.9 | -1.7808e-05 | 195.51 | 0.00010329 | 1185.6 | -1.6499e-05 | 212.84 | 0.13625 | 0.004746 | -50905 | -0.0085047 | -271.41 | 0.0042134 | -36135 | -0.0071558 | -5407.2
3.689 | -5.1614e-09 | 1.8562 | 2.7078e-07 | 4.0969 | -2.7554e-09 | 2.4459 | 2.8565e-07 | 4.7879 | -2.8135e-09 | 2.4548 | 2.7715e-07 | 4.7282 | 0.675 | 0.00010722 | 1204.7 | -2.3477e-05 | 143.42 | 0.00010129 | 1156.8 | -1.7972e-05 | 188.33 | 0.00010226 | 1172.7 | -1.6586e-05 | 207.64 | 0.1375 | 0.00475 | -50848 | -0.0085129 | -276.63 | 0.0042135 | -36133 | -0.0071578 | -5407.3
3.7214 | -9.0546e-09 | 1.8662 | 2.4305e-07 | 3.9133 | -2.4946e-09 | 2.2735 | 2.7683e-07 | 4.5418 | -2.5052e-09 | 2.278 | 2.7024e-07 | 4.4928 | 0.68 | 0.00010583 | 1188.5 | -2.3377e-05 | 139.25 | 0.00010002 | 1140.6 | -1.8137e-05 | 181.16 | 0.00010123 | 1159.9 | -1.6674e-05 | 202.45 | 0.13875 | 0.0047536 | -50799 | -0.0085187 | -279.03 | 0.0042166 | -36140 | -0.0071626 | -5397.9
3.7538 | -1.0573e-08 | 1.8336 | 2.3272e-07 | 3.8092 | -2.2337e-09 | 2.1012 | 2.6801e-07 | 4.2956 | -2.1964e-09 | 2.1012 | 2.6333e-07 | 4.2573 | 0.685 | 0.00010445 | 1172.3 | -2.3277e-05 | 135.09 | 9.8751e-05 | 1124.5 | -1.8301e-05 | 173.99 | 0.00010021 | 1147.1 | -1.6761e-05 | 197.26 | 0.14 | 0.0047501 | -50771 | -0.0085016 | -280.96 | 0.004231 | -36183 | -0.007178 | -5352.8
3.7862 | -1.1017e-08 | 1.7835 | 2.3357e-07 | 3.7696 | -1.9728e-09 | 1.9288 | 2.5919e-07 | 4.0495 | -1.8873e-09 | 1.9244 | 2.5641e-07 | 4.0219 | 0.69 | 0.00010306 | 1156 | -2.3176e-05 | 130.92 | 9.7944e-05 | 1114.7 | -1.8276e-05 | 171.01 | 9.9176e-05 | 1134.2 | -1.6848e-05 | 192.07 | 0.14125 | 0.0047457 | -50739 | -0.0084833 | -284.71 | 0.0042302 | -36171 | -0.0071803 | -5370.4
3.8186 | -1.1928e-08 | 1.7332 | 2.3397e-07 | 3.7299 | -1.8958e-09 | 1.8333 | 2.505e-07 | 3.8829 | -1.8082e-09 | 1.8278 | 2.4859e-07 | 3.861 | 0.695 | 0.00010168 | 1139.8 | -2.3076e-05 | 126.76 | 9.7157e-05 | 1105.3 | -1.8242e-05 | 168.22 | 9.8148e-05 | 1121.4 | -1.6936e-05 | 186.88 | 0.1425 | 0.0047413 | -50706 | -0.0084651 | -288.45 | 0.0042269 | -36152 | -0.0071813 | -5395.4
3.851 | -1.2647e-08 | 1.6816 | 2.339e-07 | 3.6837 | -1.9282e-09 | 1.7836 | 2.419e-07 | 3.7636 | -1.8668e-09 | 1.779 | 2.4021e-07 | 3.7448 | 0.7 | 0.00010029 | 1123.6 | -2.2976e-05 | 122.59 | 9.637e-05 | 1095.8 | -1.8209e-05 | 165.43 | 9.7119e-05 | 1108.6 | -1.7023e-05 | 181.69 | 0.14375 | 0.0047364 | -50662 | -0.0084471 | -302.32 | 0.0042304 | -36144 | -0.0071871 | -5391.7
3.8834 | -1.2747e-08 | 1.633 | 2.2919e-07 | 3.5977 | -1.9606e-09 | 1.7339 | 2.333e-07 | 3.6443 | -1.9254e-09 | 1.7303 | 2.3184e-07 | 3.6286 | 0.705 | 9.9129e-05 | 1110.2 | -2.2797e-05 | 120.11 | 9.5583e-05 | 1086.4 | -1.8175e-05 | 162.64 | 9.609e-05 | 1095.7 | -1.7111e-05 | 176.5 | 0.145 | 0.0047466 | -50721 | -0.0084526 | -270.38 | 0.0042344 | -36136 | -0.0071934 | -5386.4
3.9158 | -1.2629e-08 | 1.5852 | 2.2315e-07 | 3.4998 | -1.9931e-09 | 1.6842 | 2.2469e-07 | 3.525 | -1.9841e-09 | 1.6816 | 2.2347e-07 | 3.5124 | 0.71 | 9.8121e-05 | 1098.9 | -2.258e-05 | 118.73 | 9.4797e-05 | 1076.9 | -1.8142e-05 | 159.84 | 9.5061e-05 | 1082.9 | -1.7198e-05 | 171.31 | 0.14625 | 0.0047561 | -50780 | -0.0084574 | -239.99 | 0.0042384 | -36128 | -0.0071997 | -5381
3.9482 | -1.252e-08 | 1.537 | 2.1712e-07 | 3.4018 | -1.9439e-09 | 1.6376 | 2.1797e-07 | 3.4233 | -1.9423e-09 | 1.6356 | 2.1695e-07 | 3.4131 | 0.715 | 9.7112e-05 | 1087.5 | -2.2363e-05 | 117.35 | 9.401e-05 | 1067.5 | -1.8108e-05 | 157.05 | 9.4033e-05 | 1070.1 | -1.7286e-05 | 166.12 | 0.1475 | 0.0047579 | -50794 | -0.0084534 | -233.67 | 0.0042424 | -36120 | -0.007206 | -5375.7
3.9806 | -1.2348e-08 | 1.4891 | 2.1112e-07 | 3.3037 | -1.8701e-09 | 1.5919 | 2.118e-07 | 3.327 | -1.87e-09 | 1.5904 | 2.1099e-07 | 3.3189 | 0.72 | 9.6104e-05 | 1076.2 | -2.2146e-05 | 115.97 | 9.3223e-05 | 1058 | -1.8075e-05 | 154.26 | 9.3004e-05 | 1057.2 | -1.7373e-05 | 160.93 | 0.14875 | 0.0047607 | -50800 | -0.0084539 | -227.85 | 0.0042465 | -36111 | -0.0072123 | -5370.3
4.013 | -1.2147e-08 | 1.4475 | 2.0538e-07 | 3.2138 | -1.7964e-09 | 1.5462 | 2.0564e-07 | 3.2306 | -1.7977e-09 | 1.5451 | 2.0504e-07 | 3.2247 | 0.725 | 9.5095e-05 | 1064.9 | -2.193e-05 | 114.59 | 9.2437e-05 | 1048.6 | -1.8041e-05 | 151.47 | 9.1975e-05 | 1044.4 | -1.746e-05 | 155.73 | 0.15 | 0.0047675 | -50761 | -0.0084753 | -224.35 | 0.004245 | -36088 | -0.0072145 | -5373
4.0454 | -1.1894e-08 | 1.4063 | 1.997e-07 | 3.1245 | -1.7226e-09 | 1.5005 | 1.9948e-07 | 3.1342 | -1.7254e-09 | 1.4999 | 1.9908e-07 | 3.1305 | 0.73 | 9.4086e-05 | 1053.5 | -2.1713e-05 | 113.2 | 9.165e-05 | 1039.1 | -1.8008e-05 | 148.68 | 9.1044e-05 | 1033.2 | -1.7436e-05 | 152.31 | 0.15125 | 0.0047742 | -50723 | -0.0084967 | -220.85 | 0.0042422 | -36060 | -0.0072157 | -5377.8
4.0778 | -1.1657e-08 | 1.3649 | 1.9402e-07 | 3.035 | -1.6771e-09 | 1.4589 | 1.9395e-07 | 3.0474 | -1.6795e-09 | 1.4585 | 1.9363e-07 | 3.0444 | 0.735 | 9.3078e-05 | 1042.2 | -2.1496e-05 | 111.82 | 9.0863e-05 | 1029.7 | -1.7974e-05 | 145.89 | 9.0256e-05 | 1024.1 | -1.733e-05 | 150.47 | 0.1525 | 0.004781 | -50685 | -0.0085181 | -217.35 | 0.0042393 | -36032 | -0.0072169 | -5382.6
4.1102 | -1.1325e-08 | 1.3235 | 1.8835e-07 | 2.9449 | -1.6343e-09 | 1.4177 | 1.8848e-07 | 2.9616 | -1.6362e-09 | 1.4174 | 1.8823e-07 | 2.9592 | 0.74 | 9.2069e-05 | 1030.9 | -2.128e-05 | 110.44 | 9.0077e-05 | 1020.2 | -1.794e-05 | 143.1 | 8.962e-05 | 1016.3 | -1.7357e-05 | 147.61 | 0.15375 | 0.0047848 | -50630 | -0.0085367 | -220.7 | 0.0042364 | -36004 | -0.0072181 | -5387.5
4.1426 | -1.1074e-08 | 1.2862 | 1.8315e-07 | 2.8633 | -1.5915e-09 | 1.3766 | 1.8302e-07 | 2.8757 | -1.5928e-09 | 1.3764 | 1.8284e-07 | 2.874 | 0.745 | 9.1061e-05 | 1019.5 | -2.1063e-05 | 109.06 | 8.929e-05 | 1010.8 | -1.7907e-05 | 140.3 | 8.8983e-05 | 1008.5 | -1.7385e-05 | 144.75 | 0.155 | 0.0047816 | -50590 | -0.0085353 | -228.41 | 0.0042338 | -35975 | -0.0072195 | -5392.2
4.175 | -1.0879e-08 | 1.2496 | 1.7796e-07 | 2.783 | -1.5488e-09 | 1.3356 | 1.7759e-07 | 2.7903 | -1.5496e-09 | 1.3355 | 1.7746e-07 | 2.7891 | 0.75 | 9.0052e-05 | 1008.2 | -2.0846e-05 | 107.68 | 8.8503e-05 | 1001.3 | -1.7873e-05 | 137.51 | 8.8346e-05 | 1000.7 | -1.7413e-05 | 141.89 | 0.15625 | 0.0047783 | -50550 | -0.0085336 | -236.61 | 0.004232 | -35935 | -0.0072214 | -5404.4
4.2074 | -1.0621e-08 | 1.2126 | 1.7282e-07 | 2.7022 | -1.5069e-09 | 1.2985 | 1.7265e-07 | 2.7127 | -1.5079e-09 | 1.2984 | 1.7256e-07 | 2.7119 | 0.755 | 8.927e-05 | 999.06 | -2.0772e-05 | 105.49 | 8.7716e-05 | 991.87 | -1.784e-05 | 134.72 | 8.771e-05 | 992.89 | -1.7441e-05 | 139.04 | 0.1575 | 0.004775 | -50510 | -0.0085319 | -244.82 | 0.0042324 | -35909 | -0.0072265 | -5406.1
4.2398 | -1.0284e-08 | 1.176 | 1.6773e-07 | 2.6215 | -1.4651e-09 | 1.2613 | 1.6772e-07 | 2.6352 | -1.4663e-09 | 1.2613 | 1.6765e-07 | 2.6346 | 0.76 | 8.866e-05 | 991.94 | -2.071e-05 | 103.82 | 8.693e-05 | 982.42 | -1.7806e-05 | 131.93 | 8.7073e-05 | 985.08 | -1.7468e-05 | 136.18 | 0.15875 | 0.0047717 | -50470 | -0.0085301 | -253.02 | 0.0042324 | -35885 | -0.0072318 | -5408.4
4.2722 | -1.0026e-08 | 1.1427 | 1.6304e-07 | 2.5481 | -1.4232e-09 | 1.2242 | 1.6279e-07 | 2.5577 | -1.4247e-09 | 1.2241 | 1.6275e-07 | 2.5573 | 0.765 | 8.8054e-05 | 984.95 | -2.0621e-05 | 102.47 | 8.6143e-05 | 972.97 | -1.7773e-05 | 129.14 | 8.6436e-05 | 977.28 | -1.7496e-05 | 133.32 | 0.16 | 0.0047673 | -50386 | -0.0085165 | -268.14 | 0.0042325 | -35860 | -0.0072371 | -5411
4.3046 | -9.8237e-09 | 1.1099 | 1.5835e-07 | 2.4755 | -1.3819e-09 | 1.1877 | 1.5795e-07 | 2.4816 | -1.3834e-09 | 1.1877 | 1.5793e-07 | 2.4814 | 0.77 | 8.7448e-05 | 977.96 | -2.0533e-05 | 101.13 | 8.5356e-05 | 963.52 | -1.7739e-05 | 126.35 | 8.5799e-05 | 969.47 | -1.7524e-05 | 130.46 | 0.16125 | 0.0047614 | -50294 | -0.0085012 | -281.24 | 0.0042329 | -35836 | -0.0072427 | -5414.2
4.337 | -9.5679e-09 | 1.0766 | 1.5367e-07 | 2.4022 | -1.3431e-09 | 1.1542 | 1.535e-07 | 2.4116 | -1.3439e-09 | 1.1542 | 1.5349e-07 | 2.4114 | 0.775 | 8.6841e-05 | 970.97 | -2.0444e-05 | 99.782 | 8.4621e-05 | 954.65 | -1.7724e-05 | 123.58 | 8.5163e-05 | 961.67 | -1.7552e-05 | 127.6 | 0.1625 | 0.0047555 | -50201 | -0.0084858 | -294.33 | 0.0042334 | -35812 | -0.0072483 | -5417.4
4.3694 | -9.2396e-09 | 1.0441 | 1.4911e-07 | 2.33 | -1.3043e-09 | 1.1206 | 1.4905e-07 | 2.3416 | -1.3044e-09 | 1.1206 | 1.4904e-07 | 2.3415 | 0.78 | 8.6235e-05 | 963.99 | -2.0356e-05 | 98.436 | 8.3895e-05 | 945.89 | -1.7713e-05 | 120.81 | 8.4526e-05 | 953.87 | -1.7579e-05 | 124.74 | 0.16375 | 0.0047507 | -50109 | -0.0084721 | -307.72 | 0.004234 | -35787 | -0.0072541 | -5420.8
4.4018 | -8.9897e-09 | 1.0142 | 1.4487e-07 | 2.2636 | -1.2656e-09 | 1.0871 | 1.446e-07 | 2.2716 | -1.2648e-09 | 1.0871 | 1.446e-07 | 2.2716 | 0.785 | 8.5629e-05 | 957 | -2.0267e-05 | 97.091 | 8.317e-05 | 937.14 | -1.7701e-05 | 118.04 | 8.3889e-05 | 946.06 | -1.7607e-05 | 121.88 | 0.165 | 0.0047569 | -50027 | -0.0084756 | -324 | 0.0042374 | -35776 | -0.0072634 | -5414
4.4342 | -8.807e-09 | 0.98457 | 1.4064e-07 | 2.1982 | -1.2283e-09 | 1.0546 | 1.4029e-07 | 2.2038 | -1.2267e-09 | 1.0547 | 1.403e-07 | 2.2039 | 0.79 | 8.5022e-05 | 950.01 | -2.0179e-05 | 95.745 | 8.2444e-05 | 928.39 | -1.769e-05 | 115.27 | 8.3252e-05 | 938.26 | -1.7635e-05 | 119.02 | 0.16625 | 0.0047596 | -49940 | -0.0084766 | -341.77 | 0.0042415 | -35821 | -0.0072795 | -5394.2
4.4666 | -8.5578e-09 | 0.95469 | 1.3641e-07 | 2.1318 | -1.194e-09 | 1.0243 | 1.3628e-07 | 2.1406 | -1.1913e-09 | 1.0244 | 1.3627e-07 | 2.1406 | 0.795 | 8.4416e-05 | 943.02 | -2.009e-05 | 94.399 | 8.1719e-05 | 919.64 | -1.7679e-05 | 112.5 | 8.2616e-05 | 930.45 | -1.7663e-05 | 116.16 | 0.1675 | 0.0047616 | -49852 | -0.0084771 | -359.83 | 0.0042455 | -35867 | -0.0072956 | -5374.4
4.499 | -8.2476e-09 | 0.92593 | 1.3234e-07 | 2.0676 | -1.1597e-09 | 0.99404 | 1.3226e-07 | 2.0774 | -1.156e-09 | 0.99406 | 1.3225e-07 | 2.0774 | 0.8 | 8.381e-05 | 936.03 | -2.0001e-05 | 93.054 | 8.0993e-05 | 910.88 | -1.7667e-05 | 109.73 | 8.1979e-05 | 922.65 | -1.7691e-05 | 113.3 | 0.16875 | 0.004764 | -49771 | -0.0084786 | -374.75 | 0.0042496 | -35912 | -0.0073118 | -5354.6
4.5314 | -8.0399e-09 | 0.89876 | 1.2852e-07 | 2.0076 | -1.1254e-09 | 0.96375 | 1.2824e-07 | 2.0142 | -1.1206e-09 | 0.96376 | 1.2823e-07 | 2.0141 | 0.805 | 8.3204e-05 | 929.04 | -1.9913e-05 | 91.708 | 8.0436e-05 | 904.15 | -1.7662e-05 | 107.57 | 8.1342e-05 | 914.84 | -1.7718e-05 | 110.44 | 0.17 | 0.0047715 | -49793 | -0.0084915 | -350.28 | 0.0042543 | -35956 | -0.0073282 | -5333.8
4.5638 | -7.88e-09 | 0.87188 | 1.2469e-07 | 1.9484 | -1.0913e-09 | 0.93485 | 1.244e-07 | 1.9539 | -1.0867e-09 | 0.93484 | 1.2439e-07 | 1.9538 | 0.81 | 8.2597e-05 | 922.06 | -1.9824e-05 | 90.362 | 7.9988e-05 | 898.72 | -1.7659e-05 | 105.8 | 8.0706e-05 | 907.04 | -1.7746e-05 | 107.58 | 0.17125 | 0.0047789 | -49815 | -0.0085045 | -325.81 | 0.0042592 | -36000 | -0.0073448 | -5312.7
4.5962 | -7.6564e-09 | 0.84485 | 1.2086e-07 | 1.8885 | -1.0575e-09 | 0.90749 | 1.2077e-07 | 1.8967 | -1.0546e-09 | 0.90748 | 1.2075e-07 | 1.8966 | 0.815 | 8.1991e-05 | 915.07 | -1.9736e-05 | 89.017 | 7.954e-05 | 893.29 | -1.7657e-05 | 104.02 | 8.0069e-05 | 899.24 | -1.7774e-05 | 104.72 | 0.1725 | 0.0047856 | -49793 | -0.0085208 | -307.79 | 0.0042641 | -36044 | -0.0073614 | -5291.6
4.6286 | -7.3667e-09 | 0.81941 | 1.1724e-07 | 1.8313 | -1.0236e-09 | 0.88014 | 1.1713e-07 | 1.8396 | -1.0225e-09 | 0.88012 | 1.1712e-07 | 1.8395 | 0.82 | 8.1385e-05 | 908.08 | -1.9647e-05 | 87.671 | 7.9091e-05 | 887.86 | -1.7655e-05 | 102.25 | 7.9432e-05 | 891.43 | -1.7802e-05 | 101.86 | 0.17375 | 0.0047919 | -49743 | -0.0085392 | -293.75 | 0.0042699 | -36045 | -0.0073779 | -5285.3
4.661 | -7.1551e-09 | 0.79507 | 1.1378e-07 | 1.7771 | -9.8978e-10 | 0.85278 | 1.1349e-07 | 1.7824 | -9.9031e-10 | 0.85275 | 1.1348e-07 | 1.7823 | 0.825 | 8.0778e-05 | 901.09 | -1.9559e-05 | 86.325 | 7.8643e-05 | 882.43 | -1.7653e-05 | 100.48 | 7.8795e-05 | 883.63 | -1.7829e-05 | 99.005 | 0.175 | 0.0047909 | -49578 | -0.0085459 | -327.21 | 0.0042738 | -36063 | -0.0073938 | -5271.4
4.6934 | -7.0049e-09 | 0.77079 | 1.1031e-07 | 1.7235 | -9.5836e-10 | 0.82704 | 1.1007e-07 | 1.7286 | -9.5969e-10 | 0.827 | 1.1006e-07 | 1.7285 | 0.83 | 8.0172e-05 | 894.1 | -1.947e-05 | 84.98 | 7.8195e-05 | 877 | -1.7651e-05 | 98.704 | 7.8219e-05 | 876.67 | -1.7824e-05 | 96.771 | 0.17625 | 0.0047851 | -49336 | -0.0085448 | -392.65 | 0.0042776 | -36081 | -0.0074096 | -5257.5
4.7258 | -6.7898e-09 | 0.74643 | 1.0685e-07 | 1.6692 | -9.2842e-10 | 0.80228 | 1.0678e-07 | 1.6769 | -9.2999e-10 | 0.80227 | 1.0677e-07 | 1.6769 | 0.835 | 7.9566e-05 | 887.12 | -1.9382e-05 | 83.634 | 7.7747e-05 | 871.58 | -1.7649e-05 | 96.931 | 7.7724e-05 | 870.87 | -1.7775e-05 | 95.392 | 0.1775 | 0.0047792 | -49094 | -0.0085437 | -458.09 | 0.0042815 | -36099 | -0.0074255 | -5243.7
4.7582 | -6.5398e-09 | 0.72376 | 1.0361e-07 | 1.6182 | -8.9847e-10 | 0.77751 | 1.0348e-07 | 1.6251 | -9.0023e-10 | 0.77753 | 1.0349e-07 | 1.6252 | 0.84 | 7.8959e-05 | 880.13 | -1.9293e-05 | 82.289 | 7.7299e-05 | 866.15 | -1.7647e-05 | 95.159 | 7.7229e-05 | 865.07 | -1.7725e-05 | 94.013 | 0.17875 | 0.0047744 | -48868 | -0.0085429 | -517.64 | 0.0042853 | -36117 | -0.0074413 | -5229.8
4.7906 | -6.3688e-09 | 0.70185 | 1.0048e-07 | 1.5695 | -8.6848e-10 | 0.75275 | 1.0019e-07 | 1.5734 | -8.7038e-10 | 0.7528 | 1.002e-07 | 1.5735 | 0.845 | 7.8353e-05 | 873.14 | -1.9204e-05 | 80.943 | 7.6851e-05 | 860.72 | -1.7645e-05 | 93.386 | 7.6734e-05 | 859.27 | -1.7675e-05 | 92.635 | 0.18 | 0.0047744 | -48716 | -0.0085435 | -548.53 | 0.0042892 | -36135 | -0.0074572 | -5215.9
4.823 | -6.2059e-09 | 0.67992 | 9.7366e-08 | 1.521 | -8.396e-10 | 0.72994 | 9.7154e-08 | 1.5257 | -8.4369e-10 | 0.72984 | 9.715e-08 | 1.5256 | 0.85 | 7.7747e-05 | 866.15 | -1.9116e-05 | 79.597 | 7.6403e-05 | 855.29 | -1.7643e-05 | 91.613 | 7.6312e-05 | 854.09 | -1.7689e-05 | 90.783 | 0.18125 | 0.0047851 | -48713 | -0.0085558 | -505.95 | 0.0042934 | -36109 | -0.0074726 | -5214.4
4.8554 | -5.9949e-09 | 0.65795 | 9.4261e-08 | 1.4721 | -8.1092e-10 | 0.70749 | 9.4168e-08 | 1.4787 | -8.1797e-10 | 0.70744 | 9.4173e-08 | 1.4788 | 0.855 | 7.7141e-05 | 859.16 | -1.9027e-05 | 78.252 | 7.5954e-05 | 849.86 | -1.7641e-05 | 89.84 | 7.5905e-05 | 849.06 | -1.7717e-05 | 88.825 | 0.1825 | 0.004797 | -48725 | -0.0085692 | -455.02 | 0.0042982 | -36010 | -0.0074872 | -5233.5
4.8878 | -5.7895e-09 | 0.63788 | 9.1373e-08 | 1.4269 | -7.8222e-10 | 0.68505 | 9.1183e-08 | 1.4318 | -7.9223e-10 | 0.68503 | 9.1196e-08 | 1.432 | 0.86 | 7.6534e-05 | 852.18 | -1.8939e-05 | 76.906 | 7.5506e-05 | 844.43 | -1.7638e-05 | 88.067 | 7.5498e-05 | 844.02 | -1.7744e-05 | 86.868 | 0.18375 | 0.0048089 | -48738 | -0.0085826 | -404.1 | 0.004303 | -35912 | -0.0075019 | -5252.7
4.9202 | -5.6442e-09 | 0.6179 | 8.8512e-08 | 1.3825 | -7.532e-10 | 0.66286 | 8.8229e-08 | 1.3854 | -7.6646e-10 | 0.66263 | 8.8219e-08 | 1.3852 | 0.865 | 7.5924e-05 | 845.13 | -1.8853e-05 | 75.51 | 7.5058e-05 | 839 | -1.7636e-05 | 86.294 | 7.5091e-05 | 838.99 | -1.7772e-05 | 84.911 | 0.185 | 0.0048208 | -48751 | -0.0085961 | -353.18 | 0.0043077 | -35813 | -0.0075165 | -5271.8
4.9526 | -5.4716e-09 | 0.59784 | 8.5642e-08 | 1.3377 | -7.2199e-10 | 0.64244 | 8.5494e-08 | 1.3425 | -7.3347e-10 | 0.64222 | 8.5486e-08 | 1.3423 | 0.87 | 7.5285e-05 | 837.62 | -1.8793e-05 | 73.677 | 7.461e-05 | 833.57 | -1.7634e-05 | 84.521 | 7.4685e-05 | 833.95 | -1.78e-05 | 82.953 | 0.18625 | 0.0048282 | -48695 | -0.0085992 | -333.94 | 0.0043125 | -35714 | -0.0075312 | -5291
4.985 | -5.2459e-09 | 0.57838 | 8.2824e-08 | 1.2935 | -6.9078e-10 | 0.62202 | 8.2759e-08 | 1.2997 | -6.9983e-10 | 0.62199 | 8.2774e-08 | 1.2998 | 0.875 | 7.4785e-05 | 831.77 | -1.8743e-05 | 72.294 | 7.4157e-05 | 828.07 | -1.7637e-05 | 82.678 | 7.4278e-05 | 828.92 | -1.7827e-05 | 80.996 | 0.1875 | 0.0048337 | -48588 | -0.008599 | -345.14 | 0.0043173 | -35616 | -0.0075458 | -5310.1
5.0174 | -5.0865e-09 | 0.56013 | 8.0223e-08 | 1.2529 | -6.5956e-10 | 0.6016 | 8.0024e-08 | 1.2568 | -6.6618e-10 | 0.60176 | 8.0062e-08 | 1.2573 | 0.88 | 7.4371e-05 | 826.84 | -1.8717e-05 | 70.94 | 7.3685e-05 | 822.27 | -1.7657e-05 | 80.543 | 7.3871e-05 | 823.88 | -1.7855e-05 | 79.039 | 0.18875 | 0.0048387 | -48469 | -0.0085981 | -363.89 | 0.0043232 | -35553 | -0.0075621 | -5312.2
5.0498 | -4.893e-09 | 0.54218 | 7.7613e-08 | 1.2121 | -6.3075e-10 | 0.58214 | 7.7427e-08 | 1.216 | -6.3406e-10 | 0.58182 | 7.7391e-08 | 1.2154 | 0.885 | 7.3948e-05 | 821.73 | -1.8707e-05 | 69.34 | 7.3212e-05 | 816.46 | -1.7677e-05 | 78.408 | 7.3464e-05 | 818.85 | -1.7883e-05 | 77.081 | 0.19 | 0.0048437 | -48350 | -0.0085972 | -382.65 | 0.0043259 | -35526 | -0.007582 | -5321.2
5.0822 | -4.6861e-09 | 0.52421 | 7.4988e-08 | 1.1712 | -6.0351e-10 | 0.56334 | 7.4925e-08 | 1.1767 | -6.0879e-10 | 0.56318 | 7.4906e-08 | 1.1764 | 0.89 | 7.3525e-05 | 816.62 | -1.8698e-05 | 67.74 | 7.274e-05 | 810.65 | -1.7698e-05 | 76.273 | 7.3058e-05 | 813.81 | -1.791e-05 | 75.124 | 0.19125 | 0.0048488 | -48231 | -0.0085963 | -401.4 | 0.0043309 | -35511 | -0.0076033 | -5315.9
5.1146 | -4.5363e-09 | 0.50693 | 7.2523e-08 | 1.1327 | -5.7621e-10 | 0.54454 | 7.2422e-08 | 1.1373 | -5.8353e-10 | 0.54453 | 7.2421e-08 | 1.1373 | 0.895 | 7.3102e-05 | 811.51 | -1.8689e-05 | 66.14 | 7.2268e-05 | 804.85 | -1.7718e-05 | 74.139 | 7.2651e-05 | 808.77 | -1.7938e-05 | 73.167 | 0.1925 | 0.0048549 | -48107 | -0.0086029 | -418.66 | 0.0043359 | -35495 | -0.0076246 | -5310.6
5.147 | -4.4031e-09 | 0.48987 | 7.0106e-08 | 1.0949 | -5.5726e-10 | 0.52625 | 6.9994e-08 | 1.0991 | -5.6127e-10 | 0.52611 | 6.997e-08 | 1.0988 | 0.9 | 7.2679e-05 | 806.4 | -1.868e-05 | 64.54 | 7.1795e-05 | 799.04 | -1.7739e-05 | 72.004 | 7.2244e-05 | 803.74 | -1.7966e-05 | 71.21 | 0.19375 | 0.0048625 | -47979 | -0.0086173 | -424.98 | 0.004341 | -35480 | -0.0076459 | -5305.4
5.1794 | -4.2838e-09 | 0.47299 | 6.7744e-08 | 1.0579 | -5.4948e-10 | 0.50865 | 6.7666e-08 | 1.0626 | -5.5138e-10 | 0.50864 | 6.7659e-08 | 1.0625 | 0.905 | 7.2256e-05 | 801.29 | -1.867e-05 | 62.94 | 7.1323e-05 | 793.24 | -1.7759e-05 | 69.869 | 7.1837e-05 | 798.7 | -1.7993e-05 | 69.252 | 0.195 | 0.0048719 | -47842 | -0.0086422 | -417.24 | 0.004346 | -35465 | -0.0076672 | -5300.1
5.2118 | -4.1708e-09 | 0.45682 | 6.5476e-08 | 1.0224 | -5.4166e-10 | 0.49104 | 6.5338e-08 | 1.026 | -5.415e-10 | 0.49116 | 6.5348e-08 | 1.0262 | 0.91 | 7.1833e-05 | 796.18 | -1.8661e-05 | 61.34 | 7.085e-05 | 787.43 | -1.7779e-05 | 67.734 | 7.143e-05 | 793.67 | -1.8021e-05 | 67.295 | 0.19625 | 0.0048814 | -47706 | -0.008667 | -409.5 | 0.004351 | -35449 | -0.0076885 | -5294.8
5.2442 | -4.0602e-09 | 0.44093 | 6.3245e-08 | 0.98746 | -5.3304e-10 | 0.47384 | 6.3064e-08 | 0.99027 | -5.3163e-10 | 0.47369 | 6.3037e-08 | 0.98988 | 0.915 | 7.141e-05 | 791.07 | -1.8652e-05 | 59.74 | 7.0503e-05 | 783.16 | -1.7796e-05 | 66.148 | 7.1024e-05 | 788.63 | -1.8049e-05 | 65.338 | 0.1975 | 0.004891 | -47569 | -0.0086922 | -402.13 | 0.0043571 | -35381 | -0.007711 | -5304.3
5.2766 | -3.9115e-09 | 0.42544 | 6.1017e-08 | 0.95268 | -5.2258e-10 | 0.45758 | 6.092e-08 | 0.95652 | -5.1947e-10 | 0.45749 | 6.09e-08 | 0.95623 | 0.92 | 7.0987e-05 | 785.96 | -1.8642e-05 | 58.141 | 7.0196e-05 | 779.38 | -1.7812e-05 | 64.735 | 7.0617e-05 | 783.6 | -1.8076e-05 | 63.38 | 0.19875 | 0.0049036 | -47423 | -0.0087217 | -400.92 | 0.004364 | -35268 | -0.0077346 | -5326.4
5.309 | -3.7979e-09 | 0.41019 | 5.8843e-08 | 0.91885 | -5.1213e-10 | 0.44132 | 5.8777e-08 | 0.92276 | -5.072e-10 | 0.44135 | 5.8772e-08 | 0.92272 | 0.925 | 7.0564e-05 | 780.85 | -1.8633e-05 | 56.541 | 6.9889e-05 | 775.6 | -1.7827e-05 | 63.322 | 7.021e-05 | 778.56 | -1.8104e-05 | 61.423 | 0.2 | 0.0049108 | -47253 | -0.0087393 | -419.88 | 0.004371 | -35154 | -0.0077582 | -5348.5
5.3414 | -3.6628e-09 | 0.39582 | 5.6788e-08 | 0.8867 | -5.0167e-10 | 0.42506 | 5.6633e-08 | 0.88901 | -4.9493e-10 | 0.42522 | 5.6643e-08 | 0.8892 | 0.93 | 7.0141e-05 | 775.74 | -1.8624e-05 | 54.941 | 6.9568e-05 | 771.65 | -1.7844e-05 | 61.833 | 6.9803e-05 | 773.53 | -1.8132e-05 | 59.466 | 0.20125 | 0.0049087 | -47034 | -0.0087359 | -477.03 | 0.004378 | -35041 | -0.0077818 | -5370.6
5.3738 | -3.4995e-09 | 0.38156 | 5.4734e-08 | 0.85444 | -4.8837e-10 | 0.40966 | 5.4593e-08 | 0.85693 | -4.8244e-10 | 0.40968 | 5.4588e-08 | 0.85686 | 0.935 | 6.9719e-05 | 770.63 | -1.8615e-05 | 53.341 | 6.9229e-05 | 767.47 | -1.7864e-05 | 60.245 | 6.94e-05 | 768.53 | -1.8159e-05 | 57.53 | 0.2025 | 0.0049065 | -46816 | -0.0087324 | -534.17 | 0.004385 | -34927 | -0.0078054 | -5392.7
5.4062 | -3.3924e-09 | 0.36698 | 5.2685e-08 | 0.82235 | -4.7327e-10 | 0.3948 | 5.2618e-08 | 0.82592 | -4.6966e-10 | 0.39482 | 5.2617e-08 | 0.8259 | 0.94 | 6.9296e-05 | 765.52 | -1.8605e-05 | 51.741 | 6.889e-05 | 763.29 | -1.7884e-05 | 58.658 | 6.9064e-05 | 764.43 | -1.8165e-05 | 56.102 | 0.20375 | 0.0049044 | -46598 | -0.0087289 | -591.31 | 0.0043919 | -34814 | -0.0078289 | -5414.9
5.4386 | -3.2991e-09 | 0.35326 | 5.0728e-08 | 0.79198 | -4.5817e-10 | 0.37994 | 5.0644e-08 | 0.7949 | -4.5689e-10 | 0.37997 | 5.0646e-08 | 0.79494 | 0.945 | 6.8873e-05 | 760.41 | -1.8596e-05 | 50.141 | 6.8551e-05 | 759.11 | -1.7904e-05 | 57.071 | 6.8721e-05 | 760.25 | -1.817e-05 | 54.666 | 0.205 | 0.0049029 | -46385 | -0.008726 | -645.6 | 0.0044012 | -34728 | -0.0078564 | -5432.7
5.471 | -3.1819e-09 | 0.33986 | 4.8813e-08 | 0.76207 | -4.4308e-10 | 0.36508 | 4.867e-08 | 0.76389 | -4.4411e-10 | 0.36511 | 4.8675e-08 | 0.76397 | 0.95 | 6.853e-05 | 756.25 | -1.8599e-05 | 48.734 | 6.8212e-05 | 754.94 | -1.7924e-05 | 55.483 | 6.8378e-05 | 756.07 | -1.8175e-05 | 53.231 | 0.20625 | 0.0049197 | -46320 | -0.0087496 | -589.93 | 0.0044095 | -34678 | -0.0078914 | -5435.8
5.5034 | -3.0456e-09 | 0.32652 | 4.6915e-08 | 0.73222 | -4.293e-10 | 0.35117 | 4.6823e-08 | 0.73487 | -4.3071e-10 | 0.35114 | 4.6819e-08 | 0.73482 | 0.955 | 6.8212e-05 | 752.36 | -1.8605e-05 | 47.384 | 6.7874e-05 | 750.76 | -1.7944e-05 | 53.896 | 6.8034e-05 | 751.88 | -1.818e-05 | 51.795 | 0.2075 | 0.0049386 | -46272 | -0.0087757 | -524.08 | 0.0044182 | -34629 | -0.0079267 | -5436.5
5.5358 | -2.9293e-09 | 0.31322 | 4.5017e-08 | 0.70256 | -4.1582e-10 | 0.33747 | 4.5003e-08 | 0.70629 | -4.171e-10 | 0.33745 | 4.5001e-08 | 0.70626 | 0.96 | 6.7893e-05 | 748.48 | -1.8611e-05 | 46.034 | 6.7535e-05 | 746.58 | -1.7964e-05 | 52.309 | 6.7691e-05 | 747.7 | -1.8185e-05 | 50.36 | 0.20875 | 0.0049575 | -46225 | -0.0088019 | -458.23 | 0.0044269 | -34580 | -0.0079621 | -5437.3
5.5682 | -2.8277e-09 | 0.30098 | 4.3243e-08 | 0.67508 | -4.0233e-10 | 0.32377 | 4.3184e-08 | 0.6777 | -4.0349e-10 | 0.32377 | 4.3184e-08 | 0.67771 | 0.965 | 6.7575e-05 | 744.6 | -1.8618e-05 | 44.684 | 6.7196e-05 | 742.4 | -1.7983e-05 | 50.722 | 6.7348e-05 | 743.51 | -1.819e-05 | 48.924 | 0.21 | 0.0049764 | -46177 | -0.008828 | -392.38 | 0.0044357 | -34530 | -0.0079975 | -5438.1
5.6006 | -2.7145e-09 | 0.28873 | 4.1485e-08 | 0.64765 | -3.8885e-10 | 0.31007 | 4.1364e-08 | 0.64911 | -3.8989e-10 | 0.31009 | 4.1366e-08 | 0.64916 | 0.97 | 6.7257e-05 | 740.71 | -1.8624e-05 | 43.335 | 6.6857e-05 | 738.23 | -1.8003e-05 | 49.134 | 6.7004e-05 | 739.33 | -1.8195e-05 | 47.489 | 0.21125 | 0.0049964 | -46049 | -0.008844 | -359.4 | 0.0044445 | -34481 | -0.0080328 | -5438.9
5.633 | -2.5894e-09 | 0.27643 | 3.9738e-08 | 0.62015 | -3.7585e-10 | 0.29735 | 3.9674e-08 | 0.62257 | -3.7708e-10 | 0.29735 | 3.9674e-08 | 0.62258 | 0.975 | 6.6938e-05 | 736.83 | -1.863e-05 | 41.985 | 6.6518e-05 | 734.05 | -1.8023e-05 | 47.547 | 6.6661e-05 | 735.15 | -1.82e-05 | 46.053 | 0.2125 | 0.0050167 | -45892 | -0.0088565 | -338.05 | 0.0044532 | -34432 | -0.0080682 | -5439.6
5.6654 | -2.4815e-09 | 0.2642 | 3.7988e-08 | 0.59283 | -3.6285e-10 | 0.28467 | 3.7988e-08 | 0.59609 | -3.6431e-10 | 0.28467 | 3.799e-08 | 0.59611 | 0.98 | 6.662e-05 | 732.94 | -1.8637e-05 | 40.636 | 6.618e-05 | 729.87 | -1.8043e-05 | 45.96 | 6.6318e-05 | 730.96 | -1.8205e-05 | 44.618 | 0.21375 | 0.0050371 | -45735 | -0.008869 | -316.7 | 0.0044647 | -34322 | -0.0081132 | -5458.2
5.6978 | -2.3857e-09 | 0.25289 | 3.6351e-08 | 0.56745 | -3.4986e-10 | 0.27198 | 3.6302e-08 | 0.5696 | -3.5154e-10 | 0.27198 | 3.6305e-08 | 0.56964 | 0.985 | 6.6302e-05 | 729.06 | -1.8643e-05 | 39.289 | 6.5841e-05 | 725.69 | -1.8063e-05 | 44.372 | 6.5974e-05 | 726.78 | -1.821e-05 | 43.182 | 0.215 | 0.0050572 | -45580 | -0.0088814 | -295.42 | 0.0044763 | -34207 | -0.008159 | -5478.2
5.7302 | -2.2764e-09 | 0.24147 | 3.4717e-08 | 0.54187 | -3.3696e-10 | 0.25939 | 3.4629e-08 | 0.54333 | -3.3881e-10 | 0.2594 | 3.4633e-08 | 0.54338 | 0.99 | 6.5983e-05 | 725.18 | -1.8649e-05 | 37.942 | 6.5502e-05 | 721.52 | -1.8083e-05 | 42.785 | 6.5631e-05 | 722.6 | -1.8214e-05 | 41.746 | 0.21625 | 0.0050719 | -45402 | -0.0088901 | -289.17 | 0.004488 | -34092 | -0.0082048 | -5498.3
5.7626 | -2.1615e-09 | 0.23007 | 3.3091e-08 | 0.51634 | -3.2472e-10 | 0.24756 | 3.3056e-08 | 0.51862 | -3.2628e-10 | 0.24756 | 3.306e-08 | 0.51867 | 0.995 | 6.5665e-05 | 721.3 | -1.8655e-05 | 36.595 | 6.5163e-05 | 717.34 | -1.8102e-05 | 41.198 | 6.5287e-05 | 718.41 | -1.8219e-05 | 40.311 | 0.2175 | 0.0050833 | -45197 | -0.0088978 | -293.53 | 0.0044996 | -33977 | -0.0082506 | -5518.3
5.795 | -2.0662e-09 | 0.21885 | 3.1481e-08 | 0.49126 | -3.1248e-10 | 0.23572 | 3.1483e-08 | 0.49391 | -3.1376e-10 | 0.23572 | 3.1487e-08 | 0.49395 | 1 | 6.5347e-05 | 717.42 | -1.8661e-05 | 35.248 | 6.4824e-05 | 713.16 | -1.8122e-05 | 39.611 | 6.4944e-05 | 714.23 | -1.8224e-05 | 38.875 | 0.21875 | 0.0050946 | -44992 | -0.0089056 | -297.9 | 0.0045113 | -33862 | -0.0082964 | -5538.3
5.8274 | -1.97e-09 | 0.20823 | 2.9946e-08 | 0.4674 | -3.0023e-10 | 0.22388 | 2.991e-08 | 0.4692 | -3.0124e-10 | 0.22389 | 2.9914e-08 | 0.46924 | 1.005 | 6.5028e-05 | 713.53 | -1.8667e-05 | 33.901 | 6.4485e-05 | 708.98 | -1.8142e-05 | 38.023 | 6.4601e-05 | 710.04 | -1.8229e-05 | 37.44 | 0.22 | 0.0051059 | -44787 | -0.0089134 | -302.26 | 0.0045229 | -33747 | -0.0083422 | -5558.4
5.8598 | -1.8689e-09 | 0.19758 | 2.8413e-08 | 0.44348 | -2.8825e-10 | 0.21222 | 2.8362e-08 | 0.44487 | -2.8898e-10 | 0.21223 | 2.8365e-08 | 0.44491 | 1.01 | 6.471e-05 | 709.65 | -1.8673e-05 | 32.554 | 6.4147e-05 | 704.81 | -1.8162e-05 | 36.436 | 6.4257e-05 | 705.86 | -1.8234e-05 | 36.004 | 0.22125 | 0.0051213 | -44545 | -0.0089456 | -304.29 | 0.0045393 | -33603 | -0.0083829 | -5571.7
5.8922 | -1.7719e-09 | 0.1869 | 2.6887e-08 | 0.41962 | -2.7698e-10 | 0.20109 | 2.6883e-08 | 0.42164 | -2.7748e-10 | 0.2011 | 2.6885e-08 | 0.42166 | 1.015 | 6.4392e-05 | 705.77 | -1.8679e-05 | 31.207 | 6.3808e-05 | 700.63 | -1.8182e-05 | 34.849 | 6.3914e-05 | 701.68 | -1.8239e-05 | 34.569 | 0.2225 | 0.005138 | -44291 | -0.0089857 | -305.56 | 0.0045524 | -33443 | -0.0084283 | -5576.8
5.9246 | -1.6691e-09 | 0.17651 | 2.5391e-08 | 0.39625 | -2.6572e-10 | 0.18996 | 2.5404e-08 | 0.39841 | -2.6598e-10 | 0.18996 | 2.5405e-08 | 0.39841 | 1.02 | 6.4072e-05 | 701.89 | -1.8681e-05 | 29.906 | 6.3519e-05 | 697.07 | -1.8199e-05 | 33.488 | 6.3595e-05 | 697.78 | -1.8248e-05 | 33.187 | 0.22375 | 0.0051477 | -44019 | -0.0090175 | -329.96 | 0.0045656 | -33283 | -0.0084737 | -5581.9
5.957 | -1.5816e-09 | 0.1664 | 2.3947e-08 | 0.3737 | -2.5446e-10 | 0.17883 | 2.3926e-08 | 0.37518 | -2.5449e-10 | 0.17883 | 2.3924e-08 | 0.37517 | 1.025 | 6.3753e-05 | 698.05 | -1.8672e-05 | 28.74 | 6.3231e-05 | 693.51 | -1.8217e-05 | 32.131 | 6.3304e-05 | 694.21 | -1.8262e-05 | 31.869 | 0.225 | 0.0051563 | -43745 | -0.009048 | -357.9 | 0.0045787 | -33124 | -0.0085191 | -5586.9
5.9894 | -1.4926e-09 | 0.15629 | 2.2503e-08 | 0.35114 | -2.4351e-10 | 0.16792 | 2.2478e-08 | 0.35242 | -2.4342e-10 | 0.16792 | 2.2476e-08 | 0.3524 | 1.03 | 6.3432e-05 | 694.2 | -1.8661e-05 | 27.578 | 6.2943e-05 | 689.96 | -1.8234e-05 | 30.774 | 6.3013e-05 | 690.64 | -1.8276e-05 | 30.55 | 0.22625 | 0.005176 | -43507 | -0.0090705 | -347.19 | 0.0045918 | -32964 | -0.0085645 | -5592
6.0218 | -1.4022e-09 | 0.14619 | 2.1058e-08 | 0.32857 | -2.3303e-10 | 0.15734 | 2.1076e-08 | 0.33038 | -2.3299e-10 | 0.15734 | 2.1074e-08 | 0.33036 | 1.035 | 6.3112e-05 | 690.35 | -1.8651e-05 | 26.416 | 6.2656e-05 | 686.41 | -1.8251e-05 | 29.417 | 6.2722e-05 | 687.07 | -1.8289e-05 | 29.232 | 0.2275 | 0.0052015 | -43288 | -0.0090885 | -316.36 | 0.0046049 | -32804 | -0.0086099 | -5597
6.0542 | -1.3098e-09 | 0.13638 | 1.965e-08 | 0.30658 | -2.2255e-10 | 0.14677 | 1.9674e-08 | 0.30834 | -2.2256e-10 | 0.14677 | 1.9672e-08 | 0.30832 | 1.04 | 6.2792e-05 | 686.51 | -1.864e-05 | 25.253 | 6.2368e-05 | 682.85 | -1.8269e-05 | 28.06 | 6.2431e-05 | 683.5 | -1.8303e-05 | 27.913 | 0.22875 | 0.0052274 | -43064 | -0.0091053 | -287.27 | 0.0046166 | -32643 | -0.0086489 | -5601.3
6.0866 | -1.2304e-09 | 0.12667 | 1.8274e-08 | 0.28506 | -2.1206e-10 | 0.1362 | 1.8272e-08 | 0.28629 | -2.1213e-10 | 0.1362 | 1.827e-08 | 0.28628 | 1.045 | 6.2471e-05 | 682.66 | -1.863e-05 | 24.091 | 6.208e-05 | 679.3 | -1.8286e-05 | 26.703 | 6.214e-05 | 679.93 | -1.8317e-05 | 26.595 | 0.23 | 0.0052562 | -42786 | -0.0091089 | -276.9 | 0.0046303 | -32350 | -0.0086659 | -5601.5
6.119 | -1.151e-09 | 0.11696 | 1.6899e-08 | 0.26353 | -2.0163e-10 | 0.12586 | 1.6907e-08 | 0.26478 | -2.0166e-10 | 0.12586 | 1.6904e-08 | 0.26476 | 1.05 | 6.2149e-05 | 678.79 | -1.8619e-05 | 22.932 | 6.1792e-05 | 675.75 | -1.8303e-05 | 25.347 | 6.1849e-05 | 676.36 | -1.8331e-05 | 25.276 | 0.23125 | 0.0052872 | -42503 | -0.0091096 | -287.96 | 0.0046459 | -32031 | -0.0086829 | -5611.4
6.1514 | -1.0718e-09 | 0.10726 | 1.5523e-08 | 0.24201 | -1.9123e-10 | 0.11571 | 1.5573e-08 | 0.24372 | -1.9116e-10 | 0.11571 | 1.5568e-08 | 0.24368 | 1.055 | 6.182e-05 | 674.86 | -1.8604e-05 | 21.783 | 6.1504e-05 | 672.2 | -1.8321e-05 | 23.99 | 6.1558e-05 | 672.79 | -1.8344e-05 | 23.958 | 0.2325 | 0.0053189 | -42220 | -0.0091094 | -306.56 | 0.004662 | -31714 | -0.0086995 | -5619
6.1838 | -1.0085e-09 | 0.097651 | 1.419e-08 | 0.22107 | -1.8084e-10 | 0.10557 | 1.4239e-08 | 0.22266 | -1.8065e-10 | 0.10556 | 1.4232e-08 | 0.2226 | 1.06 | 6.1492e-05 | 670.93 | -1.859e-05 | 20.634 | 6.1217e-05 | 668.64 | -1.8338e-05 | 22.633 | 6.1267e-05 | 669.22 | -1.8358e-05 | 22.64 | 0.23375 | 0.0053506 | -41936 | -0.0091091 | -325.16 | 0.0046802 | -31409 | -0.0087151 | -5615.3
6.2162 | -9.6724e-10 | 0.087934 | 1.2878e-08 | 0.20036 | -1.7044e-10 | 0.095423 | 1.2905e-08 | 0.2016 | -1.7015e-10 | 0.095413 | 1.2897e-08 | 0.20152 | 1.065 | 6.1161e-05 | 666.98 | -1.8571e-05 | 19.528 | 6.0929e-05 | 665.09 | -1.8356e-05 | 21.276 | 6.0976e-05 | 665.65 | -1.8372e-05 | 21.321 | 0.235 | 0.0053854 | -41628 | -0.009129 | -315.73 | 0.0047008 | -31112 | -0.0087293 | -5596.3
6.2486 | -9.261e-10 | 0.078214 | 1.1566e-08 | 0.17966 | -1.5873e-10 | 0.085478 | 1.1633e-08 | 0.18123 | -1.5687e-10 | 0.085488 | 1.1624e-08 | 0.18115 | 1.07 | 6.0828e-05 | 663.02 | -1.8551e-05 | 18.439 | 6.0641e-05 | 661.54 | -1.8373e-05 | 19.919 | 6.0685e-05 | 662.08 | -1.8386e-05 | 20.003 | 0.23625 | 0.0054242 | -41298 | -0.0091741 | -259.88 | 0.0047189 | -30688 | -0.0087019 | -5581.7
6.281 | -8.862e-10 | 0.068467 | 1.026e-08 | 0.15898 | -1.4641e-10 | 0.075626 | 1.039e-08 | 0.16118 | -1.4234e-10 | 0.075664 | 1.0379e-08 | 0.1611 | 1.075 | 6.0496e-05 | 659.07 | -1.853e-05 | 17.35 | 6.0353e-05 | 657.98 | -1.839e-05 | 18.562 | 6.0394e-05 | 658.51 | -1.8399e-05 | 18.684 | 0.2375 | 0.0054632 | -40972 | -0.0092215 | -197.53 | 0.0047421 | -30229 | -0.0086398 | -5574.9
6.3134 | -9.6747e-10 | 0.057772 | 9.0163e-09 | 0.13884 | -1.3409e-10 | 0.065773 | 9.1469e-09 | 0.14114 | -1.2781e-10 | 0.06584 | 9.1345e-09 | 0.14105 | 1.08 | 6.0163e-05 | 655.11 | -1.851e-05 | 16.261 | 6.0066e-05 | 654.43 | -1.8408e-05 | 17.206 | 6.0103e-05 | 654.94 | -1.8413e-05 | 17.366 | 0.23875 | 0.0055023 | -40645 | -0.0092689 | -135.18 | 0.0047653 | -29773 | -0.0085789 | -5567.3
6.3458 | -1.1028e-09 | 0.046516 | 7.8012e-09 | 0.11882 | -1.2178e-10 | 0.055921 | 7.9038e-09 | 0.12109 | -1.1327e-10 | 0.056016 | 7.89e-09 | 0.121 | 1.085 | 5.9831e-05 | 651.15 | -1.8489e-05 | 15.172 | 5.9778e-05 | 650.88 | -1.8425e-05 | 15.849 | 5.9812e-05 | 651.37 | -1.8427e-05 | 16.047 | 0.24 | 0.0055386 | -40374 | -0.0093305 | -109.1 | 0.0047887 | -29325 | -0.0085217 | -5557.7
6.3782 | -1.2454e-09 | 0.035226 | 6.6005e-09 | 0.098937 | -1.0286e-10 | 0.046211 | 6.8799e-09 | 0.10291 | -1.0448e-10 | 0.046157 | 6.8221e-09 | 0.1024 | 1.09 | 5.9499e-05 | 647.2 | -1.8469e-05 | 14.083 | 5.949e-05 | 647.33 | -1.8442e-05 | 14.492 | 5.9521e-05 | 647.8 | -1.8441e-05 | 14.729 | 0.24125 | 0.0055747 | -40474 | -0.0097034 | -171.37 | 0.0048121 | -28876 | -0.0084645 | -5548.1
6.4106 | -1.3996e-09 | 0.023795 | 5.4223e-09 | 0.079191 | -8.2582e-11 | 0.036532 | 5.9013e-09 | 0.085123 | -9.6856e-11 | 0.03629 | 5.7904e-09 | 0.084096 | 1.095 | 5.9166e-05 | 643.24 | -1.8448e-05 | 12.993 | 5.9202e-05 | 643.77 | -1.846e-05 | 13.135 | 5.923e-05 | 644.23 | -1.8454e-05 | 13.41 | 0.2425 | 0.0056116 | -40611 | -0.010112 | -237.65 | 0.0048355 | -28428 | -0.0084073 | -5538.4
6.443 | -2.4012e-09 | 0.0042858 | 4.6412e-09 | 0.061472 | -6.2302e-11 | 0.026852 | 4.9228e-09 | 0.067333 | -8.923e-11 | 0.026423 | 4.7586e-09 | 0.06579 | 1.1 | 5.8834e-05 | 639.29 | -1.8427e-05 | 11.904 | 5.8914e-05 | 640.22 | -1.8477e-05 | 11.778 | 5.8939e-05 | 640.66 | -1.8468e-05 | 12.092 | 0.24375 | 0.0056485 | -40748 | -0.010521 | -303.93 | 0.0048579 | -28067 | -0.0083607 | -5523.4
6.4754 | -3.6521e-09 | -0.018028 | 3.9957e-09 | 0.044074 | -4.2023e-11 | 0.017173 | 3.9443e-09 | 0.049543 | -8.1599e-11 | 0.016557 | 3.7269e-09 | 0.047483 | 1.105 | 5.8501e-05 | 635.33 | -1.8407e-05 | 10.815 | 5.8627e-05 | 636.67 | -1.8494e-05 | 10.422 | 5.8648e-05 | 637.09 | -1.8482e-05 | 10.773 | 0.245 | 0.0056797 | -40845 | -0.010895 | -385.74 | 0.0048818 | -27721 | -0.008308 | -5514.6
6.5078 | -4.5207e-09 | -0.036888 | 3.396e-09 | 0.027399 | -7.66e-10 | 0.00022585 | 3.8266e-09 | 0.037519 | -7.9914e-10 | 0.00079532 | 3.7368e-09 | 0.037629 | 1.11 | 5.8124e-05 | 630.96 | -1.8349e-05 | 9.9812 | 5.8306e-05 | 632.84 | -1.8478e-05 | 9.3364 | 5.8347e-05 | 633.43 | -1.8486e-05 | 9.5309 | 0.24625 | 0.0057107 | -40936 | -0.011277 | -461.94 | 0.004914 | -27327 | -0.00825 | -5518.9
6.5402 | -6.6397e-09 | -0.068379 | 3.367e-09 | 0.012879 | -1.5121e-09 | -0.016938 | 3.7346e-09 | 0.025667 | -1.5374e-09 | -0.015135 | 3.7765e-09 | 0.028016 | 1.115 | 5.7706e-05 | 626.22 | -1.8257e-05 | 9.3734 | 5.7907e-05 | 628.34 | -1.8391e-05 | 8.7759 | 5.7939e-05 | 628.85 | -1.8389e-05 | 9.0533 | 0.2475 | 0.0057051 | -41042 | -0.012225 | -517.09 | 0.0049484 | -26914 | -0.0081898 | -5525.7
6.5726 | -1.0438e-08 | -0.11706 | 4.0339e-09 | 0.0004568 | -2.2583e-09 | -0.034101 | 3.6425e-09 | 0.013815 | -2.2756e-09 | -0.031064 | 3.8161e-09 | 0.018402 | 1.12 | 5.7289e-05 | 621.48 | -1.8166e-05 | 8.7655 | 5.7504e-05 | 623.82 | -1.8295e-05 | 8.3099 | 5.753e-05 | 624.27 | -1.829e-05 | 8.5865 | 0.24875 | 0.005683 | -41120 | -0.013259 | -607.06 | 0.0049828 | -26502 | -0.0081296 | -5532.6
6.605 | -1.3674e-08 | -0.15961 | 4.9638e-09 | -0.0082684 | -3.0044e-09 | -0.051265 | 3.5504e-09 | 0.0019618 | -3.0139e-09 | -0.046994 | 3.8558e-09 | 0.0087893 | 1.125 | 5.6872e-05 | 616.74 | -1.8075e-05 | 8.1576 | 5.7101e-05 | 619.3 | -1.8199e-05 | 7.8439 | 5.7121e-05 | 619.68 | -1.8192e-05 | 8.1198 | 0.25 | 0.0056618 | -41194 | -0.014283 | -693.28 | 0.0050172 | -26089 | -0.0080694 | -5539.5

## Sub 2 1.2% 30 ksi I
0.125
Group 2, Condition 3 (IFF) Sequence Step 1 - IFF 1.2%
PATHS ALONG Y-DIRECTION (L) | [12 empty] | PATHS ALONG X-DIRECTION (T) | [12 empty] | PATHS ALONG Z-DIRECTION (THROUGH THICKNESS)
| Midplane |  | Midplane |  | Entry |  | Entry |  | Exit |  | Exit |  |  | Midplane |  | Midplane |  | Entry |  | Entry |  | Exit |  | Exit |  |  | At bore |  | At bore |  | 0.02" away from bore |  | 0.02" away from bore
| Hoop |  | Radial |  | Hoop |  | Radial |  | Hoop |  | Radial |  |  | Hoop |  | Radial |  | Hoop |  | Radial |  | Hoop |  | Radial |  |  | Hoop |  | Radial |  | Hoop |  | Radial
Radial | Strain | Stress | Strain | Stress | Strain | Stress | Strain | Stress | Strain | Stress | Strain | Stress | Radial | Strain | Stress | Strain | Stress | Strain | Stress | Strain | Stress | Strain | Stress | Strain | Stress | z coordinate | Strain | Stress | Strain | Stress | Strain | Stress | Strain | Stress
dim, in | in/in | psi | in/in | psi | in/in | psi | in/in | psi | in/in | psi | in/in | psi | dim, in | in/in | psi | in/in | psi | in/in | psi | in/in | psi | in/in | psi | in/in | psi | in | in/in | psi | in/in | psi | in/in | psi | in/in | psi
0.125 | 0.01079258 | 2214.853 | -0.01459555 | -60314.04 | 0.01090038 | 24242.52 | -0.01281272 | -37750.51 | 0.01104946 | 23373.14 | -0.01325418 | -38989.41 | 0.125 | 0.01029611 | 2379.572 | -0.0140254 | -59951.89 | 0.01046818 | 23102.94 | -0.01258613 | -38964.13 | 0.01048543 | 23664.53 | -0.01243487 | -38326.19 | 0 | 0.01048543 | 23664.53 | -0.01243487 | -38326.19 | 0.007538159 | 21924.37 | -0.009332273 | -39421.11
0.132499993 | 0.00944843 | 5303.716 | -0.01288822 | -56653.01 | 0.00974493 | 23486.82 | -0.01165993 | -38563.8 | 0.009760384 | 23465.86 | -0.01163959 | -38628.04 | 0.129999995 | 0.00940445 | 4441.73 | -0.01289158 | -57501.53 | 0.009673912 | 23503.38 | -0.01150892 | -38477.7 | 0.009631526 | 23216.01 | -0.01152032 | -38705.48 | 0.003676474 | 0.01047548 | 17732.53 | -0.01364531 | -43861.45 | 0.007454903 | 21041.71 | -0.009366295 | -40084.88
0.14 | 0.008235557 | 8310.014 | -0.0113111 | -53145.96 | 0.00858875 | 23367.51 | -0.0103244 | -38377.63 | 0.008584421 | 22601.27 | -0.01041473 | -39162.41 | 0.13500001 | 0.008567696 | 6464.979 | -0.01181591 | -55119.36 | 0.00887874 | 22561.06 | -0.01076666 | -39255.63 | 0.008842296 | 23047.36 | -0.01063981 | -38765.8 | 0.007352941 | 0.01046416 | 12724.52 | -0.01464382 | -48598.32 | 0.007389254 | 20154.15 | -0.00944032 | -40755.07
0.14749999 | 0.007354493 | 11489.94 | -0.0100377 | -49638.96 | 0.007721215 | 22213.53 | -0.009475669 | -39238.05 | 0.007706569 | 22034.75 | -0.009480087 | -39402.79 | 0.14000002 | 0.007888728 | 8680.684 | -0.01087395 | -52647.53 | 0.008183069 | 22271.51 | -0.01001295 | -39309.53 | 0.008190583 | 22187.48 | -0.01001659 | -39398.8 | 0.01102941 | 0.01047753 | 11822.59 | -0.01469106 | -49471.65 | 0.00733991 | 19132.13 | -0.00961492 | -41420.91
0.155 | 0.006500921 | 14337.35 | -0.008820103 | -46484.9 | 0.006841989 | 21988.93 | -0.00846643 | -39156.52 | 0.006901816 | 21876.09 | -0.008546705 | -39294.98 | 0.14500001 | 0.007204971 | 10578.5 | -0.009957822 | -50486.04 | 0.007526389 | 21810.53 | -0.009314942 | -39545.63 | 0.007538159 | 21924.37 | -0.009332273 | -39421.11 | 0.01470588 | 0.01044133 | 9768.062 | -0.01495376 | -51328.07 | 0.007279808 | 17732.38 | -0.009778862 | -42510.14
0.16249999 | 0.005852045 | 17427.48 | -0.007779547 | -43226.95 | 0.00618969 | 22066.49 | -0.00767613 | -38894.85 | 0.006203313 | 22065.15 | -0.007687667 | -38904.58 | 0.15239584 | 0.006469624 | 13748.51 | -0.008827125 | -47068.1 | 0.006796503 | 21448.96 | -0.008489479 | -39642.91 | 0.006792116 | 21620.38 | -0.008461426 | -39480.31 | 0.01838236 | 0.01045311 | 8653.308 | -0.01500775 | -52468.18 | 0.00725428 | 16823.54 | -0.009892016 | -43256.68
0.17 | 0.005229126 | 20319.46 | -0.006785001 | -40179.6 | 0.005574467 | 22580.82 | -0.006869097 | -38230.04 | 0.005530886 | 22564.76 | -0.006830165 | -38216.07 | 0.15979168 | 0.005745144 | 16469.16 | -0.007756617 | -44087.1 | 0.006075207 | 21691.1 | -0.007599472 | -39155.38 | 0.006071281 | 21794.68 | -0.00757788 | -39058.41 | 0.02205882 | 0.01042947 | 7430.948 | -0.01507842 | -53643.4 | 0.007225737 | 15739.07 | -0.01001453 | -44178.93
0.17749999 | 0.004787361 | 23464.81 | -0.005957811 | -36953.38 | 0.005055173 | 22842.79 | -0.006209494 | -37815.07 | 0.00509565 | 23241.32 | -0.00621787 | -37441.99 | 0.16718751 | 0.005208573 | 19570.98 | -0.006839114 | -40867.63 | 0.00550044 | 22084.8 | -0.006875156 | -38603.55 | 0.005518594 | 22151.8 | -0.006887237 | -38548.25 | 0.0257353 | 0.01042129 | 6707.116 | -0.01505022 | -54425.14 | 0.007218716 | 15083.78 | -0.01008878 | -44793.93
0.185 | 0.004320742 | 26084.62 | -0.005156815 | -34222.05 | 0.00459992 | 24030.84 | -0.005528441 | -36525.82 | 0.004627194 | 24098.16 | -0.00554388 | -36484.07 | 0.17458335 | 0.004680472 | 22231.71 | -0.00597468 | -38078.68 | 0.004976927 | 22711.46 | -0.006165538 | -37870.32 | 0.00499155 | 22772.82 | -0.006167513 | -37830.38 | 0.02941176 | 0.0104025 | 5843.657 | -0.01504875 | -55315.11 | 0.007205253 | 14140.48 | -0.01018956 | -45691.68
0.1925 | 0.00400146 | 28942.61 | -0.004503971 | -31285.4 | 0.004263957 | 25140.12 | -0.004988085 | -35336.59 | 0.004260735 | 25027.43 | -0.004995278 | -35447.55 | 0.18197918 | 0.004263617 | 24994.87 | -0.00521774 | -35198.52 | 0.004562801 | 23466.61 | -0.005569308 | -37014.27 | 0.004567852 | 23460.64 | -0.005574868 | -37025.49 | 0.03308824 | 0.01040319 | 5352.206 | -0.01499125 | -55897.24 | 0.007210637 | 13634.6 | -0.01022665 | -46250.83
0.2 | 0.003645557 | 31437.92 | -0.003844788 | -28680.09 | 0.003890177 | 26742.11 | -0.004340115 | -33647.96 | 0.003870454 | 27000.58 | -0.004290303 | -33385.6 | 0.18937501 | 0.003899478 | 27786.07 | -0.004511917 | -32330.54 | 0.004154034 | 24558.13 | -0.004949623 | -35828.88 | 0.004168584 | 24524.2 | -0.004968709 | -35870.92 | 0.0367647 | 0.01040056 | 4865.946 | -0.01495738 | -56446.21 | 0.007194296 | 13050.46 | -0.01025053 | -46860.32
0.2075 | 0.003374797 | 29489.94 | -0.003502553 | -26356.21 | 0.003612048 | 26618.33 | -0.003919808 | -31488.91 | 0.003585756 | 26626.29 | -0.003897698 | -31656.17 | 0.19677085 | 0.003644116 | 29014.71 | -0.003987144 | -28756.91 | 0.003855866 | 25864.08 | -0.004432464 | -34453.61 | 0.003855323 | 25724.86 | -0.004445014 | -34594.52 | 0.04044118 | 0.01039341 | 4458.405 | -0.01489046 | -56942.54 | 0.007197923 | 12745.83 | -0.01025009 | -47250.64
0.215 | 0.003147386 | 27526.38 | -0.003209072 | -24089.98 | 0.003331078 | 26133.37 | -0.003551286 | -29753.49 | 0.003327584 | 26058.68 | -0.003574769 | -29990.51 | 0.20416668 | 0.003367439 | 29311.47 | -0.003550557 | -26864.73 | 0.003557094 | 27517.51 | -0.003881471 | -32701.07 | 0.003546516 | 27381.61 | -0.003882631 | -32766.17 | 0.04411764 | 0.01037659 | 4143.002 | -0.01482065 | -57323.8 | 0.007183576 | 12264.21 | -0.01025816 | -47789.93
0.2225 | 0.002934276 | 25584.04 | -0.002953527 | -22226.7 | 0.003096903 | 24234.86 | -0.003314687 | -27829.18 | 0.003095786 | 24307.07 | -0.003316607 | -27763.49 | 0.21156251 | 0.00313957 | 27148.88 | -0.003285463 | -25024.33 | 0.003320715 | 25675.1 | -0.00362416 | -30620.66 | 0.003318761 | 25715.29 | -0.00361827 | -30579.69 | 0.04779412 | 0.01036899 | 3835.681 | -0.01475507 | -57712 | 0.007183084 | 12012.91 | -0.01024214 | -48130.93
0.23 | 0.002739032 | 23828.71 | -0.002713347 | -20446.25 | 0.002880073 | 22586.16 | -0.003077197 | -25788.66 | 0.002882083 | 22596.68 | -0.0030825 | -25837.53 | 0.21895835 | 0.00291556 | 25116.07 | -0.003013196 | -23027.21 | 0.003083949 | 23918.35 | -0.003357861 | -28391.08 | 0.003084562 | 23955.99 | -0.003352802 | -28317.34 | 0.05147059 | 0.01036005 | 3619.95 | -0.01469138 | -57999.38 | 0.007188631 | 11783.43 | -0.01023763 | -48445.54
0.2375 | 0.002581151 | 22464.3 | -0.002518443 | -18945.94 | 0.002704065 | 21278.61 | -0.002874881 | -24024.12 | 0.002708652 | 21338.52 | -0.002874906 | -24001.65 | 0.2263542 | 0.002734151 | 23545.57 | -0.00278354 | -21259.74 | 0.002892311 | 22508.34 | -0.003135976 | -26443.16 | 0.002885225 | 22439.5 | -0.003130636 | -26411.1 | 0.05514706 | 0.01036076 | 3412.735 | -0.01463502 | -58286.15 | 0.007187227 | 11554.8 | -0.0102204 | -48761.11
0.245 | 0.002417628 | 20942 | -0.002331941 | -17625.93 | 0.002523853 | 19886.8 | -0.002675268 | -22331.63 | 0.002529171 | 19923.99 | -0.002682136 | -22393.39 | 0.23375 | 0.002559496 | 21964.62 | -0.002572732 | -19710.61 | 0.002695762 | 20991.88 | -0.002918877 | -24600.67 | 0.002689873 | 20932.83 | -0.002918029 | -24605.02 | 0.05882353 | 0.01036836 | 3271.66 | -0.0145834 | -58505.27 | 0.007188829 | 11397.74 | -0.01019898 | -49004.84
0.2525 | 0.00228274 | 19753.61 | -0.002173511 | -16432.49 | 0.002378184 | 18802.09 | -0.002507206 | -20868.75 | 0.002381728 | 18838.9 | -0.002508639 | -20872.36 | 0.2411458 | 0.002414774 | 20707.87 | -0.002393532 | -18337.01 | 0.002534242 | 19790.52 | -0.002732817 | -22979.58 | 0.002534466 | 19797.78 | -0.002734054 | -22984.18 | 0.0625 | 0.01036284 | 3145.249 | -0.01452231 | -58697.59 | 0.007193075 | 11227.46 | -0.01017849 | -49259.32
0.26 | 0.002147676 | 18502.22 | -0.002024702 | -15378.74 | 0.002232644 | 17681.06 | -0.002344707 | -19488.41 | 0.002233761 | 17696 | -0.002344568 | -19481.4 | 0.2485417 | 0.002268322 | 19376.99 | -0.002224263 | -17104.15 | 0.002373831 | 18561.86 | -0.002552663 | -21442.75 | 0.002376519 | 18580.02 | -0.002558083 | -21490.43 | 0.06617647 | 0.01035494 | 3045.811 | -0.01446432 | -58856.3 | 0.007189675 | 11132.48 | -0.0101553 | -49416.91
0.2675 | 0.002036069 | 17517 | -0.001900928 | -14452.6 | 0.00211087 | 16789.96 | -0.00220117 | -18225.11 | 0.002111554 | 16794.63 | -0.00220178 | -18230.94 | 0.2559375 | 0.002148511 | 18341.64 | -0.002082608 | -16016.32 | 0.002241331 | 17587.92 | -0.002395354 | -20063.35 | 0.002244141 | 17627.55 | -0.002397488 | -20063.88 | 0.06985294 | 0.01035084 | 2930.018 | -0.01441226 | -59031.51 | 0.007178271 | 10962.85 | -0.01013478 | -49635.41
0.275 | 0.001924363 | 16498.34 | -0.001782692 | -13604.06 | 0.001988991 | 15853.02 | -0.002064007 | -17058.55 | 0.001989073 | 15849.13 | -0.002064627 | -17068.13 | 0.2633334 | 0.002025655 | 17231.37 | -0.001945218 | -15013.32 | 0.00210936 | 16590.44 | -0.002243577 | -18756.71 | 0.002110109 | 16598.9 | -0.002244973 | -18765.68 | 0.07352941 | 0.01034307 | 2867.503 | -0.01435063 | -59151.82 | 0.007180469 | 10857.22 | -0.01011549 | -49805.65
0.2825 | 0.001830042 | 15670.72 | -0.001683157 | -12857.51 | 0.0018862 | 15095.65 | -0.001943387 | -16001.75 | 0.001885138 | 15075.61 | -0.001944007 | -16018.2 | 0.2707292 | 0.001921352 | 16321.89 | -0.001830207 | -14141.9 | 0.001995105 | 15746.57 | -0.002110205 | -17589.78 | 0.001996599 | 15765.33 | -0.00211004 | -17581.81 | 0.07720588 | 0.01032407 | 2839.218 | -0.01428824 | -59218.59 | 0.007205475 | 10925.23 | -0.0101009 | -49818.88
0.29 | 0.001737172 | 14832.15 | -0.001587932 | -12168.7 | 0.001784797 | 14320.41 | -0.001828896 | -15023.87 | 0.001783857 | 14310.35 | -0.001827764 | -15017.1 | 0.278125 | 0.001821299 | 15426.7 | -0.001720999 | -13337.83 | 0.001887384 | 14944.12 | -0.001984855 | -16499.62 | 0.001884785 | 14918.07 | -0.001981121 | -16474.25 | 0.08088236 | 0.01030567 | 2724.95 | -0.01423828 | -59368.13 | 0.007212591 | 10910.02 | -0.01007754 | -49895.28
0.2975 | 0.001656284 | 14122.28 | -0.001506373 | -11559.44 | 0.001695819 | 13659.91 | -0.001725197 | -14119.77 | 0.001697799 | 13676.01 | -0.001726055 | -14126.72 | 0.2855209 | 0.001735055 | 14681.44 | -0.001627985 | -12627.46 | 0.00178813 | 14192.5 | -0.001869733 | -15510.46 | 0.001791008 | 14233.87 | -0.001869118 | -15487.46 | 0.08455882 | 0.01031725 | 2705.375 | -0.01421072 | -59435.55 | 0.007214742 | 10899.91 | -0.0100576 | -49954.38
0.305 | 0.001576896 | 13415.74 | -0.001428338 | -10987.66 | 0.001610545 | 13012.28 | -0.001627889 | -13284.78 | 0.001612623 | 13030.63 | -0.001628391 | -13287.39 | 0.2929167 | 0.001648466 | 13916.18 | -0.00153788 | -11957.91 | 0.001697885 | 13537.86 | -0.001760773 | -14547.48 | 0.001696839 | 13521.17 | -0.001761205 | -14559.18 | 0.08823529 | 0.01032092 | 2603.629 | -0.01418967 | -59576.74 | 0.007201856 | 10700.79 | -0.01004643 | -50177.22
0.3125 | 0.001507692 | 12820.92 | -0.001360006 | -10465.66 | 0.001536353 | 12465.51 | -0.001540812 | -12522 | 0.001538334 | 12490.65 | -0.001540708 | -12512.1 | 0.3003125 | 0.001573765 | 13279.51 | -0.001460144 | -11356.74 | 0.001621155 | 12993.87 | -0.001666209 | -13700.52 | 0.001616187 | 12938.02 | -0.001663797 | -13696.44 | 0.09191176 | 0.01032078 | 2563.223 | -0.01416363 | -59647.28 | 0.007234553 | 10863.46 | -0.01004612 | -50070.36
0.32 | 0.001438944 | 12209.64 | -0.001294819 | -9989.334 | 0.001462369 | 11897.82 | -0.001456881 | -11807.37 | 0.001463806 | 11912.72 | -0.001457981 | -11813.07 | 0.3077084 | 0.001498725 | 12620.58 | -0.001385443 | -10799.74 | 0.001539067 | 12363.83 | -0.001572703 | -12904.67 | 0.001535293 | 12326.28 | -0.001570762 | -12895.83 | 0.09558824 | 0.01032398 | 2525.201 | -0.01414049 | -59716.89 | 0.007244086 | 10690.49 | -0.01005485 | -50278.77
0.3275 | 0.001380116 | 11716.11 | -0.001238185 | -9545.291 | 0.001399081 | 11425.81 | -0.001383355 | -11168.4 | 0.001400904 | 11451.93 | -0.001383572 | -11158.85 | 0.3151042 | 0.001433621 | 12066.51 | -0.001320491 | -10297.71 | 0.001467368 | 11834.23 | -0.001487497 | -12160.17 | 0.001466009 | 11822.83 | -0.001487925 | -12164 | 0.0992647 | 0.01033216 | 2528.177 | -0.01411919 | -59745.93 | 0.007232263 | 10722.84 | -0.01002057 | -50270.01
0.335 | 0.00131937 | 11177.43 | -0.001183697 | -9148.22 | 0.001334531 | 10930.27 | -0.001310888 | -10551.33 | 0.001336049 | 10945.31 | -0.001312843 | -10564.49 | 0.3225 | 0.001369717 | 11516.46 | -0.001257532 | -9817.596 | 0.001397153 | 11313.64 | -0.001405417 | -11444.06 | 0.001397402 | 11302.02 | -0.001409148 | -11488.02 | 0.1029412 | 0.01032907 | 2511.508 | -0.01410018 | -59779.39 | 0.007211162 | 10629.03 | -0.00999522 | -50375.08
0.3425 | 0.00126685 | 10732.88 | -0.001134605 | -8767.659 | 0.001278919 | 10517.71 | -0.001247493 | -9997.518 | 0.001280649 | 10533.49 | -0.001248665 | -10005.3 | 0.3298958 | 0.001313271 | 11043.19 | -0.001201761 | -9379.631 | 0.001337665 | 10879.86 | -0.001334411 | -10818.2 | 0.001337641 | 10869.06 | -0.001337396 | -10853.04 | 0.1066176 | 0.01032614 | 2499.5 | -0.01407702 | -59810.71 | 0.007207187 | 10582.85 | -0.009986794 | -50436.58
0.35 | 0.00121319 | 10265.4 | -0.001086094 | -8405.479 | 0.001224152 | 10089.79 | -0.001187401 | -9492.753 | 0.001224492 | 10096.87 | -0.001186213 | -9478.782 | 0.3372917 | 0.001256361 | 10553.83 | -0.001147442 | -8965.774 | 0.001272582 | 10371.55 | -0.001262691 | -10215.62 | 0.00127755 | 10410.43 | -0.001268991 | -10268.25 | 0.1102941 | 0.01031472 | 2452.333 | -0.01405918 | -59864.59 | 0.007204636 | 10554.19 | -0.009974346 | -50483.3
0.3575 | 0.001163784 | 9834.858 | -0.001042058 | -8077.243 | 0.001176517 | 9734.134 | -0.001132516 | -9015.912 | 0.001173271 | 9699.208 | -0.001130302 | -9006.492 | 0.3446875 | 0.001207037 | 10145.01 | -0.001099749 | -8586.781 | 0.001216326 | 9926.77 | -0.001201832 | -9709.395 | 0.001225154 | 10026.24 | -0.001207209 | -9725.282 | 0.1139706 | 0.01031067 | 2422.822 | -0.01405028 | -59901.09 | 0.00722793 | 10595.04 | -0.009979528 | -50476.81
0.365 | 0.001120166 | 9477.082 | -0.001000413 | -7742.652 | 0.001127908 | 9354.973 | -0.00107931 | -8568.309 | 0.00112733 | 9353.867 | -0.001078152 | -8555.313 | 0.3520833 | 0.001157214 | 9721.989 | -0.00105282 | -8224.156 | 0.001172321 | 9623.226 | -0.001147217 | -9212.117 | 0.001172052 | 9616.496 | -0.001147214 | -9216.64 | 0.1176471 | 0.01031593 | 2438.583 | -0.01404284 | -59897.96 | 0.007228849 | 10566.05 | -0.009983342 | -50509.65
0.3725 | 0.001079533 | 9137.957 | -0.0009631735 | -7449.433 | 0.001084479 | 9021.563 | -0.001031199 | -8158.376 | 0.001085525 | 9036.599 | -0.001031218 | -8151.986 | 0.3594792 | 0.001113094 | 9359.877 | -0.001010476 | -7884.15 | 0.001128915 | 9302.705 | -0.001096084 | -8764.963 | 0.001125889 | 9271.865 | -0.001093944 | -8753.851 | 0.1213235 | 0.01030755 | 2373.607 | -0.01403688 | -59963.43 | 0.007215092 | 10508.75 | -0.009982258 | -50550.86
0.38 | 0.001037869 | 8780.043 | -0.0009263896 | -7170.326 | 0.001042408 | 8694.732 | -0.000985433 | -7771.947 | 0.001042798 | 8696.477 | -0.0009857258 | -7775.75 | 0.366875 | 0.001069377 | 8992.373 | -0.000969355 | -7562.745 | 0.00108551 | 8973.258 | -0.001046026 | -8335.454 | 0.001080199 | 8920.919 | -0.001042788 | -8318.376 | 0.125 | 0.01029611 | 2379.572 | -0.0140254 | -59951.89 | 0.007204971 | 10578.5 | -0.009957822 | -50486.04
0.3875 | 0.0009998577 | 8459.72 | -0.0008924468 | -6906.361 | 0.001003847 | 8393.34 | -0.000943803 | -7422.16 | 0.001003944 | 8391.984 | -0.0009436876 | -7423.368 | 0.3742708 | 0.001030703 | 8676.367 | -0.0009322787 | -7263.632 | 0.001044701 | 8664.486 | -0.001000156 | -7940.365 | 0.001039723 | 8618.814 | -0.0009964795 | -7915.759 | 0.1286765 | 0.01029416 | 2356.978 | -0.01402626 | -59971.93 | 0.007207529 | 10715.86 | -0.00994304 | -50357.02
0.395 | 0.0009637961 | 8165.933 | -0.0008590243 | -6635.918 | 0.0009666461 | 8101.97 | -0.0009035743 | -7084.782 | 0.0009668305 | 8108.444 | -0.0009027169 | -7072.843 | 0.3816667 | 0.0009915478 | 8349.979 | -0.0008957256 | -6975.249 | 0.001002187 | 8329.798 | -0.0009545532 | -7559.517 | 0.0009990011 | 8303.526 | -0.0009514069 | -7534.374 | 0.1323529 | 0.01030062 | 2385.939 | -0.01403371 | -59941.71 | 0.007213527 | 10673 | -0.009955933 | -50397.79
0.4025 | 0.000931482 | 7900.931 | -0.0008292263 | -6396.549 | 0.000933433 | 7847.619 | -0.0008670035 | -6772.467 | 0.000932897 | 7844.499 | -0.0008664348 | -6766.616 | 0.3890625 | 0.0009568963 | 8069.96 | -0.0008623839 | -6703.143 | 0.0009652256 | 8042.729 | -0.0009138686 | -7216.082 | 0.0009630643 | 8032.469 | -0.0009106562 | -7182.705 | 0.1360294 | 0.01030007 | 2499.915 | -0.01402567 | -59824.16 | 0.007219369 | 10638.23 | -0.009975055 | -50420.09
0.41 | 0.000897118 | 7606.279 | -0.0007990789 | -6167.351 | 0.0008993486 | 7575.366 | -0.0008313595 | -6478.503 | 0.0008973677 | 7556.046 | -0.0008301074 | -6471.571 | 0.3964583 | 0.0009226648 | 7787.699 | -0.000829952 | -6444.076 | 0.0009299822 | 7775.07 | -0.0008745042 | -6877.902 | 0.00092752 | 7756.848 | -0.0008715321 | -6851.997 | 0.1397059 | 0.01027995 | 2425.634 | -0.01402761 | -59874.36 | 0.00721844 | 10584.18 | -0.009991335 | -50454.99
0.4175 | 0.0008664853 | 7346.195 | -0.0007720154 | -5958.923 | 0.0008691258 | 7339.361 | -0.0007990551 | -6206.77 | 0.0008668474 | 7310.147 | -0.0007983945 | -6212.118 | 0.4038542 | 0.0008916956 | 7537.75 | -0.0008000135 | -6199.437 | 0.0008966508 | 7523.339 | -0.0008372168 | -6556.188 | 0.0008958384 | 7516.851 | -0.0008357619 | -6544.265 | 0.1433824 | 0.01028283 | 2561.313 | -0.01403068 | -59726.15 | 0.007220795 | 10594.51 | -0.009997911 | -50434.34
0.425 | 0.0008396 | 7136.324 | -0.0007461933 | -5740.793 | 0.0008386542 | 7094.614 | -0.0007675868 | -5948.546 | 0.0008398893 | 7106.746 | -0.0007685109 | -5953.948 | 0.41125 | 0.0008605804 | 7282.914 | -0.0007705587 | -5962.426 | 0.0008633194 | 7261.139 | -0.0008014017 | -6256.897 | 0.000864021 | 7267.705 | -0.0008014646 | -6256.54 | 0.1470588 | 0.01028243 | 2454.644 | -0.0140622 | -59811.6 | 0.00722271 | 10631.96 | -0.01000639 | -50379.99
0.4325 | 0.0008128531 | 6917.73 | -0.0007214983 | -5541.665 | 0.0008108651 | 6872.902 | -0.0007390456 | -5712.839 | 0.0008127825 | 6891.819 | -0.0007402984 | -5719.664 | 0.4186458 | 0.0008325443 | 7059.102 | -0.0007432147 | -5736.536 | 0.0008328668 | 7022.138 | -0.0007688553 | -5984.327 | 0.0008354726 | 7048.604 | -0.0007698124 | -5986.794 | 0.1507353 | 0.0102923 | 2605.243 | -0.01407206 | -59651.34 | 0.007228286 | 10657.79 | -0.01002189 | -50334.57
0.44 | 0.0007861062 | 6696.689 | -0.0006970016 | -5346.591 | 0.0007841873 | 6659.616 | -0.0007116267 | -5486.844 | 0.0007856757 | 6673.1 | -0.0007125647 | -5493.062 | 0.4260417 | 0.0008040836 | 6825.583 | -0.0007161158 | -5518.895 | 0.000802017 | 6771.886 | -0.000737146 | -5726.58 | 0.0008066416 | 6820.588 | -0.0007389779 | -5730.307 | 0.1544118 | 0.01029718 | 2497.177 | -0.01411697 | -59731.84 | 0.007228667 | 10713.07 | -0.01003145 | -50254.34
0.4475 | 0.0007595203 | 6466.999 | -0.0006735545 | -5170 | 0.0007590993 | 6457.993 | -0.000685816 | -5275.154 | 0.0007587692 | 6448.491 | -0.000686201 | -5285.101 | 0.4334375 | 0.0007784538 | 6619.807 | -0.0006912893 | -5314.949 | 0.0007757139 | 6566.911 | -0.0007086688 | -5486.724 | 0.0007804824 | 6617.384 | -0.0007106832 | -5491.329 | 0.1580882 | 0.01030159 | 2703.473 | -0.01412987 | -59499.77 | 0.007231486 | 10889.81 | -0.01003551 | -50049.01
0.455 | 0.000734933 | 6266.186 | -0.0006505694 | -4984.511 | 0.0007343827 | 6257.402 | -0.0006608333 | -5072.171 | 0.0007348395 | 6260.234 | -0.0006611501 | -5075.621 | 0.4408333 | 0.0007532384 | 6415.22 | -0.0006671146 | -5118.472 | 0.000749669 | 6363.689 | -0.0006806586 | -5251.001 | 0.0007548156 | 6415.852 | -0.0006832178 | -5261.412 | 0.1617647 | 0.0102825 | 2548.706 | -0.01415755 | -59611.31 | 0.007223479 | 10752.81 | -0.01006442 | -50138.43
0.4625 | 0.000712742 | 6089.357 | -0.0006293525 | -4808.854 | 0.000712584 | 6085.188 | -0.0006383216 | -4884.573 | 0.0007136222 | 6095.846 | -0.000638667 | -4885.148 | 0.4482292 | 0.0007300962 | 6231.013 | -0.0006444779 | -4930.941 | 0.0007265436 | 6184.354 | -0.0006558921 | -5041.439 | 0.0007312541 | 6234.148 | -0.000657824 | -5045.583 | 0.1654412 | 0.01030125 | 2773.242 | -0.01418874 | -59360.85 | 0.0072294 | 10816.48 | -0.01008541 | -50039.7
0.47 | 0.0006896476 | 5896.835 | -0.0006082395 | -4642.397 | 0.0006905731 | 5905.997 | -0.0006162989 | -4706.197 | 0.0006910589 | 5912.243 | -0.0006162229 | -4703.278 | 0.455625 | 0.0007069578 | 6043.672 | -0.0006221395 | -4748.998 | 0.0007034182 | 5999.799 | -0.0006318677 | -4843.123 | 0.0007076967 | 6045.218 | -0.0006332495 | -4843.668 | 0.1691176 | 0.0102917 | 2648.896 | -0.01423309 | -59436.96 | 0.007229641 | 10843.58 | -0.01010603 | -49967.91
0.4775 | 0.0006703191 | 5737.506 | -0.0005904549 | -4500.359 | 0.0006698539 | 5733.4 | -0.0005961553 | -4546.975 | 0.0006713571 | 5751.853 | -0.0005966328 | -4544.607 | 0.4630208 | 0.0006858382 | 5874.656 | -0.0006013024 | -4577.313 | 0.0006815755 | 5817.712 | -0.0006097715 | -4668.413 | 0.0006861745 | 5874.924 | -0.0006104673 | -4654.196 | 0.1727941 | 0.0103004 | 2794.924 | -0.01426696 | -59252.33 | 0.007224459 | 10873.61 | -0.01012861 | -49877.42
0.485 | 0.0006509906 | 5577.739 | -0.0005727824 | -4359.666 | 0.0006503353 | 5576.09 | -0.0005764908 | -4386.107 | 0.0006516555 | 5588.51 | -0.0005775606 | -4393.093 | 0.4704167 | 0.0006650717 | 5709.055 | -0.0005807962 | -4407.766 | 0.0006635545 | 5685.92 | -0.0005886791 | -4482.592 | 0.0006649843 | 5706.66 | -0.0005884394 | -4471.517 | 0.1764706 | 0.01030294 | 2782.292 | -0.01432286 | -59211.29 | 0.007221426 | 10959.94 | -0.01014468 | -49737.45
0.4925 | 0.0006312596 | 5402.823 | -0.0005565214 | -4242.314 | 0.0006318501 | 5418.198 | -0.0005596593 | -4257.217 | 0.0006314818 | 5410.805 | -0.0005598116 | -4262.855 | 0.4778125 | 0.0006458227 | 5558.282 | -0.0005614879 | -4245.443 | 0.0006473012 | 5564.139 | -0.0005706117 | -4325.68 | 0.0006455864 | 5555.514 | -0.0005677992 | -4297.542 | 0.1801471 | 0.01031557 | 2885.729 | -0.01437978 | -59059.27 | 0.007218296 | 11102.3 | -0.01015497 | -49533.66
0.5 | 0.000613427 | 5272.985 | -0.0005375826 | -4073.559 | 0.0006133412 | 5278.074 | -0.0005398525 | -4086.206 | 0.0006132955 | 5276.711 | -0.0005398237 | -4086.963 | 0.4852083 | 0.0006264629 | 5402.322 | -0.0005427059 | -4091.68 | 0.0006292678 | 5416.357 | -0.0005525485 | -4180.347 | 0.0006260883 | 5398.987 | -0.0005475315 | -4131.158 | 0.1838235 | 0.01032316 | 2942.388 | -0.01444241 | -58943.67 | 0.007206797 | 11144.43 | -0.01017657 | -49409.08
0.55 | 0.0005178901 | 4504.165 | -0.0004437876 | -3304.947 | 0.0005183594 | 4507.663 | -0.000444605 | -3311.897 | 0.0005178843 | 4506.305 | -0.000443595 | -3301.196 | 0.4926042 | 0.0006078122 | 5249.57 | -0.0005247593 | -3947.251 | 0.0006128958 | 5285.881 | -0.0005356746 | -4040.856 | 0.0006075157 | 5246.105 | -0.0005289915 | -3982.674 | 0.1875 | 0.01032799 | 3146.519 | -0.01448857 | -58678.45 | 0.007210906 | 11350.54 | -0.01019489 | -49139.47
0.6 | 0.0004311195 | 3776.687 | -0.0003625855 | -2668.437 | 0.0004314975 | 3781.401 | -0.0003629752 | -2669.957 | 0.0004307963 | 3779.059 | -0.000361797 | -2657.037 | 0.5 | 0.0005926225 | 5144.652 | -0.0005072927 | -3786.99 | 0.0005956959 | 5161.113 | -0.0005154294 | -3861.559 | 0.0005924891 | 5140.021 | -0.0005101056 | -3813.379 | 0.1911765 | 0.01031875 | 3201.113 | -0.01454183 | -58548.39 | 0.007197775 | 11396.62 | -0.01021045 | -49010.67
0.65 | 0.000375146 | 3325.934 | -0.0003074804 | -2217.198 | 0.0003746451 | 3320.53 | -0.0003063533 | -2209.382 | 0.0003750803 | 3324.469 | -0.0003071271 | -2215.26 | 0.55 | 0.0005009801 | 4399.864 | -0.000416639 | -3051.479 | 0.0005036299 | 4446.136 | -0.0004157498 | -3019.504 | 0.000500811 | 4395.073 | -0.0004166915 | -3055.323 | 0.1948529 | 0.01035124 | 3473.091 | -0.01461384 | -58227.45 | 0.007187349 | 11586.28 | -0.01021813 | -48732.89
0.7 | 0.0003192708 | 2843.069 | -0.0002568836 | -1835.478 | 0.0003186374 | 2836.322 | -0.0002563208 | -1832.511 | 0.0003188836 | 2841.322 | -0.0002565631 | -1831.479 | 0.6 | 0.0004251673 | 3811.94 | -0.0003356233 | -2365.908 | 0.0004227932 | 3799.085 | -0.0003319187 | -2329.402 | 0.000425568 | 3819.573 | -0.0003342381 | -2350.28 | 0.1985294 | 0.01035313 | 3624.816 | -0.01468285 | -57993.54 | 0.00718852 | 11802.08 | -0.01023345 | -48435.93
0.75 | 0.0002813984 | 2539.719 | -0.0002198045 | -1530.199 | 0.0002809166 | 2532.728 | -0.0002195006 | -1530.81 | 0.0002807982 | 2529.625 | -0.0002196447 | -1534.122 | 0.65 | 0.000375763 | 3444.296 | -0.0002786743 | -1869.931 | 0.0003735708 | 3410.256 | -0.0002785742 | -1885.358 | 0.0003755086 | 3445.342 | -0.0002777949 | -1859.679 | 0.2022059 | 0.01036185 | 3873.59 | -0.01474803 | -57668.73 | 0.007197897 | 12165.4 | -0.0102365 | -48004.03
0.8 | 0.0002433067 | 2203.957 | -0.000186402 | -1285.407 | 0.0002431846 | 2204.095 | -0.0001862488 | -1283.033 | 0.0002432843 | 2203.06 | -0.0001865829 | -1287.591 | 0.7 | 0.0003288947 | 3063.641 | -0.0002303371 | -1477.489 | 0.0003295441 | 3072.142 | -0.000230351 | -1474.375 | 0.0003282293 | 3062.72 | -0.0002292672 | -1464.319 | 0.2058824 | 0.01037498 | 4141.438 | -0.01482413 | -57321.32 | 0.007181038 | 12298.7 | -0.01025295 | -47756.85
0.85 | 0.0002162529 | 1980.433 | -0.0001611825 | -1084.455 | 0.0002173604 | 1991.756 | -0.0001613642 | -1083.602 | 0.0002163328 | 1982.909 | -0.0001605507 | -1077.499 | 0.75 | 0.0003011013 | 2873.398 | -0.000195773 | -1161.371 | 0.0003003774 | 2868.53 | -0.000194579 | -1150.665 | 0.0003004506 | 2868.031 | -0.0001941428 | -1148.217 | 0.2095588 | 0.01038068 | 4495.614 | -0.0148754 | -56895.33 | 0.007179219 | 12619.76 | -0.01025281 | -47354.74
0.9 | 0.0001894629 | 1746.246 | -0.0001378035 | -911.2556 | 0.0001896555 | 1747.36 | -0.0001379531 | -912.9202 | 0.0001891592 | 1744.415 | -0.0001372731 | -906.3127 | 0.8 | 0.0002730107 | 2655.611 | -0.0001640034 | -893.0745 | 0.0002712916 | 2646.572 | -0.0001610185 | -863.9158 | 0.0002735844 | 2658.748 | -0.0001642042 | -896.2269 | 0.2132353 | 0.01036844 | 4824.386 | -0.01492503 | -56471.19 | 0.00718408 | 13035.77 | -0.01024317 | -46874.82
0.95 | 0.0001686292 | 1572.874 | -0.0001187811 | -760.9843 | 0.0001692072 | 1578.623 | -0.0001190341 | -761.9829 | 0.0001690955 | 1575.818 | -0.0001193169 | -766.1776 | 0.85 | 0.0002580777 | 2567.074 | -0.0001413569 | -676.4545 | 0.0002533232 | 2503.975 | -0.0001404156 | -693.3028 | 0.0002584432 | 2576.612 | -0.0001407492 | -664.95 | 0.2169118 | 0.01038749 | 5349.809 | -0.01498001 | -55884.89 | 0.007195784 | 13591.28 | -0.01021588 | -46287.34
1 | 0.0001478226 | 1386.057 | -0.0001015202 | -638.6815 | 0.0001480734 | 1387.912 | -0.0001017393 | -640.6418 | 0.0001480784 | 1387.608 | -0.0001018203 | -641.6448 | 0.9 | 0.0002430862 | 2461.501 | -0.0001210334 | -495.2599 | 0.0002431984 | 2460.182 | -0.0001216935 | -502.8496 | 0.000243255 | 2462.348 | -0.0001213556 | -498.3996 | 0.2205882 | 0.01040213 | 5949.824 | -0.01502961 | -55216.5 | 0.007213166 | 14120.82 | -0.01019307 | -45733.75
1.05 | 0.0001317707 | 1245.903 | -8.790706e-05 | -537.9469 | 0.0001313902 | 1241.581 | -8.75994e-05 | -536.6799 | 0.0001314815 | 1242.536 | -8.768719e-05 | -537.1802 | 0.9499999 | 0.0002392871 | 2470.068 | -0.0001077088 | -347.6427 | 0.0002385696 | 2457.296 | -0.0001086733 | -362.4208 | 0.0002396783 | 2472.712 | -0.0001088201 | -357.1987 | 0.2242647 | 0.0104111 | 6626.175 | -0.0150439 | -54501.06 | 0.007235346 | 14967.89 | -0.01011774 | -44936.7
1.1 | 0.0001166883 | 1114.762 | -7.514739e-05 | -443.0016 | 0.0001167732 | 1115.124 | -7.513737e-05 | -443.2471 | 0.0001167572 | 1115.033 | -7.513684e-05 | -443.2047 | 0.9999999 | 0.0002335313 | 2448.416 | -9.409874e-05 | -212.0384 | 0.0002341107 | 2448.387 | -9.679306e-05 | -238.6514 | 0.0002342241 | 2451.093 | -9.656006e-05 | -234.9737 | 0.2279412 | 0.01042452 | 7469.486 | -0.01505319 | -53619.52 | 0.007239369 | 15683.52 | -0.01003448 | -44264.13
1.15 | 0.0001038142 | 999.3997 | -6.4862e-05 | -370.3021 | 0.0001041646 | 1004.683 | -6.468373e-05 | -366.4158 | 0.0001040602 | 1003.708 | -6.462882e-05 | -366.0979 | 1.05 | 0.0002351501 | 2502.375 | -8.657729e-05 | -110.1489 | 0.0002381285 | 2500.609 | -9.595418e-05 | -212.243 | 0.0002381208 | 2501.628 | -9.575283e-05 | -209.5259 | 0.2316176 | 0.0104405 | 8677.141 | -0.01500248 | -52425.3 | 0.007260161 | 16721.63 | -0.00990884 | -43375.32
1.2 | 9.169602e-05 | 890.4999 | -5.514163e-05 | -301.8661 | 9.176633e-05 | 891.5961 | -5.512445e-05 | -301.2011 | 9.179647e-05 | 892.2928 | -5.508929e-05 | -300.4638 | 1.0999999 | 0.0002384848 | 2593.323 | -7.761362e-05 | 26.50841 | 0.0002492298 | 2567.999 | -0.000105425 | -311.9045 | 0.0002489684 | 2565.085 | -0.0001050824 | -309.9135 | 0.2352941 | 0.01043819 | 9807.041 | -0.01493816 | -51290.46 | 0.007292954 | 17729.4 | -0.00977389 | -42576.93
1.25 | 8.227087e-05 | 810.0104 | -4.730468e-05 | -242.1821 | 8.204322e-05 | 806.6598 | -4.721063e-05 | -242.9203 | 8.222519e-05 | 808.69 | -4.733502e-05 | -243.3778 | 1.15 | 0.0002468786 | 2759.227 | -8.990491e-05 | 24.44315 | 0.0002707869 | 2852.871 | -0.0001228716 | -343.7551 | 0.0002705853 | 2850.109 | -0.0001227534 | -343.9189 | 0.2389706 | 0.01047162 | 11524.23 | -0.01469282 | -49794.94 | 0.007340677 | 18890.97 | -0.009623002 | -41695.12
1.3 | 7.194497e-05 | 713.5504 | -3.968502e-05 | -192.9188 | 7.165358e-05 | 710.6338 | -3.94315e-05 | -191.4105 | 7.198192e-05 | 713.5195 | -3.972786e-05 | -193.5976 | 1.2 | 0.0002566704 | 3034.428 | -0.0001086723 | 67.73526 | 0.0002750437 | 3184.233 | -0.0001419814 | -202.136 | 0.0002751388 | 3185.33 | -0.0001420889 | -202.6839 | 0.2426471 | 0.01048365 | 13215.17 | -0.01460574 | -48158.88 | 0.007362712 | 19848.17 | -0.009500191 | -40966.29
1.35 | 6.371774e-05 | 638.7194 | -3.349184e-05 | -150.6517 | 6.35627e-05 | 636.9355 | -3.33754e-05 | -150.231 | 6.36036e-05 | 637.3197 | -3.33891e-05 | -150.2902 | [13 empty] | 0.2463235 | 0.01046674 | 17514.31 | -0.01373958 | -44171.41 | 0.007436451 | 20740.78 | -0.009406031 | -40344.75
1.4 | 5.598723e-05 | 567.9457 | -2.779515e-05 | -112.3924 | 5.60281e-05 | 568.4064 | -2.775248e-05 | -111.917 | 5.603558e-05 | 568.3224 | -2.775399e-05 | -112.0742 | [13 empty] | 0.25 | 0.01046818 | 23102.94 | -0.01258613 | -38964.13 | 0.007526389 | 21810.53 | -0.009314942 | -39545.63
1.45 | 4.937335e-05 | 506.1963 | -2.313476e-05 | -82.59133 | 4.943962e-05 | 507.7651 | -2.295886e-05 | -80.13232 | 4.930375e-05 | 505.8502 | -2.297184e-05 | -81.04929
1.5 | 4.303276e-05 | 446.8151 | -1.869877e-05 | -54.4634 | 4.309502e-05 | 447.602 | -1.865921e-05 | -53.86094 | 4.296274e-05 | 446.0921 | -1.862517e-05 | -54.02023
1.55 | 3.809887e-05 | 401.973 | -1.520512e-05 | -30.87143 | 3.802507e-05 | 400.7134 | -1.516698e-05 | -31.2221 | 3.810875e-05 | 402.1524 | -1.514396e-05 | -30.27561
1.6 | 3.264627e-05 | 348.7287 | -1.173166e-05 | -11.63337 | 3.274827e-05 | 350.1635 | -1.171221e-05 | -10.86895 | 3.272194e-05 | 349.898 | -1.168887e-05 | -10.73105
1.65 | 2.844942e-05 | 308.7554 | -9.062438e-06 | 4.147807 | 2.847524e-05 | 309.7994 | -8.902753e-06 | 6.278855 | 2.842443e-05 | 308.8861 | -8.914502e-06 | 5.682736
1.7 | 2.453147e-05 | 271.2664 | -6.587747e-06 | 18.56897 | 2.448221e-05 | 271.0443 | -6.465581e-06 | 19.73889 | 2.451331e-05 | 271.3218 | -6.459678e-06 | 19.81182
1.75 | 2.113802e-05 | 238.2317 | -4.543984e-06 | 29.68603 | 2.099945e-05 | 236.9475 | -4.405759e-06 | 30.64952 | 2.104474e-05 | 237.4779 | -4.393864e-06 | 30.90878
1.8 | 1.789248e-05 | 206.2179 | -2.666501e-06 | 39.27285 | 1.770237e-05 | 204.5651 | -2.492455e-06 | 40.5771 | 1.779175e-05 | 205.3745 | -2.535746e-06 | 40.3091
1.85 | 1.537726e-05 | 181.8342 | -1.25141e-06 | 46.80439 | 1.526686e-05 | 180.8873 | -1.122251e-06 | 47.80281 | 1.533757e-05 | 181.509 | -1.156476e-06 | 47.57231
1.9 | 1.269943e-05 | 154.5404 | 1.619336e-07 | 52.73212 | 1.264808e-05 | 154.2853 | 2.442397e-07 | 53.56233 | 1.264547e-05 | 154.2956 | 2.610505e-07 | 53.73037
1.95 | 1.065746e-05 | 133.8826 | 1.177648e-06 | 56.90364 | 1.063753e-05 | 134.2218 | 1.277882e-06 | 58.21865 | 1.05522e-05 | 133.2582 | 1.309542e-06 | 58.20504
2 | 8.722377e-06 | 114.1601 | 2.10426e-06 | 60.419 | 8.61145e-06 | 113.2446 | 2.215306e-06 | 61.30594 | 8.604192e-06 | 113.2441 | 2.209307e-06 | 61.31569
2.05 | 7.107886e-06 | 97.38136 | 2.821281e-06 | 62.57284 | 6.982424e-06 | 96.27615 | 2.921456e-06 | 63.29988 | 6.956085e-06 | 96.10683 | 2.925775e-06 | 63.3795
2.1 | 5.600018e-06 | 81.6246 | 3.457229e-06 | 64.22451 | 5.501517e-06 | 80.89197 | 3.516804e-06 | 64.77551 | 5.390822e-06 | 79.70114 | 3.587739e-06 | 65.05957
2.15 | 4.449362e-06 | 69.44576 | 3.863855e-06 | 64.69127 | 4.278337e-06 | 67.85055 | 3.978309e-06 | 65.41423 | 4.291385e-06 | 68.01512 | 3.9657e-06 | 65.37045
2.2 | 3.240642e-06 | 56.36031 | 4.279007e-06 | 64.79214 | 3.104052e-06 | 55.16216 | 4.375918e-06 | 65.49009 | 3.096769e-06 | 55.10635 | 4.381237e-06 | 65.53661
2.25 | 2.385892e-06 | 46.96177 | 4.505619e-06 | 64.1746 | 2.265182e-06 | 45.87051 | 4.585459e-06 | 64.71186 | 2.260598e-06 | 45.8556 | 4.584129e-06 | 64.72337
2.3 | 1.483342e-06 | 36.8912 | 4.737337e-06 | 63.31462 | 1.374233e-06 | 35.94835 | 4.828574e-06 | 63.99865 | 1.363353e-06 | 35.80105 | 4.814611e-06 | 63.82631
2.35 | 8.317825e-07 | 29.35598 | 4.828871e-06 | 61.81354 | 7.479097e-07 | 28.63191 | 4.892353e-06 | 62.28603 | 7.107209e-07 | 28.24122 | 4.902344e-06 | 62.27846
2.4 | 2.582801e-07 | 22.57909 | 4.867518e-06 | 60.00748 | 1.569737e-07 | 21.69205 | 4.934282e-06 | 60.48523 | 1.531624e-07 | 21.64667 | 4.935451e-06 | 60.48029
2.45 | -2.368695e-07 | 16.66067 | 4.887909e-06 | 58.27541 | -3.462584e-07 | 15.65075 | 4.95794e-06 | 58.72244 | -3.223303e-07 | 15.88408 | 4.949175e-06 | 58.69029
2.5 | -6.927303e-07 | 11.09948 | 4.879062e-06 | 56.34411 | -7.758994e-07 | 10.37955 | 4.949502e-06 | 56.87152 | -7.687274e-07 | 10.46631 | 4.949044e-06 | 56.89633
2.55 | -9.919817e-07 | 7.163046 | 4.78446e-06 | 54.06949 | -1.048442e-06 | 6.673172 | 4.838698e-06 | 54.47852 | -1.057221e-06 | 6.56054 | 4.842509e-06 | 54.46812
2.6 | -1.302761e-06 | 3.06417 | 4.711539e-06 | 51.9021 | -1.347054e-06 | 2.721356 | 4.762947e-06 | 52.3364 | -1.345761e-06 | 2.729558 | 4.765562e-06 | 52.35534
2.65 | -1.495577e-06 | 0.1819434 | 4.57416e-06 | 49.47003 | -1.53487e-06 | -0.1144778 | 4.621268e-06 | 49.87521 | -1.527538e-06 | -0.07289582 | 4.621376e-06 | 49.85814
2.7 | -1.691648e-06 | -2.663687 | 4.462844e-06 | 47.31264 | -1.724281e-06 | -2.935056 | 4.491874e-06 | 47.542 | -1.725504e-06 | -2.945138 | 4.49319e-06 | 47.55253
2.75 | -1.795054e-06 | -4.601745 | 4.294579e-06 | 44.8479 | -1.832125e-06 | -4.891698 | 4.325118e-06 | 45.10697 | -1.843841e-06 | -5.013467 | 4.329861e-06 | 45.11885
2.8 | -1.880306e-06 | -6.312094 | 4.122302e-06 | 42.4309 | -1.92321e-06 | -6.676547 | 4.157339e-06 | 42.69934 | -1.921666e-06 | -6.66862 | 4.151132e-06 | 42.64432
2.85 | -1.947507e-06 | -7.762715 | 3.964142e-06 | 40.24165 | -1.980525e-06 | -8.047716 | 3.994685e-06 | 40.47278 | -1.981418e-06 | -8.05875 | 3.990418e-06 | 40.43435
2.9 | -2.00625e-06 | -9.102721 | 3.803726e-06 | 38.07603 | -2.027966e-06 | -9.267563 | 3.830843e-06 | 38.30772 | -2.031207e-06 | -9.301192 | 3.831932e-06 | 38.30926
2.95 | -2.007114e-06 | -9.863079 | 3.615543e-06 | 35.79459 | -2.028822e-06 | -10.04275 | 3.647326e-06 | 36.04928 | -2.032225e-06 | -10.06401 | 3.650278e-06 | 36.07962
3 | -2.015837e-06 | -10.63118 | 3.449121e-06 | 33.74592 | -2.035228e-06 | -10.76929 | 3.479237e-06 | 34.00982 | -2.037692e-06 | -10.79478 | 3.479617e-06 | 34.00742
3.05 | -1.986646e-06 | -10.97831 | 3.273015e-06 | 31.73172 | -2.006499e-06 | -11.1652 | 3.294947e-06 | 31.88415 | -2.012348e-06 | -11.20178 | 3.29575e-06 | 31.90157
3.1 | -1.949958e-06 | -11.2664 | 3.093502e-06 | 29.68801 | -1.979988e-06 | -11.49964 | 3.126891e-06 | 29.96975 | -1.973945e-06 | -11.46554 | 3.112676e-06 | 29.83935
3.15 | -1.914996e-06 | -11.47209 | 2.93681e-06 | 27.92603 | -1.935861e-06 | -11.63742 | 2.955132e-06 | 28.07892 | -1.935638e-06 | -11.66347 | 2.952723e-06 | 28.03149
3.2 | -1.875187e-06 | -11.61378 | 2.779403e-06 | 26.1829 | -1.882047e-06 | -11.67511 | 2.782595e-06 | 26.20318 | -1.89201e-06 | -11.74569 | 2.798144e-06 | 26.33977
3.25 | -1.817538e-06 | -11.57336 | 2.618728e-06 | 24.45046 | -1.830697e-06 | -11.65993 | 2.632721e-06 | 24.58436 | -1.83626e-06 | -11.72989 | 2.634552e-06 | 24.57445
3.3 | -1.761386e-06 | -11.46488 | 2.47253e-06 | 22.9158 | -1.775562e-06 | -11.59131 | 2.482126e-06 | 22.9824 | -1.775552e-06 | -11.58478 | 2.484558e-06 | 23.0086
3.35 | -1.697098e-06 | -11.31068 | 2.32154e-06 | 21.32187 | -1.710606e-06 | -11.40014 | 2.334107e-06 | 21.44415 | -1.711656e-06 | -11.42151 | 2.338004e-06 | 21.46294
3.4 | -1.633043e-06 | -11.06313 | 2.183426e-06 | 19.92774 | -1.643992e-06 | -11.14792 | 2.194361e-06 | 20.02067 | -1.645845e-06 | -11.16412 | 2.19811e-06 | 20.04995
3.45 | -1.564732e-06 | -10.77419 | 2.04896e-06 | 18.57008 | -1.574469e-06 | -10.85767 | 2.059171e-06 | 18.64858 | -1.576801e-06 | -10.87019 | 2.059758e-06 | 18.65976
3.5 | -1.49583e-06 | -10.46447 | 1.917609e-06 | 17.25367 | -1.505596e-06 | -10.53877 | 1.928929e-06 | 17.3506 | -1.506811e-06 | -10.55696 | 1.926003e-06 | 17.31853
3.55 | -1.432869e-06 | -10.16026 | 1.802811e-06 | 16.11443 | -1.442083e-06 | -10.24455 | 1.812638e-06 | 16.18476 | -1.443505e-06 | -10.26339 | 1.810051e-06 | 16.15647
3.6 | -1.371234e-06 | -9.860259 | 1.689901e-06 | 14.99708 | -1.378733e-06 | -9.918575 | 1.699706e-06 | 15.07928 | -1.37925e-06 | -9.921994 | 1.699369e-06 | 15.07732
3.65 | -1.309107e-06 | -9.553833 | 1.581177e-06 | 13.91614 | -1.315422e-06 | -9.602271 | 1.590432e-06 | 13.99414 | -1.316828e-06 | -9.610821 | 1.589725e-06 | 13.99126
3.7 | -1.244509e-06 | -9.159889 | 1.48143e-06 | 12.97555 | -1.250476e-06 | -9.208422 | 1.487854e-06 | 13.02764 | -1.250766e-06 | -9.209411 | 1.487643e-06 | 13.02729
3.75 | -1.184471e-06 | -8.828032 | 1.38498e-06 | 12.03669 | -1.189295e-06 | -8.876049 | 1.386751e-06 | 12.04222 | -1.191313e-06 | -8.885748 | 1.39027e-06 | 12.07748
3.8 | -1.123267e-06 | -8.441931 | 1.294042e-06 | 11.18735 | -1.126919e-06 | -8.469096 | 1.297078e-06 | 11.21449 | -1.127858e-06 | -8.479009 | 1.297732e-06 | 11.21751
3.85 | -1.064903e-06 | -8.084344 | 1.207128e-06 | 10.36523 | -1.069245e-06 | -8.118151 | 1.211894e-06 | 10.40539 | -1.069047e-06 | -8.109953 | 1.212709e-06 | 10.41859
3.9 | -1.008792e-06 | -7.72998 | 1.124729e-06 | 9.594851 | -1.012975e-06 | -7.760079 | 1.130267e-06 | 9.643691 | -1.013146e-06 | -7.765029 | 1.129915e-06 | 9.637274
3.95 | -9.585015e-07 | -7.404113 | 1.053343e-06 | 8.93267 | -9.61859e-07 | -7.436652 | 1.057657e-06 | 8.962425 | -9.632089e-07 | -7.451015 | 1.057009e-06 | 8.953765
4 | -9.080829e-07 | -7.074389 | 9.830439e-07 | 8.282129 | -9.116065e-07 | -7.101966 | 9.876183e-07 | 8.32031 | -9.120226e-07 | -7.105272 | 9.874472e-07 | 8.318995
4.05 | -8.62221e-07 | -6.788514 | 9.175131e-07 | 7.663463 | -8.649167e-07 | -6.808038 | 9.215753e-07 | 7.698815 | -8.657117e-07 | -6.812762 | 9.21466e-07 | 7.699659
4.1 | -8.139764e-07 | -6.442482 | 8.561831e-07 | 7.119715 | -8.166517e-07 | -6.463856 | 8.590176e-07 | 7.143082 | -8.160128e-07 | -6.458407 | 8.580056e-07 | 7.135126
4.15 | -7.697211e-07 | -6.139741 | 7.983038e-07 | 6.593092 | -7.731797e-07 | -6.185646 | 7.983257e-07 | 6.575451 | -7.714522e-07 | -6.150841 | 8.004835e-07 | 6.613749
4.2 | -7.267304e-07 | -5.84035 | 7.42418e-07 | 6.089576 | -7.29668e-07 | -5.858317 | 7.459941e-07 | 6.124504 | -7.289422e-07 | -5.859767 | 7.446321e-07 | 6.106099
4.25 | -6.88128e-07 | -5.570301 | 6.9306e-07 | 5.64536 | -6.90473e-07 | -5.588188 | 6.960834e-07 | 5.671066 | -6.908912e-07 | -5.595016 | 6.95434e-07 | 5.662361
4.3 | -6.500021e-07 | -5.294778 | 6.458854e-07 | 5.228219 | -6.517271e-07 | -5.311307 | 6.478861e-07 | 5.241942 | -6.52483e-07 | -5.314643 | 6.485657e-07 | 5.250264
4.35 | -6.162148e-07 | -5.065117 | 6.022871e-07 | 4.829484 | -6.170436e-07 | -5.067145 | 6.043716e-07 | 4.851113 | -6.181199e-07 | -5.07788 | 6.045084e-07 | 4.85023
4.4 | -5.804571e-07 | -4.792614 | 5.609093e-07 | 4.475624 | -5.822521e-07 | -4.803561 | 5.635067e-07 | 4.500345 | -5.814555e-07 | -4.799539 | 5.620178e-07 | 4.485808
4.45 | -5.484403e-07 | -4.561531 | 5.225468e-07 | 4.135206 | -5.501627e-07 | -4.581441 | 5.229302e-07 | 4.132396 | -5.489734e-07 | -4.560936 | 5.237384e-07 | 4.149807
4.5 | -5.167266e-07 | -4.321757 | 4.856675e-07 | 3.817984 | -5.177765e-07 | -4.329809 | 4.86575e-07 | 3.825827 | -5.178626e-07 | -4.332276 | 4.86679e-07 | 3.824903
4.55 | -4.884161e-07 | -4.110445 | 4.52657e-07 | 3.531352 | -4.890222e-07 | -4.11427 | 4.534195e-07 | 3.53864 | -4.897719e-07 | -4.124471 | 4.535442e-07 | 3.535539
4.6 | -4.604468e-07 | -3.896263 | 4.211521e-07 | 3.262586 | -4.606051e-07 | -3.899551 | 4.20819e-07 | 3.257878 | -4.617929e-07 | -3.90872 | 4.223331e-07 | 3.270649
4.65 | -4.355159e-07 | -3.716573 | 3.915538e-07 | 2.999481 | -4.350359e-07 | -3.701065 | 3.928687e-07 | 3.021769 | -4.367459e-07 | -3.724213 | 3.934866e-07 | 3.017524
4.7 | -4.095475e-07 | -3.507832 | 3.640383e-07 | 2.773917 | -4.102928e-07 | -3.511403 | 3.653371e-07 | 2.786945 | -4.10467e-07 | -3.514716 | 3.652866e-07 | 2.784636
4.75 | -3.864473e-07 | -3.330698 | 3.387775e-07 | 2.558346 | -3.873609e-07 | -3.341666 | 3.389624e-07 | 2.556298 | -3.866494e-07 | -3.329908 | 3.391227e-07 | 2.563579
4.8 | -3.635047e-07 | -3.14987 | 3.142382e-07 | 2.353606 | -3.639555e-07 | -3.153012 | 3.146364e-07 | 2.357359 | -3.639796e-07 | -3.15486 | 3.142474e-07 | 2.352548
4.85 | -3.427576e-07 | -2.987416 | 2.920992e-07 | 2.167812 | -3.434634e-07 | -2.994818 | 2.924226e-07 | 2.168768 | -3.433738e-07 | -2.99343 | 2.924051e-07 | 2.169286
4.9 | -3.225535e-07 | -2.826151 | 2.709579e-07 | 1.99334 | -3.225622e-07 | -2.825336 | 2.70987e-07 | 1.994463 | -3.234098e-07 | -2.832752 | 2.719158e-07 | 2.00147
4.95 | -3.044446e-07 | -2.686738 | 2.513999e-07 | 1.826886 | -3.038156e-07 | -2.674829 | 2.518556e-07 | 1.837389 | -3.05044e-07 | -2.689087 | 2.523187e-07 | 1.836865
5 | -2.855774e-07 | -2.529474 | 2.328727e-07 | 1.680496 | -2.855093e-07 | -2.529547 | 2.328962e-07 | 1.680061 | -2.860237e-07 | -2.533825 | 2.333464e-07 | 1.683616
5.05 | -2.689951e-07 | -2.399613 | 2.157259e-07 | 1.536466 | -2.687832e-07 | -2.393455 | 2.16168e-07 | 1.544494 | -2.693978e-07 | -2.401966 | 2.161879e-07 | 1.541136
5.1 | -2.52193e-07 | -2.258621 | 1.995758e-07 | 1.409877 | -2.524336e-07 | -2.260327 | 1.999173e-07 | 1.412898 | -2.526547e-07 | -2.262383 | 1.999777e-07 | 1.413128
5.15 | -2.369218e-07 | -2.133066 | 1.847938e-07 | 1.291392 | -2.37712e-07 | -2.142961 | 1.849439e-07 | 1.289132 | -2.372855e-07 | -2.135755 | 1.850673e-07 | 1.293878
5.2 | -2.223398e-07 | -2.014516 | 1.704733e-07 | 1.175245 | -2.226151e-07 | -2.015368 | 1.707487e-07 | 1.178864 | -2.226302e-07 | -2.016046 | 1.70735e-07 | 1.178199
5.25 | -2.088773e-07 | -1.901672 | 1.576666e-07 | 1.074774 | -2.089785e-07 | -1.901799 | 1.577887e-07 | 1.076461 | -2.092272e-07 | -1.904461 | 1.579304e-07 | 1.076969
5.3 | -1.957771e-07 | -1.79163 | 1.452753e-07 | 0.9778179 | -1.957266e-07 | -1.791775 | 1.45247e-07 | 0.9770332 | -1.960093e-07 | -1.793839 | 1.455001e-07 | 0.9793205
5.35 | -1.840019e-07 | -1.69602 | 1.339621e-07 | 0.8859437 | -1.835906e-07 | -1.688953 | 1.340784e-07 | 0.8906153 | -1.842065e-07 | -1.697087 | 1.341745e-07 | 0.8882622
5.4 | -1.71858e-07 | -1.590429 | 1.231391e-07 | 0.8050365 | -1.719065e-07 | -1.59069 | 1.232735e-07 | 0.8062602 | -1.721232e-07 | -1.59293 | 1.233363e-07 | 0.8062904
5.45 | -1.60981e-07 | -1.498226 | 1.13347e-07 | 0.7293996 | -1.613846e-07 | -1.502928 | 1.134276e-07 | 0.7286297 | -1.612123e-07 | -1.500227 | 1.134585e-07 | 0.7301826
5.5 | -1.504897e-07 | -1.409618 | 1.038629e-07 | 0.6558011 | -1.506215e-07 | -1.40981 | 1.039933e-07 | 0.6577388 | -1.506859e-07 | -1.410909 | 1.039734e-07 | 0.657001
5.55 | -1.40829e-07 | -1.325747 | 9.538418e-08 | 0.592375 | -1.411449e-07 | -1.330175 | 9.538414e-08 | 0.5905119 | -1.410218e-07 | -1.327344 | 9.547978e-08 | 0.5931197
5.6 | -1.315664e-07 | -1.245963 | 8.722638e-08 | 0.5307 | -1.315126e-07 | -1.245272 | 8.717398e-08 | 0.5305281 | -1.316822e-07 | -1.246923 | 8.728609e-08 | 0.5311649
5.65 | -1.232398e-07 | -1.175143 | 7.984436e-08 | 0.4739615 | -1.228689e-07 | -1.169935 | 7.977719e-08 | 0.4756125 | -1.233274e-07 | -1.17568 | 7.989664e-08 | 0.4745604
5.7 | -1.147625e-07 | -1.099975 | 7.27146e-08 | 0.422396 | -1.146201e-07 | -1.098922 | 7.264348e-08 | 0.4217144 | -1.148041e-07 | -1.100595 | 7.275062e-08 | 0.4224057
5.75 | -1.073614e-07 | -1.03698 | 6.630322e-08 | 0.3732294 | -1.070501e-07 | -1.032435 | 6.627299e-08 | 0.3750008 | -1.074071e-07 | -1.037095 | 6.633882e-08 | 0.3737741
5.8 | -9.979099e-08 | -0.9689826 | 6.015452e-08 | 0.329823 | -9.971698e-08 | -0.9681726 | 6.013527e-08 | 0.3298758 | -9.987708e-08 | -0.96984 | 6.018434e-08 | 0.329907
5.85 | -9.311628e-08 | -0.9100491 | 5.468048e-08 | 0.2901051 | -9.329822e-08 | -0.9128817 | 5.464342e-08 | 0.2884489 | -9.317984e-08 | -0.9107426 | 5.46631e-08 | 0.2897865
5.9 | -8.677403e-08 | -0.8546554 | 4.942837e-08 | 0.2513491 | -8.663285e-08 | -0.852807 | 4.931056e-08 | 0.2510944 | -8.680178e-08 | -0.8547029 | 4.940306e-08 | 0.2513213
5.95 | -8.094891e-08 | -0.8023577 | 4.471972e-08 | 0.2181094 | -8.083455e-08 | -0.8011577 | 4.462621e-08 | 0.2176214 | -8.094084e-08 | -0.8021904 | 4.468554e-08 | 0.2179336
6 | -7.540758e-08 | -0.7530707 | 4.023025e-08 | 0.1859434 | -7.530154e-08 | -0.7523262 | 4.013985e-08 | 0.1850926 | -7.535567e-08 | -0.7526262 | 4.017173e-08 | 0.185491
6.05 | -7.058578e-08 | -0.7107214 | 3.629734e-08 | 0.1572017 | -7.027853e-08 | -0.7071838 | 3.614391e-08 | 0.1569984 | -7.053987e-08 | -0.7101949 | 3.624498e-08 | 0.1569301
6.1 | -6.572343e-08 | -0.6666699 | 3.248881e-08 | 0.1308431 | -6.551552e-08 | -0.6647109 | 3.23413e-08 | 0.129916 | -6.566313e-08 | -0.6662443 | 3.241789e-08 | 0.1302031
6.15 | -6.166505e-08 | -0.6308582 | 2.922136e-08 | 0.1071668 | -6.156882e-08 | -0.6302562 | 2.910653e-08 | 0.106055 | -6.160055e-08 | -0.6303043 | 2.912702e-08 | 0.1064307
6.2 | -5.763667e-08 | -0.5942646 | 2.610326e-08 | 0.08572885 | -5.742989e-08 | -0.5924351 | 2.59208e-08 | 0.08439756 | -5.756117e-08 | -0.5936999 | 2.599944e-08 | 0.0848373
6.25 | -5.440507e-08 | -0.5657806 | 2.348949e-08 | 0.06674673 | -5.420291e-08 | -0.5636511 | 2.333256e-08 | 0.06596027 | -5.42963e-08 | -0.5647819 | 2.336013e-08 | 0.06581171
6.3 | -5.121741e-08 | -0.5367438 | 2.102124e-08 | 0.04985572 | -5.094975e-08 | -0.5342715 | 2.079715e-08 | 0.04833476 | -5.109085e-08 | -0.5357718 | 2.087882e-08 | 0.04864347
6.35 | -4.886423e-08 | -0.5162092 | 1.908346e-08 | 0.0355465 | -4.84929e-08 | -0.5121606 | 1.885078e-08 | 0.03469039 | -4.871899e-08 | -0.5149613 | 1.892596e-08 | 0.03433606
6.4 | -4.657031e-08 | -0.4954051 | 1.728287e-08 | 0.02310188 | -4.638462e-08 | -0.4938541 | 1.713216e-08 | 0.02192125 | -4.640027e-08 | -0.4940839 | 1.709637e-08 | 0.02152793
6.45 | -4.51617e-08 | -0.4832111 | 1.608148e-08 | 0.01410193 | -4.471539e-08 | -0.4781457 | 1.586318e-08 | 0.01377055 | -4.506914e-08 | -0.4828969 | 1.591979e-08 | 0.01235154
6.5 | -4.388287e-08 | -0.4721695 | 1.495735e-08 | 0.005630813 | -4.352829e-08 | -0.4684419 | 1.473969e-08 | 0.004711659 | -4.37018e-08 | -0.4703955 | 1.481015e-08 | 0.004739108
6.55 | -4.357953e-08 | -0.4699503 | 1.457829e-08 | 0.00230873 | -4.326679e-08 | -0.4664548 | 1.443201e-08 | 0.002076872 | -4.339022e-08 | -0.4678065 | 1.446202e-08 | 0.001971014
6.6 | -4.3693e-08 | -0.4723481 | 1.448305e-08 | 5.893163e-05 | -4.337529e-08 | -0.4685007 | 1.432434e-08 | 3.767248e-05 | -4.35029e-08 | -0.4698892 | 1.436461e-08 | 1.245069e-05

## Sub 2 1.2% 30 ksi L
0.125
Group 2, Condition 3 (IFF) Sequence Step 1 - IFF 1.2%
PATHS ALONG Y-DIRECTION (L) | [12 empty] | PATHS ALONG X-DIRECTION (T) | [12 empty] | PATHS ALONG Z-DIRECTION (THROUGH THICKNESS)
| Midplane |  | Midplane |  | Entry |  | Entry |  | Exit |  | Exit |  |  | Midplane |  | Midplane |  | Entry |  | Entry |  | Exit |  | Exit |  |  | At bore |  | At bore |  | 0.02" away from bore |  | 0.02" away from bore
| Hoop |  | Radial |  | Hoop |  | Radial |  | Hoop |  | Radial |  |  | Hoop |  | Radial |  | Hoop |  | Radial |  | Hoop |  | Radial |  |  | Hoop |  | Radial |  | Hoop |  | Radial
Radial | Strain | Stress | Strain | Stress | Strain | Stress | Strain | Stress | Strain | Stress | Strain | Stress | Radial | Strain | Stress | Strain | Stress | Strain | Stress | Strain | Stress | Strain | Stress | Strain | Stress | z coordinate | Strain | Stress | Strain | Stress | Strain | Stress | Strain | Stress
dim, in | in/in | psi | in/in | psi | in/in | psi | in/in | psi | in/in | psi | in/in | psi | dim, in | in/in | psi | in/in | psi | in/in | psi | in/in | psi | in/in | psi | in/in | psi | in | in/in | psi | in/in | psi | in/in | psi | in/in | psi
0.125 | 0.005307152 | -25749.78 | -0.007255707 | -145.8276 | 0.003790875 | -8262.359 | -0.004928424 | -110.0164 | 0.003680543 | -8361.413 | -0.004861302 | 55.89813 | 0.125 | 0.01662885 | 11810.92 | -0.01856214 | -42912.27 | 0.008444716 | 474.899 | -0.009085591 | -25404.45 | 0.01000016 | 5810.079 | -0.01038979 | -25010.61 | 0 | 0.0207682 | 41538.87 | -0.02016549 | -25010.61 | 0.01600224 | 40046.26 | -0.01554995 | -24006.38
0.132499993 | 0.005216372 | -21206.8 | -0.006989942 | -902.1946 | 0.005817031 | -6682.147 | -0.007263036 | -1132.91 | 0.005809076 | -6831.89 | -0.007239196 | -1107.494 | 0.129999995 | 0.01891494 | 25114.03 | -0.02057695 | -40391.2 | 0.01958967 | 41663.75 | -0.01885425 | -23067.27 | 0.01945982 | 41114.2 | -0.01884596 | -23628.89 | 0.003676474 | 0.0207553 | 36997.07 | -0.02205256 | -28893.39 | 0.01592545 | 39517.84 | -0.01563233 | -24463.28
0.14 | 0.004506355 | -14085 | -0.005878951 | -1148.087 | 0.005167134 | -1664.22 | -0.006170576 | -1894.544 | 0.005122678 | -2601.847 | -0.006216763 | -2166.395 | 0.13500001 | 0.01774013 | 27185.11 | -0.01915293 | -37969.55 | 0.0183318 | 40745.46 | -0.01782093 | -23816.13 | 0.01831893 | 41204.69 | -0.01765263 | -23251.9 | 0.007352941 | 0.02069178 | 32917.29 | -0.02358073 | -33212.38 | 0.01585946 | 39070.23 | -0.01576953 | -24888.95
0.14749999 | 0.003927561 | -8665.078 | -0.00490988 | -326.8125 | 0.004538455 | -80.95825 | -0.005401848 | -2606.917 | 0.004525286 | -213.4653 | -0.005406189 | -2736.749 | 0.14000002 | 0.01664782 | 29458.53 | -0.01776134 | -35347.79 | 0.01711248 | 40518.66 | -0.01659925 | -23752.63 | 0.0171649 | 40376.32 | -0.01663245 | -23889.99 | 0.01102941 | 0.02073043 | 32223.79 | -0.02363486 | -34073.26 | 0.01577513 | 38662.83 | -0.0160574 | -25358.2
0.155 | 0.00336864 | -3555.08 | -0.003978712 | 371.2876 | 0.003923669 | 2435.166 | -0.004513084 | -2910.301 | 0.003983884 | 2339.489 | -0.004591771 | -3021.857 | 0.14500001 | 0.01555866 | 31058.09 | -0.01644617 | -33421.88 | 0.01596579 | 39795.61 | -0.01550112 | -24226.74 | 0.01600224 | 40046.26 | -0.01554995 | -24006.38 | 0.01470588 | 0.02069957 | 30533.3 | -0.02404241 | -35825.48 | 0.01573015 | 37500.45 | -0.01637571 | -26574.66
0.16249999 | 0.002933238 | 1055.667 | -0.00316138 | 1603.742 | 0.00345041 | 4347.153 | -0.003807485 | -2955.855 | 0.003461503 | 4330.794 | -0.003814392 | -2922.457 | 0.15239584 | 0.01429374 | 33858.51 | -0.01473372 | -30105.54 | 0.01455045 | 38917.1 | -0.01409484 | -24704.18 | 0.01454042 | 39175.09 | -0.01404482 | -24428.44 | 0.01838236 | 0.02070108 | 29565.42 | -0.02406884 | -36770.11 | 0.01572942 | 36956.05 | -0.0165744 | -27180.78
0.17 | 0.002515363 | 5465.509 | -0.00237435 | 2818.845 | 0.003010377 | 6625.032 | -0.003090207 | -2678.928 | 0.002963185 | 6568.288 | -0.003050181 | -2667.43 | 0.15979168 | 0.01298253 | 35789.64 | -0.01307945 | -27680.65 | 0.01312206 | 38760.13 | -0.01256246 | -24407.59 | 0.01313 | 38851.88 | -0.01254723 | -24307.23 | 0.02205882 | 0.0206618 | 28501.24 | -0.02414524 | -37873.84 | 0.01570031 | 36137.03 | -0.01677153 | -28061.06
0.17749999 | 0.002232303 | 9702.515 | -0.001721713 | 4430.556 | 0.002622797 | 8216.174 | -0.002502601 | -2588.966 | 0.00265588 | 8516.874 | -0.002508599 | -2234.374 | 0.16718751 | 0.01192949 | 38102.19 | -0.01161234 | -24878.23 | 0.01189442 | 38358.68 | -0.0112919 | -24439.52 | 0.01194813 | 38429.55 | -0.01133705 | -24379.24 | 0.0257353 | 0.02065972 | 27976.85 | -0.02406939 | -38287.86 | 0.01566948 | 35689.88 | -0.01685872 | -28565.41
0.185 | 0.001926994 | 13550.28 | -0.001080685 | 5780.96 | 0.002295605 | 10617.68 | -0.001900814 | -1769.814 | 0.002319667 | 10663.85 | -0.001912411 | -1691.955 | 0.17458335 | 0.01090449 | 39683.1 | -0.0102584 | -22852.47 | 0.0108201 | 38300.59 | -0.01009346 | -24123.01 | 0.01085552 | 38279.67 | -0.01010092 | -24122.67 | 0.02941176 | 0.02065037 | 27059.72 | -0.02407454 | -39285.33 | 0.01568444 | 34976.02 | -0.01702377 | -29360.06
0.1925 | 0.001732601 | 17263.76 | -0.0005673001 | 7426.521 | 0.002064543 | 12732.14 | -0.001426147 | -960.6517 | 0.002058578 | 12576.18 | -0.001433974 | -1097.753 | 0.18197918 | 0.01007006 | 41413 | -0.009082636 | -20684.83 | 0.009990551 | 38132.22 | -0.009139581 | -23953.5 | 0.009965925 | 38005.94 | -0.009126086 | -24077.76 | 0.03308824 | 0.02061217 | 26598.95 | -0.0239217 | -39554.72 | 0.01568691 | 34630.69 | -0.01704905 | -29740.9
0.2 | 0.001507667 | 20779.91 | -3.873362e-05 | 8928.514 | 0.001800006 | 15370.63 | -0.0008506575 | 288.8169 | 0.001779767 | 15631.41 | -0.0007975225 | 584.6567 | 0.18937501 | 0.009351932 | 43081.79 | -0.008013883 | -18601.17 | 0.009161935 | 38485 | -0.008151863 | -23264.49 | 0.009164292 | 38358.17 | -0.008169548 | -23402.46 | 0.0367647 | 0.02057003 | 26110.64 | -0.02382067 | -40154.52 | 0.01563591 | 34059.43 | -0.01706013 | -30349.35
0.2075 | 0.001340998 | 19599.38 | 0.000192374 | 10272.21 | 0.001612028 | 16071.63 | -0.0004958005 | 2009.116 | 0.001587927 | 16113.66 | -0.0004706208 | 1883.071 | 0.19677085 | 0.008836308 | 44707.81 | -0.007191722 | -16559.37 | 0.008560941 | 38684.58 | -0.007420379 | -22767.39 | 0.008574213 | 38445.95 | -0.007449434 | -23013.63 | 0.04044118 | 0.02054445 | 25635.93 | -0.02368437 | -40434.46 | 0.01566606 | 33793.29 | -0.01707828 | -30649.44
0.215 | 0.00121115 | 18359.82 | 0.0003820912 | 11627.62 | 0.001422114 | 16445.84 | -0.0001896129 | 3358.137 | 0.001417331 | 16358.59 | -0.0002106815 | 3138.641 | 0.20416668 | 0.008284486 | 45881.79 | -0.006379706 | -14984.22 | 0.007968403 | 38892.46 | -0.006668502 | -22230.71 | 0.007970746 | 38846.16 | -0.006678165 | -22285.84 | 0.04411764 | 0.02050028 | 25364.2 | -0.02354863 | -40845.96 | 0.01569082 | 33363.05 | -0.01712045 | -31121.1
0.2225 | 0.001084229 | 17090.13 | 0.0005476552 | 12732.99 | 0.001266386 | 15275.8 | -9.050687e-06 | 4918.871 | 0.001263705 | 15332.26 | -9.166441e-06 | 4996.154 | 0.21156251 | 0.007841925 | 47258.86 | -0.005689424 | -13127.48 | 0.007525822 | 39213.58 | -0.006096101 | -21587.78 | 0.007530584 | 39278.78 | -0.006095978 | -21524.31 | 0.04779412 | 0.02047205 | 24968.15 | -0.02342357 | -41033.01 | 0.01569293 | 33103.18 | -0.01708907 | -31391.98
0.23 | 0.0009691894 | 15955.9 | 0.000703679 | 13799.88 | 0.001125775 | 14325.96 | 0.0001732129 | 6590.866 | 0.001125868 | 14318.54 | 0.0001691933 | 6550.057 | 0.21895835 | 0.007392792 | 48087.08 | -0.005048159 | -11852.61 | 0.007082439 | 39903.04 | -0.005497217 | -20566.44 | 0.007079606 | 39942.62 | -0.005484238 | -20512.24 | 0.05147059 | 0.02044128 | 24787.99 | -0.02329673 | -41349.88 | 0.01569687 | 32891.34 | -0.01706938 | -31624.66
0.2375 | 0.000877834 | 15084.92 | 0.0008255932 | 14660.71 | 0.001014004 | 13601.4 | 0.0003269876 | 8022.628 | 0.001015434 | 13628.81 | 0.0003285159 | 8050.83 | 0.2263542 | 0.007035995 | 48961.52 | -0.004531685 | -10449.28 | 0.006756407 | 40516.88 | -0.005061235 | -19621.73 | 0.006718928 | 40515.65 | -0.005027102 | -19614.46 | 0.05514706 | 0.02042922 | 24522.02 | -0.02318958 | -41444.64 | 0.01568178 | 32624.88 | -0.01702238 | -31903.8
0.245 | 0.0007824921 | 14121.84 | 0.0009444847 | 15437.27 | 0.0008993237 | 12810.38 | 0.0004780712 | 9389.688 | 0.0009022348 | 12827.44 | 0.0004733506 | 9344.769 | 0.23375 | 0.006707584 | 49646.74 | -0.004067492 | -9284.89 | 0.006412335 | 41306.12 | -0.004585701 | -18461.36 | 0.006378689 | 41219.64 | -0.004588086 | -18599.09 | 0.05882353 | 0.02042745 | 24332.29 | -0.02309614 | -41742.3 | 0.01565944 | 32383.64 | -0.01696666 | -32151.42
0.2525 | 0.000704865 | 13378.49 | 0.00104192 | 16115.48 | 0.0008079689 | 12212.38 | 0.0006045225 | 10560.34 | 0.000809544 | 12234.78 | 0.0006046317 | 10570.83 | 0.2411458 | 0.006441405 | 50212.23 | -0.003699719 | -8143.726 | 0.006142978 | 42020.02 | -0.00422997 | -17367.07 | 0.00613088 | 41985.13 | -0.00423422 | -17423.31 | 0.0625 | 0.02040584 | 24141.13 | -0.02298679 | -41766.51 | 0.01564261 | 32075.82 | -0.01691381 | -32456.22
0.26 | 0.0006268208 | 12605.53 | 0.001134543 | 16728.39 | 0.0007167831 | 11595.05 | 0.0007271651 | 11679.35 | 0.0007172835 | 11604.08 | 0.0007277041 | 11688.69 | 0.2485417 | 0.006173695 | 50667.41 | -0.003347638 | -7155.708 | 0.005879703 | 42798.79 | -0.003875167 | -16200.19 | 0.005876734 | 42750.16 | -0.003880176 | -16261.95 | 0.06617647 | 0.02038084 | 24037.98 | -0.02287834 | -41982.53 | 0.01562713 | 32029.42 | -0.0168595 | -32502.97
0.2675 | 0.0005624902 | 11998.89 | 0.001210283 | 17259.16 | 0.0006419577 | 11124.9 | 0.0008339384 | 12683.84 | 0.0006420567 | 11127.72 | 0.0008346626 | 12691.74 | 0.2559375 | 0.005941086 | 51036.5 | -0.003058842 | -6203.583 | 0.005651862 | 43657.88 | -0.003551619 | -14843.2 | 0.005655506 | 43662.83 | -0.003558533 | -14853.99 | 0.06985294 | 0.02036049 | 23856.14 | -0.0227823 | -42007.91 | 0.01560332 | 31810.99 | -0.0168221 | -32725.05
0.275 | 0.000498167 | 11381.99 | 0.001283211 | 17756.79 | 0.0005667875 | 10617.95 | 0.0009361955 | 13617.65 | 0.0005665208 | 10614.8 | 0.0009372229 | 13625.01 | 0.2633334 | 0.005696358 | 51301.11 | -0.002769416 | -5365.36 | 0.005419448 | 44501.93 | -0.003229497 | -13511.63 | 0.00542294 | 44517.03 | -0.003229182 | -13489.95 | 0.07352941 | 0.02033538 | 23754.61 | -0.02267298 | -42222.79 | 0.01559747 | 31648.57 | -0.01678004 | -32884
0.2825 | 0.0004434266 | 10880.82 | 0.001343785 | 18192 | 0.0005034724 | 10221.35 | 0.001027516 | 14476.73 | 0.0005024763 | 10204.23 | 0.001027922 | 14471.01 | 0.2707292 | 0.005470029 | 51467.7 | -0.002523783 | -4588.608 | 0.005199321 | 45296.07 | -0.002943749 | -12185.68 | 0.005208443 | 45345.37 | -0.002942429 | -12112.12 | 0.07720588 | 0.02029199 | 23665.36 | -0.02256792 | -42180.19 | 0.01560446 | 31593.35 | -0.01672963 | -32930.83
0.29 | 0.0003893948 | 10377.41 | 0.001402558 | 18604.6 | 0.0004412303 | 9804.591 | 0.001113259 | 15261.67 | 0.000440321 | 9797.619 | 0.001115311 | 15278.74 | 0.278125 | 0.005250907 | 51571.59 | -0.002289008 | -3893.791 | 0.004999216 | 46131.61 | -0.002672398 | -10831.04 | 0.004996134 | 46223.23 | -0.002654122 | -10675.22 | 0.08088236 | 0.02025567 | 23485.09 | -0.02248593 | -42425.57 | 0.01559852 | 31543.53 | -0.0166734 | -32967.91
0.2975 | 0.0003418628 | 9951.357 | 0.001452598 | 18970.86 | 0.0003863665 | 9457.805 | 0.001191964 | 15999.5 | 0.000387383 | 9463.909 | 0.001192196 | 15999.23 | 0.2855209 | 0.005031629 | 51564.37 | -0.002072236 | -3223.993 | 0.004804944 | 46742.11 | -0.002413043 | -9220.6 | 0.004798112 | 46745.72 | -0.00239644 | -9072.513 | 0.08455882 | 0.02025861 | 23403.96 | -0.02243035 | -42378.89 | 0.01561073 | 31506.76 | -0.01664931 | -33005.67
0.305 | 0.0002951638 | 9532.083 | 0.001501205 | 19325.5 | 0.0003338885 | 9110.803 | 0.001265449 | 16675.35 | 0.000334753 | 9120.823 | 0.00126625 | 16684.86 | 0.2929167 | 0.004807677 | 51494.64 | -0.00185872 | -2624.049 | 0.004619284 | 47371.99 | -0.002166929 | -7734.1 | 0.004599528 | 47161.07 | -0.002154365 | -7682.566 | 0.08823529 | 0.02024677 | 23296.62 | -0.02237373 | -42593.46 | 0.01561953 | 31329.87 | -0.01664951 | -33187.18
0.3125 | 0.000253904 | 9176.936 | 0.001543983 | 19652.76 | 0.0002879956 | 8823.104 | 0.00133186 | 17299.6 | 0.0002887092 | 8835.671 | 0.001332625 | 17312.58 | 0.3003125 | 0.004637468 | 49708.21 | -0.001749396 | -2155.041 | 0.004454589 | 45931.65 | -0.002020552 | -6648.443 | 0.004447661 | 45849.43 | -0.002021384 | -6681.168 | 0.09191176 | 0.02022648 | 23176.32 | -0.02231944 | -42566.44 | 0.01565278 | 31520.5 | -0.01663237 | -32994.86
0.32 | 0.0002129256 | 8817.43 | 0.001585385 | 19962.21 | 0.0002423384 | 8520.255 | 0.001395788 | 17886.61 | 0.0002425955 | 8524.032 | 0.00139541 | 17885.24 | 0.3077084 | 0.004468221 | 47860.55 | -0.001647557 | -1801.401 | 0.004290523 | 44473.91 | -0.001881616 | -5645.714 | 0.004295573 | 44512.87 | -0.001891481 | -5727.87 | 0.09558824 | 0.02021774 | 23098.11 | -0.02227103 | -42747.91 | 0.01564684 | 31228.45 | -0.01662738 | -33288.78
0.3275 | 0.0001771605 | 8523.413 | 0.001621813 | 20254.42 | 0.0002028856 | 8268.369 | 0.001452372 | 18414.57 | 0.0002034097 | 8281.469 | 0.001452725 | 18426.28 | 0.3151042 | 0.004349696 | 46551.08 | -0.001584885 | -1639.505 | 0.004188336 | 43599.48 | -0.001791738 | -4960.519 | 0.004188161 | 43607.19 | -0.001794565 | -4974.351 | 0.0992647 | 0.0202236 | 23071.67 | -0.02223346 | -42662.82 | 0.01561158 | 31285.47 | -0.01655445 | -33211.74
0.335 | 0.0001404094 | 8208.087 | 0.001657291 | 20525.62 | 0.0001625361 | 8000.107 | 0.00150794 | 18925.19 | 0.0001631155 | 8006.872 | 0.001506945 | 18919.17 | 0.3225 | 0.004234556 | 45281.59 | -0.001524625 | -1484.683 | 0.004084087 | 42675.71 | -0.00170556 | -4337.969 | 0.004081198 | 42644.48 | -0.001707377 | -4360.481 | 0.1029412 | 0.02020622 | 23082.62 | -0.02218714 | -42756.18 | 0.0155843 | 31168.88 | -0.016519 | -33322.43
0.3425 | 0.0001079454 | 7944.521 | 0.001690086 | 20791.98 | 0.0001272386 | 7776.106 | 0.001557365 | 19389.16 | 0.0001281167 | 7786.503 | 0.001557147 | 19390.66 | 0.3298958 | 0.004145997 | 44304.83 | -0.001483314 | -1406.866 | 0.004000793 | 41936.77 | -0.001639334 | -3862.761 | 0.004001177 | 41960.07 | -0.001636629 | -3820.609 | 0.1066176 | 0.02020646 | 23058.54 | -0.02215234 | -42626.62 | 0.01558993 | 31121.24 | -0.01651678 | -33373.96
0.35 | 7.472227e-05 | 7668.133 | 0.001722804 | 21051.05 | 9.256906e-05 | 7540.388 | 0.001604215 | 19815.4 | 9.243476e-05 | 7544.316 | 0.001606018 | 19835.06 | 0.3372917 | 0.004056329 | 43318.03 | -0.001441644 | -1327.165 | 0.003909541 | 41110.96 | -0.001568165 | -3369.655 | 0.003923955 | 41260.38 | -0.001575047 | -3393.167 | 0.1102941 | 0.02021802 | 23018.06 | -0.02215446 | -42811.36 | 0.01559072 | 31070.72 | -0.01650061 | -33420.37
0.3575 | 4.379988e-05 | 7413.304 | 0.001753151 | 21293.75 | 6.212693e-05 | 7347.577 | 0.001647698 | 20222.89 | 5.980647e-05 | 7325.213 | 0.001649952 | 20237.67 | 0.3446875 | 0.00398781 | 42565.5 | -0.001414631 | -1303.939 | 0.003845219 | 40528.89 | -0.001517627 | -3019.033 | 0.003862328 | 40720.34 | -0.001525209 | -3028.084 | 0.1139706 | 0.02021789 | 23010.89 | -0.02214293 | -42733.54 | 0.01561883 | 31022.91 | -0.01649879 | -33462.48
0.365 | 1.605885e-05 | 7200.783 | 0.001782491 | 21544.74 | 3.10783e-05 | 7135.936 | 0.001689612 | 20603.73 | 3.036784e-05 | 7133.463 | 0.001690979 | 20618.12 | 0.3520833 | 0.003918642 | 41810.98 | -0.001386163 | -1265.629 | 0.003798317 | 40123.88 | -0.001479219 | -2731.302 | 0.003800135 | 40147.27 | -0.001477928 | -2712.192 | 0.1176471 | 0.02019975 | 22993.55 | -0.02210811 | -42843.11 | 0.01561877 | 31025.25 | -0.01650268 | -33464.8
0.3725 | -1.004988e-05 | 6997.944 | 0.001809241 | 21771.13 | 2.878348e-06 | 6949.269 | 0.001728151 | 20959 | 3.156279e-06 | 6955.637 | 0.001728687 | 20967.47 | 0.3594792 | 0.003862401 | 41200.67 | -0.001365694 | -1253.028 | 0.003749997 | 39694.74 | -0.001441208 | -2459.41 | 0.003751368 | 39704.71 | -0.001440524 | -2455.015 | 0.1213235 | 0.02018166 | 22877.7 | -0.02209374 | -42838.43 | 0.0155923 | 30990.3 | -0.01650184 | -33505.75
0.38 | -3.673477e-05 | 6785.851 | 0.001835888 | 21992.11 | -2.470052e-05 | 6761.389 | 0.001764914 | 21293.6 | -2.45094e-05 | 6763.42 | 0.001765126 | 21295.8 | 0.366875 | 0.00380625 | 40592.77 | -0.001344308 | -1231.308 | 0.003701678 | 39240 | -0.001406757 | -2242.023 | 0.003701836 | 39253.51 | -0.001403054 | -2199.731 | 0.125 | 0.02016052 | 22889.35 | -0.02207779 | -42912.27 | 0.01555866 | 31058.09 | -0.01644617 | -33421.88
0.3875 | -6.151306e-05 | 6593.508 | 0.001861175 | 22206.32 | -5.003365e-05 | 6589.665 | 0.001798758 | 21602.41 | -5.003014e-05 | 6589.209 | 0.001799254 | 21605.95 | 0.3742708 | 0.003760272 | 40096.72 | -0.001328361 | -1224.504 | 0.003657092 | 38817.66 | -0.001374887 | -2043.519 | 0.003662179 | 38891.64 | -0.001374851 | -2010.558 | 0.1286765 | 0.02015812 | 22851.08 | -0.02208103 | -42878.5 | 0.01552084 | 31235.01 | -0.0163775 | -33223.7
0.395 | -8.520198e-05 | 6417.579 | 0.001886388 | 22427.48 | -7.457989e-05 | 6421.554 | 0.001831472 | 21899.27 | -7.469227e-05 | 6424.87 | 0.001832612 | 21912.75 | 0.3816667 | 0.003713701 | 39599.04 | -0.001311414 | -1206.407 | 0.003614236 | 38429.34 | -0.0013432 | -1826.524 | 0.003622419 | 38520.84 | -0.001347192 | -1833.9 | 0.1323529 | 0.0201513 | 22854.57 | -0.02207846 | -42956.54 | 0.01552008 | 31123.38 | -0.01639415 | -33340.98
0.4025 | -0.0001066177 | 6258.692 | 0.001909359 | 22629.03 | -9.694097e-05 | 6272.808 | 0.001861743 | 22177.91 | -9.741708e-05 | 6271.064 | 0.001862478 | 22186.01 | 0.3890625 | 0.003674403 | 39180.79 | -0.001298204 | -1198.283 | 0.003585192 | 38163.74 | -0.001322672 | -1689.6 | 0.003589145 | 38214.59 | -0.00132328 | -1675.778 | 0.1360294 | 0.02015653 | 23045.5 | -0.0220652 | -42669.53 | 0.01554482 | 31085.33 | -0.01643867 | -33390.2
0.41 | -0.000129184 | 6082.864 | 0.001932457 | 22824.01 | -0.0001198058 | 6112.029 | 0.001891147 | 22441.57 | -0.0001209979 | 6101.895 | 0.001892112 | 22448.96 | 0.3964583 | 0.003635374 | 38770.02 | -0.001284208 | -1178.474 | 0.003554406 | 37872.26 | -0.001302233 | -1565.113 | 0.003555597 | 37893.96 | -0.001300905 | -1542.287 | 0.1397059 | 0.02015108 | 22927.3 | -0.02210255 | -42890.05 | 0.01555574 | 31024.39 | -0.0164821 | -33466.35
0.4175 | -0.0001497632 | 5925.398 | 0.001953978 | 23008.41 | -0.0001404342 | 5971.411 | 0.001918273 | 22688.73 | -0.0001416583 | 5956.775 | 0.001918832 | 22688.57 | 0.4038542 | 0.003601069 | 38406.95 | -0.001272046 | -1164.208 | 0.003524752 | 37598.23 | -0.00128167 | -1431.372 | 0.003527056 | 37624.64 | -0.001281312 | -1420.755 | 0.1433824 | 0.02015952 | 23198.59 | -0.02210452 | -42552.1 | 0.01556956 | 31003.83 | -0.01650482 | -33489.68
0.425 | -0.000168239 | 5796.432 | 0.001974872 | 23199.13 | -0.0001612242 | 5824.06 | 0.001944675 | 22924.59 | -0.000160408 | 5833.379 | 0.001944383 | 22924.91 | 0.41125 | 0.003567239 | 38058.01 | -0.00125935 | -1135.353 | 0.003495098 | 37311.24 | -0.001262957 | -1325.603 | 0.003499227 | 37357.05 | -0.001263513 | -1317.833 | 0.1470588 | 0.02019742 | 23052.46 | -0.02219128 | -42796.22 | 0.01559626 | 31140.04 | -0.01653252 | -33357.27
0.4325 | -0.0001865867 | 5662.488 | 0.001995113 | 23378.55 | -0.0001804815 | 5689.111 | 0.001969051 | 23143.96 | -0.0001791684 | 5703.367 | 0.001968535 | 23143.36 | 0.4186458 | 0.003537623 | 37751.22 | -0.001249138 | -1118.719 | 0.003467775 | 37047.59 | -0.001245334 | -1224.271 | 0.003474357 | 37117.81 | -0.001247971 | -1228.914 | 0.1507353 | 0.02020412 | 23323.01 | -0.02218664 | -42434.4 | 0.01561784 | 31209.06 | -0.0165622 | -33290.49
0.44 | -0.0002049344 | 5527.374 | 0.002015303 | 23556.37 | -0.0001990559 | 5558.158 | 0.001992587 | 23354.96 | -0.0001979288 | 5569.563 | 0.001992195 | 23354.03 | 0.4260417 | 0.003508047 | 37447.25 | -0.001238174 | -1093.489 | 0.003442145 | 36800.81 | -0.00122936 | -1133.219 | 0.003449025 | 36873.37 | -0.001232137 | -1139.082 | 0.1544118 | 0.02021667 | 23090.39 | -0.02227345 | -42754.51 | 0.0156102 | 31293.44 | -0.01657058 | -33206.93
0.4475 | -0.0002232445 | 5384.431 | 0.002034745 | 23719.98 | -0.000216585 | 5434.456 | 0.002014902 | 23554.8 | -0.0002165175 | 5431.787 | 0.002014648 | 23549.52 | 0.4334375 | 0.003482125 | 37181.29 | -0.001228619 | -1071.373 | 0.003423061 | 36617.21 | -0.001217815 | -1068.096 | 0.003427154 | 36660.55 | -0.001219413 | -1070.978 | 0.1580882 | 0.02022884 | 23500.71 | -0.02228902 | -42330.78 | 0.01559557 | 31515.7 | -0.0165692 | -32984.36
0.455 | -0.0002402947 | 5260.557 | 0.002053999 | 23890.91 | -0.0002338995 | 5310.342 | 0.002036554 | 23747.11 | -0.0002332821 | 5315.827 | 0.002036246 | 23745.07 | 0.4408333 | 0.003456285 | 36917.63 | -0.00121863 | -1044.077 | 0.003402876 | 36417.62 | -0.001206262 | -1009.964 | 0.003405234 | 36446.48 | -0.001206649 | -1003.399 | 0.1617647 | 0.02022337 | 23303.31 | -0.02235874 | -42588.77 | 0.01562377 | 31387.8 | -0.01664865 | -33127.47
0.4625 | -0.0002558823 | 5151.103 | 0.002072154 | 24055.46 | -0.0002493123 | 5204.227 | 0.002056365 | 23927.02 | -0.0002484113 | 5213.975 | 0.002056151 | 23927.71 | 0.4482292 | 0.003433488 | 36686.22 | -0.001209828 | -1018.901 | 0.00338408 | 36230.75 | -0.001196135 | -961.9666 | 0.003385906 | 36258.09 | -0.001195351 | -943.0962 | 0.1654412 | 0.0202424 | 23564.26 | -0.02239987 | -42277.21 | 0.015659 | 31482.49 | -0.01670921 | -33044.64
0.47 | -0.0002720395 | 5031.321 | 0.002090188 | 24213.32 | -0.000264848 | 5093.097 | 0.002075761 | 24099.55 | -0.0002643652 | 5099.341 | 0.002075846 | 24102.56 | 0.455625 | 0.00341077 | 36456.25 | -0.001200689 | -990.1843 | 0.003365284 | 36044.38 | -0.001186098 | -914.2038 | 0.003366638 | 36066.59 | -0.00118464 | -891.1677 | 0.1691176 | 0.02025979 | 23482.87 | -0.0224932 | -42454.36 | 0.01566891 | 31521.03 | -0.0167551 | -33012.58
0.4775 | -0.0002856197 | 4933.546 | 0.002105789 | 24352.5 | -0.0002795115 | 4985.539 | 0.00209368 | 24256.57 | -0.000278348 | 5000.298 | 0.002093408 | 24259.67 | 0.4630208 | 0.003390325 | 36249.17 | -0.001192209 | -962.3805 | 0.00334768 | 35867.59 | -0.00117631 | -868.5637 | 0.003349429 | 35896.66 | -0.001174869 | -841.9987 | 0.1727941 | 0.02024595 | 23594.45 | -0.02252714 | -42197.13 | 0.0156677 | 31576.27 | -0.01680155 | -32964.21
0.485 | -0.0002991998 | 4835.862 | 0.002121343 | 24491.4 | -0.0002932987 | 4889.168 | 0.002111241 | 24414.75 | -0.0002923308 | 4898.9 | 0.002110514 | 24410.72 | 0.4704167 | 0.003370217 | 36048 | -0.001183937 | -933.1021 | 0.003331841 | 35712.09 | -0.001167498 | -823.8893 | 0.003332614 | 35728.5 | -0.001165916 | -800.9132 | 0.1764706 | 0.02024455 | 23665.75 | -0.0226038 | -42274.09 | 0.01566673 | 31783.6 | -0.01682191 | -32755.38
0.4925 | -0.0003131562 | 4724.83 | 0.002135706 | 24610.33 | -0.0003064123 | 4790.659 | 0.002126548 | 24547.03 | -0.0003067377 | 4786.058 | 0.002126379 | 24543.7 | 0.4778125 | 0.003352624 | 35871.49 | -0.001176799 | -908.7869 | 0.003316512 | 35554.94 | -0.001159957 | -795.3317 | 0.003317106 | 35573.47 | -0.001157875 | -764.7202 | 0.1801471 | 0.02028287 | 23814.47 | -0.02270976 | -42089.49 | 0.01562592 | 31935.18 | -0.01680777 | -32588.21
0.5 | -0.0003255087 | 4648.85 | 0.002151939 | 24766.47 | -0.0003196588 | 4703.586 | 0.002143791 | 24707.54 | -0.0003196365 | 4703.248 | 0.00214381 | 24707.17 | 0.4852083 | 0.003334907 | 35692.23 | -0.001169595 | -885.6754 | 0.003303366 | 35420.88 | -0.001152377 | -761.0919 | 0.003301374 | 35413.08 | -0.001149917 | -732.7398 | 0.1838235 | 0.0203099 | 23913.46 | -0.02282397 | -42090.29 | 0.01559855 | 32026.27 | -0.01683611 | -32493.2
0.55 | -0.0003940419 | 4177.261 | 0.002237988 | 25550.13 | -0.0003886006 | 4221.253 | 0.002232176 | 25502.75 | -0.0003891614 | 4219.758 | 0.00223335 | 25515.34 | 0.4926042 | 0.0033176 | 35514.16 | -0.00116199 | -861.4632 | 0.003289049 | 35286.14 | -0.001144123 | -712.5444 | 0.003286303 | 35257.91 | -0.001142576 | -705.9238 | 0.1875 | 0.02034692 | 24176.6 | -0.02292943 | -41767.35 | 0.0156083 | 32243.61 | -0.01687869 | -32278.48
0.6 | -0.0004566767 | 3716.96 | 0.002312862 | 26206.45 | -0.0004524545 | 3752.465 | 0.002308389 | 26171.35 | -0.0004529994 | 3752.243 | 0.002309698 | 26186.18 | 0.5 | 0.003302373 | 35370.67 | -0.001153969 | -816.1646 | 0.003272034 | 35125.36 | -0.001133534 | -649.1827 | 0.003273518 | 35136.32 | -0.001134643 | -659.2658 | 0.1911765 | 0.02037344 | 24288.06 | -0.02305502 | -41792.97 | 0.01562718 | 32356.39 | -0.01693918 | -32169.29
0.65 | -0.0004961572 | 3454.97 | 0.002364951 | 26688.03 | -0.0004935528 | 3474.08 | 0.00236288 | 26669.17 | -0.0004928523 | 3481.346 | 0.002362117 | 26664.55 | 0.55 | 0.003214393 | 34482.58 | -0.001113053 | -657.5817 | 0.003201124 | 34414.71 | -0.001096326 | -481.876 | 0.003195146 | 34331.57 | -0.001096308 | -516.3296 | 0.1948529 | 0.02041995 | 24550.27 | -0.02316772 | -41412.32 | 0.01561634 | 32555.85 | -0.01696618 | -31959.93
0.7 | -0.0005357346 | 3153.617 | 0.002411799 | 27088.47 | -0.0005339567 | 3166.472 | 0.002409821 | 27070.83 | -0.000533396 | 3175.183 | 0.002409507 | 27072.44 | 0.6 | 0.003146561 | 33834.76 | -0.00107526 | -447.7026 | 0.00313771 | 33769.86 | -0.0010653 | -359.8414 | 0.003136561 | 33761.58 | -0.001063079 | -340.7534 | 0.1985294 | 0.02042925 | 24764.67 | -0.02328552 | -41372.21 | 0.0156164 | 32813.09 | -0.01699452 | -31687.85
0.75 | -0.0005604781 | 2998.342 | 0.002445833 | 27410.5 | -0.0005589473 | 3007.198 | 0.002444047 | 27392.42 | -0.0005587747 | 3007.185 | 0.0024437 | 27388.18 | 0.65 | 0.00310787 | 33446.88 | -0.001055047 | -357.2579 | 0.003099164 | 33372.72 | -0.001046208 | -288.9478 | 0.003100086 | 33385.18 | -0.001047155 | -291.6671 | 0.2022059 | 0.02045939 | 25040.47 | -0.02340978 | -40970.45 | 0.01563172 | 33194.61 | -0.01700241 | -31282.75
0.8 | -0.000585113 | 2806.323 | 0.002474692 | 27652.86 | -0.0005833874 | 2822.085 | 0.002472972 | 27640.64 | -0.0005832334 | 2821.347 | 0.002472598 | 27635.62 | 0.7 | 0.003068019 | 33048.41 | -0.001034061 | -261.7076 | 0.003063648 | 33017.6 | -0.001028139 | -208.9431 | 0.00306195 | 33001.07 | -0.001027751 | -208.5381 | 0.2058824 | 0.0204967 | 25377.46 | -0.02355029 | -40817.99 | 0.01562711 | 33392.37 | -0.01705524 | -31079.53
0.85 | -0.0005997822 | 2715.084 | 0.002495051 | 27846.06 | -0.0005966602 | 2744.182 | 0.002493171 | 27834.54 | -0.0005981522 | 2731.537 | 0.002494437 | 27844.29 | 0.75 | 0.003043694 | 32808.23 | -0.00102086 | -197.1744 | 0.003040278 | 32784.77 | -0.001016668 | -158.8509 | 0.003038274 | 32759.1 | -0.001016022 | -163.0018 | 0.2095588 | 0.02051914 | 25721.07 | -0.02365397 | -40396.06 | 0.01563239 | 33670.22 | -0.01707774 | -30781.65
0.9 | -0.0006145326 | 2603.944 | 0.002512863 | 27999.34 | -0.0006129314 | 2616.417 | 0.002511274 | 27985.9 | -0.0006135679 | 2612.958 | 0.002512361 | 27996.44 | 0.8 | 0.003018805 | 32556.73 | -0.001007659 | -139.364 | 0.003015704 | 32534.33 | -0.001004641 | -112.0901 | 0.003016365 | 32538.11 | -0.001004756 | -114.6038 | 0.2132353 | 0.02051384 | 26104.16 | -0.02375535 | -40165.31 | 0.01564142 | 34028.8 | -0.01707296 | -30392.74
0.95 | -0.0006236029 | 2550.968 | 0.00252611 | 28127.58 | -0.000621765 | 2567.734 | 0.002524497 | 28116.33 | -0.0006219096 | 2563.484 | 0.002524014 | 28109.33 | 0.85 | 0.003002787 | 32383.34 | -0.0009992337 | -114.2734 | 0.002998683 | 32345.13 | -0.0009984705 | -112.9542 | 0.003001546 | 32379.43 | -0.0009987734 | -104.3755 | 0.2169118 | 0.02056582 | 26580.33 | -0.02388294 | -39572.83 | 0.01566054 | 34498.43 | -0.01704335 | -29881.54
1 | -0.0006326147 | 2477.684 | 0.002536395 | 28211 | -0.0006312604 | 2487.959 | 0.002534716 | 28196.64 | -0.0006312658 | 2487.551 | 0.00253463 | 28195.57 | 0.9 | 0.002986318 | 32221.25 | -0.0009878556 | -50.22745 | 0.002986314 | 32220.29 | -0.0009931362 | -94.04227 | 0.002986394 | 32220.29 | -0.0009932448 | -95.56637 | 0.2205882 | 0.02060602 | 27192.31 | -0.02399754 | -39138.63 | 0.01570141 | 34961.45 | -0.01702405 | -29378.63
1.05 | -0.0006372925 | 2445.091 | 0.002542488 | 28265.86 | -0.0006369298 | 2446.965 | 0.002541736 | 28258.69 | -0.0006368366 | 2447.846 | 0.002541636 | 28258 | 0.9499999 | 0.002974057 | 32080.56 | -0.0009779634 | -11.03487 | 0.002977348 | 32093.5 | -0.0009964764 | -175.1475 | 0.002977065 | 32087.73 | -0.0009960596 | -175.2355 | 0.2242647 | 0.02062716 | 27720.04 | -0.02405646 | -38433.34 | 0.01572347 | 35674.14 | -0.01690666 | -28606.63
1.1 | -0.0006411098 | 2420.328 | 0.002547719 | 28314.58 | -0.0006402785 | 2426.292 | 0.002546593 | 28304.64 | -0.0006403055 | 2426.186 | 0.002546608 | 28304.88 | 0.9999999 | 0.002960951 | 31978.7 | -0.0009632608 | 112.9129 | 0.002967444 | 31943.53 | -0.001002326 | -292.1877 | 0.002967369 | 31945.21 | -0.001000223 | -272.831 | 0.2279412 | 0.02065763 | 28539.25 | -0.02410438 | -37830.72 | 0.01571303 | 36112.44 | -0.01678381 | -28103.36
1.15 | -0.0006422916 | 2408.993 | 0.002548629 | 28320.23 | -0.0006410576 | 2423.053 | 0.002547991 | 28319.09 | -0.0006411987 | 2421.615 | 0.002548061 | 28319.36 | 1.05 | 0.002927793 | 31722.34 | -0.0009393997 | 319.5731 | 0.002979342 | 31877.38 | -0.001059208 | -916.8626 | 0.002978066 | 31864.41 | -0.001058761 | -915.8358 | 0.2316176 | 0.02071061 | 29664.73 | -0.02408891 | -36703.53 | 0.01572024 | 36890.36 | -0.01657314 | -27253.25
1.2 | -0.0006430388 | 2401.085 | 0.002549047 | 28321.78 | -0.0006420581 | 2409.57 | 0.002548059 | 28314.28 | -0.0006420917 | 2410.067 | 0.002548188 | 28316.1 | 1.0999999 | 0.002891396 | 31587.85 | -0.0008930027 | 857.3989 | 0.0030307 | 31562.55 | -0.001209596 | -2869.935 | 0.003028936 | 31542.28 | -0.001206495 | -2850.69 | 0.2352941 | 0.02076378 | 30569.38 | -0.02408195 | -35815.46 | 0.01574396 | 37440.34 | -0.01634596 | -26638.95
1.25 | -0.0006417179 | 2414.504 | 0.002547637 | 28313.02 | -0.0006409144 | 2419.523 | 0.002546692 | 28303.84 | -0.0006409432 | 2420.187 | 0.002546486 | 28303.07 | 1.15 | 0.00282047 | 31518.39 | -0.001002506 | 474.6693 | 0.003102069 | 32805.42 | -0.001368911 | -3500.282 | 0.00310046 | 32781.43 | -0.00136809 | -3504.547 | 0.2389706 | 0.02079524 | 31724.38 | -0.02371601 | -34425.95 | 0.01579051 | 38165.39 | -0.01608689 | -25869.58
1.3 | -0.0006414219 | 2406.754 | 0.002545319 | 28284.05 | -0.0006406128 | 2412.546 | 0.002544441 | 28276.14 | -0.0006403174 | 2414.617 | 0.002543818 | 28270.76 | 1.2 | 0.002715736 | 32087.62 | -0.001146268 | 726.9875 | 0.002938735 | 34006.14 | -0.001516498 | -2171.685 | 0.002939074 | 34010.8 | -0.001517178 | -2175.306 | 0.2426471 | 0.02077707 | 33487.65 | -0.0235803 | -32633.16 | 0.01579524 | 38767.86 | -0.01587611 | -25263.11
1.35 | -0.0006399061 | 2410.069 | 0.00254163 | 28245.1 | -0.0006391279 | 2416.062 | 0.002540585 | 28236.29 | -0.0006391166 | 2416.738 | 0.002540546 | 28236.55 | [13 empty] | 0.2463235 | 0.02074933 | 36875.27 | -0.02220502 | -29053.51 | 0.01587144 | 39171.89 | -0.01568438 | -24851.48
1.4 | -0.0006379869 | 2416.089 | 0.002537333 | 28200.64 | -0.0006371156 | 2423.204 | 0.002536266 | 28192.02 | -0.0006371763 | 2422.417 | 0.002536259 | 28191.67 | [13 empty] | 0.25 | 0.02073461 | 41224.45 | -0.02038352 | -25404.45 | 0.01596579 | 39795.61 | -0.01550112 | -24226.74
1.45 | -0.0006349604 | 2426.383 | 0.002530805 | 28133.35 | -0.0006341079 | 2435.516 | 0.002530104 | 28129.87 | -0.0006343066 | 2432.362 | 0.002529975 | 28127.29
1.5 | -0.0006321808 | 2434.24 | 0.002524404 | 28066.66 | -0.0006312274 | 2441.094 | 0.00252292 | 28053.72 | -0.0006313305 | 2440.634 | 0.002523175 | 28056.17
1.55 | -0.000629401 | 2441.335 | 0.002517409 | 27994.38 | -0.0006284916 | 2447.447 | 0.002515928 | 27981.08 | -0.0006285347 | 2449.308 | 0.002516368 | 27986.87
1.6 | -0.0006267613 | 2440.538 | 0.002509474 | 27907.71 | -0.000625862 | 2447.797 | 0.002508448 | 27899.34 | -0.0006258846 | 2447.906 | 0.00250847 | 27899.8
1.65 | -0.0006246591 | 2433.871 | 0.002501593 | 27819.98 | -0.0006238057 | 2442.255 | 0.002500816 | 27815.12 | -0.0006239173 | 2441.052 | 0.002500662 | 27813.58
1.7 | -0.0006226593 | 2426.853 | 0.002493669 | 27732.38 | -0.0006218569 | 2433.439 | 0.002492653 | 27724.2 | -0.0006219066 | 2432.906 | 0.002492682 | 27724.3
1.75 | -0.0006204867 | 2416.803 | 0.002484453 | 27629.85 | -0.0006196339 | 2423.587 | 0.002483395 | 27621.11 | -0.0006196757 | 2423.196 | 0.002483429 | 27621.34
1.8 | -0.0006186267 | 2402.192 | 0.002475154 | 27524.62 | -0.0006175449 | 2411.061 | 0.00247416 | 27516.64 | -0.0006176565 | 2410.11 | 0.002474113 | 27516.21
1.85 | -0.0006177091 | 2377.734 | 0.002466261 | 27420.5 | -0.0006166521 | 2386.822 | 0.002465295 | 27413.16 | -0.0006168769 | 2384.68 | 0.002465205 | 27412.12
1.9 | -0.0006167408 | 2350.618 | 0.002456612 | 27307.16 | -0.0006159094 | 2357.032 | 0.002455698 | 27299.41 | -0.0006159322 | 2357.34 | 0.002455752 | 27300.34
1.95 | -0.0006170921 | 2310.444 | 0.00244755 | 27196.26 | -0.00061608 | 2319.519 | 0.00244675 | 27190.62 | -0.0006162911 | 2317.328 | 0.002446869 | 27191.11
2 | -0.0006175718 | 2267.977 | 0.002438405 | 27083.43 | -0.0006164067 | 2276.8 | 0.002437118 | 27072.34 | -0.0006167685 | 2274.337 | 0.002437738 | 27077.85
2.05 | -0.0006185489 | 2218.084 | 0.002428783 | 26963.34 | -0.0006177042 | 2225.379 | 0.002428107 | 26958.29 | -0.0006175973 | 2225.295 | 0.00242805 | 26956.86
2.1 | -0.0006198583 | 2163.569 | 0.002419207 | 26841.7 | -0.0006193473 | 2168.199 | 0.002419114 | 26841.42 | -0.0006186678 | 2174.35 | 0.002418429 | 26836.49
2.15 | -0.0006224514 | 2097.241 | 0.002410371 | 26724.67 | -0.0006215175 | 2104.172 | 0.002409536 | 26717.24 | -0.0006214669 | 2104.486 | 0.002409517 | 26716.99
2.2 | -0.0006249356 | 2028.721 | 0.002400912 | 26599.51 | -0.000624001 | 2037.024 | 0.002400274 | 26595.04 | -0.0006240011 | 2036.717 | 0.002400236 | 26594.43
2.25 | -0.0006289267 | 1946.39 | 0.002392286 | 26479.54 | -0.0006279896 | 1954.114 | 0.002391607 | 26474.14 | -0.0006280019 | 1953.929 | 0.002391637 | 26474.31
2.3 | -0.0006326341 | 1864.912 | 0.002383255 | 26354.84 | -0.0006317511 | 1872.303 | 0.002382478 | 26348.76 | -0.0006317776 | 1872.374 | 0.002382674 | 26350.63
2.35 | -0.0006377997 | 1769.101 | 0.002374962 | 26233.63 | -0.0006370551 | 1775.422 | 0.002374359 | 26229.02 | -0.0006368637 | 1777.077 | 0.002374275 | 26228.43
2.4 | -0.0006432733 | 1669.926 | 0.002366781 | 26112.47 | -0.0006424517 | 1676.973 | 0.002366207 | 26108.19 | -0.0006424703 | 1676.764 | 0.002366208 | 26108.13
2.45 | -0.0006492009 | 1565.113 | 0.002358528 | 25988.77 | -0.0006483139 | 1573.096 | 0.002357925 | 25984.66 | -0.0006485338 | 1571.005 | 0.002358015 | 25985.08
2.5 | -0.000655512 | 1456.333 | 0.002350496 | 25866.02 | -0.0006548103 | 1462.418 | 0.002349899 | 25861.56 | -0.0006548908 | 1461.589 | 0.002349931 | 25861.64
2.55 | -0.0006630304 | 1335.28 | 0.002343161 | 25746.46 | -0.0006625559 | 1339.719 | 0.002342757 | 25743.76 | -0.0006625101 | 1340.208 | 0.002342711 | 25743.51
2.6 | -0.0006704471 | 1215.881 | 0.002335694 | 25626.65 | -0.0006701066 | 1218.639 | 0.002335311 | 25623.53 | -0.0006701715 | 1218.022 | 0.002335341 | 25623.69
2.65 | -0.0006789613 | 1084.962 | 0.002328842 | 25509.23 | -0.000678733 | 1086.94 | 0.002328579 | 25507.22 | -0.0006788311 | 1085.801 | 0.002328589 | 25506.95
2.7 | -0.0006873928 | 955.6938 | 0.002321949 | 25392.46 | -0.0006872361 | 956.9023 | 0.002321776 | 25390.98 | -0.0006872499 | 956.7478 | 0.002321796 | 25391.11
2.75 | -0.000696667 | 817.7482 | 0.002315577 | 25278.08 | -0.0006965518 | 818.4702 | 0.002315438 | 25276.73 | -0.0006964832 | 819.1886 | 0.002315407 | 25276.64
2.8 | -0.0007061192 | 678.184 | 0.002309351 | 25164.71 | -0.0007059629 | 679.5498 | 0.002309204 | 25163.61 | -0.0007059711 | 679.3135 | 0.002309191 | 25163.33
2.85 | -0.000715906 | 535.6818 | 0.002303377 | 25053.17 | -0.0007158402 | 536.1982 | 0.002303307 | 25052.59 | -0.0007158699 | 535.7959 | 0.002303309 | 25052.44
2.9 | -0.0007257999 | 392.5291 | 0.002297533 | 24942.9 | -0.0007258703 | 391.8483 | 0.00229759 | 24943.25 | -0.0007259012 | 391.5354 | 0.002297617 | 24943.41
2.95 | -0.0007361074 | 245.1269 | 0.002291993 | 24834.22 | -0.0007361912 | 244.5457 | 0.002292136 | 24835.47 | -0.0007362147 | 244.2913 | 0.002292146 | 24835.49
3 | -0.0007463084 | 100.0652 | 0.002286568 | 24727.93 | -0.0007464862 | 98.69322 | 0.002286799 | 24729.88 | -0.0007465002 | 98.60841 | 0.002286813 | 24730.02
3.05 | -0.0007565024 | -44.85202 | 0.002281218 | 24622.36 | -0.0007567662 | -47.47442 | 0.002281472 | 24623.93 | -0.0007567655 | -47.09603 | 0.002281444 | 24624.08
3.1 | -0.0007666192 | -188.8592 | 0.002275897 | 24517.29 | -0.0007670972 | -192.7137 | 0.002276381 | 24521.25 | -0.000766925 | -191.4103 | 0.00227612 | 24519.03
3.15 | -0.0007767745 | -332.2229 | 0.002270845 | 24415.36 | -0.0007771662 | -335.4383 | 0.002271166 | 24417.93 | -0.0007770708 | -334.7884 | 0.002271115 | 24417.39
3.2 | -0.0007867466 | -473.3172 | 0.002265755 | 24313.92 | -0.0007869771 | -475.1726 | 0.002265915 | 24315.23 | -0.0007871041 | -476.0683 | 0.002266172 | 24317.45
3.25 | -0.0007961069 | -608.1808 | 0.002260426 | 24211.79 | -0.000796582 | -611.7263 | 0.002260892 | 24215.88 | -0.0007965631 | -611.7271 | 0.002260877 | 24215.6
3.3 | -0.0008054807 | -742.0472 | 0.002255353 | 24112.84 | -0.000806093 | -747.3722 | 0.002255796 | 24116.09 | -0.0008059694 | -745.9402 | 0.002255839 | 24116.87
3.35 | -0.0008138389 | -866.1782 | 0.002249686 | 24010.57 | -0.0008145066 | -871.2696 | 0.002250265 | 24015.6 | -0.0008143852 | -870.4883 | 0.002250301 | 24015.69
3.4 | -0.0008224154 | -991.1628 | 0.002244378 | 23912.12 | -0.0008231287 | -997.1731 | 0.002245014 | 23917.07 | -0.0008230692 | -996.5007 | 0.002245071 | 23917.72
3.45 | -0.0008296752 | -1102.752 | 0.002238428 | 23811.17 | -0.0008303053 | -1108.173 | 0.002239079 | 23816.15 | -0.0008305516 | -1110.664 | 0.002239086 | 23815.71
3.5 | -0.0008365756 | -1211.007 | 0.002232282 | 23709.04 | -0.0008372011 | -1215.751 | 0.002233021 | 23715.37 | -0.0008373352 | -1217.342 | 0.002232889 | 23713.8
3.55 | -0.0008428752 | -1311.704 | 0.00222622 | 23610.27 | -0.0008435717 | -1317.783 | 0.002226981 | 23616.03 | -0.0008435444 | -1317.551 | 0.002226819 | 23614.72
3.6 | -0.0008489796 | -1410.474 | 0.002220018 | 23510.71 | -0.0008494445 | -1413.646 | 0.0022207 | 23516.85 | -0.0008494171 | -1413.378 | 0.002220659 | 23516.56
3.65 | -0.0008530764 | -1488.319 | 0.002212807 | 23407.57 | -0.0008536788 | -1493.274 | 0.00221364 | 23414.28 | -0.0008537964 | -1494.316 | 0.002213598 | 23413.85
3.7 | -0.000857421 | -1568.592 | 0.002206074 | 23307.91 | -0.000858201 | -1574.896 | 0.002206858 | 23314.31 | -0.0008582187 | -1575.111 | 0.002206849 | 23314.16
3.75 | -0.000860008 | -1630.942 | 0.002198326 | 23203.65 | -0.0008608627 | -1638.033 | 0.002198997 | 23208.95 | -0.0008609593 | -1639.182 | 0.002199067 | 23209.15
3.8 | -0.0008627221 | -1693.917 | 0.002190843 | 23101.95 | -0.0008637427 | -1702.659 | 0.002191678 | 23108.27 | -0.0008638892 | -1704.222 | 0.002191774 | 23108.68
3.85 | -0.000863882 | -1741.29 | 0.002182513 | 22996.36 | -0.0008646738 | -1747.671 | 0.002183366 | 23003.33 | -0.0008647154 | -1748.34 | 0.002183384 | 23003.14
3.9 | -0.0008645763 | -1783.273 | 0.00217399 | 22890.8 | -0.0008651906 | -1787.653 | 0.00217486 | 22898.47 | -0.0008651133 | -1787.409 | 0.002174726 | 22897
3.95 | -0.0008644583 | -1815.168 | 0.002165566 | 22789.54 | -0.0008650594 | -1820.646 | 0.002166379 | 22795.55 | -0.0008650074 | -1819.761 | 0.002166254 | 22795
4 | -0.0008640198 | -1844.93 | 0.002156973 | 22686.44 | -0.0008645648 | -1848.843 | 0.002157732 | 22693.11 | -0.0008645721 | -1848.833 | 0.002157705 | 22692.97
4.05 | -0.0008617379 | -1854.823 | 0.002147447 | 22580.67 | -0.0008623695 | -1860.121 | 0.002148292 | 22587.36 | -0.0008625264 | -1861.47 | 0.002148252 | 22586.96
4.1 | -0.0008597509 | -1867.363 | 0.002138455 | 22478.97 | -0.0008604589 | -1872.876 | 0.002139214 | 22485.37 | -0.000860668 | -1875.249 | 0.002139246 | 22484.96
4.15 | -0.00085635 | -1865.283 | 0.002128707 | 22374.28 | -0.0008570834 | -1871.802 | 0.002129246 | 22378.09 | -0.0008570813 | -1871.444 | 0.00212944 | 22380.01
4.2 | -0.0008526938 | -1859.861 | 0.002118855 | 22270.01 | -0.0008535695 | -1866.53 | 0.002119846 | 22278.5 | -0.000853229 | -1864.405 | 0.002119473 | 22274.83
4.25 | -0.0008486109 | -1848.583 | 0.002109272 | 22170.32 | -0.0008492096 | -1853.653 | 0.002110039 | 22176.34 | -0.0008491362 | -1852.935 | 0.002109896 | 22175.29
4.3 | -0.0008442588 | -1834.624 | 0.002099675 | 22071 | -0.0008445616 | -1836.633 | 0.002100171 | 22075.48 | -0.0008447526 | -1838.101 | 0.002100328 | 22076.84
4.35 | -0.0008387638 | -1808.285 | 0.00208957 | 21970.66 | -0.000839278 | -1812.426 | 0.002090311 | 21976.72 | -0.0008393967 | -1813.405 | 0.002090246 | 21976.17
4.4 | -0.0008333673 | -1781.652 | 0.002079914 | 21875.06 | -0.0008340026 | -1786.261 | 0.002080739 | 21882.32 | -0.0008340316 | -1787.188 | 0.002080545 | 21880.05
4.45 | -0.000827244 | -1747.7 | 0.002069999 | 21778.79 | -0.0008278367 | -1752.988 | 0.00207043 | 21781.81 | -0.0008277509 | -1751.448 | 0.002070563 | 21783.73
4.5 | -0.0008210278 | -1711.132 | 0.002060179 | 21685.13 | -0.0008217758 | -1717.44 | 0.002060794 | 21689.89 | -0.0008213837 | -1714.133 | 0.002060561 | 21688.12
4.55 | -0.0008146236 | -1671.537 | 0.002050648 | 21595.33 | -0.0008151419 | -1675.91 | 0.00205111 | 21598.92 | -0.0008150823 | -1675.596 | 0.002051066 | 21598.39
4.6 | -0.0008081411 | -1630.495 | 0.002041266 | 21507.54 | -0.0008083833 | -1632.741 | 0.002041366 | 21508.08 | -0.0008086088 | -1634.387 | 0.002041749 | 21511.38
4.65 | -0.0008013411 | -1586.547 | 0.002031748 | 21418.99 | -0.0008017217 | -1588.064 | 0.002032346 | 21425.41 | -0.0008017652 | -1589.557 | 0.002032382 | 21424.57
4.7 | -0.0007944722 | -1538.848 | 0.002022745 | 21337.8 | -0.0007949238 | -1542.137 | 0.002023285 | 21342.57 | -0.0007948722 | -1541.939 | 0.002023244 | 21342.01
4.75 | -0.0007874545 | -1489.907 | 0.002013824 | 21257.32 | -0.0007879059 | -1494.284 | 0.002014076 | 21258.65 | -0.0007878229 | -1492.621 | 0.002014125 | 21260.04
4.8 | -0.0007803715 | -1439.221 | 0.002004989 | 21178.74 | -0.0007808919 | -1443.579 | 0.002005392 | 21181.88 | -0.0007806933 | -1442.176 | 0.002005133 | 21179.57
4.85 | -0.0007734878 | -1389.464 | 0.001996614 | 21104.6 | -0.0007739237 | -1393.522 | 0.001996879 | 21106.22 | -0.0007738228 | -1392.558 | 0.001996833 | 21106
4.9 | -0.0007666836 | -1339.419 | 0.001988448 | 21033.08 | -0.0007669129 | -1341.162 | 0.001988627 | 21034.65 | -0.0007670333 | -1342.026 | 0.001988865 | 21036.7
4.95 | -0.0007599847 | -1290.601 | 0.001980472 | 20962.73 | -0.0007600847 | -1289.964 | 0.001980794 | 20966.79 | -0.0007602893 | -1292.319 | 0.001980877 | 20966.77
5 | -0.0007531209 | -1237.189 | 0.00197283 | 20898.35 | -0.0007532039 | -1238.089 | 0.001972923 | 20898.88 | -0.0007533442 | -1239.132 | 0.001973084 | 20900.29
5.05 | -0.0007465441 | -1188.016 | 0.001965377 | 20833.6 | -0.0007466669 | -1187.827 | 0.001965688 | 20837.31 | -0.0007467534 | -1189.386 | 0.001965628 | 20835.96
5.1 | -0.0007399463 | -1135.705 | 0.001958321 | 20775.03 | -0.00074017 | -1137.556 | 0.001958559 | 20776.93 | -0.0007401676 | -1137.477 | 0.001958539 | 20776.83
5.15 | -0.0007335953 | -1086.024 | 0.001951568 | 20718.3 | -0.0007339366 | -1089.783 | 0.001951696 | 20718.37 | -0.0007337818 | -1087.34 | 0.001951739 | 20719.89
5.2 | -0.0007273703 | -1037.307 | 0.001944925 | 20662.53 | -0.0007276474 | -1039.21 | 0.001945182 | 20664.97 | -0.0007275322 | -1038.307 | 0.001945092 | 20664.21
5.25 | -0.0007214943 | -990.2168 | 0.001938836 | 20612.47 | -0.0007216599 | -991.454 | 0.001938982 | 20613.76 | -0.0007216625 | -991.515 | 0.001938987 | 20613.76
5.3 | -0.0007157044 | -943.584 | 0.001932871 | 20563.64 | -0.0007157457 | -944.1575 | 0.001932907 | 20563.7 | -0.0007158176 | -944.549 | 0.001933001 | 20564.66
5.35 | -0.0007102572 | -900.8348 | 0.001927225 | 20516.31 | -0.0007102128 | -899.1459 | 0.00192737 | 20518.82 | -0.00071036 | -901.3798 | 0.00192735 | 20517.62
5.4 | -0.0007047076 | -854.4912 | 0.001921831 | 20473.79 | -0.0007048166 | -855.4365 | 0.001921955 | 20474.74 | -0.0007048291 | -855.5668 | 0.001921942 | 20474.61
5.45 | -0.0006995582 | -812.4855 | 0.001916793 | 20433.07 | -0.0006997942 | -815.0092 | 0.001916881 | 20433.18 | -0.0006996616 | -813.2818 | 0.001916865 | 20433.7
5.5 | -0.0006945301 | -771.4536 | 0.001911868 | 20393.29 | -0.0006946829 | -772.401 | 0.001912003 | 20394.67 | -0.0006946183 | -771.9728 | 0.001911939 | 20394.06
5.55 | -0.000689846 | -732.3215 | 0.001907394 | 20358.05 | -0.0006900487 | -734.8425 | 0.001907436 | 20357.51 | -0.0006899271 | -732.9137 | 0.00190745 | 20358.57
5.6 | -0.0006853181 | -694.7322 | 0.001903051 | 20323.61 | -0.000685357 | -694.9947 | 0.001903073 | 20323.83 | -0.0006853606 | -695.0058 | 0.001903089 | 20323.99
5.65 | -0.0006811637 | -660.7056 | 0.001899038 | 20291.3 | -0.0006810601 | -658.9399 | 0.001899053 | 20292.36 | -0.0006811897 | -660.7509 | 0.001899067 | 20291.71
5.7 | -0.0006769479 | -624.6819 | 0.001895157 | 20261.58 | -0.0006769267 | -624.6437 | 0.001895149 | 20261.38 | -0.0006769467 | -624.7265 | 0.001895174 | 20261.67
5.75 | -0.0006732109 | -594.1452 | 0.001891598 | 20232.88 | -0.0006731128 | -592.4358 | 0.00189162 | 20233.96 | -0.0006732107 | -593.9337 | 0.001891614 | 20233.22
5.8 | -0.0006693946 | -561.1396 | 0.001888182 | 20207.15 | -0.0006694088 | -561.2443 | 0.001888203 | 20207.33 | -0.0006694125 | -561.2871 | 0.001888192 | 20207.23
5.85 | -0.0006660072 | -532.4856 | 0.001885095 | 20183.23 | -0.0006661433 | -534.3539 | 0.001885099 | 20182.5 | -0.0006660109 | -532.5156 | 0.001885079 | 20183.1
5.9 | -0.0006627816 | -505.5232 | 0.00188212 | 20159.84 | -0.0006627562 | -505.0334 | 0.001882086 | 20159.85 | -0.0006627655 | -505.215 | 0.001882098 | 20159.84
5.95 | -0.0006598284 | -480.1881 | 0.001879436 | 20139.4 | -0.0006598128 | -480.0185 | 0.001879408 | 20139.22 | -0.0006597897 | -479.7328 | 0.001879405 | 20139.29
6 | -0.0006570275 | -456.4703 | 0.001876869 | 20119.54 | -0.0006570073 | -456.452 | 0.001876836 | 20119.12 | -0.0006569626 | -455.8402 | 0.001876823 | 20119.26
6.05 | -0.0006546172 | -436.5054 | 0.001874606 | 20101.55 | -0.0006544833 | -434.9207 | 0.001874537 | 20101.48 | -0.0006545534 | -435.8094 | 0.001874561 | 20101.36
6.1 | -0.000652189 | -415.6401 | 0.001872417 | 20084.92 | -0.0006521078 | -414.9169 | 0.001872347 | 20084.42 | -0.0006521145 | -414.9792 | 0.001872359 | 20084.5
6.15 | -0.000650224 | -399.5107 | 0.00187054 | 20069.85 | -0.0006502058 | -399.5691 | 0.001870486 | 20069.21 | -0.0006501452 | -398.7573 | 0.001870466 | 20069.37
6.2 | -0.0006482786 | -382.9522 | 0.00186875 | 20056.08 | -0.0006481913 | -382.2445 | 0.001868654 | 20055.29 | -0.0006481914 | -382.1782 | 0.001868669 | 20055.49
6.25 | -0.0006468159 | -371.2932 | 0.001867267 | 20043.81 | -0.0006467312 | -370.4173 | 0.001867184 | 20043.33 | -0.0006467074 | -370.2466 | 0.001867169 | 20043.19
6.3 | -0.0006453824 | -359.3325 | 0.001865873 | 20032.82 | -0.0006452508 | -358.1713 | 0.001865744 | 20031.86 | -0.0006452615 | -358.2886 | 0.001865766 | 20032.01
6.35 | -0.0006444755 | -352.723 | 0.001864814 | 20023.46 | -0.0006442772 | -350.5632 | 0.001864678 | 20022.91 | -0.0006443412 | -351.4916 | 0.001864696 | 20022.64
6.4 | -0.0006436078 | -345.9701 | 0.001863841 | 20015.27 | -0.0006435266 | -345.3845 | 0.001863757 | 20014.52 | -0.0006434564 | -344.6776 | 0.001863705 | 20014.22
6.45 | -0.0006433147 | -344.7923 | 0.001863259 | 20009.34 | -0.0006430612 | -341.8955 | 0.001863129 | 20009.13 | -0.000643214 | -344.1595 | 0.001863139 | 20008.18
6.5 | -0.0006431069 | -344.3842 | 0.001862726 | 20003.73 | -0.000642912 | -342.3447 | 0.001862596 | 20003.13 | -0.0006429479 | -342.7884 | 0.001862615 | 20003.14
6.55 | -0.000643543 | -349.7939 | 0.001862685 | 20001.53 | -0.0006433751 | -347.9033 | 0.001862601 | 20001.38 | -0.0006433779 | -347.9488 | 0.001862594 | 20001.3
6.6 | -0.0006442549 | -358.2559 | 0.001862832 | 20000.04 | -0.0006440837 | -356.1263 | 0.00186274 | 20000.04 | -0.0006440892 | -356.2014 | 0.00186274 | 20000.01

## Sub 2 1.2% 30 ksi U
0.125
Group 2, Condition 3 (IFF) Sequence Step 2 - remove IFF 1.2%
PATHS ALONG Y-DIRECTION (L) | [12 empty] | PATHS ALONG X-DIRECTION (T) | [12 empty] | PATHS ALONG Z-DIRECTION (THROUGH THICKNESS)
| Midplane |  | Midplane |  | Entry |  | Entry |  | Exit |  | Exit |  |  | Midplane |  | Midplane |  | Entry |  | Entry |  | Exit |  | Exit |  |  | At bore |  | At bore |  | 0.02" away from bore |  | 0.02" away from bore
| Hoop |  | Radial |  | Hoop |  | Radial |  | Hoop |  | Radial |  |  | Hoop |  | Radial |  | Hoop |  | Radial |  | Hoop |  | Radial |  |  | Hoop |  | Radial |  | Hoop |  | Radial
Radial | Strain | Stress | Strain | Stress | Strain | Stress | Strain | Stress | Strain | Stress | Strain | Stress | Radial | Strain | Stress | Strain | Stress | Strain | Stress | Strain | Stress | Strain | Stress | Strain | Stress | z coordinate | Strain | Stress | Strain | Stress | Strain | Stress | Strain | Stress
dim, in | in/in | psi | in/in | psi | in/in | psi | in/in | psi | in/in | psi | in/in | psi | dim, in | in/in | psi | in/in | psi | in/in | psi | in/in | psi | in/in | psi | in/in | psi | in | in/in | psi | in/in | psi | in/in | psi | in/in | psi
0.125 | 0.008129511 | -13712.39 | -0.01185083 | -48287.83 | 0.005183939 | -8244.314 | -0.007092235 | -28185.32 | 0.004976913 | -10145.99 | -0.007039174 | -29136.98 | 0.125 | 0.01322485 | -19482.72 | -0.01658111 | -30628.1 | 0.006755922 | -14565.1 | -0.008126945 | -18012.79 | 0.008016046 | -12472.38 | -0.00930981 | -17691.55 | 0 | 0.01670629 | 179.1423 | -0.01819951 | -17691.55 | 0.01259687 | 4367.502 | -0.01414923 | -20658.24
0.132499993 | 0.008035144 | -5876.53 | -0.01160548 | -45940.75 | 0.008204943 | 10139.81 | -0.01032701 | -28581.91 | 0.008219644 | 10115.22 | -0.01030737 | -28649.44 | 0.129999995 | 0.01499088 | -13572.66 | -0.01845224 | -29960.07 | 0.01573249 | 2024.173 | -0.01707712 | -16954.64 | 0.01560739 | 1515.691 | -0.01706897 | -17514.84 | 0.003676474 | 0.01668113 | -4161.552 | -0.02001215 | -20512.69 | 0.01251626 | 3911.682 | -0.01420338 | -20782.3
0.14 | 0.006907283 | -2448.915 | -0.01014645 | -43661.66 | 0.007142037 | 10654.42 | -0.009112805 | -29504.49 | 0.007138207 | 9923.089 | -0.009199956 | -30232.6 | 0.13500001 | 0.01400536 | -10025.59 | -0.0172203 | -29159.26 | 0.01466681 | 2795.8 | -0.01620278 | -18865.1 | 0.01465137 | 3205.768 | -0.01603518 | -18335.03 | 0.007352941 | 0.01660222 | -8087.903 | -0.02147139 | -23895.37 | 0.012445 | 3501.724 | -0.01431336 | -20906.46
0.14749999 | 0.00610303 | 1135.139 | -0.008976271 | -41212.38 | 0.006358804 | 10119.42 | -0.008368989 | -31282.41 | 0.006345905 | 9960.475 | -0.008373104 | -31439.03 | 0.14000002 | 0.01305139 | -6736.304 | -0.01597656 | -27845.51 | 0.01357943 | 3698.517 | -0.01509527 | -19670.59 | 0.01362867 | 3520.002 | -0.01512866 | -19819.84 | 0.01102941 | 0.01662988 | -8729.359 | -0.0215 | -24411.89 | 0.0123539 | 3090.383 | -0.01457809 | -21136.73
0.155 | 0.005325105 | 4409.454 | -0.007856426 | -39039.47 | 0.005567505 | 10562.84 | -0.007461155 | -32070.29 | 0.005627321 | 10444.19 | -0.007543047 | -32227.59 | 0.14500001 | 0.01209949 | -4037.892 | -0.01479549 | -27024.39 | 0.01256148 | 4138.534 | -0.01409955 | -20858.7 | 0.01259687 | 4367.502 | -0.01414923 | -20658.24 | 0.01470588 | 0.01659517 | -10234.64 | -0.02186663 | -25624.23 | 0.01230547 | 2018.722 | -0.01486615 | -21988.8
0.16249999 | 0.004746106 | 7906.193 | -0.0069051 | -36666.91 | 0.004993984 | 11215.86 | -0.006764539 | -32633.59 | 0.005007213 | 11208.89 | -0.006776253 | -32647.19 | 0.15239584 | 0.01096689 | -280.8418 | -0.01322662 | -24991.66 | 0.0112729 | 4383.162 | -0.01279853 | -22096.93 | 0.01126003 | 4588.521 | -0.01274923 | -21856.67 | 0.01838236 | 0.01658685 | -11205.22 | -0.02187289 | -26321.2 | 0.01230193 | 1533.824 | -0.01504344 | -22338.98
0.17 | 0.004191439 | 11225.82 | -0.005993416 | -34418.98 | 0.004457173 | 12333.97 | -0.006046407 | -32723.64 | 0.004413406 | 12320.12 | -0.006005332 | -32688.54 | 0.15979168 | 0.009782596 | 2662.117 | -0.01169585 | -23588.52 | 0.009957544 | 5231.952 | -0.01135709 | -22450.93 | 0.009968155 | 5342.278 | -0.01134452 | -22375.39 | 0.02205882 | 0.01654424 | -12134.36 | -0.02192029 | -27028.2 | 0.01227017 | 770.1982 | -0.01522165 | -22988.59
0.17749999 | 0.003812979 | 14763.18 | -0.005244471 | -31950.21 | 0.004011786 | 13168.91 | -0.005466565 | -32983.52 | 0.00404803 | 13513.27 | -0.005474035 | -32622.89 | 0.16718751 | 0.008811825 | 5557.519 | -0.01031878 | -21602.43 | 0.008808573 | 5510.282 | -0.01015265 | -22978.8 | 0.008861163 | 5569.632 | -0.01019683 | -22913.16 | 0.0257353 | 0.01653529 | -12685.95 | -0.02183298 | -27330.75 | 0.01223285 | 296.0999 | -0.01529714 | -23372.19
0.185 | 0.003410524 | 17832.31 | -0.004515142 | -29872.55 | 0.003628251 | 14916.46 | -0.004862466 | -32342.03 | 0.003652832 | 14966.91 | -0.004874295 | -32265.98 | 0.17458335 | 0.007865718 | 7768.022 | -0.009041831 | -20212.93 | 0.007804783 | 6089.068 | -0.009009909 | -23050.49 | 0.007839722 | 6072.29 | -0.009015426 | -23026.32 | 0.02941176 | 0.01652208 | -13498.13 | -0.02181314 | -27984.58 | 0.01224736 | -325.5763 | -0.01544463 | -23928.51
0.1925 | 0.003149662 | 21078.05 | -0.003930707 | -27578.03 | 0.003354776 | 16505.75 | -0.004390056 | -31731.96 | 0.003351081 | 16385.67 | -0.004397361 | -31847.37 | 0.18197918 | 0.007084944 | 9882.395 | -0.007924765 | -18573.17 | 0.007020345 | 6324.657 | -0.008092945 | -23143.09 | 0.006999061 | 6229.129 | -0.008081149 | -23277.56 | 0.03308824 | 0.01648124 | -13969.65 | -0.02165641 | -28225.43 | 0.01224366 | -688.2985 | -0.01545822 | -24181.61
0.2 | 0.002853578 | 24020.56 | -0.003334824 | -25525.28 | 0.003047448 | 18661.02 | -0.003806475 | -30552.53 | 0.003028742 | 18926.49 | -0.003758148 | -30303.48 | 0.18937501 | 0.006414671 | 11913.37 | -0.006906626 | -16926.89 | 0.00623774 | 7086.758 | -0.007140842 | -22707.59 | 0.00624097 | 6969.226 | -0.007159058 | -22847.67 | 0.0367647 | 0.01643786 | -14395.41 | -0.02154039 | -28625.22 | 0.0121913 | -1212.412 | -0.01545878 | -24646.49
0.2075 | 0.00263664 | 22466.95 | -0.003050029 | -23710.51 | 0.002828112 | 18996.6 | -0.003448432 | -28917.14 | 0.002804111 | 19037.33 | -0.003426213 | -29069.34 | 0.19677085 | 0.005930003 | 13746.26 | -0.006120947 | -15225.84 | 0.005666713 | 7542.82 | -0.006434387 | -22400.59 | 0.005679572 | 7308.567 | -0.006462241 | -22629.35 | 0.04044118 | 0.01640921 | -14866.06 | -0.02139629 | -28840.43 | 0.01221873 | -1473.922 | -0.01547103 | -24871.96
0.215 | 0.002461013 | 20887.96 | -0.002811051 | -21922.79 | 0.002605931 | 19004.29 | -0.003136808 | -27628.48 | 0.00260326 | 18933.63 | -0.003160803 | -27872.29 | 0.20416668 | 0.005410517 | 15179.48 | -0.005341374 | -13917.46 | 0.005103572 | 8026.755 | -0.005704409 | -22004.41 | 0.005105919 | 7982.582 | -0.005713344 | -22051.52 | 0.04411764 | 0.01636371 | -15108.67 | -0.0212524 | -29108.61 | 0.01224442 | -1832.533 | -0.01550417 | -25206.2
0.2225 | 0.002295305 | 19316.92 | -0.002603263 | -20460.92 | 0.002425161 | 17547.05 | -0.002950902 | -26108.19 | 0.002423509 | 17612.7 | -0.002952632 | -26043.19 | 0.21156251 | 0.004990091 | 16699.21 | -0.004679008 | -12324.49 | 0.004679753 | 8513.952 | -0.005147366 | -21472.44 | 0.004685045 | 8581.645 | -0.005147364 | -21411.79 | 0.04779412 | 0.01633525 | -15482.83 | -0.02112205 | -29275.96 | 0.01224303 | -2096.663 | -0.01546656 | -25402.3
0.23 | 0.002145446 | 17917.31 | -0.002408515 | -19062.22 | 0.002260522 | 16338.93 | -0.002761445 | -24440.96 | 0.002261043 | 16334.96 | -0.002765988 | -24486.04 | 0.21895835 | 0.004563281 | 17706.21 | -0.004060867 | -11239.89 | 0.004256187 | 9386.819 | -0.004562866 | -20545.44 | 0.004253907 | 9431.366 | -0.004550364 | -20494.63 | 0.05147059 | 0.01630402 | -15639.65 | -0.02098778 | -29456.25 | 0.01224502 | -2295.237 | -0.01544106 | -25558.66
0.2375 | 0.002027978 | 16862.29 | -0.002254325 | -17911.3 | 0.002129095 | 15401.3 | -0.002601324 | -23011.12 | 0.002131976 | 15438.78 | -0.002601437 | -22997.95 | 0.2263542 | 0.004221546 | 18682.28 | -0.003563256 | -10010.42 | 0.003942898 | 10110.93 | -0.004137483 | -19679.99 | 0.003906539 | 10121.37 | -0.004103732 | -19673.25 | 0.05514706 | 0.01629073 | -15902.6 | -0.02087588 | -29528.99 | 0.0122288 | -2542.192 | -0.01538902 | -25768.31
0.245 | 0.001905492 | 15681.85 | -0.002105422 | -16887.98 | 0.001994654 | 14402.93 | -0.002442747 | -21630.1 | 0.001998642 | 14428.04 | -0.002448559 | -21684.58 | 0.23375 | 0.003907027 | 19474.04 | -0.003114984 | -8981.572 | 0.00361231 | 11027.12 | -0.00367149 | -18579.65 | 0.003579173 | 10946.13 | -0.003673901 | -18716.24 | 0.05882353 | 0.01628781 | -16081.53 | -0.02077723 | -29731.79 | 0.01220466 | -2775.712 | -0.01532959 | -25963.4
0.2525 | 0.001806743 | 14783.27 | -0.001981548 | -15978.8 | 0.001887763 | 13643.71 | -0.00230994 | -20442.9 | 0.001890312 | 13669.58 | -0.002311163 | -20447.66 | 0.2411458 | 0.003650244 | 20099.94 | -0.002759858 | -7958.987 | 0.003351992 | 11819.04 | -0.003323042 | -17539.88 | 0.003339996 | 11786.47 | -0.003327215 | -17593.99 | 0.0625 | 0.01626649 | -16263.98 | -0.02066568 | -29761.55 | 0.01218756 | -3065.053 | -0.01527553 | -26237.75
0.26 | 0.001707698 | 13840.39 | -0.001864585 | -15167.63 | 0.0017808 | 12862.07 | -0.002180412 | -19304.16 | 0.001782107 | 12876.03 | -0.002180913 | -19304.88 | 0.2485417 | 0.003392281 | 20631.06 | -0.002419289 | -7067.673 | 0.003097537 | 12681.14 | -0.002974593 | -16412.89 | 0.003094712 | 12634.44 | -0.002979638 | -16474.17 | 0.06617647 | 0.01624148 | -16353.24 | -0.02055302 | -29903.51 | 0.01217283 | -3094.396 | -0.01521942 | -26258.88
0.2675 | 0.001627172 | 13112.63 | -0.001768564 | -14461.77 | 0.001692912 | 12260.55 | -0.002066802 | -18269.46 | 0.001693721 | 12265.68 | -0.002067358 | -18275.41 | 0.2559375 | 0.003166023 | 21041.12 | -0.002139398 | -6198.469 | 0.002875738 | 13594.47 | -0.0026559 | -15090.12 | 0.002879335 | 13599.76 | -0.002662466 | -15097.37 | 0.06985294 | 0.01621949 | -16552.11 | -0.02045439 | -29944.96 | 0.01215035 | -3278.96 | -0.01517904 | -26433.66
0.275 | 0.001546586 | 12364.49 | -0.001676481 | -13807.78 | 0.001604744 | 11622.65 | -0.001957635 | -17304.94 | 0.001605061 | 11622.14 | -0.001957851 | -17309.78 | 0.2633334 | 0.002927894 | 21355.95 | -0.001858196 | -5430.363 | 0.002649192 | 14492.29 | -0.002338233 | -13788.61 | 0.002652866 | 14509.86 | -0.002337549 | -13762.96 | 0.07352941 | 0.01619539 | -16632.01 | -0.0203435 | -30094.86 | 0.01214267 | -3443.625 | -0.01513485 | -26562.75
0.2825 | 0.001478968 | 11765.38 | -0.001599504 | -13232.74 | 0.001530782 | 11119.73 | -0.001860399 | -16417.68 | 0.001530155 | 11104.35 | -0.001860987 | -16432.75 | 0.2707292 | 0.002706106 | 21553.63 | -0.001619004 | -4711.715 | 0.00243333 | 15325.93 | -0.002055489 | -12482.19 | 0.002442636 | 15376.91 | -0.002054203 | -12408.73 | 0.07720588 | 0.01615498 | -16702.25 | -0.0202396 | -30087.24 | 0.01214546 | -3556.412 | -0.0150848 | -26636
0.29 | 0.001412337 | 11159.2 | -0.001525399 | -12696.09 | 0.001457859 | 10600.16 | -0.001768307 | -15597.27 | 0.001457291 | 10593.77 | -0.001767326 | -15591.09 | 0.278125 | 0.002491047 | 21687.55 | -0.001389834 | -4065.368 | 0.002237077 | 16195.73 | -0.001787066 | -11148.35 | 0.002234393 | 16292.37 | -0.001768859 | -10991.33 | 0.08088236 | 0.01612033 | -16856.97 | -0.02015584 | -30280.89 | 0.01213936 | -3607.37 | -0.0150293 | -26678.72
0.2975 | 0.001354413 | 10651.82 | -0.0014621 | -12219.11 | 0.00139389 | 10164.54 | -0.001684011 | -14828.95 | 0.001395395 | 10174.7 | -0.001684739 | -14836.92 | 0.2855209 | 0.002274459 | 21697.41 | -0.001177456 | -3436.025 | 0.00204591 | 16836.57 | -0.001529768 | -9549.499 | 0.002038996 | 16838.19 | -0.001513141 | -9402.541 | 0.08455882 | 0.01612179 | -16952.58 | -0.02009825 | -30244.07 | 0.01214993 | -3660.536 | -0.01500423 | -26711.67
0.305 | 0.001297558 | 10149.33 | -0.001401106 | -11764.64 | 0.001332632 | 9735.643 | -0.001604748 | -14116.77 | 0.001333987 | 9747.824 | -0.00160497 | -14117.39 | 0.2929167 | 0.002053255 | 21647.99 | -0.0009679408 | -2870.57 | 0.001862609 | 17486.69 | -0.001285588 | -8077.625 | 0.001843087 | 17278.96 | -0.001272853 | -8023.41 | 0.08823529 | 0.01610881 | -17061.25 | -0.02003795 | -30400.15 | 0.0121619 | -3767.973 | -0.01500136 | -26824.63
0.3125 | 0.001247859 | 9728.198 | -0.00134759 | -11347.62 | 0.001279119 | 9376.822 | -0.001533071 | -13459.01 | 0.00128038 | 9393.311 | -0.001533048 | -13452.57 | 0.3003125 | 0.001884809 | 19872.44 | -0.0008616904 | -2429.962 | 0.001699257 | 16058.11 | -0.001140283 | -6999.807 | 0.001692994 | 15983.03 | -0.001141344 | -7032.654 | 0.09191176 | 0.01609014 | -17166.61 | -0.01998295 | -30397.76 | 0.01218928 | -3664.734 | -0.01498366 | -26667.45
0.32 | 0.001198488 | 9298.273 | -0.001296094 | -10958.48 | 0.001225838 | 9003.024 | -0.001463801 | -12837.65 | 0.00122663 | 9010.489 | -0.001464827 | -12844.95 | 0.3077084 | 0.001717338 | 18038.23 | -0.0007626155 | -2099.742 | 0.001537067 | 14618.02 | -0.001002629 | -6005.073 | 0.00154268 | 14663.14 | -0.001012732 | -6087.573 | 0.09558824 | 0.01608201 | -17235.47 | -0.01993349 | -30541.24 | 0.01218298 | -3934.692 | -0.01497586 | -26913.52
0.3275 | 0.001155925 | 8951.595 | -0.001250978 | -10593.18 | 0.001179916 | 8692.565 | -0.001402357 | -12276.27 | 0.001180995 | 8709.287 | -0.001402606 | -12270.33 | 0.3151042 | 0.001599882 | 16735.31 | -0.0007019657 | -1956.385 | 0.001436069 | 13753.93 | -0.0009137475 | -5327.285 | 0.00143635 | 13767.54 | -0.000916574 | -5338.908 | 0.0992647 | 0.01608682 | -17274.7 | -0.01989622 | -30501.94 | 0.01214773 | -3885.144 | -0.01490475 | -26858.82
0.335 | 0.001112089 | 8575.62 | -0.001207288 | -10258.42 | 0.001133038 | 8364.864 | -0.001341794 | -11731.51 | 0.001134046 | 8374.18 | -0.001343429 | -11743.66 | 0.3225 | 0.001485726 | 15472.91 | -0.0006435006 | -1817.057 | 0.001332832 | 12839.39 | -0.0008282905 | -4709.571 | 0.001330416 | 12814.34 | -0.0008300905 | -4729.627 | 0.1029412 | 0.01606903 | -17265.63 | -0.01984705 | -30527.67 | 0.01212127 | -3972.254 | -0.01486577 | -26917.97
0.3425 | 0.00107377 | 8264.891 | -0.001167316 | -9933.401 | 0.001092233 | 8092.146 | -0.00128791 | -11235.33 | 0.001093475 | 8103.859 | -0.001288781 | -11240.78 | 0.3298958 | 0.001397672 | 14498.54 | -0.000603506 | -1751.624 | 0.00125014 | 12106.03 | -0.0007625257 | -4237.421 | 0.001250969 | 12135.26 | -0.0007597395 | -4192.301 | 0.1066176 | 0.01606924 | -17298.58 | -0.019814 | -30430.7 | 0.0121273 | -4002.896 | -0.01486129 | -26937.46
0.35 | 0.001034561 | 7937.557 | -0.001127643 | -9620.195 | 0.001052068 | 7806.978 | -0.00123666 | -10778.18 | 0.001052182 | 7811.546 | -0.00123546 | -10764.8 | 0.3372917 | 0.001308547 | 13515.98 | -0.0005629795 | -1681.381 | 0.001159833 | 11289.75 | -0.0006919403 | -3747.205 | 0.001174366 | 11441.36 | -0.0006985542 | -3767.314 | 0.1102941 | 0.01608336 | -17289.08 | -0.01981359 | -30549.84 | 0.01212955 | -4034.693 | -0.01484726 | -26994.39
0.3575 | 0.0009982066 | 7636.476 | -0.001091146 | -9329.699 | 0.001016798 | 7571.686 | -0.001189123 | -10341.06 | 0.00101435 | 7546.003 | -0.001187266 | -10331.78 | 0.3446875 | 0.001240185 | 12763.62 | -0.0005367183 | -1665.363 | 0.001096153 | 10715.09 | -0.0006416275 | -3396.208 | 0.001113013 | 10903.92 | -0.0006488853 | -3403.227 | 0.1139706 | 0.01608341 | -17279.13 | -0.01979856 | -30463.18 | 0.01215227 | -4132.603 | -0.01484382 | -27029.57
0.365 | 0.0009657971 | 7386.064 | -0.00105611 | -9032.429 | 0.0009808427 | 7317.336 | -0.001143093 | -9929.664 | 0.0009802119 | 7314.531 | -0.001142071 | -9919.04 | 0.3520833 | 0.001171199 | 12010.49 | -0.0005088926 | -1632.357 | 0.001049143 | 10308.06 | -0.0006031679 | -3109.208 | 0.001051136 | 10334.11 | -0.0006017669 | -3087.962 | 0.1176471 | 0.01606123 | -17339.78 | -0.01976162 | -30532.15 | 0.01215338 | -4116.124 | -0.01484627 | -27015.58
0.3725 | 0.0009353863 | 7147.995 | -0.00102431 | -8765.328 | 0.0009482944 | 7092.931 | -0.001100764 | -9546.041 | 0.0009487886 | 7100.619 | -0.001100651 | -9541.449 | 0.3594792 | 0.001114903 | 11399.1 | -0.000488793 | -1623.396 | 0.001000691 | 9878.01 | -0.0005649889 | -2835.781 | 0.001002409 | 9892.068 | -0.0005643222 | -2830.262 | 0.1213235 | 0.01604581 | -17408.63 | -0.01974664 | -30537.19 | 0.01213158 | -4105.253 | -0.01484614 | -27054.48
0.38 | 0.0009042968 | 6897.878 | -0.0009928071 | -8507.176 | 0.0009165302 | 6869.478 | -0.001060263 | -9182.677 | 0.0009168106 | 6870.651 | -0.001060512 | -9185.805 | 0.366875 | 0.001058682 | 10790.61 | -0.0004676799 | -1603.905 | 0.0009522387 | 9422.345 | -0.0005304014 | -2617.138 | 0.0009528727 | 9441.358 | -0.0005267327 | -2573.482 | 0.125 | 0.01602825 | -17381.78 | -0.01973546 | -30628.1 | 0.01209949 | -4037.892 | -0.01479549 | -27024.39
0.3875 | 0.0008755586 | 6672.403 | -0.0009631643 | -8258.579 | 0.000887321 | 6664.387 | -0.001022984 | -8847.86 | 0.0008873579 | 6662.775 | -0.00102288 | -8848.927 | 0.3742708 | 0.001012466 | 10292.33 | -0.0004518084 | -1598.015 | 0.0009074236 | 8998.285 | -0.0004982268 | -2416.019 | 0.0009130578 | 9078.266 | -0.0004983498 | -2382.788 | 0.1286765 | 0.0160258 | -17408.45 | -0.01973699 | -30599.85 | 0.01205955 | -3912.497 | -0.01473033 | -26888.97
0.395 | 0.0008481035 | 6465.301 | -0.0009337121 | -8003.578 | 0.0008590283 | 6464.722 | -0.000986828 | -8524.186 | 0.000858954 | 6467.421 | -0.0009860216 | -8514.336 | 0.3816667 | 0.0009656684 | 9792.93 | -0.0004348736 | -1579.893 | 0.0008644058 | 8609.195 | -0.0004662462 | -2196.099 | 0.0008731582 | 8706.675 | -0.0004704914 | -2204.164 | 0.1323529 | 0.01601597 | -17452.72 | -0.01973489 | -30672.79 | 0.01205894 | -4012.725 | -0.01474554 | -26984.39
0.4025 | 0.0008233337 | 6278.631 | -0.0009070353 | -7772.485 | 0.0008332975 | 6288.127 | -0.0009533664 | -8220.121 | 0.0008328002 | 6284.992 | -0.000952911 | -8215.52 | 0.3890625 | 0.0009260192 | 9371.666 | -0.0004215244 | -1570.792 | 0.0008351267 | 8341.973 | -0.0004454476 | -2056.676 | 0.0008396077 | 8398.355 | -0.0004462652 | -2043.32 | 0.1360294 | 0.01601989 | -17315.03 | -0.01972776 | -30503.16 | 0.01208273 | -4055.449 | -0.01478877 | -27020.09
0.41 | 0.0007971948 | 6071.759 | -0.0008802257 | -7549.401 | 0.0008069745 | 6098.015 | -0.0009207973 | -7932.012 | 0.000805632 | 6085.171 | -0.0009199993 | -7927.474 | 0.3964583 | 0.000886624 | 8958.115 | -0.0004073284 | -1549.168 | 0.0008040367 | 8047.963 | -0.0004247032 | -1929.774 | 0.0008057639 | 8075.433 | -0.0004235571 | -1907.024 | 0.1397059 | 0.01601548 | -17382.09 | -0.01975925 | -30617.97 | 0.01209517 | -4085.316 | -0.01483015 | -27060.85
0.4175 | 0.0007734349 | 5886.881 | -0.0008554434 | -7340.101 | 0.0007832606 | 5931.876 | -0.000890709 | -7661.261 | 0.0007818615 | 5913.617 | -0.000890383 | -7665.511 | 0.4038542 | 0.0008518745 | 8591.377 | -0.0003948588 | -1532.472 | 0.0007740597 | 7771.375 | -0.0004037797 | -1793.035 | 0.0007768498 | 7803.183 | -0.0004035586 | -1782.089 | 0.1433824 | 0.01602168 | -17192.42 | -0.01976795 | -30400.3 | 0.01210936 | -4099.543 | -0.01485278 | -27080.1
0.425 | 0.000752178 | 5735.755 | -0.0008314464 | -7123.752 | 0.000759369 | 5758.463 | -0.0008613935 | -7402.616 | 0.0007603556 | 5768.41 | -0.0008620538 | -7406.041 | 0.41125 | 0.0008176159 | 8239.267 | -0.0003818235 | -1500.544 | 0.0007440827 | 7481.899 | -0.0003847042 | -1684.19 | 0.0007486561 | 7532.802 | -0.0003853441 | -1675.621 | 0.1470588 | 0.01606365 | -17233.25 | -0.01984985 | -30518.84 | 0.01213535 | -3970.245 | -0.01488016 | -26946.22
0.4325 | 0.0007310483 | 5578.586 | -0.0008082939 | -6921.336 | 0.0007372398 | 5599.517 | -0.0008343147 | -7161.979 | 0.0007387783 | 5614.982 | -0.0008352265 | -7166.41 | 0.4186458 | 0.0007875145 | 7928.668 | -0.0003712112 | -1480.533 | 0.0007163834 | 7215.423 | -0.0003666408 | -1579.059 | 0.0007233584 | 7290.202 | -0.000369342 | -1582.854 | 0.1507353 | 0.01606525 | -17083.13 | -0.01985247 | -30286.97 | 0.012154 | -3926.109 | -0.01490734 | -26860.27
0.44 | 0.0007099186 | 5419.881 | -0.0007852549 | -6721.377 | 0.0007158946 | 5445.657 | -0.0008081358 | -6929.928 | 0.000717201 | 5457.864 | -0.0008088597 | -6934.207 | 0.4260417 | 0.0007574661 | 7621.203 | -0.0003598241 | -1451.529 | 0.0006904135 | 6966.329 | -0.0003502344 | -1484.044 | 0.0006976005 | 7042.545 | -0.0003530282 | -1488.875 | 0.1544118 | 0.01607784 | -17240.37 | -0.01992917 | -30466.36 | 0.01214687 | -3847.301 | -0.01491731 | -26799.3
0.4475 | 0.0006888505 | 5252.917 | -0.0007631493 | -6537.759 | 0.0006957391 | 5300.14 | -0.0007833002 | -6710.104 | 0.0006957849 | 5295.949 | -0.0007837762 | -6718.531 | 0.4334375 | 0.0007310416 | 7351.454 | -0.0003497853 | -1425.186 | 0.0006709667 | 6780.176 | -0.0003382359 | -1414.852 | 0.0006752769 | 6826.242 | -0.0003398036 | -1416.516 | 0.1580882 | 0.01608846 | -16914.05 | -0.01995413 | -30183.67 | 0.0121322 | -3670.755 | -0.01492164 | -26668.52
0.455 | 0.0006692106 | 5107.254 | -0.0007412775 | -6346.333 | 0.0006758215 | 5154.427 | -0.0007591539 | -6498.006 | 0.0006764691 | 5159.414 | -0.0007596469 | -6502.28 | 0.4408333 | 0.0007046862 | 7083.964 | -0.0003392847 | -1393.394 | 0.0006503952 | 6577.756 | -0.0003262146 | -1352.61 | 0.0006528914 | 6608.633 | -0.0003265204 | -1344.485 | 0.1617647 | 0.01609025 | -16985.19 | -0.02002345 | -30366.44 | 0.01216338 | -3736.449 | -0.01499825 | -26750.6
0.4625 | 0.0006512203 | 4977.996 | -0.0007206965 | -6162.381 | 0.0006580285 | 5028.885 | -0.0007370183 | -6299.315 | 0.0006590247 | 5038.917 | -0.0007374365 | -6300.768 | 0.4482292 | 0.0006813714 | 6848.693 | -0.0003299442 | -1363.493 | 0.0006311666 | 6387.675 | -0.0003155732 | -1300.138 | 0.0006330865 | 6416.593 | -0.0003146833 | -1279.583 | 0.1654412 | 0.01610155 | -16851.62 | -0.02006695 | -30139.58 | 0.01219877 | -3651.227 | -0.01506025 | -26690.19
0.47 | 0.0006325844 | 4837.013 | -0.0007002603 | -5986.087 | 0.0006400994 | 4897.899 | -0.0007153268 | -6108.569 | 0.0006406306 | 4904.08 | -0.0007154075 | -6107.357 | 0.455625 | 0.0006581362 | 6614.932 | -0.0003202545 | -1329.895 | 0.0006119381 | 6198.201 | -0.000305006 | -1247.662 | 0.0006133443 | 6221.531 | -0.0003034261 | -1222.92 | 0.1691176 | 0.01612265 | -16847.72 | -0.02015777 | -30240.58 | 0.01220905 | -3608.426 | -0.01510639 | -26658.99
0.4775 | 0.0006168414 | 4720.995 | -0.0006825648 | -5830.574 | 0.0006231524 | 4771.122 | -0.0006952591 | -5934.776 | 0.0006244463 | 4786.815 | -0.0006957356 | -5933.459 | 0.4630208 | 0.0006371688 | 6404.019 | -0.0003111989 | -1297.012 | 0.0005938843 | 6018.383 | -0.0002946432 | -1196.728 | 0.0005956513 | 6048.008 | -0.0002930932 | -1168.865 | 0.1727941 | 0.01610704 | -16785.94 | -0.02019697 | -30078.32 | 0.01220868 | -3554.534 | -0.01515352 | -26624.2
0.485 | 0.0006010984 | 4604.953 | -0.000664936 | -5675.627 | 0.0006071613 | 4656.57 | -0.0006755763 | -5759.645 | 0.000608262 | 4666.965 | -0.0006765483 | -5766.08 | 0.4704167 | 0.0006165399 | 6199.054 | -0.0003023538 | -1262.639 | 0.0005775091 | 5858.681 | -0.0002852464 | -1147.152 | 0.0005783552 | 5876.244 | -0.0002835815 | -1122.941 | 0.1764706 | 0.016106 | -16697.95 | -0.02027323 | -30132.32 | 0.01220858 | -3351.564 | -0.0151761 | -26444.79
0.4925 | 0.0005849571 | 4474.696 | -0.0006486145 | -5542.276 | 0.0005919085 | 4539.967 | -0.000658302 | -5612.118 | 0.0005916336 | 4534.735 | -0.000658674 | -5618.139 | 0.4778125 | 0.0005984278 | 6018.727 | -0.0002946312 | -1233.181 | 0.0005615863 | 5696.843 | -0.0002770458 | -1113.102 | 0.0005623476 | 5717.438 | -0.0002749668 | -1081.807 | 0.1801471 | 0.01614334 | -16573.13 | -0.02038183 | -30018.5 | 0.01216582 | -3253.013 | -0.01516532 | -26342.07
0.5 | 0.0005705381 | 4382.398 | -0.0006302338 | -5368.23 | 0.0005765654 | 4436.339 | -0.0006388914 | -5433.536 | 0.0005766373 | 4435.825 | -0.0006390516 | -5435.935 | 0.4852083 | 0.0005801903 | 5835.683 | -0.0002868301 | -1204.784 | 0.0005479387 | 5559.203 | -0.0002687951 | -1072.921 | 0.0005461146 | 5553.302 | -0.0002664257 | -1044.77 | 0.1838235 | 0.01617062 | -16468.96 | -0.02049695 | -29989.43 | 0.01214039 | -3152.18 | -0.015195 | -26263.95
0.55 | 0.0004898914 | 3809.631 | -0.000532635 | -4493.591 | 0.000495482 | 3853.667 | -0.0005388177 | -4545.158 | 0.0004949101 | 3851.809 | -0.000537707 | -4533.352 | 0.4926042 | 0.0005623675 | 5653.959 | -0.0002785882 | -1174.854 | 0.0005331071 | 5421.179 | -0.0002598509 | -1017.878 | 0.0005305475 | 5394.563 | -0.0002584729 | -1012.519 | 0.1875 | 0.01620638 | -16247.33 | -0.0206074 | -29745.56 | 0.01215052 | -2959.876 | -0.01524113 | -26106.27
0.6 | 0.000415685 | 3251.359 | -0.0004470434 | -3754.256 | 0.000419983 | 3287.193 | -0.0004517333 | -3791.405 | 0.000419393 | 3286.438 | -0.0004504315 | -3776.799 | 0.5 | 0.0005465911 | 5506.635 | -0.0002698848 | -1123.395 | 0.0005155107 | 5255.988 | -0.0002486121 | -948.9188 | 0.0005172425 | 5269.265 | -0.0002498826 | -960.0215 | 0.1911765 | 0.01623772 | -16069.72 | -0.02073635 | -29757.48 | 0.01217259 | -2809.166 | -0.01530308 | -25996.88
0.65 | 0.0003659792 | 2903.409 | -0.0003855279 | -3199.054 | 0.000368568 | 2922.402 | -0.0003875986 | -3217.898 | 0.000369273 | 2929.314 | -0.0003884581 | -3223.69 | 0.55 | 0.0004553336 | 4595.875 | -0.0002247126 | -926.3043 | 0.0004416393 | 4525.34 | -0.0002074364 | -745.3494 | 0.0004356708 | 4442.103 | -0.0002074166 | -779.9597 | 0.1948529 | 0.01627902 | -15895.81 | -0.02085313 | -29488.13 | 0.01216377 | -2617.008 | -0.01533474 | -25849.16
0.7 | 0.0003161628 | 2515.1 | -0.0003293491 | -2726.65 | 0.0003178865 | 2527.534 | -0.0003312717 | -2743.825 | 0.0003184522 | 2536.206 | -0.0003316225 | -2742.596 | 0.6 | 0.0003846721 | 3930.867 | -0.0001827189 | -676.518 | 0.0003753653 | 3862.117 | -0.0001723537 | -585.5259 | 0.0003743512 | 3855.436 | -0.0001701126 | -565.774 | 0.1985294 | 0.01629061 | -15671.62 | -0.02097502 | -29457.97 | 0.01216554 | -2371.237 | -0.01536774 | -25640.26
0.75 | 0.0002814856 | 2275.935 | -0.0002861674 | -2333.578 | 0.000282968 | 2284.574 | -0.0002878846 | -2350.921 | 0.0002830955 | 2283.927 | -0.0002882315 | -2355.421 | 0.65 | 0.0003441347 | 3535.077 | -0.0001588398 | -549.2269 | 0.0003348488 | 3455.27 | -0.0001496168 | -478.736 | 0.000336023 | 3470.836 | -0.0001506558 | -481.1421 | 0.2022059 | 0.01632233 | -15408.42 | -0.02110668 | -29167.95 | 0.01217861 | -2056.765 | -0.01538174 | -25333.61
0.8 | 0.0002469129 | 2000.537 | -0.0002480774 | -2018.933 | 0.0002485183 | 2015.26 | -0.0002496792 | -2030.253 | 0.0002486781 | 2014.532 | -0.000250067 | -2035.429 | 0.7 | 0.0003025018 | 3129.525 | -0.0001342108 | -416.7118 | 0.0002976355 | 3093.708 | -0.0001280574 | -363.0456 | 0.0002960126 | 3078.425 | -0.000127633 | -361.704 | 0.2058824 | 0.01635998 | -15092.16 | -0.02125193 | -29060.86 | 0.0121787 | -1828.423 | -0.01543824 | -25167.63
0.85 | 0.0002221256 | 1824.107 | -0.0002182743 | -1752.073 | 0.0002250342 | 1851.386 | -0.0002199876 | -1762.325 | 0.0002235813 | 1838.766 | -0.0002188247 | -1753.704 | 0.75 | 0.0002775927 | 2895.66 | -0.0001179833 | -316.5359 | 0.0002736665 | 2865.704 | -0.0001136999 | -279.8281 | 0.0002715939 | 2839.739 | -0.0001128323 | -281.9174 | 0.2095588 | 0.01638304 | -14787.9 | -0.02136533 | -28799.25 | 0.01218869 | -1539.577 | -0.01546846 | -24959.77
0.9 | 0.0001972973 | 1629.495 | -0.0001908492 | -1522.371 | 0.0001986417 | 1639.788 | -0.0001921885 | -1533.871 | 0.0001980207 | 1636.219 | -0.0001911839 | -1524.239 | 0.8 | 0.0002520079 | 2648.231 | -0.0001019661 | -226.1443 | 0.0002484306 | 2618.802 | -9.874286e-05 | -200.3519 | 0.0002492356 | 2624.711 | -9.858013e-05 | -199.6571 | 0.2132353 | 0.01638058 | -14411.8 | -0.02147528 | -28628.57 | 0.01219959 | -1204.41 | -0.01547197 | -24676.72
0.95 | 0.0001778524 | 1489.788 | -0.0001677336 | -1316.474 | 0.0001793514 | 1503.242 | -0.0001690385 | -1325.789 | 0.0001792402 | 1499.67 | -0.0001694757 | -1332.008 | 0.85 | 0.0002365732 | 2502.242 | -9.178647e-05 | -164.1371 | 0.000231525 | 2445.254 | -8.935763e-05 | -160.4092 | 0.0002351314 | 2490.361 | -8.957955e-05 | -146.3893 | 0.2169118 | 0.016435 | -13976.51 | -0.02161582 | -28223.68 | 0.01221963 | -782.8732 | -0.01545271 | -24305.21
1 | 0.0001585103 | 1332.608 | -0.0001472569 | -1150.314 | 0.0001595096 | 1340.185 | -0.0001484777 | -1160.765 | 0.0001595148 | 1339.857 | -0.0001485747 | -1161.923 | 0.9 | 0.0002214751 | 2356.697 | -8.184945e-05 | -106.3892 | 0.0002200981 | 2345.064 | -8.03268e-05 | -94.4763 | 0.0002203715 | 2347.754 | -8.047032e-05 | -95.17239 | 0.2205882 | 0.01647857 | -13396.46 | -0.0217429 | -27925.45 | 0.01226393 | -330.4459 | -0.01544384 | -23925.3
1.05 | 0.000143364 | 1215.147 | -0.0001306565 | -1009.982 | 0.0001434494 | 1214.57 | -0.0001310309 | -1014.292 | 0.000143541 | 1215.45 | -0.0001311326 | -1014.982 | 0.9499999 | 0.000214007 | 2287.327 | -7.637084e-05 | -70.62894 | 0.0002131698 | 2278.581 | -7.612107e-05 | -70.54877 | 0.0002136323 | 2283.634 | -7.628231e-05 | -70.56038 | 0.2242647 | 0.01650335 | -12912.46 | -0.02181834 | -27463.52 | 0.0122866 | 306.8015 | -0.0153418 | -23358.31
1.1 | 0.0001291166 | 1106.273 | -0.0001148605 | -874.8948 | 0.0001296231 | 1109.671 | -0.0001155416 | -881.1405 | 0.000129601 | 1109.566 | -0.000115536 | -881.0208 | 0.9999999 | 0.0002055122 | 2206.803 | -6.998636e-05 | -30.32853 | 0.0002054965 | 2202.395 | -7.177531e-05 | -49.13499 | 0.0002055308 | 2203.016 | -7.162039e-05 | -47.5345 | 0.2279412 | 0.01653663 | -12157.52 | -0.02188258 | -27040.31 | 0.01228306 | 749.5936 | -0.01523461 | -23033.94
1.15 | 0.0001171861 | 1010.54 | -0.000102517 | -773.5153 | 0.0001180024 | 1020.36 | -0.0001027997 | -772.6191 | 0.000117885 | 1019.225 | -0.0001027405 | -772.3207 | 1.05 | 0.000199854 | 2156.781 | -6.5996e-05 | -2.001227 | 0.0002024627 | 2160.682 | -7.306118e-05 | -76.65443 | 0.000202365 | 2160.151 | -7.292146e-05 | -75.25852 | 0.2316176 | 0.01659442 | -11120.41 | -0.02189148 | -26238.06 | 0.01229436 | 1491.842 | -0.01504271 | -22404.97
1.2 | 0.0001057699 | 919.1167 | -9.062802e-05 | -675.6937 | 0.0001062401 | 923.3934 | -9.105875e-05 | -678.7325 | 0.0001062434 | 923.9966 | -9.098716e-05 | -677.5745 | 1.0999999 | 0.0001952293 | 2131.196 | -6.090916e-05 | 51.27524 | 0.0002039135 | 2122.867 | -8.157459e-05 | -195.3817 | 0.0002037681 | 2121.274 | -8.133019e-05 | -193.8103 | 0.2352941 | 0.01666142 | -10163.76 | -0.02190557 | -25583.59 | 0.01231955 | 1968.242 | -0.01483615 | -22043.63
1.25 | 9.669513e-05 | 852.2168 | -8.051579e-05 | -586.7892 | 9.689242e-05 | 852.0923 | -8.0891e-05 | -591.5625 | 9.698856e-05 | 853.6248 | -8.103697e-05 | -591.9961 | 1.15 | 0.0001900828 | 2123.211 | -6.77427e-05 | 29.59029 | 0.0002085437 | 2205.009 | -9.210331e-05 | -236.3355 | 0.0002084164 | 2203.21 | -9.202969e-05 | -236.5019 | 0.2389706 | 0.01669482 | -9151.029 | -0.02157187 | -24640.14 | 0.01236925 | 2633.286 | -0.01460321 | -21572.07
1.3 | 8.6685e-05 | 767.2595 | -7.094934e-05 | -512.7787 | 8.676929e-05 | 767.2281 | -7.10867e-05 | -514.6099 | 8.711201e-05 | 770.1002 | -7.152489e-05 | -518.0792 | 1.2 | 0.0001835833 | 2169.12 | -7.753949e-05 | 48.72466 | 0.0001980374 | 2291.843 | -0.0001022328 | -146.4423 | 0.0001980595 | 2292.124 | -0.0001022837 | -146.7535 | 0.2426471 | 0.01668321 | -7555.271 | -0.02146706 | -23326.33 | 0.01238004 | 3210.389 | -0.01441567 | -21228.9
1.35 | 7.850112e-05 | 700.5232 | -6.283384e-05 | -447.1592 | 7.864286e-05 | 701.0737 | -6.309254e-05 | -449.8603 | 7.866648e-05 | 701.4902 | -6.311511e-05 | -449.8188 | [13 empty] | 0.2463235 | 0.01667264 | -4294.603 | -0.02015761 | -20642.09 | 0.0124626 | 3584.999 | -0.01425221 | -21127.94
1.4 | 7.081797e-05 | 637.7276 | -5.527643e-05 | -386.1968 | 7.11129e-05 | 640.1961 | -5.556854e-05 | -388.4951 | 7.109701e-05 | 639.8488 | -5.557119e-05 | -388.735 | [13 empty] | 0.25 | 0.01667521 | -113.552 | -0.01841726 | -18012.79 | 0.01256148 | 4138.534 | -0.01409955 | -20858.7
1.45 | 6.428643e-05 | 582.8154 | -4.91505e-05 | -338.3265 | 6.458147e-05 | 586.6378 | -4.920051e-05 | -337.3061 | 6.441747e-05 | 584.2515 | -4.925582e-05 | -338.8098
1.5 | 5.789867e-05 | 529.0766 | -4.316684e-05 | -291.6057 | 5.818123e-05 | 531.4163 | -4.347143e-05 | -294.0339 | 5.805786e-05 | 530.0956 | -4.341112e-05 | -293.8631
1.55 | 5.270818e-05 | 487.5522 | -3.811045e-05 | -249.9223 | 5.283896e-05 | 487.7173 | -3.840248e-05 | -253.1907 | 5.290312e-05 | 489.386 | -3.828951e-05 | -251.1256
1.6 | 4.701783e-05 | 436.6967 | -3.328474e-05 | -215.3844 | 4.729988e-05 | 439.5481 | -3.348253e-05 | -216.4294 | 4.726096e-05 | 439.2485 | -3.344361e-05 | -216.0969
1.65 | 4.240442e-05 | 397.2034 | -2.920979e-05 | -184.3255 | 4.258498e-05 | 399.7138 | -2.919968e-05 | -183.1992 | 4.251063e-05 | 398.5569 | -2.923542e-05 | -184.0426
1.7 | 3.804977e-05 | 360.081 | -2.534212e-05 | -154.6803 | 3.813687e-05 | 360.9807 | -2.538926e-05 | -154.8706 | 3.815931e-05 | 361.153 | -2.538093e-05 | -154.8129
1.75 | 3.426012e-05 | 326.984 | -2.21316e-05 | -130.9337 | 3.425486e-05 | 326.7696 | -2.215972e-05 | -131.3337 | 3.42954e-05 | 327.2573 | -2.214237e-05 | -131.0344
1.8 | 3.05844e-05 | 294.3106 | -1.911566e-05 | -109.2688 | 3.054817e-05 | 293.9178 | -1.908388e-05 | -109.1094 | 3.062476e-05 | 294.6169 | -1.913381e-05 | -109.4377
1.85 | 2.756581e-05 | 268.5333 | -1.653994e-05 | -89.61859 | 2.758647e-05 | 268.696 | -1.652946e-05 | -89.53857 | 2.763342e-05 | 269.0806 | -1.658192e-05 | -89.96124
1.9 | 2.436604e-05 | 238.9783 | -1.407942e-05 | -73.21035 | 2.442226e-05 | 239.5786 | -1.411353e-05 | -73.3437 | 2.440997e-05 | 239.5785 | -1.408212e-05 | -72.98888
1.95 | 2.175337e-05 | 215.6439 | -1.201997e-05 | -58.6058 | 2.186138e-05 | 217.2397 | -1.200512e-05 | -57.76652 | 2.172563e-05 | 215.7233 | -1.195013e-05 | -57.73405
2 | 1.924725e-05 | 193.0278 | -1.008302e-05 | -45.14287 | 1.925628e-05 | 192.9821 | -1.011193e-05 | -45.49666 | 1.919982e-05 | 192.669 | -1.003621e-05 | -44.73642
2.05 | 1.710339e-05 | 173.3585 | -8.490094e-06 | -34.46826 | 1.704951e-05 | 172.8857 | -8.447699e-06 | -34.15932 | 1.702459e-05 | 172.5978 | -8.447556e-06 | -34.24363
2.1 | 1.507493e-05 | 154.6191 | -7.01137e-06 | -24.72834 | 1.499622e-05 | 154.127 | -6.935553e-06 | -23.96563 | 1.493517e-05 | 153.3032 | -6.929612e-06 | -24.24541
2.15 | 1.339106e-05 | 139.4637 | -5.766172e-06 | -16.09882 | 1.325889e-05 | 137.9674 | -5.709359e-06 | -16.06047 | 1.328925e-05 | 138.3169 | -5.728944e-06 | -16.11651
2.2 | 1.164612e-05 | 122.7115 | -4.608256e-06 | -9.278906 | 1.155742e-05 | 121.9569 | -4.539776e-06 | -8.757206 | 1.154728e-05 | 121.84 | -4.536617e-06 | -8.766026
2.25 | 1.028301e-05 | 110.216 | -3.652679e-06 | -2.946006 | 1.02085e-05 | 109.4119 | -3.611115e-06 | -2.807525 | 1.020548e-05 | 109.4519 | -3.608949e-06 | -2.725379
2.3 | 8.861397e-06 | 96.41175 | -2.747423e-06 | 2.144649 | 8.79974e-06 | 95.84677 | -2.69993e-06 | 2.465994 | 8.77454e-06 | 95.56931 | -2.693668e-06 | 2.444014
2.35 | 7.713307e-06 | 85.46847 | -2.009702e-06 | 6.514721 | 7.672396e-06 | 85.06403 | -1.987934e-06 | 6.619249 | 7.628911e-06 | 84.52301 | -1.984325e-06 | 6.460649
2.4 | 6.664638e-06 | 75.33192 | -1.368025e-06 | 10.10428 | 6.598196e-06 | 74.69553 | -1.33245e-06 | 10.2963 | 6.590601e-06 | 74.60941 | -1.330884e-06 | 10.28457
2.45 | 5.740939e-06 | 66.30768 | -8.257247e-07 | 12.98439 | 5.663323e-06 | 65.48314 | -7.911335e-07 | 13.07101 | 5.687387e-06 | 65.77868 | -7.937979e-07 | 13.14951
2.5 | 4.867907e-06 | 57.62599 | -3.417945e-07 | 15.32165 | 4.808226e-06 | 57.09211 | -2.922891e-07 | 15.67439 | 4.819473e-06 | 57.23172 | -2.940888e-07 | 15.70806
2.55 | 4.188496e-06 | 51.02581 | 3.461139e-08 | 17.29502 | 4.153771e-06 | 50.68802 | 6.564211e-08 | 17.49119 | 4.140083e-06 | 50.5272 | 7.206401e-08 | 17.49366
2.6 | 3.473858e-06 | 43.71632 | 3.99795e-07 | 18.75401 | 3.453553e-06 | 43.55275 | 4.240234e-07 | 18.95205 | 3.455215e-06 | 43.55011 | 4.205897e-07 | 18.90804
2.65 | 2.935301e-06 | 38.27672 | 6.588055e-07 | 19.79089 | 2.917553e-06 | 38.16047 | 6.878959e-07 | 20.05499 | 2.923629e-06 | 38.20521 | 6.827056e-07 | 20.00824
2.7 | 2.386334e-06 | 32.5756 | 9.162486e-07 | 20.63806 | 2.367929e-06 | 32.43768 | 9.336488e-07 | 20.79089 | 2.36317e-06 | 32.38617 | 9.358464e-07 | 20.79588
2.75 | 1.965958e-06 | 28.15301 | 1.084623e-06 | 20.99631 | 1.940909e-06 | 27.98553 | 1.110625e-06 | 21.24338 | 1.925641e-06 | 27.80586 | 1.114607e-06 | 21.22002
2.8 | 1.579353e-06 | 24.07312 | 1.23031e-06 | 21.23878 | 1.54199e-06 | 23.75904 | 1.264221e-06 | 21.50347 | 1.545109e-06 | 23.79322 | 1.260467e-06 | 21.48184
2.85 | 1.24136e-06 | 20.45405 | 1.349542e-06 | 21.33252 | 1.215171e-06 | 20.24353 | 1.376848e-06 | 21.5564 | 1.219333e-06 | 20.29544 | 1.374091e-06 | 21.55212
2.9 | 9.188475e-07 | 16.94771 | 1.45292e-06 | 21.28454 | 9.067783e-07 | 16.87422 | 1.472147e-06 | 21.46518 | 9.059333e-07 | 16.86826 | 1.472711e-06 | 21.47066
2.95 | 6.929055e-07 | 14.44331 | 1.500434e-06 | 21.00068 | 6.782583e-07 | 14.30656 | 1.520914e-06 | 21.14918 | 6.774604e-07 | 14.31058 | 1.52177e-06 | 21.16662
3 | 4.458343e-07 | 11.64014 | 1.556991e-06 | 20.66306 | 4.341925e-07 | 11.55518 | 1.575486e-06 | 20.82283 | 4.307514e-07 | 11.52205 | 1.577091e-06 | 20.83068
3.05 | 2.729001e-07 | 9.620333 | 1.573926e-06 | 20.18505 | 2.62476e-07 | 9.541017 | 1.590231e-06 | 20.32278 | 2.469878e-07 | 9.379541 | 1.594724e-06 | 20.32357
3.1 | 1.126062e-07 | 7.691724 | 1.580104e-06 | 19.60825 | 8.866457e-08 | 7.493445 | 1.605951e-06 | 19.81427 | 9.082468e-08 | 7.50716 | 1.598112e-06 | 19.74678
3.15 | -2.658744e-08 | 5.998659 | 1.581137e-06 | 19.05387 | -4.652474e-08 | 5.829087 | 1.598066e-06 | 19.18366 | -4.265569e-08 | 5.863164 | 1.595928e-06 | 19.16896
3.2 | -1.524861e-07 | 4.443851 | 1.57415e-06 | 18.46465 | -1.59052e-07 | 4.402696 | 1.580295e-06 | 18.52672 | -1.652372e-07 | 4.346149 | 1.588311e-06 | 18.58549
3.25 | -2.359681e-07 | 3.317817 | 1.543829e-06 | 17.77031 | -2.535488e-07 | 3.169541 | 1.559081e-06 | 17.88864 | -2.528324e-07 | 3.178258 | 1.559107e-06 | 17.89175
3.3 | -3.265157e-07 | 2.122709 | 1.520956e-06 | 17.12474 | -3.424922e-07 | 1.985426 | 1.533155e-06 | 17.21624 | -3.401535e-07 | 2.01203 | 1.53389e-06 | 17.22982
3.35 | -3.840431e-07 | 1.258472 | 1.479688e-06 | 16.39253 | -3.979509e-07 | 1.151451 | 1.491603e-06 | 16.4952 | -3.973087e-07 | 1.150731 | 1.493523e-06 | 16.50486
3.4 | -4.454152e-07 | 0.3761289 | 1.44427e-06 | 15.72094 | -4.579484e-07 | 0.2710873 | 1.455474e-06 | 15.80865 | -4.579586e-07 | 0.2721968 | 1.457116e-06 | 15.82318
3.45 | -4.835659e-07 | -0.2676496 | 1.398391e-06 | 15.01441 | -4.929421e-07 | -0.3485264 | 1.40809e-06 | 15.08842 | -4.979697e-07 | -0.3962886 | 1.409299e-06 | 15.09131
3.5 | -5.156687e-07 | -0.8535045 | 1.349274e-06 | 14.29039 | -5.240444e-07 | -0.9153987 | 1.359666e-06 | 14.3809 | -5.273057e-07 | -0.952286 | 1.358401e-06 | 14.36022
3.55 | -5.416386e-07 | -1.347589 | 1.304674e-06 | 13.64503 | -5.50297e-07 | -1.42491 | 1.314169e-06 | 13.71512 | -5.518638e-07 | -1.441813 | 1.312645e-06 | 13.69855
3.6 | -5.666535e-07 | -1.831868 | 1.259255e-06 | 12.99506 | -5.721635e-07 | -1.870209 | 1.267473e-06 | 13.06819 | -5.73159e-07 | -1.879705 | 1.267422e-06 | 13.06637
3.65 | -5.746925e-07 | -2.138958 | 1.206527e-06 | 12.32508 | -5.803714e-07 | -2.18399 | 1.215111e-06 | 12.39587 | -5.830441e-07 | -2.207861 | 1.21523e-06 | 12.39466
3.7 | -5.842227e-07 | -2.440657 | 1.16034e-06 | 11.72572 | -5.904521e-07 | -2.489638 | 1.167333e-06 | 11.7841 | -5.917195e-07 | -2.502218 | 1.16748e-06 | 11.78301
3.75 | -5.850526e-07 | -2.657878 | 1.10962e-06 | 11.10337 | -5.909037e-07 | -2.708318 | 1.113673e-06 | 11.13336 | -5.933513e-07 | -2.7302 | 1.115926e-06 | 11.14964
3.8 | -5.857207e-07 | -2.853304 | 1.062184e-06 | 10.52818 | -5.916201e-07 | -2.901263 | 1.067181e-06 | 10.5687 | -5.933891e-07 | -2.920043 | 1.068132e-06 | 10.57201
3.85 | -5.806401e-07 | -2.99026 | 1.012817e-06 | 9.949092 | -5.855451e-07 | -3.028267 | 1.018364e-06 | 9.995955 | -5.86374e-07 | -3.034864 | 1.019147e-06 | 10.00245
3.9 | -5.744106e-07 | -3.103773 | 9.645722e-07 | 9.393232 | -5.783764e-07 | -3.131014 | 9.70362e-07 | 9.445208 | -5.789273e-07 | -3.140242 | 9.700499e-07 | 9.43792
3.95 | -5.677982e-07 | -3.191744 | 9.219718e-07 | 8.905638 | -5.71238e-07 | -3.223984 | 9.267868e-07 | 8.940428 | -5.724445e-07 | -3.235173 | 9.263767e-07 | 8.935706
4 | -5.599929e-07 | -3.270959 | 8.792238e-07 | 8.415915 | -5.63226e-07 | -3.294233 | 8.838806e-07 | 8.456708 | -5.640885e-07 | -3.302373 | 8.839516e-07 | 8.456149
4.05 | -5.483226e-07 | -3.305583 | 8.357429e-07 | 7.933445 | -5.513079e-07 | -3.32853 | 8.402611e-07 | 7.971428 | -5.5289e-07 | -3.34203 | 8.404273e-07 | 7.972126
4.1 | -5.363812e-07 | -3.318493 | 7.95995e-07 | 7.500803 | -5.395231e-07 | -3.342308 | 7.996073e-07 | 7.531834 | -5.403498e-07 | -3.352201 | 7.99349e-07 | 7.526557
4.15 | -5.223532e-07 | -3.310371 | 7.558865e-07 | 7.069319 | -5.258782e-07 | -3.348986 | 7.572867e-07 | 7.070699 | -5.255567e-07 | -3.335928 | 7.591924e-07 | 7.096622
4.2 | -5.082567e-07 | -3.294724 | 7.164981e-07 | 6.650654 | -5.1184e-07 | -3.319039 | 7.208637e-07 | 6.690886 | -5.11137e-07 | -3.31994 | 7.194662e-07 | 6.672929
4.25 | -4.952458e-07 | -3.278202 | 6.811833e-07 | 6.274756 | -4.977397e-07 | -3.297618 | 6.846406e-07 | 6.303666 | -4.983362e-07 | -3.305217 | 6.842002e-07 | 6.297335
4.3 | -4.817129e-07 | -3.251195 | 6.469263e-07 | 5.913695 | -4.83106e-07 | -3.262006 | 6.491018e-07 | 5.931862 | -4.844629e-07 | -3.272444 | 6.500561e-07 | 5.940191
4.35 | -4.673669e-07 | -3.214775 | 6.131211e-07 | 5.559112 | -4.688603e-07 | -3.224227 | 6.1591e-07 | 5.584434 | -4.701467e-07 | -3.236275 | 6.160665e-07 | 5.584103
4.4 | -4.52295e-07 | -3.156595 | 5.815234e-07 | 5.23832 | -4.545478e-07 | -3.171181 | 5.847884e-07 | 5.268542 | -4.546631e-07 | -3.176041 | 5.837413e-07 | 5.256115
4.45 | -4.371621e-07 | -3.099385 | 5.5073e-07 | 4.922596 | -4.392439e-07 | -3.120034 | 5.518677e-07 | 4.92809 | -4.389028e-07 | -3.110692 | 5.528054e-07 | 4.942277
4.5 | -4.220123e-07 | -3.032663 | 5.208699e-07 | 4.623824 | -4.241228e-07 | -3.049691 | 5.226961e-07 | 4.638763 | -4.236372e-07 | -3.047024 | 5.224114e-07 | 4.635175
4.55 | -4.078391e-07 | -2.970288 | 4.934234e-07 | 4.348235 | -4.091445e-07 | -2.980121 | 4.948064e-07 | 4.360232 | -4.098179e-07 | -2.988874 | 4.950008e-07 | 4.358525
4.6 | -3.935649e-07 | -2.902557 | 4.669698e-07 | 4.085243 | -3.940369e-07 | -2.907458 | 4.669879e-07 | 4.084322 | -3.954755e-07 | -2.919271 | 4.687549e-07 | 4.09854
4.65 | -3.796044e-07 | -2.840261 | 4.408668e-07 | 3.822213 | -3.802717e-07 | -2.837253 | 4.428062e-07 | 3.846387 | -3.813468e-07 | -2.852783 | 4.433099e-07 | 3.843678
4.7 | -3.650879e-07 | -2.75779 | 4.168365e-07 | 3.591671 | -3.663513e-07 | -2.765773 | 4.186314e-07 | 3.608523 | -3.666779e-07 | -2.770606 | 4.186776e-07 | 3.606717
4.75 | -3.510543e-07 | -2.68174 | 3.937192e-07 | 3.366045 | -3.523753e-07 | -2.695237 | 3.943644e-07 | 3.368514 | -3.523205e-07 | -2.691054 | 3.947385e-07 | 3.37529
4.8 | -3.369256e-07 | -2.600606 | 3.710254e-07 | 3.148169 | -3.382811e-07 | -2.611479 | 3.721383e-07 | 3.15734 | -3.381488e-07 | -2.612081 | 3.715518e-07 | 3.150901
4.85 | -3.238131e-07 | -2.525893 | 3.501256e-07 | 2.946692 | -3.249392e-07 | -2.536102 | 3.508399e-07 | 2.951427 | -3.25107e-07 | -2.538009 | 3.50936e-07 | 2.951664
4.9 | -3.109666e-07 | -2.449773 | 3.2999e-07 | 2.754987 | -3.114404e-07 | -2.452778 | 3.304169e-07 | 2.759296 | -3.122811e-07 | -2.460092 | 3.314215e-07 | 2.766967
4.95 | -2.986293e-07 | -2.379553 | 3.105473e-07 | 2.567144 | -2.986762e-07 | -2.374492 | 3.114806e-07 | 2.580164 | -2.997904e-07 | -2.386832 | 3.119579e-07 | 2.580749
5 | -2.857228e-07 | -2.2939 | 2.922006e-07 | 2.399012 | -2.857885e-07 | -2.294725 | 2.924169e-07 | 2.400476 | -2.866479e-07 | -2.302265 | 2.93121e-07 | 2.405633
5.05 | -2.736409e-07 | -2.22089 | 2.743828e-07 | 2.229228 | -2.73913e-07 | -2.219417 | 2.75295e-07 | 2.240317 | -2.745157e-07 | -2.227463 | 2.752785e-07 | 2.237032
5.1 | -2.615599e-07 | -2.139239 | 2.577862e-07 | 2.078009 | -2.620828e-07 | -2.143122 | 2.584684e-07 | 2.08391 | -2.624727e-07 | -2.147008 | 2.58586e-07 | 2.084145
5.15 | -2.499958e-07 | -2.063211 | 2.419507e-07 | 1.931542 | -2.508081e-07 | -2.072063 | 2.422781e-07 | 1.931945 | -2.508015e-07 | -2.069653 | 2.426096e-07 | 1.936994
5.2 | -2.387252e-07 | -1.989183 | 2.263836e-07 | 1.78764 | -2.394461e-07 | -1.993868 | 2.271358e-07 | 1.794917 | -2.394386e-07 | -1.99453 | 2.27024e-07 | 1.793286
5.25 | -2.282901e-07 | -1.918582 | 2.122948e-07 | 1.6591 | -2.286401e-07 | -1.920697 | 2.126982e-07 | 1.663102 | -2.290105e-07 | -1.92459 | 2.128823e-07 | 1.663713
5.3 | -2.179814e-07 | -1.847941 | 1.984842e-07 | 1.533884 | -2.179654e-07 | -1.848067 | 1.98546e-07 | 1.534131 | -2.185482e-07 | -1.85304 | 1.990116e-07 | 1.537672
5.35 | -2.082746e-07 | -1.784593 | 1.853292e-07 | 1.411588 | -2.081708e-07 | -1.780341 | 1.857655e-07 | 1.418541 | -2.088052e-07 | -1.788557 | 1.858324e-07 | 1.416019
5.4 | -1.983943e-07 | -1.712962 | 1.729069e-07 | 1.302115 | -1.986089e-07 | -1.714528 | 1.732475e-07 | 1.305058 | -1.989632e-07 | -1.71815 | 1.733652e-07 | 1.305268
5.45 | -1.892396e-07 | -1.649439 | 1.612163e-07 | 1.196368 | -1.897453e-07 | -1.654696 | 1.614428e-07 | 1.197057 | -1.8975e-07 | -1.653814 | 1.615662e-07 | 1.198979
5.5 | -1.803112e-07 | -1.587441 | 1.497598e-07 | 1.092834 | -1.806718e-07 | -1.589391 | 1.501607e-07 | 1.097069 | -1.807728e-07 | -1.591065 | 1.501e-07 | 1.095722
5.55 | -1.721377e-07 | -1.529355 | 1.393945e-07 | 1.00038 | -1.72518e-07 | -1.534025 | 1.394842e-07 | 0.9995272 | -1.725695e-07 | -1.532996 | 1.396859e-07 | 1.002612
5.6 | -1.642536e-07 | -1.473865 | 1.29306e-07 | 0.9099264 | -1.642807e-07 | -1.473662 | 1.293675e-07 | 0.9108506 | -1.645788e-07 | -1.476662 | 1.295452e-07 | 0.9117138
5.65 | -1.570826e-07 | -1.425235 | 1.199013e-07 | 0.8239572 | -1.567908e-07 | -1.420419 | 1.199638e-07 | 0.8269125 | -1.573525e-07 | -1.427324 | 1.201077e-07 | 0.8257359
5.7 | -1.49778e-07 | -1.371816 | 1.108479e-07 | 0.744544 | -1.496242e-07 | -1.370584 | 1.107993e-07 | 0.7441335 | -1.499686e-07 | -1.373794 | 1.110102e-07 | 0.7454327
5.75 | -1.434572e-07 | -1.329954 | 1.024656e-07 | 0.6670129 | -1.431637e-07 | -1.325188 | 1.025286e-07 | 0.6699076 | -1.436424e-07 | -1.331267 | 1.026176e-07 | 0.6684381
5.8 | -1.369746e-07 | -1.282434 | 9.446164e-08 | 0.5968976 | -1.369259e-07 | -1.281736 | 9.450294e-08 | 0.5975351 | -1.371942e-07 | -1.284525 | 9.458779e-08 | 0.5976148
5.85 | -1.314135e-07 | -1.2443 | 8.718954e-08 | 0.5308222 | -1.316292e-07 | -1.247525 | 8.716296e-08 | 0.5291326 | -1.315862e-07 | -1.245976 | 8.72415e-08 | 0.5309711
5.9 | -1.262095e-07 | -1.209813 | 8.017105e-08 | 0.4660585 | -1.260657e-07 | -1.207692 | 8.007464e-08 | 0.4662293 | -1.263241e-07 | -1.210607 | 8.01995e-08 | 0.4664271
5.95 | -1.216497e-07 | -1.179121 | 7.38649e-08 | 0.4085161 | -1.215142e-07 | -1.177661 | 7.376649e-08 | 0.4080764 | -1.216961e-07 | -1.179436 | 7.385811e-08 | 0.408523
6 | -1.174532e-07 | -1.152271 | 6.784019e-08 | 0.3523679 | -1.172837e-07 | -1.150965 | 6.770892e-08 | 0.3512305 | -1.174222e-07 | -1.152033 | 6.778645e-08 | 0.3519165
6.05 | -1.142036e-07 | -1.134501 | 6.255695e-08 | 0.3008475 | -1.137504e-07 | -1.129279 | 6.233672e-08 | 0.3006015 | -1.141634e-07 | -1.133988 | 6.249549e-08 | 0.3005347
6.1 | -1.10923e-07 | -1.114595 | 5.74741e-08 | 0.2528399 | -1.105964e-07 | -1.11151 | 5.724388e-08 | 0.2514041 | -1.108427e-07 | -1.114068 | 5.73674e-08 | 0.2518491
6.15 | -1.08845e-07 | -1.106961 | 5.319977e-08 | 0.2088917 | -1.086801e-07 | -1.105929 | 5.300612e-08 | 0.207011 | -1.087433e-07 | -1.106091 | 5.304551e-08 | 0.2076823
6.2 | -1.068254e-07 | -1.098284 | 4.916377e-08 | 0.1683946 | -1.064671e-07 | -1.095104 | 4.884534e-08 | 0.1660792 | -1.066908e-07 | -1.097279 | 4.897791e-08 | 0.1667981
6.25 | -1.061333e-07 | -1.103044 | 4.596765e-08 | 0.1320617 | -1.057858e-07 | -1.099474 | 4.568737e-08 | 0.1305338 | -1.059325e-07 | -1.101226 | 4.572879e-08 | 0.1303089
6.3 | -1.05531e-07 | -1.107091 | 4.302285e-08 | 0.09921169 | -1.050329e-07 | -1.102501 | 4.259907e-08 | 0.09631449 | -1.052871e-07 | -1.105204 | 4.27503e-08 | 0.09690405
6.35 | -1.064464e-07 | -1.126523 | 4.104119e-08 | 0.0711204 | -1.057561e-07 | -1.119071 | 4.059696e-08 | 0.06935961 | -1.06156e-07 | -1.124028 | 4.073135e-08 | 0.06874199
6.4 | -1.074817e-07 | -1.145633 | 3.931367e-08 | 0.04638929 | -1.07131e-07 | -1.142732 | 3.902207e-08 | 0.04407458 | -1.071334e-07 | -1.142889 | 3.894106e-08 | 0.04327977
6.45 | -1.102273e-07 | -1.181297 | 3.874735e-08 | 0.028422 | -1.093564e-07 | -1.171435 | 3.831723e-08 | 0.02771878 | -1.100293e-07 | -1.180523 | 3.842167e-08 | 0.02494366
6.5 | -1.132305e-07 | -1.219324 | 3.832627e-08 | 0.01136325 | -1.125324e-07 | -1.211991 | 3.789515e-08 | 0.009525927 | -1.128532e-07 | -1.215607 | 3.802677e-08 | 0.009583272
6.55 | -1.181862e-07 | -1.274984 | 3.939878e-08 | 0.00465371 | -1.175683e-07 | -1.268073 | 3.910825e-08 | 0.004187771 | -1.17789e-07 | -1.270491 | 3.915963e-08 | 0.00397924
6.6 | -1.239825e-07 | -1.33995 | 4.104461e-08 | 0.0001199366 | -1.23354e-07 | -1.332319 | 4.072827e-08 | 7.856297e-05 | -1.235832e-07 | -1.334816 | 4.080006e-08 | 2.601314e-05

## Sub 2 1.2% 30 ksi R
0.125
Group 2, Condition 3 (IFF) Sequence Step 2 - remove IFF 1.2%
PATHS ALONG Y-DIRECTION (L) | [12 empty] | PATHS ALONG X-DIRECTION (T) | [12 empty] | PATHS ALONG Z-DIRECTION (THROUGH THICKNESS)
| Midplane |  | Midplane |  | Entry |  | Entry |  | Exit |  | Exit |  |  | Midplane |  | Midplane |  | Entry |  | Entry |  | Exit |  | Exit |  |  | At bore |  | At bore |  | 0.02" away from bore |  | 0.02" away from bore
| Hoop |  | Radial |  | Hoop |  | Radial |  | Hoop |  | Radial |  |  | Hoop |  | Radial |  | Hoop |  | Radial |  | Hoop |  | Radial |  |  | Hoop |  | Radial |  | Hoop |  | Radial
Radial | Strain | Stress | Strain | Stress | Strain | Stress | Strain | Stress | Strain | Stress | Strain | Stress | Radial | Strain | Stress | Strain | Stress | Strain | Stress | Strain | Stress | Strain | Stress | Strain | Stress | z coordinate | Strain | Stress | Strain | Stress | Strain | Stress | Strain | Stress
dim, in | in/in | psi | in/in | psi | in/in | psi | in/in | psi | in/in | psi | in/in | psi | dim, in | in/in | psi | in/in | psi | in/in | psi | in/in | psi | in/in | psi | in/in | psi | in | in/in | psi | in/in | psi | in/in | psi | in/in | psi
0.125 | 0.003126166 | -48887.23 | -0.006585934 | -80.95631 | 0.002528835 | -21264.37 | -0.004505628 | -47.64449 | 0.002483872 | -20606.16 | -0.004460513 | 140.6461 | 0.125 | 0.007468611 | -54069.56 | -0.01155609 | -134.4529 | 0.00473459 | -23787.74 | -0.0065189 | -14.98508 | 0.005536201 | -27703.93 | -0.007519556 | -73.02535 | 0 | 0.0110724 | -55407.85 | -0.01503911 | -73.02535 | 0.008982594 | -30615.09 | -0.0119384 | -8339.252
0.132499993 | 0.002911621 | -46229.27 | -0.006431145 | -2671.785 | 0.003682161 | -30330.56 | -0.006703509 | -2902.004 | 0.003682177 | -30361.72 | -0.006675862 | -2791.819 | 0.129999995 | 0.008699872 | -64393.57 | -0.01356611 | -3376.53 | 0.01072369 | -47174.03 | -0.0142043 | -2151.742 | 0.01060671 | -47585.94 | -0.01418689 | -2606.079 | 0.003676474 | 0.01084749 | -57544.73 | -0.01638924 | -344.263 | 0.008789956 | -31988.2 | -0.01187855 | -7545.154
0.14 | 0.002385546 | -37891.82 | -0.005520929 | -4826.053 | 0.003107066 | -25118.59 | -0.00578308 | -5473.962 | 0.003084994 | -25795.06 | -0.005837977 | -5737.159 | 0.13500001 | 0.008467609 | -63623.59 | -0.01321995 | -5304.97 | 0.01024266 | -40359.43 | -0.01358319 | -4823.099 | 0.01022594 | -40108.36 | -0.0134355 | -4603.106 | 0.007352941 | 0.01055977 | -59580.43 | -0.01745201 | -909.141 | 0.008607106 | -33302.51 | -0.01186379 | -6654.607
0.14749999 | 0.002019415 | -30860.27 | -0.004761746 | -5824.397 | 0.002662678 | -22208.8 | -0.005247056 | -8245.925 | 0.002654898 | -22282.07 | -0.005251122 | -8358.055 | 0.14000002 | 0.008081181 | -54445.08 | -0.01235286 | -5769.242 | 0.009566305 | -35313.2 | -0.01268271 | -6503.818 | 0.009611242 | -35540.98 | -0.01271852 | -6687.136 | 0.01102941 | 0.01042348 | -59462.77 | -0.01731832 | -245.847 | 0.008426564 | -34463.57 | -0.01202262 | -6048.343
0.155 | 0.001663229 | -24172.81 | -0.004025337 | -6776.605 | 0.002221301 | -18425.11 | -0.004569927 | -10408.42 | 0.002283065 | -18518.46 | -0.004652547 | -10562.15 | 0.14500001 | 0.007668723 | -46336.11 | -0.01155289 | -7012.553 | 0.008945274 | -30837.03 | -0.0118832 | -8472.067 | 0.008982594 | -30615.09 | -0.0119384 | -8339.252 | 0.01470588 | 0.01023639 | -60179.35 | -0.01744166 | -322.7911 | 0.008304228 | -36075.21 | -0.01220914 | -6015.802
0.16249999 | 0.001402661 | -18209.78 | -0.003379333 | -7002.81 | 0.001914837 | -15299.49 | -0.00406329 | -12210.39 | 0.001928023 | -15296.82 | -0.004072219 | -12191.38 | 0.15239584 | 0.007052871 | -37443.9 | -0.01034727 | -6990.596 | 0.008061832 | -26432.92 | -0.01078498 | -10487.55 | 0.008039286 | -26399.3 | -0.01073646 | -10346.8 | 0.01838236 | 0.010155 | -60667.78 | -0.01729389 | -109.5289 | 0.008249453 | -36952.83 | -0.01231256 | -5742.686
0.17 | 0.001152689 | -12467.34 | -0.002753414 | -7126.793 | 0.00163978 | -11742.42 | -0.00353003 | -13488.21 | 0.001591815 | -11796.78 | -0.00348661 | -13440.48 | 0.15979168 | 0.006354206 | -29606.06 | -0.009142836 | -7285.902 | 0.007100292 | -22089.38 | -0.009536863 | -11789.75 | 0.00711597 | -21934.28 | -0.009525473 | -11720.13 | 0.02205882 | 0.01002633 | -61167.47 | -0.01718896 | -118.9592 | 0.008162646 | -38152.36 | -0.01241765 | -5787.529
0.17749999 | 0.001009419 | -7163.563 | -0.002242722 | -6736.087 | 0.001397829 | -9019.447 | -0.00309937 | -14723.42 | 0.001423798 | -8810.334 | -0.003104598 | -14396.41 | 0.16718751 | 0.005710248 | -23494.93 | -0.007989321 | -6553.25 | 0.006207529 | -19227.44 | -0.008458225 | -12836.04 | 0.006261172 | -19161.47 | -0.008504233 | -12787.14 | 0.0257353 | 0.009944074 | -61647.11 | -0.01699343 | -99.25328 | 0.008064976 | -39212.63 | -0.01243868 | -5824.934
0.185 | 0.0008441415 | -2191.753 | -0.001736341 | -6492.116 | 0.001207347 | -5543.331 | -0.002643001 | -15120.62 | 0.001227643 | -5522.375 | -0.002650506 | -15004.17 | 0.17458335 | 0.005081805 | -18113.07 | -0.00692486 | -6297.369 | 0.005451918 | -16175.11 | -0.007445234 | -13503.07 | 0.005479473 | -16263.84 | -0.007449373 | -13479.71 | 0.02941176 | 0.00985097 | -62105.8 | -0.01683815 | -162.631 | 0.008051293 | -39994.24 | -0.01253328 | -5882.771
0.1925 | 0.0007632907 | 2373.665 | -0.001342203 | -5884.936 | 0.001088747 | -2561.141 | -0.002289734 | -15342.76 | 0.001083545 | -2718.763 | -0.002300608 | -15512.47 | 0.18197918 | 0.004532987 | -13722.68 | -0.005964971 | -5541.478 | 0.004844124 | -14147.84 | -0.006623554 | -14012.13 | 0.004821103 | -14260.3 | -0.006610831 | -14141.88 | 0.03308824 | 0.009763336 | -62476.63 | -0.01659357 | -120.6474 | 0.008001709 | -40814.46 | -0.01250168 | -5853.862
0.2 | 0.0006566329 | 6843.786 | -0.0009299305 | -5333.745 | 0.0009391372 | 1030.092 | -0.001827756 | -14995.54 | 0.0009233216 | 1321.761 | -0.001779716 | -14746.11 | 0.18937501 | 0.004083854 | -9547.537 | -0.005099889 | -4789.615 | 0.004229011 | -11740.66 | -0.005762755 | -14033.05 | 0.004232442 | -11858.01 | -0.005780741 | -14172.71 | 0.0367647 | 0.009681297 | -62727.96 | -0.01638659 | -118.792 | 0.007918182 | -41599.84 | -0.01246155 | -5996.486
0.2075 | 0.0005869588 | 6407.959 | -0.0008009527 | -4862.3 | 0.000849765 | 2498.899 | -0.001577584 | -14158.21 | 0.0008308785 | 2601.132 | -0.001554576 | -14284.04 | 0.19677085 | 0.003768734 | -6090.163 | -0.004433606 | -3810.393 | 0.003790013 | -9991.803 | -0.005129362 | -14098.64 | 0.003806765 | -10164.38 | -0.005158112 | -14304.61 | 0.04044118 | 0.009615567 | -63116.33 | -0.01616623 | -129.2815 | 0.007925075 | -42094.38 | -0.01245208 | -6111.896
0.215 | 0.0005498811 | 5881.862 | -0.0007091111 | -4341.534 | 0.0007575006 | 3682.735 | -0.001366829 | -13567.46 | 0.0007533717 | 3590.323 | -0.001390271 | -13816.7 | 0.20416668 | 0.003417182 | -3047.779 | -0.00377418 | -3232.169 | 0.003363821 | -8148.707 | -0.004475945 | -14077.07 | 0.003362276 | -8228.275 | -0.004484027 | -14121.04 | 0.04411764 | 0.00951741 | -63251.85 | -0.01593625 | -122.0945 | 0.007950163 | -42415.19 | -0.01246427 | -6233.269
0.2225 | 0.0005073089 | 5275.918 | -0.0006328555 | -3982.558 | 0.0006842525 | 3178.812 | -0.001269252 | -12684.23 | 0.0006827541 | 3244.734 | -0.001270822 | -12618.89 | 0.21156251 | 0.00312906 | -282.4755 | -0.003209083 | -2257.813 | 0.003043714 | -6637.625 | -0.003979379 | -13854.49 | 0.003045455 | -6616.121 | -0.003978529 | -13804.29 | 0.04779412 | 0.00946166 | -63564.23 | -0.01574616 | -130.5625 | 0.007927598 | -42915.36 | -0.0124023 | -6295.737
0.23 | 0.0004713641 | 4753.665 | -0.0005621195 | -3638.533 | 0.0006229903 | 2879.273 | -0.001165113 | -11640.66 | 0.0006238344 | 2873.26 | -0.001171167 | -11702.69 | 0.21895835 | 0.002834505 | 1977.29 | -0.002687645 | -1779.641 | 0.002720503 | -4796.197 | -0.003455877 | -13269.15 | 0.002720562 | -4726.661 | -0.003443898 | -13216.6 | 0.05147059 | 0.009403084 | -63656.08 | -0.01555169 | -121.7413 | 0.007910836 | -43301.07 | -0.01235221 | -6287.247
0.2375 | 0.0004475808 | 4385.362 | -0.0005166524 | -3444.5 | 0.0005795541 | 2701.162 | -0.00108111 | -10783.93 | 0.0005805369 | 2714.85 | -0.001081571 | -10781.97 | 0.2263542 | 0.002600338 | 3951.964 | -0.002272227 | -1092.496 | 0.002493466 | -3234.65 | -0.003082913 | -12692.32 | 0.002458482 | -3207.933 | -0.00304871 | -12676.8 | 0.05514706 | 0.009366764 | -63883.26 | -0.01538824 | -105.8907 | 0.00788093 | -43697.71 | -0.01227967 | -6368.935
0.245 | 0.0004212232 | 3969.475 | -0.0004714305 | -3279.142 | 0.000534108 | 2480.984 | -0.0009979787 | -9960.021 | 0.0005364979 | 2488.831 | -0.00100334 | -10015.11 | 0.23375 | 0.002391317 | 5729.968 | -0.001904147 | -585.2646 | 0.002246769 | -1512.852 | -0.002669165 | -11891.82 | 0.002216529 | -1564.48 | -0.002672682 | -12031.56 | 0.05882353 | 0.009336082 | -63961.55 | -0.01523259 | -103.895 | 0.007840629 | -44110.39 | -0.01220172 | -6461.545
0.2525 | 0.0004033268 | 3675.784 | -0.0004420803 | -3189.176 | 0.0005011071 | 2346.704 | -0.0009313412 | -9285.207 | 0.0005025571 | 2362.857 | -0.0009326664 | -9291.59 | 0.2411458 | 0.002221726 | 7154.32 | -0.00161737 | -27.26987 | 0.002058764 | -31.97992 | -0.002367078 | -11126.78 | 0.002047977 | -50.00128 | -0.002370494 | -11170.03 | 0.0625 | 0.009295457 | -64151.73 | -0.01508012 | -98.54628 | 0.007813606 | -44528.36 | -0.01213525 | -6683.221
0.26 | 0.0003849348 | 3376.957 | -0.000414434 | -3114.158 | 0.0004684161 | 2212.528 | -0.0008661519 | -8624.565 | 0.0004694372 | 2219.902 | -0.0008674699 | -8636.186 | 0.2485417 | 0.00205205 | 8505.027 | -0.00134584 | 406.0945 | 0.001875533 | 1509.213 | -0.00206457 | -10272.11 | 0.00187453 | 1481.827 | -0.002069851 | -10330.8 | 0.06617647 | 0.009248648 | -64205.03 | -0.01492676 | -111.4667 | 0.007795932 | -44608.62 | -0.01206671 | -6630.392
0.2675 | 0.0003718645 | 3157.537 | -0.0003970842 | -3086.558 | 0.00044463 | 2146.559 | -0.0008123871 | -8060.798 | 0.0004452612 | 2151.207 | -0.0008127988 | -8064.618 | 0.2559375 | 0.001897219 | 9563.852 | -0.001123475 | 876.9318 | 0.001713527 | 2987.068 | -0.001785488 | -9192.022 | 0.001717959 | 3003.133 | -0.001792583 | -9199.566 | 0.06985294 | 0.009209586 | -64312.32 | -0.01479046 | -76.85392 | 0.00777404 | -44797.11 | -0.01201525 | -6723.955
0.275 | 0.0003589759 | 2945.955 | -0.000380699 | -3060.428 | 0.0004204694 | 2056.975 | -0.0007611834 | -7538.401 | 0.000420854 | 2058.772 | -0.0007607542 | -7536.242 | 0.2633334 | 0.001731641 | 10547.01 | -0.0008998842 | 1256.4 | 0.001547362 | 4457.289 | -0.001508154 | -8135.932 | 0.001550214 | 4468.553 | -0.001506801 | -8104.479 | 0.07352941 | 0.009158667 | -64370.35 | -0.01464326 | -118.6291 | 0.007754755 | -45096.3 | -0.01195857 | -6791.903
0.2825 | 0.0003488051 | 2783.186 | -0.000371321 | -3064.455 | 0.0004013641 | 2013.721 | -0.0007151511 | -7052.718 | 0.0004013999 | 2004.464 | -0.0007158178 | -7067.68 | 0.2707292 | 0.001572096 | 11309.59 | -0.0007117353 | 1620.042 | 0.001382887 | 5770.099 | -0.001261106 | -7057.493 | 0.001392334 | 5823.625 | -0.001260007 | -6984.136 | 0.07720588 | 0.009132153 | -64478.18 | -0.01453231 | -91.64835 | 0.007728213 | -45592.55 | -0.01189103 | -6868.346
0.29 | 0.0003387363 | 2624.823 | -0.0003617631 | -3063.441 | 0.0003832229 | 1953.667 | -0.0006738647 | -6630.203 | 0.000383005 | 1951.37 | -0.0006727283 | -6621.503 | 0.278125 | 0.001417546 | 11995.69 | -0.0005314025 | 1930.646 | 0.001237267 | 7113.624 | -0.001027533 | -5944.063 | 0.001236074 | 7226.494 | -0.001010487 | -5792.334 | 0.08088236 | 0.009105535 | -64516.5 | -0.01441925 | -96.62975 | 0.007712426 | -45754.95 | -0.01182369 | -6847.837
0.2975 | 0.0003302428 | 2497.722 | -0.0003566495 | -3080.05 | 0.000367737 | 1921.307 | -0.0006358506 | -6228.126 | 0.0003685646 | 1921.683 | -0.0006362036 | -6237.336 | 0.2855209 | 0.001253281 | 12477.34 | -0.0003627626 | 2251.735 | 0.001093001 | 8200.58 | -0.0008026779 | -4543.386 | 0.001085365 | 8186.398 | -0.0007865244 | -4410.222 | 0.08455882 | 0.009087695 | -64589.57 | -0.01433257 | -65.22189 | 0.007719542 | -45903.06 | -0.01179611 | -6927.287
0.305 | 0.00032193 | 2379.403 | -0.0003511415 | -3086.14 | 0.0003533493 | 1878.807 | -0.0006015287 | -5875.089 | 0.0003538787 | 1884.376 | -0.0006011455 | -5870.708 | 0.2929167 | 0.001084131 | 12901.06 | -0.0001959969 | 2520.488 | 0.0009526249 | 9241.461 | -0.0005900992 | -3285.923 | 0.0009343967 | 9043.784 | -0.0005781996 | -3238.953 | 0.08823529 | 0.009055008 | -64646.78 | -0.01424199 | -109.5527 | 0.007750317 | -45753.64 | -0.01179007 | -6910.289
0.3125 | 0.0003146885 | 2281.249 | -0.000347951 | -3099.583 | 0.0003415813 | 1859.23 | -0.0005711097 | -5552.095 | 0.0003418349 | 1862.688 | -0.0005712226 | -5551.614 | 0.3003125 | 0.0009602826 | 11522.62 | -0.0001270316 | 2693.306 | 0.0008281292 | 8171.339 | -0.0004730008 | -2394.228 | 0.0008230355 | 8102.212 | -0.0004752248 | -2440.052 | 0.09191176 | 0.009033691 | -64725.37 | -0.01417075 | -86.63996 | 0.007749204 | -46038.6 | -0.01175756 | -6789.627
0.32 | 0.0003074782 | 2189.676 | -0.0003443674 | -3103.506 | 0.0003299802 | 1830.857 | -0.0005422564 | -5251.967 | 0.0003298207 | 1826.818 | -0.0005433123 | -5263.285 | 0.3077084 | 0.0008377728 | 10097.55 | -6.490968e-05 | 2767.492 | 0.000705061 | 7087.785 | -0.0003642821 | -1595.602 | 0.0007117527 | 7141.967 | -0.0003752163 | -1684.548 | 0.09558824 | 0.009018434 | -64700.5 | -0.01409942 | -86.1265 | 0.007735679 | -46341.25 | -0.01173666 | -6903.41
0.3275 | 0.0003009957 | 2113.004 | -0.000342323 | -3110.938 | 0.0003204287 | 1812.848 | -0.0005175985 | -4992.186 | 0.0003203427 | 1814.72 | -0.00051808 | -4993.524 | 0.3151042 | 0.0007590794 | 9141.666 | -3.692284e-05 | 2677.889 | 0.0006380026 | 6528.092 | -0.0003017515 | -1102.993 | 0.0006394228 | 6555.396 | -0.0003047518 | -1111.586 | 0.0992647 | 0.009014601 | -64712.34 | -0.01404987 | -48.38025 | 0.007698776 | -46358.43 | -0.01166735 | -6916.622
0.335 | 0.0002943546 | 2039.745 | -0.0003396921 | -3108.905 | 0.0003103983 | 1786.402 | -0.0004937692 | -4743.68 | 0.0003105696 | 1786.273 | -0.0004949365 | -4754.679 | 0.3225 | 0.0006831611 | 8224.144 | -1.024883e-05 | 2593.447 | 0.0005693207 | 5928.092 | -0.0002425027 | -664.1589 | 0.0005674854 | 5912.431 | -0.0002437901 | -675.3699 | 0.1029412 | 0.008985727 | -64766.62 | -0.01398872 | -102.4979 | 0.007683021 | -46326.69 | -0.01162806 | -6941.307
0.3425 | 0.0002881786 | 1975.468 | -0.0003373514 | -3104.024 | 0.0003016473 | 1767.153 | -0.000472959 | -4522.883 | 0.0003019893 | 1771.05 | -0.0004733724 | -4525.12 | 0.3298958 | 0.0006288218 | 7549.672 | 9.368791e-07 | 2451.057 | 0.0005172897 | 5473.86 | -0.000199824 | -349.3198 | 0.0005179624 | 5504.317 | -0.0001966412 | -298.4793 | 0.1066176 | 0.008985416 | -64855.77 | -0.01395179 | -110.678 | 0.00769607 | -46288.03 | -0.01162306 | -6944.301
0.35 | 0.0002819475 | 1914.324 | -0.0003345236 | -3091.607 | 0.0002932327 | 1741.703 | -0.0004536559 | -4323.257 | 0.0002932071 | 1744.024 | -0.0004526212 | -4312.326 | 0.3372917 | 0.0005735686 | 6873.375 | 1.334318e-05 | 2324.176 | 0.0004597224 | 4958.375 | -0.0001536824 | -22.65559 | 0.0004710222 | 5078.068 | -0.0001581941 | -31.35762 | 0.1102941 | 0.009016589 | -64825.01 | -0.01395432 | -138.8494 | 0.00770317 | -46255.38 | -0.01161006 | -6984.526
0.3575 | 0.0002760142 | 1859.166 | -0.0003317893 | -3076.382 | 0.0002861902 | 1729.837 | -0.0004357501 | -4132.536 | 0.0002856047 | 1724.222 | -0.0004349034 | -4126.521 | 0.3446875 | 0.000534514 | 6380.073 | 1.468454e-05 | 2158.902 | 0.0004234773 | 4635.876 | -0.0001242453 | 188.2045 | 0.0004364038 | 4778.92 | -0.0001296617 | 182.2977 | 0.1139706 | 0.00901907 | -64793.13 | -0.01393438 | -71.92942 | 0.007706981 | -46574.18 | -0.01159676 | -7006.96
0.365 | 0.0002703579 | 1812.474 | -0.0003285275 | -3050.655 | 0.0002789863 | 1706.136 | -0.0004191274 | -3962.758 | 0.0002789344 | 1706.573 | -0.000418943 | -3960.401 | 0.3520833 | 0.000494994 | 5892.329 | 1.799421e-05 | 2018.947 | 0.0003993523 | 4426.795 | -0.0001043772 | 336.36 | 0.0004015065 | 4453.546 | -0.0001034656 | 353.0199 | 0.1176471 | 0.008975772 | -64804.99 | -0.01387752 | -94.46342 | 0.007710524 | -46525.47 | -0.0115978 | -6969.096
0.3725 | 0.0002648476 | 1766.576 | -0.0003255777 | -3027.855 | 0.000272293 | 1687.035 | -0.0004039368 | -3804.154 | 0.0002724157 | 1687.895 | -0.0004039594 | -3804.474 | 0.3594792 | 0.0004646481 | 5509.668 | 1.613316e-05 | 1867.592 | 0.0003737506 | 4199.26 | -8.456192e-05 | 477.6238 | 0.0003765049 | 4222.674 | -8.498441e-05 | 475.2418 | 0.1213235 | 0.008963846 | -64808.64 | -0.01385785 | -49.07579 | 0.007700781 | -46384.49 | -0.01159878 | -6984.791
0.38 | 0.0002592271 | 1722.767 | -0.0003221239 | -2997.978 | 0.000265639 | 1661.677 | -0.0003898669 | -3661.228 | 0.0002658569 | 1664.329 | -0.0003897608 | -3659.484 | 0.366875 | 0.0004343349 | 5133.924 | 1.563115e-05 | 1733.924 | 0.000348149 | 3950.628 | -6.80704e-05 | 570.8013 | 0.0003505847 | 3983.985 | -6.610026e-05 | 600.3782 | 0.125 | 0.008962332 | -64883.47 | -0.0138673 | -134.4529 | 0.007668723 | -46336.11 | -0.01155289 | -7012.553
0.3875 | 0.0002537812 | 1680.85 | -0.0003183789 | -2965.262 | 0.0002595643 | 1640.533 | -0.0003768201 | -3527.099 | 0.0002598512 | 1642.738 | -0.0003767177 | -3526.394 | 0.3742708 | 0.0004108542 | 4836.271 | 1.207521e-05 | 1598.066 | 0.0003252989 | 3725.283 | -5.297382e-05 | 653.5947 | 0.0003317817 | 3806.459 | -5.473505e-05 | 667.8264 | 0.1286765 | 0.008960551 | -64850.17 | -0.01386719 | -87.51389 | 0.007610434 | -46420.48 | -0.01148014 | -6876.292
0.395 | 0.0002485438 | 1644.801 | -0.000314318 | -2925.806 | 0.0002536639 | 1616.697 | -0.0003645954 | -3403.755 | 0.0002539212 | 1620.632 | -0.0003641873 | -3398.595 | 0.3816667 | 0.0003869543 | 4542.226 | 9.911158e-06 | 1480.522 | 0.0003044878 | 3534.986 | -3.828505e-05 | 751.5669 | 0.0003130647 | 3624.44 | -4.384516e-05 | 726.2254 | 0.1323529 | 0.008944227 | -64874.42 | -0.01385959 | -137.9711 | 0.007606626 | -46533.48 | -0.01149154 | -6927.574
0.4025 | 0.0002435301 | 1610.224 | -0.0003102252 | -2886.436 | 0.0002481938 | 1595.225 | -0.0003533651 | -3289.615 | 0.000248304 | 1598.048 | -0.000353267 | -3286.889 | 0.3890625 | 0.0003676052 | 4299.402 | 5.989099e-06 | 1362.971 | 0.00029405 | 3434.008 | -3.315943e-05 | 776.9692 | 0.000298368 | 3482.459 | -3.51662e-05 | 774.0606 | 0.1360294 | 0.00895258 | -64846.74 | -0.01387109 | -81.27689 | 0.007630703 | -46565.55 | -0.01153521 | -6958.449
0.41 | 0.0002384166 | 1574.954 | -0.0003060416 | -2846.21 | 0.0002426518 | 1570.717 | -0.0003425812 | -3181.552 | 0.0002426346 | 1571.558 | -0.0003426165 | -3180.858 | 0.3964583 | 0.0003483582 | 4065.779 | 3.296989e-06 | 1263.778 | 0.0002815576 | 3302.973 | -2.784702e-05 | 790.5151 | 0.0002833004 | 3326.16 | -2.771964e-05 | 800.5842 | 0.1397059 | 0.008955148 | -64824.31 | -0.01390536 | -125.3043 | 0.007651887 | -46464.78 | -0.01157837 | -6954.109
0.4175 | 0.0002334619 | 1541.635 | -0.0003015534 | -2802.85 | 0.0002374513 | 1547.424 | -0.0003327861 | -3083.075 | 0.0002374509 | 1548.606 | -0.000332694 | -3081.143 | 0.4038542 | 0.0003317818 | 3858.93 | 1.833286e-07 | 1166.251 | 0.0002693136 | 3180.735 | -2.16992e-05 | 817.6234 | 0.0002713199 | 3202.964 | -2.186057e-05 | 822.2502 | 0.1433824 | 0.008955317 | -64834.84 | -0.01392722 | -94.61707 | 0.007671717 | -46422.53 | -0.01160792 | -7018.911
0.425 | 0.0002286897 | 1511.382 | -0.0002969674 | -2757.112 | 0.0002321856 | 1521.435 | -0.0003232843 | -2989.148 | 0.0002323837 | 1524.188 | -0.0003232666 | -2987.859 | 0.41125 | 0.0003156623 | 3668.273 | -2.011085e-06 | 1088.67 | 0.0002570696 | 3048.873 | -1.702321e-05 | 823.1572 | 0.0002599786 | 3081.518 | -1.738673e-05 | 829.2278 | 0.1470588 | 0.009003264 | -64876.56 | -0.01401525 | -203.3681 | 0.007706056 | -46193.75 | -0.01164276 | -6913.883
0.4325 | 0.000223996 | 1481.643 | -0.0002921751 | -2709.822 | 0.0002272138 | 1497.248 | -0.000314433 | -2901.087 | 0.000227525 | 1501.169 | -0.0003144057 | -2899.472 | 0.4186458 | 0.0003018962 | 3500.508 | -5.369718e-06 | 1005.416 | 0.0002456673 | 2927.157 | -1.235396e-05 | 831.9471 | 0.0002499845 | 2972.891 | -1.418138e-05 | 827.7847 | 0.1507353 | 0.008989703 | -64819.2 | -0.01402119 | -99.76727 | 0.007719083 | -46194.34 | -0.01166973 | -6825.287
0.44 | 0.0002193023 | 1452.668 | -0.0002871907 | -2660.207 | 0.0002223665 | 1471.827 | -0.0003059965 | -2818.639 | 0.0002226663 | 1474.884 | -0.0003060681 | -2818.599 | 0.4260417 | 0.0002883537 | 3339.835 | -7.840114e-06 | 934.652 | 0.0002358577 | 2822.208 | -9.000163e-06 | 833.8892 | 0.0002397023 | 2862.433 | -1.060802e-05 | 829.8379 | 0.1544118 | 0.00899967 | -64772.21 | -0.01408726 | -127.8575 | 0.007710593 | -46120.53 | -0.0116826 | -6781.779
0.4475 | 0.0002145664 | 1420.699 | -0.000282071 | -2612.147 | 0.0002176721 | 1447.131 | -0.0002979224 | -2739.651 | 0.0002179799 | 1449.327 | -0.0002982273 | -2742.431 | 0.4334375 | 0.0002767047 | 3199.974 | -1.029957e-05 | 869.4132 | 0.0002300037 | 2754.018 | -8.597215e-06 | 816.5067 | 0.0002314348 | 2769.284 | -9.132111e-06 | 815.8076 | 0.1580882 | 0.009015836 | -64680.43 | -0.01414652 | -66.33898 | 0.007690674 | -46045.76 | -0.01169499 | -6775.598
0.455 | 0.0002100422 | 1393.247 | -0.0002768781 | -2560.692 | 0.0002130627 | 1421.387 | -0.0002902511 | -2665.672 | 0.0002135686 | 1425.685 | -0.0002906814 | -2668.977 | 0.4408333 | 0.0002649456 | 3061.422 | -1.204687e-05 | 812.1599 | 0.0002231141 | 2671.266 | -8.125116e-06 | 793.5341 | 0.0002229462 | 2673.849 | -7.437285e-06 | 803.0656 | 0.1617647 | 0.009041104 | -64707.49 | -0.01424396 | -190.6977 | 0.007740538 | -45841.59 | -0.01177823 | -6793.435
0.4625 | 0.000205775 | 1368 | -0.0002717123 | -2509.341 | 0.0002088463 | 1399.109 | -0.0002831849 | -2596.332 | 0.0002093181 | 1403.666 | -0.0002834669 | -2597.896 | 0.4482292 | 0.0002549466 | 2942.301 | -1.400615e-05 | 758.324 | 0.0002162759 | 2588.855 | -7.996096e-06 | 767.6985 | 0.0002158581 | 2592.381 | -6.350247e-06 | 787.9827 | 0.1654412 | 0.009040769 | -64666.36 | -0.01429957 | -124.1982 | 0.00777992 | -45706.55 | -0.01184949 | -6790.805
0.47 | 0.0002014122 | 1341.328 | -0.0002665023 | -2458.278 | 0.0002045813 | 1374.821 | -0.0002762903 | -2530.001 | 0.0002049431 | 1378.358 | -0.0002765068 | -2531.16 | 0.455625 | 0.0002450168 | 2826.056 | -1.548845e-05 | 710.676 | 0.0002094378 | 2508.433 | -7.720178e-06 | 745.0446 | 0.0002088278 | 2509.637 | -5.632097e-06 | 768.1586 | 0.1691176 | 0.009087616 | -64531.55 | -0.0144112 | -136.0476 | 0.007796256 | -45567.44 | -0.01190394 | -6779.868
0.4775 | 0.0001975077 | 1317.925 | -0.0002616229 | -2410.353 | 0.0002004344 | 1350.474 | -0.0002697163 | -2467.292 | 0.0002009046 | 1355.672 | -0.0002699742 | -2468.006 | 0.4630208 | 0.0002362297 | 2721.72 | -1.681171e-05 | 666.9474 | 0.0002030887 | 2435.23 | -6.778459e-06 | 731.0456 | 0.0002027957 | 2438.496 | -5.160387e-06 | 749.8297 | 0.1727941 | 0.009077055 | -64529.66 | -0.01447626 | -118.8946 | 0.007804838 | -45410.96 | -0.01196121 | -6797.621
0.485 | 0.0001936032 | 1295.199 | -0.0002566667 | -2361.128 | 0.0001964938 | 1328.317 | -0.0002633178 | -2405.491 | 0.0001968662 | 1331.824 | -0.0002636862 | -2408 | 0.4704167 | 0.0002275916 | 2621.837 | -1.81069e-05 | 626.6917 | 0.0001967708 | 2359.93 | -6.405272e-06 | 710.0792 | 0.000196945 | 2366.754 | -5.216241e-06 | 725.1448 | 0.1764706 | 0.009086567 | -64380.55 | -0.01457299 | -118.2091 | 0.007813319 | -45091.29 | -0.01199441 | -6657.394
0.4925 | 0.0001896055 | 1269.16 | -0.0002518847 | -2315.873 | 0.0001927174 | 1305.017 | -0.0002576473 | -2352.08 | 0.0001926968 | 1305.84 | -0.0002577658 | -2352.053 | 0.4778125 | 0.0002204249 | 2535.84 | -1.97318e-05 | 585.6956 | 0.0001903537 | 2281.282 | -6.216248e-06 | 685.0748 | 0.0001915006 | 2299.546 | -5.561929e-06 | 699.3389 | 0.1801471 | 0.009143025 | -64298.82 | -0.01471889 | -74.00028 | 0.0077589 | -45129.01 | -0.01198879 | -6638.21
0.5 | 0.0001859657 | 1249.868 | -0.0002468984 | -2265.119 | 0.0001889194 | 1284.27 | -0.0002517281 | -2293.92 | 0.0001889292 | 1284.254 | -0.0002517199 | -2293.949 | 0.4852083 | 0.0002131987 | 2450.117 | -2.102343e-05 | 548.163 | 0.0001863907 | 2229.073 | -6.336867e-06 | 664.0675 | 0.0001859152 | 2229.361 | -5.92271e-06 | 671.5792 | 0.1838235 | 0.009186695 | -64204.85 | -0.01486621 | -105.8145 | 0.007740831 | -44916.73 | -0.01202681 | -6576.164
0.55 | 0.0001643125 | 1126.417 | -0.0002153279 | -1956.377 | 0.0001671388 | 1154.292 | -0.000218119 | -1974.118 | 0.0001668939 | 1153.199 | -0.0002177032 | -1969.845 | 0.4926042 | 0.0002060371 | 2364.024 | -2.153887e-05 | 516.0387 | 0.0001808235 | 2171.001 | -5.204391e-06 | 660.3984 | 0.0001805709 | 2162.148 | -6.301071e-06 | 644.6912 | 0.1875 | 0.009239838 | -64057.47 | -0.01502055 | -54.07935 | 0.007759929 | -44646.11 | -0.01209133 | -6562.261
0.6 | 0.0001437079 | 996.5258 | -0.0001863406 | -1683.568 | 0.0001460545 | 1018.909 | -0.0001882665 | -1695.878 | 0.0001459184 | 1019.132 | -0.0001877963 | -1690.732 | 0.5 | 0.0001992708 | 2288.115 | -2.157035e-05 | 494.8177 | 0.0001733285 | 2087.802 | -3.485535e-06 | 652.0189 | 0.0001757869 | 2105.527 | -6.382148e-06 | 626.2593 | 0.1911765 | 0.009288808 | -63983.31 | -0.01519744 | -148.7631 | 0.007807022 | -44170.48 | -0.01217417 | -6500.824
0.65 | 0.0001287348 | 910.5904 | -0.0001633001 | -1460.821 | 0.0001304302 | 924.6021 | -0.0001645326 | -1470.585 | 0.0001307236 | 927.6167 | -0.0001648104 | -1472.208 | 0.55 | 0.0001617828 | 1855.936 | -2.069569e-05 | 374.1558 | 0.000149867 | 1787.383 | -7.324749e-06 | 510.9381 | 0.0001461241 | 1739.423 | -6.953594e-06 | 496.3854 | 0.1948529 | 0.009342873 | -63860.03 | -0.01535989 | -98.17983 | 0.007811892 | -43838.88 | -0.01222631 | -6491.052
0.7 | 0.0001136426 | 808.676 | -0.0001422544 | -1269.285 | 0.000114925 | 818.912 | -0.0001434905 | -1279.5 | 0.0001151886 | 822.6881 | -0.0001436247 | -1278.953 | 0.6 | 0.0001348035 | 1559.965 | -1.817611e-05 | 317.7249 | 0.0001283592 | 1513.503 | -1.07754e-05 | 383.6887 | 0.0001265238 | 1501.005 | -8.072249e-06 | 408.0444 | 0.1985294 | 0.009376447 | -63638.08 | -0.01552728 | -110.5422 | 0.007827061 | -43435.38 | -0.01227668 | -6374.293
0.75 | 0.0001025363 | 745.1597 | -0.0001252299 | -1104.37 | 0.0001036193 | 752.7325 | -0.0001263551 | -1114.729 | 0.0001037496 | 753.4387 | -0.0001265387 | -1116.572 | 0.65 | 0.0001218598 | 1393.923 | -2.024895e-05 | 239.9574 | 0.0001154323 | 1345.272 | -1.28458e-05 | 303.6154 | 0.0001156336 | 1344.531 | -1.390558e-05 | 292.634 | 0.2022059 | 0.009447177 | -63459.91 | -0.01572673 | -74.61352 | 0.007843759 | -43095.2 | -0.01231072 | -6234.062
0.8 | 9.155338e-05 | 668.2928 | -0.000110337 | -971.1179 | 9.26336e-05 | 677.7883 | -0.0001114114 | -979.1185 | 9.270245e-05 | 677.6228 | -0.0001115546 | -981.0056 | 0.7 | 0.0001070939 | 1223.847 | -1.871915e-05 | 202.2072 | 0.0001031299 | 1193.729 | -1.385614e-05 | 243.7675 | 0.0001023603 | 1185.382 | -1.39063e-05 | 241.2627 | 0.2058824 | 0.009513417 | -63245.49 | -0.01593389 | -98.79701 | 0.007874161 | -42521.95 | -0.01239244 | -6174.228
0.85 | 8.344745e-05 | 620.3513 | -9.826649e-05 | -855.2205 | 8.499874e-05 | 634.553 | -9.932903e-05 | -862.244 | 8.4379e-05 | 629.1835 | -9.882078e-05 | -858.4537 | 0.75 | 9.833152e-05 | 1117.049 | -1.868789e-05 | 166.8162 | 9.559214e-05 | 1096.03 | -1.576299e-05 | 191.7932 | 9.400069e-05 | 1076.508 | -1.52795e-05 | 189.1202 | 0.2095588 | 0.009577575 | -63011.2 | -0.01612418 | -73.63503 | 0.007915385 | -41913.46 | -0.01245473 | -6160.713
0.9 | 7.522063e-05 | 563.6725 | -8.717937e-05 | -755.0643 | 7.605416e-05 | 570.1702 | -8.802475e-05 | -762.1998 | 7.580846e-05 | 568.8267 | -8.757851e-05 | -757.9247 | 0.8 | 8.915754e-05 | 1009.748 | -1.782159e-05 | 141.0453 | 8.704594e-05 | 990.54 | -1.640681e-05 | 150.4726 | 8.68607e-05 | 990.882 | -1.51665e-05 | 162.3905 | 0.2132353 | 0.00960893 | -62735.43 | -0.01631012 | -127.6643 | 0.007948266 | -41365.31 | -0.01248795 | -6084.455
0.95 | 6.866452e-05 | 524.063 | -7.756073e-05 | -663.33 | 6.948689e-05 | 531.2892 | -7.835445e-05 | -669.2269 | 6.944934e-05 | 529.8151 | -7.855584e-05 | -672.0315 | 0.85 | 8.298973e-05 | 933.2179 | -1.815573e-05 | 111.8863 | 8.08561e-05 | 912.4084 | -1.664916e-05 | 120.6364 | 8.17792e-05 | 920.9262 | -1.670077e-05 | 121.2392 | 0.2169118 | 0.009719824 | -62424.59 | -0.01654796 | -88.84701 | 0.007994423 | -40724.88 | -0.01250636 | -6011.987
1 | 6.21561e-05 | 476.9665 | -6.913018e-05 | -589.1176 | 6.274743e-05 | 481.456 | -6.988285e-05 | -595.5419 | 6.275171e-05 | 481.3608 | -6.992271e-05 | -595.9954 | 0.9 | 7.709799e-05 | 863.089 | -1.785716e-05 | 92.02459 | 7.601622e-05 | 854.7147 | -1.64733e-05 | 103.6718 | 7.621462e-05 | 856.104 | -1.670621e-05 | 101.559 | 0.2205882 | 0.009818919 | -62030.32 | -0.01677565 | -102.8654 | 0.008074002 | -39918.55 | -0.01253703 | -5885.766
1.05 | 5.693266e-05 | 441.4975 | -6.212844e-05 | -525.3145 | 5.711491e-05 | 442.5217 | -6.248343e-05 | -528.6528 | 5.715044e-05 | 442.843 | -6.252496e-05 | -528.9572 | 0.9499999 | 7.299663e-05 | 810.0028 | -1.844686e-05 | 67.45419 | 7.261094e-05 | 807.8455 | -1.790194e-05 | 72.85362 | 7.258187e-05 | 806.3516 | -1.797923e-05 | 70.96826 | 0.2242647 | 0.009912445 | -61688.5 | -0.0169667 | -115.8375 | 0.008125423 | -39076.12 | -0.01248248 | -5732.744
1.1 | 5.199731e-05 | 408.8376 | -5.539326e-05 | -463.2061 | 5.231467e-05 | 411.0432 | -5.585922e-05 | -467.3613 | 5.23079e-05 | 411.0319 | -5.58573e-05 | -467.302 | 0.9999999 | 6.880831e-05 | 759.0763 | -1.845912e-05 | 50.43849 | 6.858034e-05 | 755.7446 | -1.881768e-05 | 46.04634 | 6.857833e-05 | 755.3807 | -1.879134e-05 | 45.91275 | 0.2279412 | 0.010021 | -61159.82 | -0.01715085 | -102.995 | 0.008174664 | -38167.96 | -0.01242946 | -5811.337
1.15 | 4.792358e-05 | 380.0251 | -5.020415e-05 | -416.8015 | 4.836525e-05 | 385.0004 | -5.045295e-05 | -417.4332 | 4.832181e-05 | 384.5708 | -5.0432e-05 | -417.3399 | 1.05 | 6.419499e-05 | 704.814 | -1.81503e-05 | 36.14537 | 6.504785e-05 | 708.0928 | -2.004615e-05 | 17.10387 | 6.499003e-05 | 707.4677 | -2.001746e-05 | 17.18133 | 0.2316176 | 0.01018045 | -60502.45 | -0.01732176 | -37.08102 | 0.008242244 | -36970.16 | -0.01230938 | -5767.08
1.2 | 4.395755e-05 | 352.0829 | -4.514242e-05 | -371.4357 | 4.425627e-05 | 354.6517 | -4.544269e-05 | -373.7309 | 4.42517e-05 | 354.8683 | -4.540679e-05 | -373.1856 | 1.0999999 | 5.975496e-05 | 655.7685 | -1.754268e-05 | 28.08841 | 6.23587e-05 | 658.2686 | -2.299441e-05 | -34.82436 | 6.235302e-05 | 658.2188 | -2.293782e-05 | -34.36861 | 0.2352941 | 0.01032586 | -60259.39 | -0.01750982 | -434.4658 | 0.008316886 | -36124.08 | -0.01217571 | -6029.596
1.25 | 4.071604e-05 | 331.6585 | -4.0684e-05 | -329.3343 | 4.092604e-05 | 332.6801 | -4.097046e-05 | -332.344 | 4.093532e-05 | 333.0934 | -4.103207e-05 | -332.5065 | 1.15 | 5.322119e-05 | 593.9448 | -1.831138e-05 | 13.07884 | 5.840993e-05 | 621.0896 | -2.468132e-05 | -53.63632 | 5.83967e-05 | 620.8383 | -2.467212e-05 | -53.70556 | 0.2389706 | 0.01045297 | -59710.29 | -0.0173406 | -367.2113 | 0.008443853 | -34868.33 | -0.01204819 | -6450.823
1.3 | 3.712593e-05 | 304.0518 | -3.652759e-05 | -294.037 | 3.727785e-05 | 304.9735 | -3.670352e-05 | -295.7775 | 3.740894e-05 | 306.0297 | -3.690991e-05 | -297.4617 | 1.2 | 4.523547e-05 | 533.8758 | -1.901619e-05 | 12.13301 | 4.941307e-05 | 571.4323 | -2.551094e-05 | -36.97317 | 4.940663e-05 | 571.3768 | -2.551546e-05 | -37.01311 | 0.2426471 | 0.01058162 | -59234.1 | -0.01743573 | -567.7899 | 0.008534967 | -33640.45 | -0.01195807 | -6900.163
1.35 | 3.410868e-05 | 281.9324 | -3.290502e-05 | -262.239 | 3.425558e-05 | 282.8834 | -3.312e-05 | -264.2267 | 3.426126e-05 | 283.0708 | -3.313277e-05 | -264.189 | [13 empty] | 0.2463235 | 0.01081116 | -57641.29 | -0.01650443 | -232.0898 | 0.00873271 | -32297.55 | -0.0119128 | -7725.917
1.4 | 3.127297e-05 | 261.1857 | -2.950469e-05 | -232.3472 | 3.14619e-05 | 262.7296 | -2.97188e-05 | -234.0762 | 3.145091e-05 | 262.5399 | -2.972168e-05 | -234.2 | [13 empty] | 0.25 | 0.01104738 | -55504.73 | -0.01521077 | -14.98508 | 0.008945274 | -30837.03 | -0.0118832 | -8472.067
1.45 | 2.886996e-05 | 242.9566 | -2.67558e-05 | -208.7413 | 2.905077e-05 | 245.0748 | -2.684622e-05 | -208.8256 | 2.898388e-05 | 244.07 | -2.688155e-05 | -209.5741
1.5 | 2.647816e-05 | 224.776 | -2.403267e-05 | -185.3871 | 2.665247e-05 | 226.1298 | -2.425568e-05 | -187.2597 | 2.661215e-05 | 225.7276 | -2.4226e-05 | -187.0935
1.55 | 2.445859e-05 | 210.3315 | -2.164556e-05 | -164.0481 | 2.457208e-05 | 210.8451 | -2.185936e-05 | -166.1922 | 2.459153e-05 | 211.5554 | -2.178973e-05 | -165.0744
1.6 | 2.226077e-05 | 192.147 | -1.941129e-05 | -146.2427 | 2.242205e-05 | 193.6475 | -1.955379e-05 | -147.2089 | 2.240562e-05 | 193.5453 | -1.953557e-05 | -147.0298
1.65 | 2.04029e-05 | 177.5412 | -1.743708e-05 | -129.7308 | 2.051879e-05 | 178.9345 | -1.748116e-05 | -129.6366 | 2.048556e-05 | 178.4466 | -1.750313e-05 | -130.0329
1.7 | 1.863396e-05 | 163.7724 | -1.554356e-05 | -113.7593 | 1.870938e-05 | 164.4589 | -1.561526e-05 | -114.2676 | 1.871668e-05 | 164.5069 | -1.561227e-05 | -114.2545
1.75 | 1.708783e-05 | 151.3603 | -1.396687e-05 | -100.8132 | 1.712802e-05 | 151.6169 | -1.403054e-05 | -101.4 | 1.714326e-05 | 151.8019 | -1.402318e-05 | -101.279
1.8 | 1.557333e-05 | 138.9161 | -1.247171e-05 | -88.81808 | 1.560862e-05 | 139.1675 | -1.250529e-05 | -89.12588 | 1.563464e-05 | 139.4087 | -1.252687e-05 | -89.27121
1.85 | 1.427973e-05 | 128.8008 | -1.113318e-05 | -77.55968 | 1.432879e-05 | 129.2094 | -1.116718e-05 | -77.8255 | 1.434014e-05 | 129.2921 | -1.119332e-05 | -78.04723
1.9 | 1.291256e-05 | 116.9973 | -9.874147e-06 | -68.03761 | 1.296743e-05 | 117.4891 | -9.924001e-06 | -68.39622 | 1.296107e-05 | 117.4992 | -9.908264e-06 | -68.20669
1.95 | 1.174876e-05 | 107.3813 | -8.765835e-06 | -59.20341 | 1.182961e-05 | 108.3747 | -8.7875e-06 | -59.04245 | 1.176395e-05 | 107.6433 | -8.760086e-06 | -59.01809
2 | 1.062452e-05 | 97.96208 | -7.713992e-06 | -50.95217 | 1.066591e-05 | 98.21879 | -7.769588e-06 | -51.48296 | 1.063016e-05 | 98.01321 | -7.715565e-06 | -50.95959
2.05 | 9.649195e-06 | 89.64635 | -6.834075e-06 | -44.20275 | 9.651556e-06 | 89.66788 | -6.836556e-06 | -44.22055 | 9.643787e-06 | 89.53302 | -6.838407e-06 | -44.30735
2.1 | 8.719948e-06 | 81.6497 | -6.007584e-06 | -37.9423 | 8.696285e-06 | 81.53709 | -5.973704e-06 | -37.58763 | 8.690504e-06 | 81.35793 | -5.992949e-06 | -37.87613
2.15 | 7.915636e-06 | 74.9966 | -5.26989e-06 | -32.07383 | 7.878105e-06 | 74.46257 | -5.266916e-06 | -32.27896 | 7.896079e-06 | 74.66357 | -5.27699e-06 | -32.30571
2.2 | 7.087498e-06 | 67.52338 | -4.595753e-06 | -27.34813 | 7.069193e-06 | 67.37849 | -4.578998e-06 | -27.20833 | 7.06542e-06 | 67.3247 | -4.578976e-06 | -27.23129
2.25 | 6.411494e-06 | 61.82947 | -4.001931e-06 | -22.73068 | 6.397963e-06 | 61.6157 | -3.998432e-06 | -22.80616 | 6.398238e-06 | 61.65763 | -3.996934e-06 | -22.75429
2.3 | 5.710062e-06 | 55.43931 | -3.444805e-06 | -18.90096 | 5.701784e-06 | 55.34474 | -3.440857e-06 | -18.89626 | 5.688555e-06 | 55.20722 | -3.432404e-06 | -18.85771
2.35 | 5.118547e-06 | 50.2278 | -2.959367e-06 | -15.36728 | 5.116627e-06 | 50.17488 | -2.964429e-06 | -15.44572 | 5.099067e-06 | 49.9314 | -2.965518e-06 | -15.55545
2.4 | 4.571219e-06 | 45.33453 | -2.523871e-06 | -12.27973 | 4.55712e-06 | 45.17244 | -2.520371e-06 | -12.29892 | 4.553806e-06 | 45.13469 | -2.520023e-06 | -12.30694
2.45 | 4.085835e-06 | 40.94068 | -2.151828e-06 | -9.711017 | 4.066561e-06 | 40.68709 | -2.150076e-06 | -9.793875 | 4.076365e-06 | 40.82551 | -2.14946e-06 | -9.730062
2.5 | 3.623163e-06 | 36.67097 | -1.811098e-06 | -7.456863 | 3.607967e-06 | 36.52688 | -1.799075e-06 | -7.37993 | 3.614183e-06 | 36.60326 | -1.800514e-06 | -7.365714
2.55 | 3.245158e-06 | 33.33043 | -1.51778e-06 | -5.346064 | 3.238788e-06 | 33.24919 | -1.513441e-06 | -5.340342 | 3.232703e-06 | 33.17974 | -1.510495e-06 | -5.336445
2.6 | 2.846274e-06 | 29.54708 | -1.239279e-06 | -3.62884 | 2.846068e-06 | 29.54027 | -1.23878e-06 | -3.62993 | 2.847415e-06 | 29.54193 | -1.242314e-06 | -3.667898
2.65 | 2.5323e-06 | 26.67705 | -1.014124e-06 | -2.120979 | 2.532285e-06 | 26.6885 | -1.008855e-06 | -2.066617 | 2.534729e-06 | 26.71206 | -1.012789e-06 | -2.094853
2.7 | 2.212099e-06 | 23.61255 | -7.984567e-07 | -0.8340647 | 2.209498e-06 | 23.601 | -7.955326e-07 | -0.8007526 | 2.207102e-06 | 23.5737 | -7.946813e-07 | -0.8016787
2.75 | 1.951824e-06 | 21.14832 | -6.266288e-07 | 0.2105069 | 1.94603e-06 | 21.12231 | -6.181905e-07 | 0.3000603 | 1.939645e-06 | 21.04114 | -6.171865e-07 | 0.2789013
2.8 | 1.709281e-06 | 18.85002 | -4.693496e-07 | 1.158881 | 1.696779e-06 | 18.74572 | -4.568449e-07 | 1.257649 | 1.698935e-06 | 18.77188 | -4.576985e-07 | 1.259366
2.85 | 1.494861e-06 | 16.78974 | -3.350928e-07 | 1.929966 | 1.486989e-06 | 16.7323 | -3.257572e-07 | 2.01225 | 1.490638e-06 | 16.77675 | -3.26529e-07 | 2.020806
2.9 | 1.28853e-06 | 14.77258 | -2.111806e-07 | 2.594485 | 1.286889e-06 | 14.77224 | -2.06389e-07 | 2.646377 | 1.287769e-06 | 14.78324 | -2.06555e-07 | 2.648885
2.95 | 1.130988e-06 | 13.26835 | -1.173348e-07 | 3.131591 | 1.127552e-06 | 13.22868 | -1.131754e-07 | 3.153602 | 1.128498e-06 | 13.24248 | -1.137288e-07 | 3.155225
3 | 9.612205e-07 | 11.55792 | -2.418587e-08 | 3.556123 | 9.59149e-07 | 11.54116 | -2.0882e-08 | 3.583016 | 9.579207e-07 | 11.53011 | -2.006939e-08 | 3.588538
3.05 | 8.310127e-07 | 10.25894 | 4.441006e-08 | 3.871489 | 8.299517e-07 | 10.26196 | 4.881788e-08 | 3.918917 | 8.213801e-07 | 10.16463 | 5.152031e-08 | 3.913135
3.1 | 7.072173e-07 | 9.004625 | 1.065925e-07 | 4.127372 | 7.000019e-07 | 8.939561 | 1.139675e-07 | 4.180785 | 6.999088e-07 | 8.941669 | 1.129048e-07 | 4.175019
3.15 | 5.987146e-07 | 7.888255 | 1.578239e-07 | 4.30809 | 5.913531e-07 | 7.821472 | 1.638225e-07 | 4.349795 | 5.943131e-07 | 7.857022 | 1.62945e-07 | 4.354184
3.2 | 4.979379e-07 | 6.847843 | 2.036831e-07 | 4.458405 | 4.954086e-07 | 6.837302 | 2.070223e-07 | 4.495518 | 4.946109e-07 | 6.823717 | 2.074575e-07 | 4.491944
3.25 | 4.210415e-07 | 6.048265 | 2.342965e-07 | 4.531839 | 4.128522e-07 | 5.971062 | 2.405134e-07 | 4.571619 | 4.154441e-07 | 6.00274 | 2.397944e-07 | 4.57641
3.3 | 3.396879e-07 | 5.178446 | 2.654473e-07 | 4.57559 | 3.329572e-07 | 5.121879 | 2.709435e-07 | 4.618309 | 3.348673e-07 | 5.141199 | 2.705357e-07 | 4.618807
3.35 | 2.787787e-07 | 4.525033 | 2.852923e-07 | 4.577925 | 2.732841e-07 | 4.477747 | 2.896301e-07 | 4.610482 | 2.743387e-07 | 4.486855 | 2.895833e-07 | 4.610646
3.4 | 2.152594e-07 | 3.828878 | 3.050727e-07 | 4.55819 | 2.099064e-07 | 3.781538 | 3.094363e-07 | 4.589751 | 2.107494e-07 | 3.790106 | 3.092512e-07 | 4.58997
3.45 | 1.665885e-07 | 3.286021 | 3.163702e-07 | 4.502294 | 1.630563e-07 | 3.255205 | 3.199125e-07 | 4.528924 | 1.605373e-07 | 3.228325 | 3.204498e-07 | 4.526863
3.5 | 1.219524e-07 | 2.776941 | 3.244011e-07 | 4.420885 | 1.191343e-07 | 2.756479 | 3.280676e-07 | 4.45308 | 1.174783e-07 | 2.738915 | 3.280146e-07 | 4.448533
3.55 | 8.351399e-08 | 2.333718 | 3.302522e-07 | 4.337307 | 8.032534e-08 | 2.305749 | 3.337708e-07 | 4.363802 | 7.991156e-08 | 2.302283 | 3.334317e-07 | 4.360943
3.6 | 4.617149e-08 | 1.898714 | 3.349216e-07 | 4.243452 | 4.463567e-08 | 1.889675 | 3.375524e-07 | 4.268247 | 4.431616e-08 | 1.886268 | 3.375235e-07 | 4.2672
3.65 | 2.053023e-08 | 1.585435 | 3.331355e-07 | 4.123885 | 1.849855e-08 | 1.56857 | 3.361971e-07 | 4.148378 | 1.728499e-08 | 1.556689 | 3.364102e-07 | 4.148081
3.7 | -6.951509e-09 | 1.247684 | 3.330257e-07 | 4.008401 | -9.474195e-09 | 1.228149 | 3.358859e-07 | 4.032576 | -1.007653e-08 | 1.221607 | 3.35964e-07 | 4.031559
3.75 | -2.6884e-08 | 0.9889731 | 3.286854e-07 | 3.876303 | -2.950674e-08 | 0.9682982 | 3.309906e-07 | 3.895646 | -3.038435e-08 | 0.9579822 | 3.313406e-07 | 3.895298
3.8 | -4.707955e-08 | 0.728001 | 3.248633e-07 | 3.748288 | -5.010996e-08 | 0.7023757 | 3.274173e-07 | 3.76801 | -5.087164e-08 | 0.6941963 | 3.277871e-07 | 3.769019
3.85 | -6.234381e-08 | 0.5170645 | 3.183949e-07 | 3.608777 | -6.445376e-08 | 0.5005676 | 3.20773e-07 | 3.628725 | -6.493237e-08 | 0.4949832 | 3.209772e-07 | 3.628685
3.9 | -7.607964e-08 | 0.3235439 | 3.112542e-07 | 3.468812 | -7.758076e-08 | 0.3134091 | 3.135518e-07 | 3.489523 | -7.775269e-08 | 0.3101638 | 3.133704e-07 | 3.486201
3.95 | -8.767177e-08 | 0.1570456 | 3.045068e-07 | 3.341654 | -8.906898e-08 | 0.1442303 | 3.065169e-07 | 3.356507 | -8.932386e-08 | 0.1426034 | 3.063649e-07 | 3.355715
4 | -9.847228e-08 | -0.004582608 | 2.973062e-07 | 3.209258 | -9.966681e-08 | -0.0126823 | 2.991196e-07 | 3.225584 | -9.999095e-08 | -0.01583604 | 2.991544e-07 | 3.225344
4.05 | -1.051027e-07 | -0.120912 | 2.880559e-07 | 3.071654 | -1.063884e-07 | -0.1313544 | 2.899362e-07 | 3.08692 | -1.070988e-07 | -0.137852 | 2.9002e-07 | 3.086872
4.1 | -1.123129e-07 | -0.2414776 | 2.800597e-07 | 2.944706 | -1.137113e-07 | -0.2518958 | 2.817013e-07 | 2.958974 | -1.143632e-07 | -0.2592233 | 2.817833e-07 | 2.957605
4.15 | -1.167787e-07 | -0.3333864 | 2.70699e-07 | 2.813049 | -1.181896e-07 | -0.346209 | 2.717006e-07 | 2.819816 | -1.183961e-07 | -0.3470266 | 2.722751e-07 | 2.825341
4.2 | -1.20789e-07 | -0.4189577 | 2.611986e-07 | 2.682896 | -1.224059e-07 | -0.430772 | 2.631246e-07 | 2.699852 | -1.220278e-07 | -0.4297 | 2.625289e-07 | 2.693016
4.25 | -1.241438e-07 | -0.4944696 | 2.524395e-07 | 2.563499 | -1.251888e-07 | -0.5028651 | 2.539084e-07 | 2.575518 | -1.253532e-07 | -0.504774 | 2.537535e-07 | 2.573686
4.3 | -1.269804e-07 | -0.564422 | 2.437159e-07 | 2.445744 | -1.274531e-07 | -0.5672105 | 2.446174e-07 | 2.454114 | -1.280457e-07 | -0.5722901 | 2.450114e-07 | 2.457045
4.35 | -1.278495e-07 | -0.613003 | 2.341546e-07 | 2.326579 | -1.286795e-07 | -0.6195042 | 2.354568e-07 | 2.337392 | -1.291235e-07 | -0.6233606 | 2.3547e-07 | 2.337249
4.4 | -1.288476e-07 | -0.6602052 | 2.2542e-07 | 2.216554 | -1.298942e-07 | -0.6673904 | 2.268882e-07 | 2.22979 | -1.301289e-07 | -0.6710355 | 2.265875e-07 | 2.225609
4.45 | -1.285966e-07 | -0.6947249 | 2.162751e-07 | 2.105737 | -1.295452e-07 | -0.703236 | 2.1697e-07 | 2.110572 | -1.295919e-07 | -0.7023172 | 2.173172e-07 | 2.114688
4.5 | -1.282365e-07 | -0.7254074 | 2.073041e-07 | 1.999283 | -1.294198e-07 | -0.7351915 | 2.0831e-07 | 2.007276 | -1.289576e-07 | -0.7315603 | 2.08032e-07 | 2.004897
4.55 | -1.274615e-07 | -0.7499498 | 1.987719e-07 | 1.899163 | -1.282232e-07 | -0.7560464 | 1.995139e-07 | 1.905277 | -1.283603e-07 | -0.7579368 | 1.995657e-07 | 1.904921
4.6 | -1.265058e-07 | -0.7716758 | 1.904481e-07 | 1.802086 | -1.268282e-07 | -0.7744858 | 1.90589e-07 | 1.803037 | -1.273626e-07 | -0.7788858 | 1.912934e-07 | 1.808696
4.65 | -1.247896e-07 | -0.7860749 | 1.817545e-07 | 1.703155 | -1.254531e-07 | -0.7894105 | 1.827055e-07 | 1.71293 | -1.255679e-07 | -0.7919265 | 1.828178e-07 | 1.712258
4.7 | -1.230199e-07 | -0.7957536 | 1.738375e-07 | 1.614818 | -1.237032e-07 | -0.8005976 | 1.746921e-07 | 1.622462 | -1.237935e-07 | -0.8020711 | 1.74702e-07 | 1.621802
4.75 | -1.206625e-07 | -0.7997232 | 1.658313e-07 | 1.526693 | -1.213303e-07 | -0.8060188 | 1.662412e-07 | 1.529148 | -1.214429e-07 | -0.8060852 | 1.664136e-07 | 1.531396
4.8 | -1.181884e-07 | -0.8013356 | 1.578887e-07 | 1.440493 | -1.190279e-07 | -0.8083071 | 1.585557e-07 | 1.445755 | -1.188517e-07 | -0.8073543 | 1.582355e-07 | 1.442677
4.85 | -1.157163e-07 | -0.8015115 | 1.504254e-07 | 1.35964 | -1.163118e-07 | -0.8066288 | 1.508373e-07 | 1.362702 | -1.163845e-07 | -0.8076555 | 1.508756e-07 | 1.362577
4.9 | -1.132548e-07 | -0.8003183 | 1.431744e-07 | 1.281964 | -1.136184e-07 | -0.8030421 | 1.434797e-07 | 1.284672 | -1.138618e-07 | -0.805037 | 1.43849e-07 | 1.287652
4.95 | -1.104736e-07 | -0.7962019 | 1.358969e-07 | 1.204401 | -1.107433e-07 | -0.7968558 | 1.364179e-07 | 1.210168 | -1.110575e-07 | -0.800181 | 1.365701e-07 | 1.210629
5 | -1.075394e-07 | -0.7870611 | 1.290528e-07 | 1.134139 | -1.076402e-07 | -0.7879524 | 1.292117e-07 | 1.135357 | -1.08009e-07 | -0.7911659 | 1.295277e-07 | 1.137704
5.05 | -1.044447e-07 | -0.7779191 | 1.221333e-07 | 1.061963 | -1.04735e-07 | -0.7792027 | 1.226428e-07 | 1.067174 | -1.048942e-07 | -0.7814262 | 1.225953e-07 | 1.065857
5.1 | -1.014215e-07 | -0.7663288 | 1.157456e-07 | 0.9971333 | -1.017399e-07 | -0.7688066 | 1.161263e-07 | 1.000333 | -1.018795e-07 | -0.7702274 | 1.161604e-07 | 1.000322
5.15 | -9.826583e-08 | -0.7536907 | 1.094485e-07 | 0.9330118 | -9.860837e-08 | -0.7569908 | 1.096426e-07 | 0.9340699 | -9.868167e-08 | -0.7570187 | 1.098067e-07 | 0.9359695
5.2 | -9.509307e-08 | -0.7401915 | 1.031901e-07 | 0.8699274 | -9.553686e-08 | -0.7434865 | 1.036401e-07 | 0.8738906 | -9.546896e-08 | -0.7431371 | 1.035397e-07 | 0.8728733
5.25 | -9.214311e-08 | -0.7272468 | 9.747647e-08 | 0.8125213 | -9.238296e-08 | -0.7289702 | 9.773176e-08 | 0.8148185 | -9.250554e-08 | -0.7302565 | 9.778896e-08 | 0.814992
5.3 | -8.916462e-08 | -0.713371 | 9.182327e-08 | 0.7563052 | -8.919685e-08 | -0.7136909 | 9.188801e-08 | 0.7567727 | -8.94587e-08 | -0.7159425 | 9.210678e-08 | 0.7584239
5.35 | -8.617954e-08 | -0.6999374 | 8.628049e-08 | 0.7004899 | -8.626594e-08 | -0.6995162 | 8.65598e-08 | 0.7038809 | -8.645792e-08 | -0.7020921 | 8.655154e-08 | 0.7027967
5.4 | -8.319204e-08 | -0.6839354 | 8.109159e-08 | 0.6500971 | -8.335181e-08 | -0.6852075 | 8.129788e-08 | 0.6517974 | -8.347839e-08 | -0.6864902 | 8.133648e-08 | 0.6518561
5.45 | -8.030308e-08 | -0.6692815 | 7.608148e-08 | 0.6006082 | -8.055103e-08 | -0.671694 | 7.622504e-08 | 0.6013748 | -8.056024e-08 | -0.6714373 | 7.627864e-08 | 0.6021416
5.5 | -7.744788e-08 | -0.6545345 | 7.113562e-08 | 0.5520082 | -7.768136e-08 | -0.6560826 | 7.138455e-08 | 0.5543773 | -7.7683e-08 | -0.6564014 | 7.132677e-08 | 0.5536027
5.55 | -7.485227e-08 | -0.6409934 | 6.662798e-08 | 0.5078688 | -7.503961e-08 | -0.64307 | 6.670122e-08 | 0.5079082 | -7.506829e-08 | -0.642779 | 6.679018e-08 | 0.5091543
5.6 | -7.233051e-08 | -0.627948 | 6.221019e-08 | 0.464563 | -7.238971e-08 | -0.6282648 | 6.228036e-08 | 0.4652966 | -7.249758e-08 | -0.6293565 | 6.234784e-08 | 0.4656288
5.65 | -7.000517e-08 | -0.6168051 | 5.802005e-08 | 0.4227982 | -6.994318e-08 | -0.6153493 | 5.809536e-08 | 0.4243621 | -7.014324e-08 | -0.6178615 | 5.813745e-08 | 0.4238163
5.7 | -6.763507e-08 | -0.6037188 | 5.399399e-08 | 0.3839458 | -6.759531e-08 | -0.6034223 | 5.399264e-08 | 0.3839084 | -6.773318e-08 | -0.6046759 | 5.408615e-08 | 0.3845337
5.75 | -6.560531e-08 | -0.5947816 | 5.020523e-08 | 0.3456348 | -6.552191e-08 | -0.5931371 | 5.026826e-08 | 0.3471139 | -6.569876e-08 | -0.5954415 | 5.029054e-08 | 0.3464265
5.8 | -6.351716e-08 | -0.5835047 | 4.6596e-08 | 0.3106474 | -6.352764e-08 | -0.5834926 | 4.66401e-08 | 0.3111026 | -6.362203e-08 | -0.5844731 | 4.666544e-08 | 0.3110944
5.85 | -6.178395e-08 | -0.5758625 | 4.328057e-08 | 0.277293 | -6.18962e-08 | -0.5774125 | 4.328272e-08 | 0.276672 | -6.18638e-08 | -0.5765986 | 4.331368e-08 | 0.2774741
5.9 | -6.019298e-08 | -0.5696267 | 4.007076e-08 | 0.244545 | -6.015793e-08 | -0.5689474 | 4.00499e-08 | 0.2447703 | -6.024428e-08 | -0.5699593 | 4.009028e-08 | 0.2447876
5.95 | -5.888542e-08 | -0.5650442 | 3.718338e-08 | 0.2150633 | -5.8847e-08 | -0.5646131 | 3.715303e-08 | 0.214936 | -5.890095e-08 | -0.5651151 | 3.71814e-08 | 0.2151025
6 | -5.774012e-08 | -0.5621743 | 3.442194e-08 | 0.1862094 | -5.767492e-08 | -0.5617014 | 3.436738e-08 | 0.1857098 | -5.771615e-08 | -0.5619535 | 3.439527e-08 | 0.186019
6.05 | -5.702432e-08 | -0.5634122 | 3.199906e-08 | 0.1594844 | -5.682547e-08 | -0.5611 | 3.190242e-08 | 0.1593971 | -5.699236e-08 | -0.5630283 | 3.196525e-08 | 0.1593342
6.1 | -5.629996e-08 | -0.5637061 | 2.967607e-08 | 0.1344452 | -5.615717e-08 | -0.5623742 | 2.95703e-08 | 0.1337587 | -5.624501e-08 | -0.5632828 | 2.96169e-08 | 0.1339417
6.15 | -5.615654e-08 | -0.5699164 | 2.774346e-08 | 0.111377 | -5.609037e-08 | -0.5695795 | 2.765246e-08 | 0.1104374 | -5.608826e-08 | -0.5692984 | 2.765886e-08 | 0.1107534
6.2 | -5.604423e-08 | -0.5756508 | 2.592919e-08 | 0.08999803 | -5.587834e-08 | -0.5742063 | 2.577259e-08 | 0.08882378 | -5.595686e-08 | -0.5749438 | 2.582582e-08 | 0.08915614
6.25 | -5.660244e-08 | -0.5881569 | 2.453907e-08 | 0.07073648 | -5.644232e-08 | -0.5865341 | 2.440063e-08 | 0.06993488 | -5.647977e-08 | -0.5870249 | 2.440714e-08 | 0.06980115
6.3 | -5.720918e-08 | -0.6003429 | 2.327758e-08 | 0.05323375 | -5.696464e-08 | -0.5981162 | 2.30603e-08 | 0.05171036 | -5.706244e-08 | -0.5991569 | 2.312658e-08 | 0.05200215
6.35 | -5.860708e-08 | -0.6205363 | 2.251791e-08 | 0.03822305 | -5.82615e-08 | -0.6168158 | 2.228887e-08 | 0.03727734 | -5.843413e-08 | -0.6190152 | 2.234597e-08 | 0.03694347
6.4 | -6.006971e-08 | -0.6405915 | 2.189154e-08 | 0.02495852 | -5.990132e-08 | -0.6392437 | 2.174246e-08 | 0.02372839 | -5.986453e-08 | -0.638922 | 2.168535e-08 | 0.02328753
6.45 | -6.244169e-08 | -0.6694349 | 2.18832e-08 | 0.01530854 | -6.199369e-08 | -0.6643559 | 2.165891e-08 | 0.0149283 | -6.231662e-08 | -0.6688176 | 2.1702e-08 | 0.01343888
6.5 | -6.495176e-08 | -0.699557 | 2.195139e-08 | 0.006122754 | -6.459476e-08 | -0.6958126 | 2.172597e-08 | 0.005137729 | -6.473017e-08 | -0.6973568 | 2.178404e-08 | 0.005164587
6.55 | -6.851131e-08 | -0.7391536 | 2.282277e-08 | 0.002506638 | -6.819681e-08 | -0.7356287 | 2.267243e-08 | 0.00225683 | -6.827858e-08 | -0.7365304 | 2.268773e-08 | 0.002143363
6.6 | -7.252373e-08 | -0.7837626 | 2.400316e-08 | 6.479167e-05 | -7.220348e-08 | -0.779849 | 2.383875e-08 | 4.281072e-05 | -7.228966e-08 | -0.7807913 | 2.386508e-08 | 1.408207e-05

## Sub 3 1.2% 30 ksi I
0.125
Group 2, Condition 3 (IFF) Sequence Step 1 - IFF 1.2%
PATHS ALONG Y-DIRECTION (L) | [12 empty] | PATHS ALONG X-DIRECTION (T) | [12 empty] | PATHS ALONG Z-DIRECTION (THROUGH THICKNESS)
| Midplane |  | Midplane |  | Entry |  | Entry |  | Exit |  | Exit |  |  | Midplane |  | Midplane |  | Entry |  | Entry |  | Exit |  | Exit |  |  | At bore |  | At bore |  | 0.02" away from bore |  | 0.02" away from bore
| Hoop |  | Radial |  | Hoop |  | Radial |  | Hoop |  | Radial |  |  | Hoop |  | Radial |  | Hoop |  | Radial |  | Hoop |  | Radial |  |  | Hoop |  | Radial |  | Hoop |  | Radial
Radial | Strain | Stress | Strain | Stress | Strain | Stress | Strain | Stress | Strain | Stress | Strain | Stress | Radial | Strain | Stress | Strain | Stress | Strain | Stress | Strain | Stress | Strain | Stress | Strain | Stress | z coordinate | Strain | Stress | Strain | Stress | Strain | Stress | Strain | Stress
dim, in | in/in | psi | in/in | psi | in/in | psi | in/in | psi | in/in | psi | in/in | psi | dim, in | in/in | psi | in/in | psi | in/in | psi | in/in | psi | in/in | psi | in/in | psi | in | in/in | psi | in/in | psi | in/in | psi | in/in | psi
0 | [33 empty] | 0
nan | [33 empty] | nan
nan | [33 empty] | nan
nan | [33 empty] | nan
nan | [33 empty] | nan
nan | [33 empty] | nan
nan | [33 empty] | nan
nan | [33 empty] | nan
nan | [33 empty] | nan
nan | [33 empty] | nan
nan | [33 empty] | nan
nan | [33 empty] | nan
nan | [33 empty] | nan
nan | [33 empty] | nan
nan | [33 empty] | nan
nan | [33 empty] | nan
nan | [33 empty] | nan
nan | [33 empty] | nan
nan | [33 empty] | nan
nan | [33 empty] | nan
nan | [33 empty] | nan
nan | [33 empty] | nan
nan | [33 empty] | nan
nan | [33 empty] | nan
nan | [33 empty] | nan
nan | [33 empty] | nan
nan | [33 empty] | nan
nan | [33 empty] | nan
nan | [33 empty] | nan
nan | [33 empty] | nan
nan | [33 empty] | nan
nan | [33 empty] | nan
nan | [33 empty] | nan
nan | [33 empty] | nan
nan | [33 empty] | nan
nan | [33 empty] | nan
nan | [33 empty] | nan
nan | [33 empty] | nan
nan | [33 empty] | nan
nan | [33 empty] | nan
nan | [33 empty] | nan
nan | [33 empty] | nan
nan | [33 empty] | nan
nan | [33 empty] | nan
nan | [33 empty] | nan
nan | [33 empty] | nan
nan | [33 empty] | nan
nan | [33 empty] | nan
nan | [33 empty] | nan
nan | [33 empty] | nan
nan | [33 empty] | nan
nan | [33 empty] | nan
nan | [33 empty] | nan
nan | [33 empty] | nan
nan | [33 empty] | nan
nan | [33 empty] | nan
nan | [33 empty] | nan
nan | [33 empty] | nan

## Sub 3 1.2% 30 ksi L
0.125
Group 2, Condition 3 (IFF) Sequence Step 1 - IFF 1.2%
PATHS ALONG Y-DIRECTION (L) | [12 empty] | PATHS ALONG X-DIRECTION (T) | [12 empty] | PATHS ALONG Z-DIRECTION (THROUGH THICKNESS)
| Midplane |  | Midplane |  | Entry |  | Entry |  | Exit |  | Exit |  |  | Midplane |  | Midplane |  | Entry |  | Entry |  | Exit |  | Exit |  |  | At bore |  | At bore |  | 0.02" away from bore |  | 0.02" away from bore
| Hoop |  | Radial |  | Hoop |  | Radial |  | Hoop |  | Radial |  |  | Hoop |  | Radial |  | Hoop |  | Radial |  | Hoop |  | Radial |  |  | Hoop |  | Radial |  | Hoop |  | Radial
Radial | Strain | Stress | Strain | Stress | Strain | Stress | Strain | Stress | Strain | Stress | Strain | Stress | Radial | Strain | Stress | Strain | Stress | Strain | Stress | Strain | Stress | Strain | Stress | Strain | Stress | z coordinate | Strain | Stress | Strain | Stress | Strain | Stress | Strain | Stress
dim, in | in/in | psi | in/in | psi | in/in | psi | in/in | psi | in/in | psi | in/in | psi | dim, in | in/in | psi | in/in | psi | in/in | psi | in/in | psi | in/in | psi | in/in | psi | in | in/in | psi | in/in | psi | in/in | psi | in/in | psi
0 | [33 empty] | 0
nan | [33 empty] | nan
nan | [33 empty] | nan
nan | [33 empty] | nan
nan | [33 empty] | nan
nan | [33 empty] | nan
nan | [33 empty] | nan
nan | [33 empty] | nan
nan | [33 empty] | nan
nan | [33 empty] | nan
nan | [33 empty] | nan
nan | [33 empty] | nan
nan | [33 empty] | nan
nan | [33 empty] | nan
nan | [33 empty] | nan
nan | [33 empty] | nan
nan | [33 empty] | nan
nan | [33 empty] | nan
nan | [33 empty] | nan
nan | [33 empty] | nan
nan | [33 empty] | nan
nan | [33 empty] | nan
nan | [33 empty] | nan
nan | [33 empty] | nan
nan | [33 empty] | nan
nan | [33 empty] | nan
nan | [33 empty] | nan
nan | [33 empty] | nan
nan | [33 empty] | nan
nan | [33 empty] | nan
nan | [33 empty] | nan
nan | [33 empty] | nan
nan | [33 empty] | nan
nan | [33 empty] | nan
nan | [33 empty] | nan
nan | [33 empty] | nan
nan | [33 empty] | nan
nan | [33 empty] | nan
nan | [33 empty] | nan
nan | [33 empty] | nan
nan | [33 empty] | nan
nan | [33 empty] | nan
nan | [33 empty] | nan
nan | [33 empty] | nan
nan | [33 empty] | nan
nan | [33 empty] | nan
nan | [33 empty] | nan
nan | [33 empty] | nan
nan | [33 empty] | nan
nan | [33 empty] | nan
nan | [33 empty] | nan
nan | [33 empty] | nan
nan | [33 empty] | nan
nan | [33 empty] | nan
nan | [33 empty] | nan
nan | [33 empty] | nan
nan | [33 empty] | nan
nan | [33 empty] | nan

## Sub 3 1.2% 30 ksi U
0.125
Group 2, Condition 3 (IFF) Sequence Step 2 - remove IFF 1.2%
PATHS ALONG Y-DIRECTION (L) | [12 empty] | PATHS ALONG X-DIRECTION (T) | [12 empty] | PATHS ALONG Z-DIRECTION (THROUGH THICKNESS)
| Midplane |  | Midplane |  | Entry |  | Entry |  | Exit |  | Exit |  |  | Midplane |  | Midplane |  | Entry |  | Entry |  | Exit |  | Exit |  |  | At bore |  | At bore |  | 0.02" away from bore |  | 0.02" away from bore
| Hoop |  | Radial |  | Hoop |  | Radial |  | Hoop |  | Radial |  |  | Hoop |  | Radial |  | Hoop |  | Radial |  | Hoop |  | Radial |  |  | Hoop |  | Radial |  | Hoop |  | Radial
Radial | Strain | Stress | Strain | Stress | Strain | Stress | Strain | Stress | Strain | Stress | Strain | Stress | Radial | Strain | Stress | Strain | Stress | Strain | Stress | Strain | Stress | Strain | Stress | Strain | Stress | z coordinate | Strain | Stress | Strain | Stress | Strain | Stress | Strain | Stress
dim, in | in/in | psi | in/in | psi | in/in | psi | in/in | psi | in/in | psi | in/in | psi | dim, in | in/in | psi | in/in | psi | in/in | psi | in/in | psi | in/in | psi | in/in | psi | in | in/in | psi | in/in | psi | in/in | psi | in/in | psi
0 | [33 empty] | 0
nan | [33 empty] | nan
nan | [33 empty] | nan
nan | [33 empty] | nan
nan | [33 empty] | nan
nan | [33 empty] | nan
nan | [33 empty] | nan
nan | [33 empty] | nan
nan | [33 empty] | nan
nan | [33 empty] | nan
nan | [33 empty] | nan
nan | [33 empty] | nan
nan | [33 empty] | nan
nan | [33 empty] | nan
nan | [33 empty] | nan
nan | [33 empty] | nan
nan | [33 empty] | nan
nan | [33 empty] | nan
nan | [33 empty] | nan
nan | [33 empty] | nan
nan | [33 empty] | nan
nan | [33 empty] | nan
nan | [33 empty] | nan
nan | [33 empty] | nan
nan | [33 empty] | nan
nan | [33 empty] | nan
nan | [33 empty] | nan
nan | [33 empty] | nan
nan | [33 empty] | nan
nan | [33 empty] | nan
nan | [33 empty] | nan
nan | [33 empty] | nan
nan | [33 empty] | nan
nan | [33 empty] | nan
nan | [33 empty] | nan
nan | [33 empty] | nan
nan | [33 empty] | nan
nan | [33 empty] | nan
nan | [33 empty] | nan
nan | [33 empty] | nan
nan | [33 empty] | nan
nan | [33 empty] | nan
nan | [33 empty] | nan
nan | [33 empty] | nan
nan | [33 empty] | nan
nan | [33 empty] | nan
nan | [33 empty] | nan
nan | [33 empty] | nan
nan | [33 empty] | nan
nan | [33 empty] | nan
nan | [33 empty] | nan
nan | [33 empty] | nan
nan | [33 empty] | nan
nan | [33 empty] | nan
nan | [33 empty] | nan
nan | [33 empty] | nan
nan | [33 empty] | nan
nan | [33 empty] | nan

## Sub 3 1.2% 30 ksi R
0.125
Group 2, Condition 3 (IFF) Sequence Step 2 - remove IFF 1.2%
PATHS ALONG Y-DIRECTION (L) | [12 empty] | PATHS ALONG X-DIRECTION (T) | [12 empty] | PATHS ALONG Z-DIRECTION (THROUGH THICKNESS)
| Midplane |  | Midplane |  | Entry |  | Entry |  | Exit |  | Exit |  |  | Midplane |  | Midplane |  | Entry |  | Entry |  | Exit |  | Exit |  |  | At bore |  | At bore |  | 0.02" away from bore |  | 0.02" away from bore
| Hoop |  | Radial |  | Hoop |  | Radial |  | Hoop |  | Radial |  |  | Hoop |  | Radial |  | Hoop |  | Radial |  | Hoop |  | Radial |  |  | Hoop |  | Radial |  | Hoop |  | Radial
Radial | Strain | Stress | Strain | Stress | Strain | Stress | Strain | Stress | Strain | Stress | Strain | Stress | Radial | Strain | Stress | Strain | Stress | Strain | Stress | Strain | Stress | Strain | Stress | Strain | Stress | z coordinate | Strain | Stress | Strain | Stress | Strain | Stress | Strain | Stress
dim, in | in/in | psi | in/in | psi | in/in | psi | in/in | psi | in/in | psi | in/in | psi | dim, in | in/in | psi | in/in | psi | in/in | psi | in/in | psi | in/in | psi | in/in | psi | in | in/in | psi | in/in | psi | in/in | psi | in/in | psi
0 | [33 empty] | 0
nan | [33 empty] | nan
nan | [33 empty] | nan
nan | [33 empty] | nan
nan | [33 empty] | nan
nan | [33 empty] | nan
nan | [33 empty] | nan
nan | [33 empty] | nan
nan | [33 empty] | nan
nan | [33 empty] | nan
nan | [33 empty] | nan
nan | [33 empty] | nan
nan | [33 empty] | nan
nan | [33 empty] | nan
nan | [33 empty] | nan
nan | [33 empty] | nan
nan | [33 empty] | nan
nan | [33 empty] | nan
nan | [33 empty] | nan
nan | [33 empty] | nan
nan | [33 empty] | nan
nan | [33 empty] | nan
nan | [33 empty] | nan
nan | [33 empty] | nan
nan | [33 empty] | nan
nan | [33 empty] | nan
nan | [33 empty] | nan
nan | [33 empty] | nan
nan | [33 empty] | nan
nan | [33 empty] | nan
nan | [33 empty] | nan
nan | [33 empty] | nan
nan | [33 empty] | nan
nan | [33 empty] | nan
nan | [33 empty] | nan
nan | [33 empty] | nan
nan | [33 empty] | nan
nan | [33 empty] | nan
nan | [33 empty] | nan
nan | [33 empty] | nan
nan | [33 empty] | nan
nan | [33 empty] | nan
nan | [33 empty] | nan
nan | [33 empty] | nan
nan | [33 empty] | nan
nan | [33 empty] | nan
nan | [33 empty] | nan
nan | [33 empty] | nan
nan | [33 empty] | nan
nan | [33 empty] | nan
nan | [33 empty] | nan
nan | [33 empty] | nan
nan | [33 empty] | nan
nan | [33 empty] | nan
nan | [33 empty] | nan
nan | [33 empty] | nan
nan | [33 empty] | nan
nan | [33 empty] | nan

## Sub 4 1.2% 30 ksi I
0.125
Group 2, Condition 3 (IFF) Sequence Step 1 - IFF 1.2%
PATHS ALONG Y-DIRECTION (L) | [12 empty] | PATHS ALONG X-DIRECTION (T) | [12 empty] | PATHS ALONG Z-DIRECTION (THROUGH THICKNESS)
| Midplane |  | Midplane |  | Entry |  | Entry |  | Exit |  | Exit |  |  | Midplane |  | Midplane |  | Entry |  | Entry |  | Exit |  | Exit |  |  | At bore |  | At bore |  | 0.02" away from bore |  | 0.02" away from bore
| Hoop |  | Radial |  | Hoop |  | Radial |  | Hoop |  | Radial |  |  | Hoop |  | Radial |  | Hoop |  | Radial |  | Hoop |  | Radial |  |  | Hoop |  | Radial |  | Hoop |  | Radial
Radial | Strain | Stress | Strain | Stress | Strain | Stress | Strain | Stress | Strain | Stress | Strain | Stress | Radial | Strain | Stress | Strain | Stress | Strain | Stress | Strain | Stress | Strain | Stress | Strain | Stress | z coordinate | Strain | Stress | Strain | Stress | Strain | Stress | Strain | Stress
dim, in | in/in | psi | in/in | psi | in/in | psi | in/in | psi | in/in | psi | in/in | psi | dim, in | in/in | psi | in/in | psi | in/in | psi | in/in | psi | in/in | psi | in/in | psi | in | in/in | psi | in/in | psi | in/in | psi | in/in | psi
0.125 | 0.01102163 | -19011.19 | -0.01362161 | -50448.55 | 0.01360449 |  | -0.06787158 |  | 0.01187168 |  | -0.005012498 | 1039.865 | 0.125 | 0.01079552 | -18632.13 | -0.01346164 | -49023.4 | 0.01307738 |  | -0.06651582 |  | 0.01172084 |  | -0.004933064 | 1089.039 | 0 | 0.01307738 | 58193.74 | -0.06651582 |  | 0.005674446 | 26733.05 | -0.02397742
0.13 | 0.01001581 | -35594.72 | -0.01262531 | -49878.37 | 0.01100967 |  | -0.05012109 |  | 0.01123864 |  | -0.004168045 | 680.9727 | 0.13 | 0.009801071 | -35959.08 | -0.01254288 | -48517.87 | 0.01051702 |  | -0.04936485 |  | 0.01109204 |  | -0.004111792 | 604.6046 | 0.003 | 0.01251253 | 41416.52 | -0.06053874 | -17066.37 | 0.005122369 | 9803.025 | -0.02128189 | 768.4192
0.135 | 0.008905368 | -32517.84 | -0.0126363 | -48766.88 | 0.00876783 |  | -0.03779293 |  | 0.01065814 |  | -0.004946261 | -7502.481 | 0.135 | 0.008690351 | -32826.5 | -0.01259578 | -47445.72 | 0.008303664 |  | -0.03695999 |  | 0.01051221 |  | -0.0049044 | -7838.819 | 0.006190757 | 0.01216346 | 19925.52 | -0.05957894 | -3085.781 | 0.004637351 | 3595.865 | -0.01794997 | -8899.218
0.14 | 0.008205393 | -23726.87 | -0.01237972 | -47674.13 | 0.007279442 |  | -0.03048199 |  | 0.01008375 |  | -0.006686091 | -22946.54 | 0.14 | 0.007983552 | -23858.37 | -0.0122691 | -46407.8 | 0.006836971 |  | -0.02986778 |  | 0.009936796 |  | -0.006668444 | -23588.05 | 0.0095844 | 0.0118952 | 15135.05 | -0.06078177 | -442.4609 | 0.004371555 | 3097.865 | -0.01651268 | -9239.858
0.145 | 0.007514596 | -17276.43 | -0.01203041 | -46787.55 | 0.006101265 |  | -0.02451374 |  | 0.009488991 |  | -0.008250163 | -35044.5 | 0.145 | 0.007293974 | -17471.2 | -0.01185827 | -45596.35 | 0.005674446 |  | -0.02397742 |  | 0.009339172 |  | -0.00825933 | -35906.34 | 0.01319383 | 0.01177809 | 12534.18 | -0.0594904 | -4329.734 | 0.004289781 | 2982.044 | -0.01582604 | -9536.269
0.15 | 0.006887715 | -11013.65 | -0.01147118 | -45627.15 | 0.005180442 |  | -0.01894359 |  | 0.008885886 |  | -0.00914926 | -41464.81 | 0.15 | 0.00667052 | -11195.43 | -0.01125825 | -44486.36 | 0.004779589 |  | -0.01800657 |  | 0.008732314 |  | -0.009171372 | -42399.88 | 0.01703277 | 0.01171196 | 10371.3 | -0.05292358 | -6503.552 | 0.004349113 | 1272.245 | -0.01711997 | -11298.32
0.155 | 0.006321606 | -5308.471 | -0.01076893 | -44414.04 | 0.004490606 |  | -0.01374096 |  | 0.008299309 | 15954.99 | -0.009457286 | -44250 | 0.155 | 0.006109739 | -5524.254 | -0.01054011 | -43339.71 | 0.004122822 |  | -0.01313672 |  | 0.008142445 | 14689.69 | -0.009472455 | -45163.6 | 0.02111581 | 0.01164722 | 7043.004 | -0.04646152 | -13816.92 | 0.004544139 | -746.8408 | -0.0193727 | -14395.11
0.16 | 0.00580977 | -826.1222 | -0.01003895 | -43391.67 | 0.003983732 | 7168.904 | -0.009702913 |  | 0.007747809 | 14628.62 | -0.00938656 | -45164.48 | 0.16 | 0.005604683 | -946.522 | -0.009793124 | -42373.27 | 0.003646881 | 6060.427 | -0.009155841 |  | 0.00758901 | 13422 | -0.009380256 | -46008.46 | 0.02545847 | 0.01161014 | 4014.289 | -0.04054903 | -21379.05 | 0.004808381 | -3011.391 | -0.02088674 | -18328.95
0.165 | 0.005347286 | 2322.931 | -0.009334905 | -41948.18 | 0.003603693 | 6468.981 | -0.007375724 | -1627.94 | 0.007237116 | 14495.6 | -0.009093375 | -45133.9 | 0.165 | 0.005150754 | 2226.977 | -0.009079614 | -41025.77 | 0.003299296 | 6131.751 | -0.00688603 | -5452.027 | 0.007078141 | 13404.6 | -0.009060096 | -45887.27 | 0.03007726 | 0.01156932 | 826.9384 | -0.03491384 | -24398.22 | 0.005091662 | -5315.32 | -0.02157575 | -22215.29
0.17 | 0.004930933 | 5321.408 | -0.008628016 | -40449.56 | 0.00329728 | 7041.953 | -0.00598934 | -8210.858 | 0.006767969 | 15034.45 | -0.008675918 | -44585.73 | 0.17 | 0.004744165 | 5196.134 | -0.008375283 | -39601.66 | 0.003026141 | 7409.77 | -0.00552395 | -11625.43 | 0.00661029 | 14089.98 | -0.008615674 | -45235.19 | 0.03498974 | 0.01147828 | -1527.371 | -0.03164016 | -28762.13 | 0.00536976 | -7040.639 | -0.02158666 | -25697.35
0.175 | 0.004557424 | 8271.114 | -0.007919596 | -38859.72 | 0.003040737 | 8414.519 | -0.004992735 | -13034.71 | 0.006337219 | 15947.47 | -0.008195413 | -43754.45 | 0.175 | 0.004380951 | 8094.299 | -0.007681248 | -38086.06 | 0.002803364 | 9394.208 | -0.004540357 | -15783.55 | 0.006182403 | 15159.07 | -0.008112933 | -44298.5 | 0.04021459 | 0.01143983 | -4613.597 | -0.02898496 | -29650.34 | 0.00562566 | -8352.675 | -0.02088507 | -28453.53
0.18 | 0.004222936 | 10852.21 | -0.007237111 | -37270.23 | 0.002821233 | 10233.87 | -0.004224756 | -16225.01 | 0.005943364 | 17010.64 | -0.007695574 | -42756.16 | 0.18 | 0.004057046 | 10784.23 | -0.007000998 | -36540.58 | 0.002616654 | 11325.18 | -0.003859866 | -18609.13 | 0.005792697 | 16377.64 | -0.007593645 | -43180.79 | 0.04577165 | 0.01137682 | -5921.6 | -0.0268895 | -32071.7 | 0.00585426 | -9789.542 | -0.01994742 | -30822.26
0.185 | 0.003923968 | 13256.42 | -0.006567381 | -35508.89 | 0.002631647 | 11883.8 | -0.003649254 | -18312.14 | 0.005584434 | 18150.97 | -0.007198468 | -41669.89 | 0.185 | 0.00376886 | 13157.92 | -0.00634486 | -34845.63 | 0.002456432 | 12822.31 | -0.003345391 | -20072.61 | 0.005438861 | 17678.87 | -0.007079195 | -41978.14 | 0.05168207 | 0.01129733 | -7232.256 | -0.02474214 | -33910.25 | 0.006055088 | -11450.79 | -0.01901995 | -32708.94
0.19 | 0.003657471 | 15876.12 | -0.005909412 | -33728.13 | 0.002465301 | 13285.56 | -0.003191582 | -19350.96 | 0.005256782 | 19326.97 | -0.006715632 | -40543.52 | 0.19 | 0.003513101 | 15820.95 | -0.00569513 | -33067.42 | 0.002316545 | 14196.99 | -0.002941709 | -21076.54 | 0.00511708 | 19009.19 | -0.006582231 | -40735.23 | 0.05796831 | 0.01121959 | -8997.608 | -0.02333367 | -36662.02 | 0.006234068 | -13080.29 | -0.0179578 | -35341.83
0.195 | 0.003420577 | 18376.98 | -0.005288245 | -31977.36 | 0.002318521 | 14562.03 | -0.002817485 | -20047.3 | 0.004957528 | 20540.05 | -0.006245168 | -39363.56 | 0.195 | 0.003286804 | 18186.01 | -0.00509432 | -31314.86 | 0.002192313 | 15603.75 | -0.002633144 | -22040.68 | 0.004824251 | 20396.57 | -0.00610443 | -39468.95 | 0.06465426 | 0.0111473 | -9937.566 | -0.02200616 | -39397.66 | 0.006411635 | -14552.25 | -0.01712023 | -37300.27
0.2 | 0.003209848 | 20446.9 | -0.004723362 | -30046.41 | 0.002187669 | 15940.75 | -0.002511339 | -20618.66 | 0.004684126 | 21664.24 | -0.005812491 | -38274.22 | 0.2 | 0.003086234 | 20329.1 | -0.004537406 | -29451.22 | 0.002078733 | 15064.06 | -0.002548076 | -22536.73 | 0.004557542 | 21475.2 | -0.005674363 | -38217.85 | 0.07176534 | 0.01108066 | -13133.3 | -0.02074919 | -41137.13 | 0.006573704 | -14676.33 | -0.01588154 | -39548.58
0.205 | 0.003022331 | 22500.92 | -0.004196993 | -28095.03 | 0.002068977 | 15485.84 | -0.00241786 | -21018.99 | 0.004433915 | 22475.33 | -0.0054198 | -37073.33 | 0.205 | 0.002908689 | 22445.35 | -0.004020442 | -27531.54 | 0.001971262 | 13986 | -0.002481105 | -22168.55 | 0.004314098 | 22410.35 | -0.005277592 | -36941.89 | 0.07932858 | 0.01101393 | -14323.63 | -0.02002599 | -44076.09 | 0.006719262 | -16504.98 | -0.01497566 | -41379.2
0.21 | 0.002855717 | 24966.84 | -0.003675609 | -26123.33 | 0.001958488 | 14361.19 | -0.002348265 | -20610.91 | 0.00420445 | 23307.46 | -0.005046915 | -35905.39 | 0.21 | 0.002751692 | 24559.77 | -0.003539472 | -25669.45 | 0.001870388 | 13141.64 | -0.002384074 | -21405.86 | 0.004091494 | 23353.71 | -0.004901819 | -35678.48 | 0.08737274 | 0.01096853 | -14356.48 | -0.0174053 | -44672.65 | 0.006861171 | -17314.79 | -0.0144668 | -42644.94
0.215 | 0.002707266 | 24888.74 | -0.003351307 | -24388.07 | 0.001855826 | 13488.95 | -0.002252997 | -19875.92 | 0.003993839 | 24148.14 | -0.004694124 | -34742.12 | 0.215 | 0.00261095 | 23815.72 | -0.003262961 | -23882.27 | 0.001776053 | 12403.5 | -0.00228178 | -20547.32 | 0.00388778 | 24287.3 | -0.004548169 | -34433 | 0.09592839 | 0.01092147 | -16675.48 | -0.01603103 | -45177.39 | 0.006997301 | -16566.38 | -0.01370143 | -43097.52
0.22 | 0.002571318 | 23607.52 | -0.003119113 | -22600.25 | 0.001760566 | 12731.16 | -0.002152843 | -19046.89 | 0.003800349 | 24990.88 | -0.004360995 | -33584.71 | 0.22 | 0.002481704 | 22640.65 | -0.003037255 | -22175 | 0.00168791 | 11740.74 | -0.00217981 | -19666.32 | 0.003701114 | 25191.93 | -0.004217957 | -33222.32 | 0.1050281 | 0.01086681 | -17369.07 | -0.01589977 | -46914.26 | 0.007101112 | -17506.37 | -0.01280564 | -44360.14
0.225 | 0.002446485 | 22453.31 | -0.00290439 | -20997.16 | 0.001672163 | 12054.86 | -0.002053491 | -18198.55 | 0.003622508 | 25875.11 | -0.004038292 | -32374.39 | 0.225 | 0.002362799 | 21542.67 | -0.002829333 | -20619.02 | 0.001605556 | 11139.01 | -0.002080412 | -18792.17 | 0.003530038 | 26314.11 | -0.003880542 | -31870.21 | 0.1147063 | 0.01083363 | -18490.81 | -0.01434632 | -47397.97 | 0.00719058 | -17549.58 | -0.01235433 | -44788.75
0.23 | 0.002331637 | 21378.12 | -0.00270702 | -19537.05 | 0.001590068 | 11444.35 | -0.00195706 | -17359.39 | 0.00345902 | 26756.71 | -0.003740868 | -31289.91 | 0.23 | 0.00225321 | 20518.28 | -0.0026384 | -19203.07 | 0.001528584 | 10588.35 | -0.001984645 | -17940.12 | 0.003372874 | 26344.74 | -0.003652955 | -30885.74 | 0.125 | 0.01079552 | -18632.13 | -0.01346164 | -49023.4 | 0.007293974 | -17471.2 | -0.01185827 | -45596.35
0.235 | 0.002225765 | 20375.91 | -0.002526462 | -18213.35 | 0.001513758 | 10888.05 | -0.001864712 | -16546.13 | 0.003307534 | 25812.01 | -0.00357022 | -30037.42 | 0.235 | 0.00215201 | 19562.34 | -0.002463785 | -17919.3 | 0.0014566 | 10081.5 | -0.001893115 | -17119.2 | 0.003226021 | 25106.51 | -0.003500225 | -29512.63 | 0.135299 | 0.01082894 | -18750.95 | -0.01170473 | -48338.57 | 0.007356495 | -17195.67 | -0.01135005 | -45644.63
0.24 | 0.00212796 | 19440.82 | -0.002361984 | -17018.62 | 0.001442744 | 10375.49 | -0.001777238 | -15771.73 | 0.003165596 | 24664.36 | -0.003426762 | -28867.57 | 0.24 | 0.002058361 | 18669.53 | -0.002304708 | -16759.88 | 0.001389229 | 9610.321 | -0.001806364 | -16338.85 | 0.003088224 | 24010.01 | -0.003355411 | -28314.25 | 0.1451433 | 0.01081483 | -18548.31 | -0.01084482 | -48404.62 | 0.007397918 | -16684.13 | -0.01094734 | -45170.85
0.245 | 0.002037403 | 18569.5 | -0.002212549 | -15941.14 | 0.001376565 | 9906.31 | -0.001694809 | -15034.16 | 0.003032363 | 23593.88 | -0.003288663 | -27734.75 | 0.245 | 0.001971508 | 17836.86 | -0.002160128 | -15713.24 | 0.001326107 | 9176.299 | -0.001724434 | -15595.02 | 0.002958839 | 22989.5 | -0.003216848 | -27158.94 | 0.1545528 | 0.01081358 | -18876.68 | -0.01173609 | -47341.76 | 0.007442455 | -15855.45 | -0.01063957 | -45848.72
0.25 | 0.001953705 | 17757.37 | -0.002079052 | -14989.58 | 0.001314324 | 9473.33 | -0.001614023 | -14305.72 | 0.002910325 | 22658.52 | -0.003159321 | -26628.83 | 0.25 | 0.001891105 | 17060.31 | -0.00203085 | -14787.12 | 0.001266461 | 8773.746 | -0.001643878 | -14859.09 | 0.0028403 | 22097.17 | -0.003087245 | -26036.27 | 0.1635468 | 0.0108478 | -18741.45 | -0.01207728 | -47605.78 | 0.007480615 | -15487.67 | -0.01054198 | -45066.99
0.255 | 0.001875028 | 16966.05 | -0.001954537 | -14130.91 | 0.001256656 | 9096.546 | -0.001531447 | -13543.68 | 0.002786841 | 21664.01 | -0.003022328 | -25508.18 | 0.255 | 0.001815412 | 16302.97 | -0.001910211 | -13950.17 | 0.001210939 | 8422.952 | -0.001561297 | -14088.44 | 0.002720337 | 21143.11 | -0.00295079 | -24908.15 | 0.1721436 | 0.01085621 | -20787.48 | -0.01117243 | -47609.74 | 0.007510555 | -14476.65 | -0.01030989 | -45766.47
0.26015 | 0.001799736 | 16213.92 | -0.001837581 | -13321.96 | 0.001201449 | 8778.318 | -0.001449835 | -12750.89 | 0.002671077 | 20760.27 | -0.002897508 | -24458.32 | 0.26015 | 0.001742871 | 15582.15 | -0.001796931 | -13162.07 | 0.001157559 | 8128.072 | -0.001479366 | -13284.55 | 0.002607857 | 20276.47 | -0.002826907 | -23855.45 | 0.1803609 | 0.01085083 | -21578.11 | -0.01185316 | -46669.51 | 0.007552085 | -13897.43 | -0.01033738 | -46064.33
0.2654544 | 0.001727578 | 15506.91 | -0.001729451 | -12564.96 | 0.001150974 | 8438.393 | -0.001381545 | -12126.4 | 0.002570107 | 20079.53 | -0.002777111 | -23341.48 | 0.2654544 | 0.001673255 | 14904.13 | -0.001692041 | -12423.04 | 0.001108557 | 7809.638 | -0.001410398 | -12645.04 | 0.002509776 | 19628.92 | -0.002706607 | -22729.68 | 0.1882152 | 0.01086409 | -21751.09 | -0.01144833 | -49801.32 | 0.007577013 | -13208.58 | -0.01025394 | -46928.1
0.270918 | 0.001660636 | 14884.83 | -0.001632151 | -11853.35 | 0.001097476 | 8035.504 | -0.001318262 | -11580.99 | 0.002463343 | 19299.83 | -0.002645136 | -22182.53 | 0.270918 | 0.001608545 | 14307.1 | -0.001597185 | -11724.35 | 0.001056458 | 7427.722 | -0.00134608 | -12081.61 | 0.002406024 | 18883.36 | -0.00257563 | -21569.17 | 0.1957228 | 0.01087549 | -27543.22 | -0.0111798 | -49862.72 | 0.007616005 | -11186.8 | -0.01044936 | -47593.01
0.2765455 | 0.00159336 | 14236.7 | -0.001534932 | -11165.72 | 0.001048973 | 7715.781 | -0.00124946 | -10948.16 | 0.002346786 | 18272.87 | -0.002518556 | -21235.16 | 0.2765455 | 0.001543491 | 13685.54 | -0.001502903 | -11052.05 | 0.001009039 | 7125.5 | -0.001276121 | -11430.68 | 0.002292687 | 17889.4 | -0.002450807 | -20629.19 | 0.2028988 | 0.01081302 | -30907.86 | -0.01106073 | -55646.8 | 0.007649025 | -9137.089 | -0.01027064 | -48378.44
0.2823418 | 0.001529412 | 13606.46 | -0.001449158 | -10580.18 | 0.001002151 | 7410.302 | -0.001183455 | -10337.45 | 0.002262749 | 17742.17 | -0.002431051 | -20372.9 | 0.2823418 | 0.001481538 | 13080.49 | -0.001419213 | -10474.44 | 0.0009631262 | 6836.441 | -0.001208775 | -10800.05 | 0.002211134 | 17382.69 | -0.002363992 | -19768.7 | 0.2097579 | 0.01082445 | -32242.09 | -0.01005608 | -56122.28 | 0.007693543 | -6574.354 | -0.01048846 | -48632.78
0.2883119 | 0.001469103 | 13003.62 | -0.001373336 | -10077.6 | 0.0009572035 | 7119.107 | -0.001120377 | -9751.45 | 0.002154918 | 16849.3 | -0.002301345 | -19336.88 | 0.2883119 | 0.001423031 | 12502.27 | -0.001344838 | -9973.62 | 0.0009189315 | 6560.415 | -0.001144177 | -10192.65 | 0.002106206 | 16521.38 | -0.002236097 | -18739.43 | 0.2163141 | 0.01074499 | -33020.44 | -0.008406684 | -58992.44 | 0.007735522 | -2442.351 | -0.01026908 | -48023.62
0.2944612 | 0.001409207 | 12404.07 | -0.001300334 | -9597.977 | 0.0009142401 | 6840.364 | -0.001059166 | -9184.269 | 0.002072102 | 16305.46 | -0.002207899 | -18449.43 | 0.2944612 | 0.001364889 | 11926.33 | -0.00127348 | -9497.983 | 0.0008765799 | 6295.694 | -0.001081286 | -9602.769 | 0.002025805 | 16000.12 | -0.002143634 | -17856.97 | 0.2225809 | 0.01071112 | -45647.89 | -0.005672525 | -51115.91 | 0.007805375 | 3917.077 | -0.00962152 | -44888.96
0.3007949 | 0.001352824 | 11865.58 | -0.001232964 | -9131.559 | 0.0008730725 | 6577.175 | -0.001000506 | -8636.83 | 0.001979921 | 15618.82 | -0.002095861 | -17477.74 | 0.3007949 | 0.001310095 | 11408.34 | -0.00120746 | -9034.926 | 0.000835911 | 6045.764 | -0.001020819 | -9031.445 | 0.001936131 | 15338.24 | -0.002033278 | -16894.55 | 0.2285709 | 0.0106226 | -52101.28 | -0.003436611 | -68478.86 | 0.00793385 | 11578.09 | -0.008820994 | -39389.83
0.3073186 | 0.001298764 | 11351.66 | -0.001169776 | -8693.384 | 0.0008338266 | 6327.029 | -0.0009438148 | -8107.937 | 0.001893671 | 14954.2 | -0.002002092 | -16680.55 | 0.3073186 | 0.001257512 | 10913.98 | -0.001145417 | -8598.484 | 0.0007970647 | 5808.094 | -0.0009622004 | -8477.669 | 0.001852271 | 14696.21 | -0.001941001 | -16106.3 | 0.2342964 | 0.01071295 | -26294.28 | -0.004743747 | -73556.63 | 0.008147228 | 18910.54 | -0.008125264 | -33819.01
0.3140379 | 0.001247907 | 10882.96 | -0.001112661 | -8285.323 | 0.0007962242 | 6088.733 | -0.0008896823 | -7601.319 | 0.001811061 | 14320.67 | -0.001907256 | -15873.17 | 0.3140379 | 0.00120799 | 10462.93 | -0.001088952 | -8188.9 | 0.0007597888 | 5581.755 | -0.0009060629 | -7945.461 | 0.001771938 | 14083.85 | -0.001847836 | -15309.8 | 0.239769 | 0.01096137 | 16321.44 | -0.005527877 | -30734.56 | 0.008452116 | 24461.12 | -0.007695933 | -30736.57
0.3209589 | 0.001196091 | 10383.64 | -0.001058395 | -7923.223 | 0.0007604414 | 5861.832 | -0.0008377763 | -7116.162 | 0.001732018 | 13736.48 | -0.001813198 | -15051.73 | 0.3209589 | 0.001157543 | 9983.83 | -0.001035556 | -7824.761 | 0.0007242712 | 5366.266 | -0.0008520849 | -7434.22 | 0.00169506 | 13518.99 | -0.001755524 | -14500.78 | 0.245 | 0.01127482 | 48548.07 | -0.004884518 | -2536.915 | 0.008849435 | 27959.45 | -0.007600354 | -31439.15
0.3280874 | 0.001147511 | 9923.307 | -0.001009989 | -7596.009 | 0.0007261791 | 5644.926 | -0.0007884088 | -6653.97 | 0.001656013 | 13178.25 | -0.001722024 | -14252.4 | 0.3280874 | 0.001110198 | 9541.242 | -0.0009874419 | -7492.188 | 0.0006902348 | 5160.471 | -0.0008006257 | -6945.766 | 0.001621128 | 12978.99 | -0.001666097 | -13714.26 | 0.25 | 0.01172084 | 56090.61 | -0.004933064 | 1089.039 | 0.009339172 | 25502.85 | -0.00825933 | -35906.34
0.3354298 | 0.00110089 | 9491.228 | -0.0009633442 | -7270.738 | 0.0006935931 | 5438.837 | -0.0007411597 | -6211.774 | 0.001582912 | 12644.38 | -0.00163443 | -13481.39 | 0.3354298 | 0.001064753 | 9125.76 | -0.0009411197 | -7162.496 | 0.0006578459 | 4965.182 | -0.0007512626 | -6477.201 | 0.001550014 | 12462.26 | -0.001580234 | -12956.29
0.3429924 | 0.001056221 | 9084.4 | -0.00092068 | -6968.385 | 0.0006625204 | 5240.66 | -0.0006965496 | -5795.385 | 0.001512872 | 12130.09 | -0.00155053 | -12745.64 | 0.3429924 | 0.001021202 | 8735.399 | -0.0008986123 | -6854.038 | 0.0006269573 | 4777.568 | -0.0007045624 | -6034.771 | 0.00148187 | 11964.2 | -0.001498039 | -12233.56
0.3507819 | 0.001011537 | 8668.817 | -0.0008789607 | -6682.353 | 0.0006327991 | 5049.043 | -0.0006542623 | -5402.271 | 0.001445639 | 11637.16 | -0.001470368 | -12041.69 | 0.3507819 | 0.0009776352 | 8335.802 | -0.0008570968 | -6562.744 | 0.0005974201 | 4596.414 | -0.0006602122 | -5615.939 | 0.001416452 | 11486.61 | -0.00141954 | -11542.49
0.358805 | 0.0009706364 | 8308.046 | -0.0008421518 | -6412.106 | 0.0006045231 | 4866.321 | -0.0006144625 | -5032.198 | 0.00138126 | 11163.46 | -0.001393632 | -11369.48 | 0.358805 | 0.0009377682 | 7989.846 | -0.0008201363 | -6284.839 | 0.0005693376 | 4424.147 | -0.0006183879 | -5220.541 | 0.001353806 | 11027.48 | -0.001344421 | -10882.93
0.3670688 | 0.0009300265 | 7943.444 | -0.0008058266 | -6151.965 | 0.0005775306 | 4689.148 | -0.0005769361 | -4685.459 | 0.001319499 | 10707.02 | -0.001320774 | -10732.77 | 0.3670688 | 0.000898194 | 7640.396 | -0.0007836609 | -6016.744 | 0.0005425589 | 4257.452 | -0.0005788851 | -4849.01 | 0.001293708 | 10585.03 | -0.001273105 | -10258.27
0.3755805 | 0.0008909094 | 7595.828 | -0.0007720538 | -5907.692 | 0.0005518192 | 4518.723 | -0.0005417455 | -4361.34 | 0.001260322 | 10266.28 | -0.001251574 | -10131.06 | 0.3755805 | 0.0008600945 | 7307.563 | -0.0007496875 | -5764.325 | 0.0005170902 | 4097.636 | -0.0005417792 | -4500.699 | 0.001236128 | 10157.81 | -0.001205369 | -9667.878
0.3843475 | 0.0008532135 | 7263.413 | -0.0007398459 | -5672.463 | 0.0005272951 | 4353.618 | -0.0005087422 | -4059.304 | 0.001203651 | 9841.637 | -0.001186035 | -9563.314 | 0.3843475 | 0.000823406 | 6989.65 | -0.000717249 | -5520.908 | 0.0004928461 | 3943.313 | -0.0005069285 | -4175.156 | 0.001180996 | 9746.326 | -0.001141205 | -9110.638
0.3933775 | 0.0008168929 | 6946.863 | -0.0007088288 | -5442.211 | 0.0005038955 | 4193.517 | -0.0004779087 | -3779.014 | 0.001149378 | 9432.433 | -0.001123916 | -9027.381 | 0.3933775 | 0.0007880891 | 6687.384 | -0.0006859728 | -5282.419 | 0.0004697705 | 3794.227 | -0.0004743251 | -3872.114 | 0.001128209 | 9349.991 | -0.001080374 | -8584.36
0.4026784 | 0.0007818929 | 6645.812 | -0.0006791727 | -5218.233 | 0.0004815665 | 4038.252 | -0.0004491401 | -3519.351 | 0.001097412 | 9038.743 | -0.001064947 | -8520.235 | 0.4026784 | 0.0007540955 | 6400.52 | -0.0006560286 | -5050.09 | 0.0004478162 | 3650.27 | -0.0004438681 | -3590.473 | 0.001077683 | 8968.943 | -0.001022607 | -8086.038
0.4122583 | 0.0007481381 | 6358.137 | -0.000650632 | -5000.047 | 0.0004602412 | 3887.434 | -0.0004222828 | -3278.91 | 0.001047662 | 8660.264 | -0.001008884 | -8039.493 | 0.4122583 | 0.0007213568 | 6126.997 | -0.0006271841 | -4823.537 | 0.0004269217 | 3511.112 | -0.0004154065 | -3328.845 | 0.001029337 | 8602.965 | -0.0009676672 | -7613.305
0.4221255 | 0.0007156247 | 6083.614 | -0.0006228676 | -4785.094 | 0.0004398805 | 3741.085 | -0.0003972299 | -3056.482 | 0.001000045 | 8296.437 | -0.0009555927 | -7583.902 | 0.4221255 | 0.0006898737 | 5866.644 | -0.0005991142 | -4600.306 | 0.0004070534 | 3376.828 | -0.0003888369 | -3086.038 | 0.0009830914 | 8251.569 | -0.000915422 | -7164.929
0.4322887 | 0.0006843477 | 5821.15 | -0.0005958384 | -4574.092 | 0.0004204218 | 3598.914 | -0.0003738691 | -2850.943 | 0.0009544732 | 7946.62 | -0.0009050342 | -7153.112 | 0.4322887 | 0.0006596469 | 5618.43 | -0.0005717847 | -4381.147 | 0.0003881531 | 3247.167 | -0.0003640491 | -2860.94 | 0.0009388702 | 7914.177 | -0.0008658391 | -6740.603
0.4427568 | 0.0006542805 | 5571.616 | -0.0005701521 | -4370.891 | 0.0004018107 | 3460.782 | -0.0003520431 | -2660.708 | 0.0009108538 | 7610.047 | -0.0008571731 | -6746.831 | 0.4427568 | 0.0006306585 | 5383.319 | -0.0005457855 | -4169.742 | 0.0003701712 | 3122.05 | -0.000340885 | -2651.939 | 0.0008965877 | 7590.07 | -0.0008188934 | -6340.148
0.4535389 | 0.0006252127 | 5328.491 | -0.0005444856 | -4169.556 | 0.0003840097 | 3326.78 | -0.0003316381 | -2484.456 | 0.0008691718 | 7285.621 | -0.0008120654 | -6366.488 | 0.4535389 | 0.0006027101 | 5155.054 | -0.000519877 | -3960.674 | 0.0003530793 | 3001.689 | -0.0003192381 | -2457.728 | 0.0008562392 | 7278.254 | -0.0007746543 | -5965.089
0.4646444 | 0.0005972114 | 5096.887 | -0.0005205005 | -3979.008 | 0.0003669791 | 3196.904 | -0.0003126065 | -2321.485 | 0.0008293124 | 6971.886 | -0.0007699057 | -6014.188 | 0.4646444 | 0.0005758635 | 4938.138 | -0.0004956622 | -3762.958 | 0.0003368566 | 2886.146 | -0.000299082 | -2277.865 | 0.0008177265 | 6977.445 | -0.0007333013 | -5617.365
0.476083 | 0.0005702747 | 4875.798 | -0.0004985117 | -3802.799 | 0.0003506481 | 3069.452 | -0.0002948137 | -2171.828 | 0.0007910188 | 6668.528 | -0.0007305919 | -5687.334 | 0.476083 | 0.0005501779 | 4732.439 | -0.0004734889 | -3580.03 | 0.0003214687 | 2773.937 | -0.0002803729 | -2113.196 | 0.0007808048 | 6687.506 | -0.000694759 | -5294.514
0.4878648 | 0.0005432014 | 4643.908 | -0.0004738111 | -3614.246 | 0.0003350157 | 2945.722 | -0.0002788917 | -2039.319 | 0.00075377 | 6368.995 | -0.0006913422 | -5365.67 | 0.4878648 | 0.0005244771 | 4516.532 | -0.0004488585 | -3387.233 | 0.0003069492 | 2666.096 | -0.0002637292 | -1967.981 | 0.000744992 | 6401.531 | -0.0006564113 | -4978.281
0.5 | 0.0005204432 | 4476.453 | -0.0004511664 | -3413.044 | 0.0003205075 | 2835.92 | -0.0002627618 | -1900.349 | 0.000718715 | 6091.193 | -0.0006533805 | -5050.576 | 0.5 | 0.0005027766 | 4358.783 | -0.0004263515 | -3186.005 | 0.00029339 | 2568.574 | -0.0002470897 | -1820.281 | 0.0007109908 | 6130.441 | -0.0006196156 | -4674.482
0.515 | 0.0004881305 | 4190.954 | -0.0004236504 | -3212.729 | 0.0003010373 | 2668.44 | -0.0002443523 | -1760.241 | 0.0006745201 | 5716.046 | -0.0006137294 | -4744.875 | 0.515 | 0.0004749548 | 4128.684 | -0.0004000185 | -2976.352 | 0.0002770637 | 2442.1 | -0.0002286425 | -1664.384 | 0.000672646 | 5822.176 | -0.0005819694 | -4365.675
0.5310974 | 0.0004609676 | 3961.021 | -0.0003999052 | -3029.27 | 0.0002845874 | 2528.793 | -0.000228993 | -1641.586 | 0.0006366077 | 5400.618 | -0.0005769038 | -4453.405 | 0.5311008 | 0.0004487158 | 3920.995 | -0.0003744222 | -2763.124 | 0.0002617084 | 2324.443 | -0.000211506 | -1518.197 | 0.0006351424 | 5523.098 | -0.0005431344 | -4044.861
0.5483724 | 0.0004348318 | 3746.974 | -0.0003756655 | -2834.257 | 0.0002685815 | 2396.762 | -0.0002134081 | -1517.095 | 0.0006003696 | 5106.282 | -0.0005405742 | -4158.476 | 0.5483832 | 0.0004231875 | 3719.95 | -0.0003487973 | -2548.791 | 0.0002468801 | 2211.505 | -0.0001947828 | -1374.929 | 0.0005986756 | 5233.11 | -0.0005051974 | -3730.67
0.5669113 | 0.0004068544 | 3517.8 | -0.0003493612 | -2622.643 | 0.0002514541 | 2255.083 | -0.0001970645 | -1386.976 | 0.000561551 | 4789.952 | -0.0005022566 | -3848.433 | 0.566934 | 0.0003985277 | 3527.12 | -0.000323494 | -2335.906 | 0.0002326516 | 2103.894 | -0.0001787211 | -1236.573 | 0.0005634323 | 4953.761 | -0.0004684213 | -3425.199
0.5868065 | 0.0003804956 | 3305.581 | -0.0003238758 | -2413.872 | 0.0002357044 | 2126.245 | -0.0001818569 | -1264.433 | 0.0005246799 | 4493.331 | -0.0004652465 | -3545.119 | 0.5868461 | 0.0003746001 | 3340.289 | -0.0002986091 | -2126.366 | 0.0002189311 | 1999.688 | -0.0001633095 | -1104.219 | 0.000529211 | 4682.391 | -0.0004327553 | -3129.064
0.6081572 | 0.0003549893 | 3096.635 | -0.0002995426 | -2218.104 | 0.0002202555 | 1997.023 | -0.0001674835 | -1151.488 | 0.0004891924 | 4203.324 | -0.0004304048 | -3264.031 | 0.6082196 | 0.0003519024 | 3164.467 | -0.0002745298 | -1922.346 | 0.0002060308 | 1902.176 | -0.0001487141 | -978.4581 | 0.0004966625 | 4425.419 | -0.0003985412 | -2843.903
0.6310698 | 0.0003303705 | 2893.507 | -0.0002761527 | -2031.386 | 0.0002050556 | 1868.836 | -0.0001535382 | -1043.007 | 0.0004552499 | 3924.225 | -0.0003974319 | -2999.756 | 0.6311616 | 0.0003301096 | 2995.282 | -0.0002512238 | -1725.318 | 0.0001938108 | 1809.675 | -0.0001348682 | -859.2978 | 0.0004652562 | 4176.939 | -0.0003655914 | -2569.792
0.6556588 | 0.0003065272 | 2695.583 | -0.0002535842 | -1852.43 | 0.0001902134 | 1742.98 | -0.0001400211 | -938.5763 | 0.0004224917 | 3653.097 | -0.0003659354 | -2749.117 | 0.6557873 | 0.0003094472 | 2835.044 | -0.0002288694 | -1536.249 | 0.0001824133 | 1723.781 | -0.0001218141 | -746.6372 | 0.0004352862 | 3940.106 | -0.0003340019 | -2306.745
0.6820467 | 0.0002834901 | 2504.287 | -0.0002317609 | -1679.445 | 0.0001758193 | 1620.924 | -0.000126945 | -837.5648 | 0.0003908978 | 3391.637 | -0.0003356123 | -2507.791 | 0.6822202 | 0.000290211 | 2687.264 | -0.0002076427 | -1355.459 | 0.0001720364 | 1646.846 | -0.0001096063 | -640.1786 | 0.0004071381 | 3719.387 | -0.0003038917 | -2054.389
0.710365 | 0.000261358 | 2319.919 | -0.0002108805 | -1514.538 | 0.0001619277 | 1502.827 | -0.0001144004 | -740.9918 | 0.0003606006 | 3140.321 | -0.0003066779 | -2278.129 | 0.7105929 | 0.0002723011 | 2550.481 | -0.0001875586 | -1183.721 | 0.0001626364 | 1578.305 | -9.823799e-05 | -540.0747 | 0.0003806507 | 3512.852 | -0.0002752314 | -1813.108
0.7407551 | 0.0002401852 | 2143.068 | -0.000191005 | -1358.062 | 0.0001485543 | 1388.929 | -0.0001023805 | -648.689 | 0.0003316849 | 2900.001 | -0.0002791858 | -2060.4 | 0.7410479 | 0.000255974 | 2427.658 | -0.0001687528 | -1021.256 | 0.0001543372 | 1519.596 | -8.774143e-05 | -446.1556 | 0.0003561972 | 3324.498 | -0.0002481814 | -1583.238
0.7733685 | 0.0002198877 | 1972.68 | -0.0001721267 | -1210.33 | 0.0001356361 | 1278.505 | -9.086241e-05 | -560.6825 | 0.0003040446 | 2669.387 | -0.0002531232 | -1854.931 | 0.7737379 | 0.0002412279 | 2319.144 | -0.0001511657 | -867.2162 | 0.0001471447 | 1470.993 | -7.807956e-05 | -357.8959 | 0.0003337787 | 3154.821 | -0.0002226534 | -1363.576
0.8083679 | 0.0002005585 | 1809.789 | -0.000154314 | -1071.616 | 0.0001232179 | 1172.017 | -7.98775e-05 | -477.1291 | 0.0002778276 | 2449.958 | -0.0002285797 | -1662.168 | 0.8088269 | 0.0002282531 | 2226.727 | -0.0001349237 | -722.385 | 0.0001412332 | 1434.008 | -6.93867e-05 | -276.2905 | 0.0003135968 | 3005.673 | -0.0001987697 | -1154.898
0.8459278 | 0.0001821933 | 1654.656 | -0.0001375313 | -941.3362 | 0.0001113018 | 1069.608 | -6.941262e-05 | -397.7974 | 0.0002530195 | 2241.828 | -0.0002055128 | -1481.539 | 0.8464911 | 0.0002171621 | 2151.529 | -0.0001200648 | -586.8634 | 0.0001368137 | 1410.581 | -6.181902e-05 | -202.3781 | 0.0002956697 | 2877.454 | -0.0001764718 | -956.4782
0.8862356 | 0.000164733 | 1506.677 | -0.0001217341 | -819.2537 | 9.987826e-05 | 971.1334 | -5.947112e-05 | -322.7816 | 0.0002295079 | 2043.872 | -0.0001838506 | -1312.67 | 0.8869193 | 0.0002081915 | 2096.308 | -0.0001066572 | -460.369 | 0.000134151 | 1403.432 | -5.551916e-05 | -136.7483 | 0.000280195 | 2772.754 | -0.0001557526 | -767.2741
0.9294922 | 0.0001481606 | 1365.898 | -0.0001068758 | -704.8061 | 8.893362e-05 | 876.57 | -5.002707e-05 | -251.7827 | 0.000207264 | 1856.015 | -0.0001635389 | -1154.964 | 0.9303145 | 0.000201616 | 2063.766 | -9.48299e-05 | -343.4759 | 0.0001334872 | 1414.86 | -5.063864e-05 | -80.29923 | 0.0002674598 | 2694.53 | -0.0001367363 | -587.666
0.9759135 | 0.0001324234 | 1231.828 | -9.289928e-05 | -597.591 | 7.838154e-05 | 785.1338 | -4.100667e-05 | -184.2844 | 0.000186265 | 1677.896 | -0.0001445811 | -1008.622 | 0.9768944 | 0.0001978465 | 2058.148 | -8.475674e-05 | -236.6866 | 0.0001351406 | 1448.081 | -4.732311e-05 | -33.58128 | 0.0002579504 | 2647.678 | -0.0001196498 | -418.551
1.025731 | 0.0001176332 | 1105.831 | -7.9851e-05 | -497.5319 | 6.820598e-05 | 696.9467 | -3.234903e-05 | -119.5413 | 0.0001667713 | 1512.312 | -0.0001271549 | -874.4066 | 1.026893 | 0.0001975696 | 2085.342 | -7.692165e-05 | -143.6196 | 0.0001396711 | 1507.294 | -4.611232e-05 | -1.324584 | 0.000252412 | 2638.43 | -0.0001050771 | -264.4901
1.079193 | 0.0001033235 | 981.3826 | -6.764999e-05 | -406.6988 | 5.82051e-05 | 608.4509 | -2.422915e-05 | -60.88849 | 0.0001480269 | 1350.768 | -0.0001108542 | -751.3702 | 1.08056 | 0.000202573 | 2160.668 | -7.28194e-05 | -75.61097 | 0.0001489941 | 1609.406 | -4.847094e-05 | 5.92725 | 0.0002525579 | 2679.071 | -9.47096e-05 | -140.848
1.136566 | 8.989675e-05 | 861.9718 | -5.663968e-05 | -327.6739 | 4.922331e-05 | 527.8174 | -1.723299e-05 | -11.77994 | 0.000130215 | 1194.394 | -9.608345e-05 | -643.1678 | 1.138166 | 0.0002143507 | 2303.107 | -7.301108e-05 | -30.36443 | 0.0001634439 | 1763.817 | -5.368977e-05 | 0.6222552 | 0.0002611104 | 2798.431 | -9.021787e-05 | -54.46356
1.198137 | 7.801045e-05 | 758.7571 | -4.67714e-05 | -254.2363 | 4.104253e-05 | 455.0872 | -1.046182e-05 | 36.9074 | 0.0001147453 | 1058.385 | -8.281248e-05 | -545.791 | 1.2 | 0.000233107 | 2513.208 | -7.804424e-05 | -13.4349 | 0.000181486 | 1957.46 | -5.992712e-05 | -2.883446 | 0.0002808033 | 3022.199 | -9.386714e-05 | -20.23504
1.293285 | 6.189009e-05 | 608.4849 | -3.503436e-05 | -178.2939 | 2.966864e-05 | 349.3973 | -2.362564e-06 | 89.34624 | 9.390534e-05 | 867.0313 | -6.749258e-05 | -443.515
1.388434 | 4.877092e-05 | 489.8368 | -2.510215e-05 | -109.7569 | 2.062908e-05 | 266.5564 | 4.346784e-06 | 134.3915 | 7.669197e-05 | 711.4928 | -5.413225e-05 | -350.7862
1.483582 | 3.809192e-05 | 391.5364 | -1.735683e-05 | -58.44675 | 1.328476e-05 | 198.1897 | 9.439373e-06 | 167.0164 | 6.267521e-05 | 583.1747 | -4.386788e-05 | -281.9341
1.578731 | 2.940732e-05 | 310.3748 | -1.136972e-05 | -20.47095 | 7.402502e-06 | 142.6373 | 1.335335e-05 | 191.0122 | 5.118129e-05 | 476.3226 | -3.579651e-05 | -229.9107
1.67388 | 2.237003e-05 | 243.5626 | -6.783662e-06 | 7.099719 | 2.762509e-06 | 98.0461 | 1.623956e-05 | 207.5357 | 4.175041e-05 | 387.3146 | -2.951708e-05 | -191.3467
1.769028 | 1.670171e-05 | 188.8536 | -3.313709e-06 | 26.59322 | -8.261312e-07 | 62.84998 | 1.829292e-05 | 218.1538 | 3.400948e-05 | 313.1682 | -2.463299e-05 | -162.9748
1.864177 | 1.217218e-05 | 144.3583 | -7.351359e-07 | 39.8139 | -3.526863e-06 | 35.66454 | 1.966292e-05 | 224.0233 | 2.766325e-05 | 251.4514 | -2.08595e-05 | -142.5172
1.959325 | 8.587429e-06 | 108.4561 | 1.132793e-06 | 48.18437 | -5.485794e-06 | 15.26618 | 2.048397e-05 | 226.1983 | 2.24672e-05 | 200.1593 | -1.796079e-05 | -128.0785
2.054474 | 5.782881e-06 | 79.7503 | 2.439159e-06 | 52.85486 | -6.830335e-06 | 0.5575396 | 2.086872e-05 | 225.531 | 1.821918e-05 | 157.5776 | -1.575206e-05 | -118.2304
2.149622 | 3.618473e-06 | 57.03494 | 3.306288e-06 | 54.75024 | -7.672368e-06 | -9.426536 | 2.091386e-05 | 222.7498 | 1.474973e-05 | 122.259 | -1.40837e-05 | -111.8297
2.244771 | 1.975281e-06 | 39.27073 | 3.834288e-06 | 54.60986 | -8.108676e-06 | -15.53216 | 2.070104e-05 | 218.4577 | 1.191721e-05 | 92.96312 | -1.283653e-05 | -107.9986
2.33992 | 7.527971e-07 | 25.56753 | 4.10486e-06 | 53.0232 | -8.222532e-06 | -18.49393 | 2.029896e-05 | 213.154 | 9.6032e-06 | 68.63879 | -1.191535e-05 | -106.0537
2.435068 | -1.333129e-07 | 15.16749 | 4.18378e-06 | 50.45146 | -8.084636e-06 | -18.93386 | 1.976535e-05 | 207.2598 | 7.709363e-06 | 48.39398 | -1.124539e-05 | -105.4813
2.530217 | -7.531764e-07 | 7.433226 | 4.123909e-06 | 47.25594 | -7.754589e-06 | -17.39073 | 1.914747e-05 | 201.1037 | 6.154616e-06 | 31.47971 | -1.076866e-05 | -105.9009
2.625365 | -1.164566e-06 | 1.83046 | 3.966596e-06 | 43.7073 | -7.281879e-06 | -14.28981 | 1.848586e-05 | 194.9921 | 4.872853e-06 | 17.27036 | -1.04414e-05 | -107.0462
2.720514 | -1.414456e-06 | -2.078762 | 3.744293e-06 | 40.01251 | -6.707678e-06 | -10.0267 | 1.781147e-05 | 189.1142 | 3.810901e-06 | 5.250556 | -1.023169e-05 | -108.7416
2.815663 | -1.540648e-06 | -4.654816 | 3.481569e-06 | 36.31765 | -6.065235e-06 | -4.842267 | 1.715528e-05 | 183.7517 | 2.926774e-06 | -5.001501 | -1.011777e-05 | -110.8911
2.910811 | -1.572922e-06 | -6.186047 | 3.196546e-06 | 32.72323 | -5.382506e-06 | 0.9216655 | 1.653303e-05 | 178.9162 | 2.18819e-06 | -13.82247 | -1.008635e-05 | -113.4614
3.00596 | -1.534376e-06 | -6.893288 | 2.902152e-06 | 29.30068 | -4.680663e-06 | 7.262216 | 1.597959e-05 | 175.0623 | 1.571249e-06 | -21.48042 | -1.013194e-05 | -116.482
3.101109 | -1.442258e-06 | -6.968003 | 2.607922e-06 | 26.07636 | -3.979287e-06 | 13.70491 | 1.547983e-05 | 171.747 | 1.059472e-06 | -28.16164 | -1.025253e-05 | -119.9893
3.196257 | -1.308759e-06 | -6.51747 | 2.30684e-06 | 22.98411 | -3.289879e-06 | 20.73247 | 1.51343e-05 | 170.3722 | 6.426653e-07 | -34.01021 | -1.045059e-05 | -124.0642
3.291406 | -1.141494e-06 | -5.632723 | 2.027229e-06 | 20.22316 | -2.628231e-06 | 27.30112 | 1.474334e-05 | 168.3822 | 3.165021e-07 | -39.16691 | -1.074266e-05 | -128.9465
3.386554 | -9.451882e-07 | -4.308069 | 1.853559e-06 | 18.52898 | -1.995727e-06 | 34.36772 | 1.486972e-05 | 171.3509 | 8.100534e-08 | -43.95787 | -1.121281e-05 | -135.643
3.481703 | -7.185579e-07 | -2.879464 | 1.710653e-06 | 16.94821 | -1.401542e-06 | 40.4608 | 1.353236e-05 | 161.7123 | -5.849687e-08 | -48.4909 | -1.193322e-05 | -144.8955
3.576851 | -4.635356e-07 | 0.946644 | 8.593239e-07 | 11.72655 | -8.386741e-07 | 40.92444 | 1.582055e-05 | 176.2941 | -1.095145e-07 | -50.98588 | -1.265511e-05 | -152.8528
3.672 | -2.357143e-07 | 10.64877 | -6.85875e-07 | 6.90368 | -2.88165e-08 | 95.24743 | 1.108125e-05 | 185.4842 | 3.43186e-09 | -44.52369 | -1.159527e-05 | -138.7267
3.794 | -7.246968e-08 | 0.8656643 | 8.819228e-07 | 8.542396 | 4.955925e-11 | 22.71619 | 9.911116e-06 | 103.2257 | 3.842377e-09 | -29.27213 | -7.385883e-06 | -89.2872
3.916 | -2.988609e-08 | -1.822039 | 1.391276e-06 | 9.716283 | -2.245861e-09 | 5.654121 | 3.589391e-06 | 34.81727 | 5.122837e-10 | -12.13801 | -2.720656e-06 | -34.2336
4.038 | -2.213598e-08 | -0.1888261 | 8.536919e-07 | 6.926504 | -1.314813e-09 | 1.54792 | 1.941891e-06 | 17.32851 | -9.21338e-10 | -1.725547 | -2.024818e-07 | -3.361583
4.16 | -2.013407e-08 | 0.8583414 | 4.780399e-07 | 4.904147 | -1.282844e-09 | 1.093423 | 6.214697e-07 | 6.150349 | -1.330218e-09 | 1.773944 | 5.227829e-07 | 6.029959
4.282 | -1.843068e-08 | 1.217847 | 3.710039e-07 | 4.380187 | -1.124781e-09 | 1.321892 | 3.983325e-07 | 4.565651 | -1.216793e-09 | 2.079706 | 5.321106e-07 | 6.410481
4.404 | -1.627981e-08 | 1.223097 | 3.254831e-07 | 3.99831 | -9.696233e-10 | 1.226779 | 2.585032e-07 | 3.333795 | -1.020274e-09 | 1.66538 | 4.128238e-07 | 5.025916
4.526 | -1.405695e-08 | 1.083687 | 2.860538e-07 | 3.520677 | -8.423608e-10 | 1.206962 | 2.754509e-07 | 3.45055 | -8.488669e-10 | 1.291302 | 3.199724e-07 | 3.896468
4.648 | -1.203063e-08 | 0.9301501 | 2.522701e-07 | 3.076352 | -7.148975e-10 | 1.021426 | 2.365321e-07 | 2.947946 | -7.158213e-10 | 1.052158 | 2.615916e-07 | 3.182173
4.77 | -1.027371e-08 | 0.8001379 | 2.202521e-07 | 2.672076 | -6.153484e-10 | 0.9156131 | 2.223222e-07 | 2.725934 | -6.086572e-10 | 0.8902226 | 2.22368e-07 | 2.70086
4.892 | -8.772009e-09 | 0.6909757 | 1.911353e-07 | 2.314283 | -5.227391e-10 | 0.7729204 | 1.880499e-07 | 2.304187 | -5.198592e-10 | 0.7695133 | 1.925164e-07 | 2.337026
5.014 | -7.487508e-09 | 0.5977423 | 1.655724e-07 | 2.003041 | -4.479332e-10 | 0.6792831 | 1.667988e-07 | 2.037377 | -4.439572e-10 | 0.6673173 | 1.670909e-07 | 2.02775
5.136 | -6.38413e-09 | 0.5175778 | 1.429649e-07 | 1.730337 | -3.80545e-10 | 0.5788447 | 1.415534e-07 | 1.731391 | -3.786409e-10 | 0.5779471 | 1.446682e-07 | 1.755771
5.258 | -5.431157e-09 | 0.4460745 | 1.23122e-07 | 1.489965 | -3.242893e-10 | 0.5030737 | 1.232871e-07 | 1.506836 | -3.219922e-10 | 0.4981428 | 1.247033e-07 | 1.513385
5.38 | -4.604234e-09 | 0.3834005 | 1.055848e-07 | 1.278168 | -2.742343e-10 | 0.4283468 | 1.047605e-07 | 1.28126 | -2.728411e-10 | 0.4273569 | 1.069574e-07 | 1.298099
5.502 | -3.882277e-09 | 0.3268237 | 8.994928e-08 | 1.088764 | -2.313796e-10 | 0.3668642 | 8.983503e-08 | 1.098231 | -2.299098e-10 | 0.3640817 | 9.112679e-08 | 1.105926
5.624 | -3.247851e-09 | 0.276484 | 7.598687e-08 | 0.9198939 | -1.93236e-10 | 0.3085925 | 7.551243e-08 | 0.9233452 | -1.922335e-10 | 0.307485 | 7.695319e-08 | 0.9339293
5.746 | -2.685458e-09 | 0.2305809 | 6.334169e-08 | 0.7667413 | -1.597879e-10 | 0.2580332 | 6.319273e-08 | 0.7724749 | -1.588463e-10 | 0.2563334 | 6.415616e-08 | 0.7785907
5.868 | -2.182163e-09 | 0.1889142 | 5.185828e-08 | 0.6277389 | -1.296933e-10 | 0.2106733 | 5.160133e-08 | 0.6307448 | -1.290079e-10 | 0.2097578 | 5.249843e-08 | 0.6371085
5.99 | -1.727895e-09 | 0.1502721 | 4.126721e-08 | 0.4994054 | -1.023064e-10 | 0.1679648 | 4.120327e-08 | 0.5033786 | -1.015625e-10 | 0.1666721 | 4.172327e-08 | 0.5063023
6.112 | -1.321909e-09 | 0.1142788 | 3.144962e-08 | 0.3803935 | -7.753609e-11 | 0.1278472 | 3.1442e-08 | 0.3837953 | -7.655716e-11 | 0.1262058 | 3.160086e-08 | 0.383436
6.234 | -1.016048e-09 | 0.07977101 | 2.217703e-08 | 0.2681058 | -4.686513e-11 | 0.09121041 | 2.232112e-08 | 0.2728452 | -4.47355e-11 | 0.08771855 | 2.18853e-08 | 0.2657971
6.356 | -1.087112e-09 | 0.04468275 | 1.325918e-08 | 0.1611791 | -2.379956e-11 | 0.05814954 | 1.37998e-08 | 0.1704014 | -2.072048e-11 | 0.05245134 | 1.289096e-08 | 0.1572982
6.478 | -3.640643e-09 | -0.007278573 | 5.74925e-09 | 0.06897022 | 2.382204e-10 | 0.03598652 | 6.244474e-09 | 0.08475916 | 2.469822e-10 | 0.02924002 | 5.5296e-09 | 0.07213652
6.6 | -1.776954e-08 | -0.1640851 | 6.056545e-09 | 0.02938984 | -5.651635e-10 | 0.00544181 | 3.401577e-09 | 0.03765317 | -5.754839e-10 | 0.008707155 | 1.891e-09 | 0.0287359

## Sub 4 1.2% 30 ksi L
0.125
Group 2, Condition 3 (IFF) Sequence Step 1 - IFF 1.2%
PATHS ALONG Y-DIRECTION (L) | [12 empty] | PATHS ALONG X-DIRECTION (T) | [12 empty] | PATHS ALONG Z-DIRECTION (THROUGH THICKNESS)
| Midplane |  | Midplane |  | Entry |  | Entry |  | Exit |  | Exit |  |  | Midplane |  | Midplane |  | Entry |  | Entry |  | Exit |  | Exit |  |  | At bore |  | At bore |  | 0.02" away from bore |  | 0.02" away from bore
| Hoop |  | Radial |  | Hoop |  | Radial |  | Hoop |  | Radial |  |  | Hoop |  | Radial |  | Hoop |  | Radial |  | Hoop |  | Radial |  |  | Hoop |  | Radial |  | Hoop |  | Radial
Radial | Strain | Stress | Strain | Stress | Strain | Stress | Strain | Stress | Strain | Stress | Strain | Stress | Radial | Strain | Stress | Strain | Stress | Strain | Stress | Strain | Stress | Strain | Stress | Strain | Stress | z coordinate | Strain | Stress | Strain | Stress | Strain | Stress | Strain | Stress
dim, in | in/in | psi | in/in | psi | in/in | psi | in/in | psi | in/in | psi | in/in | psi | dim, in | in/in | psi | in/in | psi | in/in | psi | in/in | psi | in/in | psi | in/in | psi | in | in/in | psi | in/in | psi | in/in | psi | in/in | psi
0 | [33 empty] | 0
nan | [33 empty] | nan
nan | [33 empty] | nan
nan | [33 empty] | nan
nan | [33 empty] | nan
nan | [33 empty] | nan
nan | [33 empty] | nan
nan | [33 empty] | nan
nan | [33 empty] | nan
nan | [33 empty] | nan
nan | [33 empty] | nan
nan | [33 empty] | nan
nan | [33 empty] | nan
nan | [33 empty] | nan
nan | [33 empty] | nan
nan | [33 empty] | nan
nan | [33 empty] | nan
nan | [33 empty] | nan
nan | [33 empty] | nan
nan | [33 empty] | nan
nan | [33 empty] | nan
nan | [33 empty] | nan
nan | [33 empty] | nan
nan | [33 empty] | nan
nan | [33 empty] | nan
nan | [33 empty] | nan
nan | [33 empty] | nan
nan | [33 empty] | nan
nan | [33 empty] | nan
nan | [33 empty] | nan
nan | [33 empty] | nan
nan | [33 empty] | nan
nan | [33 empty] | nan
nan | [33 empty] | nan
nan | [33 empty] | nan
nan | [33 empty] | nan
nan | [33 empty] | nan
nan | [33 empty] | nan
nan | [33 empty] | nan
nan | [33 empty] | nan
nan | [33 empty] | nan
nan | [33 empty] | nan
nan | [33 empty] | nan
nan | [33 empty] | nan
nan | [33 empty] | nan
nan | [33 empty] | nan
nan | [33 empty] | nan
nan | [33 empty] | nan
nan | [33 empty] | nan
nan | [33 empty] | nan
nan | [33 empty] | nan
nan | [33 empty] | nan
nan | [33 empty] | nan
nan | [33 empty] | nan
nan | [33 empty] | nan
nan | [33 empty] | nan
nan | [33 empty] | nan
nan | [33 empty] | nan

## Sub 4 1.2% 30 ksi U
0.125
Group 2, Condition 3 (IFF) Sequence Step 2 - remove IFF 1.2%
PATHS ALONG Y-DIRECTION (L) | [12 empty] | PATHS ALONG X-DIRECTION (T) | [12 empty] | PATHS ALONG Z-DIRECTION (THROUGH THICKNESS)
| Midplane |  | Midplane |  | Entry |  | Entry |  | Exit |  | Exit |  |  | Midplane |  | Midplane |  | Entry |  | Entry |  | Exit |  | Exit |  |  | At bore |  | At bore |  | 0.02" away from bore |  | 0.02" away from bore
| Hoop |  | Radial |  | Hoop |  | Radial |  | Hoop |  | Radial |  |  | Hoop |  | Radial |  | Hoop |  | Radial |  | Hoop |  | Radial |  |  | Hoop |  | Radial |  | Hoop |  | Radial
Radial | Strain | Stress | Strain | Stress | Strain | Stress | Strain | Stress | Strain | Stress | Strain | Stress | Radial | Strain | Stress | Strain | Stress | Strain | Stress | Strain | Stress | Strain | Stress | Strain | Stress | z coordinate | Strain | Stress | Strain | Stress | Strain | Stress | Strain | Stress
dim, in | in/in | psi | in/in | psi | in/in | psi | in/in | psi | in/in | psi | in/in | psi | dim, in | in/in | psi | in/in | psi | in/in | psi | in/in | psi | in/in | psi | in/in | psi | in | in/in | psi | in/in | psi | in/in | psi | in/in | psi
0 | [33 empty] | 0
nan | [33 empty] | nan
nan | [33 empty] | nan
nan | [33 empty] | nan
nan | [33 empty] | nan
nan | [33 empty] | nan
nan | [33 empty] | nan
nan | [33 empty] | nan
nan | [33 empty] | nan
nan | [33 empty] | nan
nan | [33 empty] | nan
nan | [33 empty] | nan
nan | [33 empty] | nan
nan | [33 empty] | nan
nan | [33 empty] | nan
nan | [33 empty] | nan
nan | [33 empty] | nan
nan | [33 empty] | nan
nan | [33 empty] | nan
nan | [33 empty] | nan
nan | [33 empty] | nan
nan | [33 empty] | nan
nan | [33 empty] | nan
nan | [33 empty] | nan
nan | [33 empty] | nan
nan | [33 empty] | nan
nan | [33 empty] | nan
nan | [33 empty] | nan
nan | [33 empty] | nan
nan | [33 empty] | nan
nan | [33 empty] | nan
nan | [33 empty] | nan
nan | [33 empty] | nan
nan | [33 empty] | nan
nan | [33 empty] | nan
nan | [33 empty] | nan
nan | [33 empty] | nan
nan | [33 empty] | nan
nan | [33 empty] | nan
nan | [33 empty] | nan
nan | [33 empty] | nan
nan | [33 empty] | nan
nan | [33 empty] | nan
nan | [33 empty] | nan
nan | [33 empty] | nan
nan | [33 empty] | nan
nan | [33 empty] | nan
nan | [33 empty] | nan
nan | [33 empty] | nan
nan | [33 empty] | nan
nan | [33 empty] | nan
nan | [33 empty] | nan
nan | [33 empty] | nan
nan | [33 empty] | nan
nan | [33 empty] | nan
nan | [33 empty] | nan
nan | [33 empty] | nan
nan | [33 empty] | nan

## Sub 4 1.2% 30 ksi R
0.125
Group 2, Condition 3 (IFF) Sequence Step 2 - remove IFF 1.2%
PATHS ALONG Y-DIRECTION (L) | [12 empty] | PATHS ALONG X-DIRECTION (T) | [12 empty] | PATHS ALONG Z-DIRECTION (THROUGH THICKNESS)
| Midplane |  | Midplane |  | Entry |  | Entry |  | Exit |  | Exit |  |  | Midplane |  | Midplane |  | Entry |  | Entry |  | Exit |  | Exit |  |  | At bore |  | At bore |  | 0.02" away from bore |  | 0.02" away from bore
| Hoop |  | Radial |  | Hoop |  | Radial |  | Hoop |  | Radial |  |  | Hoop |  | Radial |  | Hoop |  | Radial |  | Hoop |  | Radial |  |  | Hoop |  | Radial |  | Hoop |  | Radial
Radial | Strain | Stress | Strain | Stress | Strain | Stress | Strain | Stress | Strain | Stress | Strain | Stress | Radial | Strain | Stress | Strain | Stress | Strain | Stress | Strain | Stress | Strain | Stress | Strain | Stress | z coordinate | Strain | Stress | Strain | Stress | Strain | Stress | Strain | Stress
dim, in | in/in | psi | in/in | psi | in/in | psi | in/in | psi | in/in | psi | in/in | psi | dim, in | in/in | psi | in/in | psi | in/in | psi | in/in | psi | in/in | psi | in/in | psi | in | in/in | psi | in/in | psi | in/in | psi | in/in | psi
0 | [33 empty] | 0
nan | [33 empty] | nan
nan | [33 empty] | nan
nan | [33 empty] | nan
nan | [33 empty] | nan
nan | [33 empty] | nan
nan | [33 empty] | nan
nan | [33 empty] | nan
nan | [33 empty] | nan
nan | [33 empty] | nan
nan | [33 empty] | nan
nan | [33 empty] | nan
nan | [33 empty] | nan
nan | [33 empty] | nan
nan | [33 empty] | nan
nan | [33 empty] | nan
nan | [33 empty] | nan
nan | [33 empty] | nan
nan | [33 empty] | nan
nan | [33 empty] | nan
nan | [33 empty] | nan
nan | [33 empty] | nan
nan | [33 empty] | nan
nan | [33 empty] | nan
nan | [33 empty] | nan
nan | [33 empty] | nan
nan | [33 empty] | nan
nan | [33 empty] | nan
nan | [33 empty] | nan
nan | [33 empty] | nan
nan | [33 empty] | nan
nan | [33 empty] | nan
nan | [33 empty] | nan
nan | [33 empty] | nan
nan | [33 empty] | nan
nan | [33 empty] | nan
nan | [33 empty] | nan
nan | [33 empty] | nan
nan | [33 empty] | nan
nan | [33 empty] | nan
nan | [33 empty] | nan
nan | [33 empty] | nan
nan | [33 empty] | nan
nan | [33 empty] | nan
nan | [33 empty] | nan
nan | [33 empty] | nan
nan | [33 empty] | nan
nan | [33 empty] | nan
nan | [33 empty] | nan
nan | [33 empty] | nan
nan | [33 empty] | nan
nan | [33 empty] | nan
nan | [33 empty] | nan
nan | [33 empty] | nan
nan | [33 empty] | nan
nan | [33 empty] | nan
nan | [33 empty] | nan
nan | [33 empty] | nan

## Sub 5 1.2% 30 ksi I
0.125
Group 2, Condition 3 (IFF) Sequence Step 1 - IFF 1.2%
PATHS ALONG Y-DIRECTION (L) | [12 empty] | PATHS ALONG X-DIRECTION (T) | [12 empty] | PATHS ALONG Z-DIRECTION (THROUGH THICKNESS)
| Midplane |  | Midplane |  | Entry |  | Entry |  | Exit |  | Exit |  |  | Midplane |  | Midplane |  | Entry |  | Entry |  | Exit |  | Exit |  |  | At bore |  | At bore |  | 0.02" away from bore |  | 0.02" away from bore
| Hoop |  | Radial |  | Hoop |  | Radial |  | Hoop |  | Radial |  |  | Hoop |  | Radial |  | Hoop |  | Radial |  | Hoop |  | Radial |  |  | Hoop |  | Radial |  | Hoop |  | Radial
Radial | Strain | Stress | Strain | Stress | Strain | Stress | Strain | Stress | Strain | Stress | Strain | Stress | Radial | Strain | Stress | Strain | Stress | Strain | Stress | Strain | Stress | Strain | Stress | Strain | Stress | z coordinate | Strain | Stress | Strain | Stress | Strain | Stress | Strain | Stress
dim, in | in/in | psi | in/in | psi | in/in | psi | in/in | psi | in/in | psi | in/in | psi | dim, in | in/in | psi | in/in | psi | in/in | psi | in/in | psi | in/in | psi | in/in | psi | in | in/in | psi | in/in | psi | in/in | psi | in/in | psi
0.125 | 0.0110521809 | 3704.2972 | -0.0149631292 | -59777.8296 | 0.0113686475 | 22020.5406 | -0.0143267116 | -41465.7135 | 0.0113686475 | 22020.5406 | -0.0143267116 | -41465.7135 | 0.125 | 0.0106094942 | 3854.55416 | -0.0144444534 | -59375.6706 | 0.0108880095 | 21589.4816 | -0.0138146814 | -41599.0267 | 0.0108880095 | 21589.4816 | -0.0138146814 | -41599.0267 | 0 | 0.0108880095 | 21589.4816 | -0.0138146814 | -41599.0267 | 0.00779038845 | 21564.7745 | -0.00974411479 | -39628.7002 | 0 | 0.125 | 0 | 0.125
0.1252 | 0.0110109749 | 3780.97629 | -0.0149127612 | -59676.4804 | 0.0113280091 | 22104.0328 | -0.0142494509 | -41370.5935 | 0.0113280091 | 22104.0328 | -0.0142494509 | -41370.5935 | 0.1252 | 0.0105691065 | 3930.15444 | -0.0143949779 | -59274.7086 | 0.0108481575 | 21673.5956 | -0.0137393213 | -41502.832 | 0.0108481575 | 21673.5956 | -0.0137393213 | -41502.832 | 0.000625 | 0.0108779057 | 20959.1635 | -0.0139648853 | -42147.5166 | 0.00777320281 | 21517.3833 | -0.00973548324 | -39652.625 | 0.0002 | 0.1252 | 0.0002 | 0.1252
0.1254 | 0.010969977 | 3857.48031 | -0.0148625982 | -59575.3328 | 0.011287616 | 22182.4048 | -0.0141737776 | -41280.1482 | 0.011287616 | 22182.4048 | -0.0141737776 | -41280.1482 | 0.1254 | 0.0105289332 | 4005.56808 | -0.0143457164 | -59173.9638 | 0.0108085623 | 21752.9237 | -0.0136654765 | -41410.9891 | 0.0108085623 | 21752.9237 | -0.0136654765 | -41410.9891 | 0.00125 | 0.0108683082 | 20354.183 | -0.0141037445 | -42674.8892 | 0.00775658797 | 21456.2949 | -0.00972977578 | -39686.3507 | 0.0004 | 0.1254 | 0.0004 | 0.1254
0.1256 | 0.0109291859 | 3933.81081 | -0.0148126389 | -59474.3852 | 0.0112474648 | 22255.7775 | -0.01409969 | -41194.2576 | 0.0112474648 | 22255.7775 | -0.01409969 | -41194.2576 | 0.1256 | 0.010488973 | 4080.79701 | -0.0142966678 | -59073.4345 | 0.0107692202 | 21827.5813 | -0.0135931455 | -41323.3822 | 0.0107692202 | 21827.5813 | -0.0135931455 | -41323.3822 | 0.001875 | 0.0108591879 | 19773.7648 | -0.0142319623 | -43181.9825 | 0.00774053317 | 21382.8405 | -0.00972677981 | -39729.03 | 0.0006 | 0.1256 | 0.0006 | 0.1256
0.1258 | 0.0108886004 | 4009.9692 | -0.014762882 | -59373.6364 | 0.011207552 | 22324.2704 | -0.0140271853 | -41112.8026 | 0.011207552 | 22324.2704 | -0.0140271853 | -41112.8026 | 0.1258 | 0.0104492248 | 4155.84306 | -0.0142478306 | -58973.1193 | 0.0107301277 | 21897.6817 | -0.0135223259 | -41239.8968 | 0.0107301277 | 21897.6817 | -0.0135223259 | -41239.8968 | 0.0025 | 0.0108505172 | 19217.1297 | -0.0143502068 | -43669.5982 | 0.00772502744 | 21298.2517 | -0.00972629357 | -39779.8859 | 0.0008 | 0.1258 | 0.0008 | 0.1258
0.126 | 0.0108482191 | 4085.95663 | -0.0147133261 | -59273.0854 | 0.011167874 | 22388.0013 | -0.0139562598 | -41035.6645 | 0.011167874 | 22388.0013 | -0.0139562598 | -41035.6645 | 0.126 | 0.0104096875 | 4230.70782 | -0.0141992036 | -58873.0168 | 0.0106912811 | 21963.337 | -0.0134530143 | -41160.4194 | 0.0106912811 | 21963.337 | -0.0134530143 | -41160.4194 | 0.003125 | 0.01084227 | 18683.4957 | -0.0144591127 | -44138.5054 | 0.00771005968 | 21203.6668 | -0.00972812566 | -39838.2067 | 0.001 | 0.126 | 0.001 | 0.126
0.1262 | 0.0108080408 | 4161.77393 | -0.0146639697 | -59172.7315 | 0.0111284275 | 22447.0872 | -0.0138869092 | -40962.7256 | 0.0111284275 | 22447.0872 | -0.0138869092 | -40962.7256 | 0.1262 | 0.0103703599 | 4305.39253 | -0.0141507853 | -58773.1262 | 0.0106526768 | 22024.6575 | -0.0133852069 | -41084.8374 | 0.0106526768 | 22024.6575 | -0.0133852069 | -41084.8374 | 0.00375 | 0.0108344215 | 18172.0799 | -0.0145592821 | -44589.4437 | 0.0076956186 | 21100.1368 | -0.00973209451 | -39903.3399 | 0.0012 | 0.1262 | 0.0012 | 0.1262
0.1264 | 0.0107680642 | 4237.42143 | -0.0146148113 | -59072.5747 | 0.011089209 | 22501.6437 | -0.0138191285 | -40893.8685 | 0.011089209 | 22501.6437 | -0.0138191285 | -40893.8685 | 0.1264 | 0.0103312408 | 4379.898 | -0.0141025743 | -58673.447 | 0.0106143114 | 22081.7524 | -0.0133188989 | -41013.0388 | 0.0106143114 | 22081.7524 | -0.0133188989 | -41013.0388 | 0.004375 | 0.0108269481 | 17682.0997 | -0.014651286 | -45023.1255 | 0.00768169284 | 20988.6314 | -0.00973802793 | -39974.6884 | 0.0014 | 0.1264 | 0.0014 | 0.1264
0.1266 | 0.0107282881 | 4312.89885 | -0.0145658494 | -58972.6155 | 0.0110502152 | 22551.7855 | -0.0137529121 | -40828.976 | 0.0110502152 | 22551.7855 | -0.0137529121 | -40828.976 | 0.1266 | 0.0102923291 | 4454.22445 | -0.0140545691 | -58573.9796 | 0.0105761814 | 22134.7298 | -0.0132540853 | -40944.9125 | 0.0105761814 | 22134.7298 | -0.0132540853 | -40944.9125 | 0.005 | 0.0108198276 | 17212.774 | -0.0147356652 | -45440.2389 | 0.00766827092 | 20870.0444 | -0.00974576264 | -40051.7053 | 0.0016 | 0.1266 | 0.0016 | 0.1266
0.1268 | 0.0106887113 | 4388.20521 | -0.0145170825 | -58872.8555 | 0.0110114427 | 22597.6266 | -0.0136882539 | -40767.9315 | 0.0110114427 | 22597.6266 | -0.0136882539 | -40767.9315 | 0.1268 | 0.0102536236 | 4528.37139 | -0.0140067682 | -58474.7249 | 0.0105382832 | 22183.6966 | -0.0131907603 | -40880.3477 | 0.0105382832 | 22183.6966 | -0.0131907603 | -40880.3477 | 0.005625 | 0.0108130391 | 16763.3253 | -0.0148129319 | -45841.4494 | 0.00765534129 | 20745.1984 | -0.00975514385 | -40133.8899 | 0.0018 | 0.1268 | 0.0018 | 0.1268
0.127 | 0.0106493324 | 4463.33869 | -0.0144685089 | -58773.297 | 0.0109728881 | 22639.2799 | -0.0136251473 | -40710.6184 | 0.0109728881 | 22639.2799 | -0.0136251473 | -40710.6184 | 0.127 | 0.0102151233 | 4602.33756 | -0.01395917 | -58375.6849 | 0.0105006134 | 22228.759 | -0.013128918 | -40819.2344 | 0.0105006134 | 22228.759 | -0.013128918 | -40819.2344 | 0.00625 | 0.0108065625 | 16332.9808 | -0.0148835701 | -46227.4017 | 0.00764289236 | 20614.8507 | -0.00976602489 | -40220.7834 | 0.002 | 0.127 | 0.002 | 0.127
0.1272 | 0.0106101503 | 4538.29649 | -0.0144201273 | -58673.9433 | 0.0109345482 | 22676.8582 | -0.0135635855 | -40656.9201 | 0.0109345482 | 22676.8582 | -0.0135635855 | -40656.9201 | 0.1272 | 0.0101768268 | 4676.12075 | -0.0139117732 | -58276.8624 | 0.0104631686 | 22270.0222 | -0.0130685518 | -40761.4625 | 0.0104631686 | 22270.0222 | -0.0130685518 | -40761.4625 | 0.006875 | 0.0108003793 | 15920.9738 | -0.0149480376 | -46598.7212 | 0.0076309125 | 20479.697 | -0.00977826675 | -40311.9657 | 0.0022 | 0.1272 | 0.0022 | 0.1272
0.1274 | 0.0105711637 | 4613.07474 | -0.0143719359 | -58574.799 | 0.0108964197 | 22710.4734 | -0.0135035614 | -40606.7202 | 0.0108964197 | 22710.4734 | -0.0135035614 | -40606.7202 | 0.1274 | 0.0101387331 | 4749.71772 | -0.013864576 | -58178.2615 | 0.0104259453 | 22307.5909 | -0.013009655 | -40706.9223 | 0.0104259453 | 22307.5909 | -0.013009655 | -40706.9223 | 0.0075 | 0.0107944717 | 15526.5458 | -0.0150067663 | -46956.0152 | 0.0076193901 | 20340.3763 | -0.00979173778 | -40407.0517 | 0.0024 | 0.1274 | 0.0024 | 0.1274
0.1276 | 0.0105323715 | 4687.66835 | -0.0143239333 | -58475.8701 | 0.0108584992 | 22740.2373 | -0.0134450677 | -40559.9019 | 0.0108584992 | 22740.2373 | -0.0134450677 | -40559.9019 | 0.1276 | 0.0101008409 | 4823.12404 | -0.013817577 | -58079.8875 | 0.0103889403 | 22341.5692 | -0.012952221 | -40655.5041 | 0.0103889403 | 22341.5692 | -0.012952221 | -40655.5041 | 0.008125 | 0.0107888232 | 15148.9472 | -0.0150601635 | -47299.8742 | 0.00760831352 | 20197.475 | -0.00980631331 | -40505.6876 | 0.0026 | 0.1276 | 0.0026 | 0.1276
0.1278 | 0.0104937724 | 4762.0709 | -0.0142761179 | -58377.1638 | 0.0108207837 | 22766.2612 | -0.0133880969 | -40516.3482 | 0.0108207837 | 22766.2612 | -0.0133880969 | -40516.3482 | 0.1278 | 0.0100631492 | 4896.33402 | -0.0137707745 | -57981.7471 | 0.0103521501 | 22372.0608 | -0.0128962425 | -40607.0984 | 0.0103521501 | 22372.0608 | -0.0128962425 | -40607.0984 | 0.00875 | 0.010783418 | 14787.4394 | -0.0151086129 | -47630.8722 | 0.00759767118 | 20051.5306 | -0.00982187531 | -40607.5489 | 0.0028 | 0.1278 | 0.0028 | 0.1278
0.128 | 0.0104553654 | 4836.27453 | -0.0142284881 | -58278.6893 | 0.0107832698 | 22788.6562 | -0.0133326418 | -40475.9417 | 0.0107832698 | 22788.6562 | -0.0133326418 | -40475.9417 | 0.128 | 0.0100256568 | 4969.34057 | -0.013724167 | -57883.8485 | 0.0103155715 | 22399.1689 | -0.0128417127 | -40561.5951 | 0.0103155715 | 22399.1689 | -0.0128417127 | -40561.5951 | 0.009375 | 0.0107782416 | 14441.2959 | -0.0151524757 | -47949.5675 | 0.00758745153 | 19903.0357 | -0.00983831212 | -40712.3366 | 0.003 | 0.128 | 0.003 | 0.128
0.1282 | 0.0104171491 | 4910.26979 | -0.0141810424 | -58180.457 | 0.0107459545 | 22807.5334 | -0.0132786949 | -40438.5648 | 0.0107459545 | 22807.5334 | -0.0132786949 | -40438.5648 | 0.1282 | 0.00998836251 | 5042.13507 | -0.013677753 | -57786.2015 | 0.0102792011 | 22422.9967 | -0.0127886245 | -40518.8842 | 0.0102792011 | 22422.9967 | -0.0127886245 | -40518.8842 | 0.01 | 0.01077328 | 14109.8037 | -0.0151920912 | -48256.5034 | 0.00757764308 | 19752.4411 | -0.00985551809 | -40819.7753 | 0.0032 | 0.1282 | 0.0032 | 0.1282
0.1284 | 0.0103791225 | 4984.04552 | -0.0141337793 | -58082.4796 | 0.0107088346 | 22823.0039 | -0.0132262491 | -40404.0988 | 0.0107088346 | 22823.0039 | -0.0132262491 | -40404.0988 | 0.1284 | 0.00995126513 | 5114.70725 | -0.013631531 | -57688.8176 | 0.0102430356 | 22443.647 | -0.0127369711 | -40478.8553 | 0.0102430356 | 22443.647 | -0.0127369711 | -40478.8553 | 0.010625 | 0.0107685205 | 13792.2648 | -0.015227778 | -48552.2083 | 0.00756823441 | 19600.1593 | -0.00987339335 | -40929.6107 | 0.0034 | 0.1284 | 0.0034 | 0.1284
0.1286 | 0.0103412844 | 5057.58874 | -0.0140866973 | -57984.7714 | 0.0106719069 | 22835.1788 | -0.0131752973 | -40372.4246 | 0.0106719069 | 22835.1788 | -0.0131752973 | -40372.4246 | 0.1286 | 0.00991436353 | 5187.04512 | -0.0135854993 | -57591.7105 | 0.0102070719 | 22461.2228 | -0.0126867457 | -40441.3971 | 0.0102070719 | 22461.2228 | -0.0126867457 | -40441.3971 | 0.01125 | 0.0107639509 | 13487.9971 | -0.0152598349 | -48837.1957 | 0.00755921419 | 19446.5675 | -0.00989184355 | -41041.6071 | 0.0036 | 0.1286 | 0.0036 | 0.1286
0.1288 | 0.0103036336 | 5130.88453 | -0.0140397949 | -57887.3492 | 0.0106351684 | 22844.1693 | -0.0131258329 | -40343.4224 | 0.0106351684 | 22844.1693 | -0.0131258329 | -40343.4224 | 0.1288 | 0.00987765653 | 5259.13476 | -0.0135396566 | -57494.8956 | 0.0101713066 | 22475.8268 | -0.0126379419 | -40406.3981 | 0.0101713066 | 22475.8268 | -0.0126379419 | -40406.3981 | 0.011875 | 0.0107595599 | 13196.336 | -0.0152885416 | -49111.9646 | 0.00755057119 | 19292.0104 | -0.00991077955 | -41155.5458 | 0.0038 | 0.1288 | 0.0038 | 0.1288
0.129 | 0.0102661691 | 5203.91587 | -0.0139930708 | -57790.2317 | 0.010598616 | 22876.4663 | -0.0130746294 | -40288.631 | 0.010598616 | 22876.4663 | -0.0130746294 | -40288.631 | 0.129 | 0.00984114296 | 5344.98762 | -0.0134927167 | -57384.2195 | 0.0101357366 | 22487.5622 | -0.0125905536 | -40373.746 | 0.0101357366 | 22487.5622 | -0.0125905536 | -40373.746 | 0.0125 | 0.0107553369 | 12916.6352 | -0.0153141594 | -49376.9993 | 0.0075422943 | 19136.8028 | -0.00993011724 | -41271.2233 | 0.004 | 0.129 | 0.004 | 0.129
0.129 | 0.0102661691 | 5215.74838 | -0.0139919364 | -57778.3531 | 0.010598616 | 22850.087 | -0.0130778497 | -40316.9711 | 0.010598616 | 22850.087 | -0.0130778497 | -40316.9711 | 0.129 | 0.00984114296 | 5330.96028 | -0.0134940013 | -57398.3905 | 0.0101357366 | 22430.2019 | -0.0125955455 | -40429.1256 | 0.0101357366 | 22430.2019 | -0.0125955455 | -40429.1256 | 0.013125 | 0.0107512721 | 12648.268 | -0.0153369325 | -49632.7691 | 0.0075343725 | 18981.2322 | -0.0099497773 | -41388.4493 | 0.004 | 0.129 | 0.004 | 0.129
0.1298 | 0.01011823 | 5514.7118 | -0.013806503 | -57383.0705 | 0.010454311 | 22920.8705 | -0.012870374 | -40170.5696 | 0.010454311 | 22920.8705 | -0.012870374 | -40170.5696 | 0.1298 | 0.00969687715 | 5639.3988 | -0.0133113166 | -56991.2036 | 0.00999526973 | 22476.8682 | -0.0123961799 | -40307.363 | 0.00999526973 | 22476.8682 | -0.0123961799 | -40307.363 | 0.01375 | 0.0107473564 | 12390.6281 | -0.0153570885 | -49879.7285 | 0.00752679492 | 18825.561 | -0.00996968497 | -41507.0454 | 0.0048 | 0.1298 | 0.0048 | 0.1298
0.1306 | 0.00997318564 | 5811.71696 | -0.0136238343 | -56990.2371 | 0.0103129298 | 22940.9765 | -0.012676742 | -40074.8566 | 0.0103129298 | 22940.9765 | -0.012676742 | -40074.8566 | 0.1306 | 0.00955553245 | 5932.43058 | -0.0131327064 | -56599.9647 | 0.00985778178 | 22501.2796 | -0.0122070269 | -40205.8717 | 0.00985778178 | 22501.2796 | -0.0122070269 | -40205.8717 | 0.014375 | 0.0107435811 | 12143.1305 | -0.0153748391 | -50118.3168 | 0.00751955085 | 18670.0288 | -0.00998976987 | -41626.8438 | 0.0056 | 0.1306 | 0.0056 | 0.1306
0.1314 | 0.00983096756 | 6106.9124 | -0.0134438459 | -56599.7111 | 0.0101743606 | 22939.7732 | -0.012492902 | -39998.671 | 0.0101743606 | 22939.7732 | -0.012492902 | -39998.671 | 0.1314 | 0.00941703572 | 6223.50725 | -0.0129568275 | -56211.2402 | 0.00972315385 | 22505.4297 | -0.0120273448 | -40122.8804 | 0.00972315385 | 22505.4297 | -0.0120273448 | -40122.8804 | 0.015 | 0.0107399383 | 11905.2123 | -0.0153903809 | -50348.9577 | 0.0075126297 | 18514.8541 | -0.0100099658 | -41747.686 | 0.0064 | 0.1314 | 0.0064 | 0.1314
0.1322 | 0.0096915096 | 6400.43943 | -0.0132664579 | -56211.358 | 0.0100384989 | 22920.0956 | -0.0123180312 | -39939.3346 | 0.0100384989 | 22920.0956 | -0.0123180312 | -39939.3346 | 0.1322 | 0.0092813161 | 6512.67552 | -0.012783604 | -55824.995 | 0.00959127469 | 22491.749 | -0.0118563715 | -40056.1022 | 0.00959127469 | 22491.749 | -0.0118563715 | -40056.1022 | 0.015625 | 0.0107364206 | 11676.3335 | -0.0154038963 | -50572.0592 | 0.00750602104 | 18360.2364 | -0.0100302106 | -41869.4218 | 0.0072 | 0.1322 | 0.0072 | 0.1322
0.133 | 0.00955474761 | 6692.42922 | -0.013091595 | -55825.0527 | 0.00990524679 | 22884.6524 | -0.0121513187 | -39894.2921 | 0.00990524679 | 22884.6524 | -0.0121513187 | -39894.2921 | 0.133 | 0.00914830506 | 6800.19589 | -0.0126129536 | -55440.937 | 0.00946204065 | 22462.7666 | -0.011693342 | -40003.1434 | 0.00946204065 | 22462.7666 | -0.011693342 | -40003.1434 | 0.01625 | 0.0107330212 | 11455.9774 | -0.015415554 | -50788.0134 | 0.00749971461 | 18206.3578 | -0.0100504459 | -41991.9083 | 0.008 | 0.133 | 0.008 | 0.133
0.1338 | 0.00942061941 | 6983.00026 | -0.0129191866 | -55440.6815 | 0.00977451342 | 22836.0417 | -0.0119919674 | -39861.1002 | 0.00977451342 | 22836.0417 | -0.0119919674 | -39861.1002 | 0.1338 | 0.00901793634 | 7086.32421 | -0.0124447957 | -55058.787 | 0.00933535551 | 22420.9254 | -0.011537501 | -39961.7171 | 0.00933535551 | 22420.9254 | -0.011537501 | -39961.7171 | 0.016875 | 0.0107297338 | 11243.6513 | -0.0154255101 | -50997.1958 | 0.00749370034 | 18053.3847 | -0.010070617 | -42115.009 | 0.0088 | 0.1338 | 0.0088 | 0.1338
0.1346 | 0.00928906469 | 7272.25621 | -0.0127491668 | -55058.1438 | 0.00964621415 | 22776.7592 | -0.0118391973 | -39837.4242 | 0.00964621415 | 22776.7592 | -0.0118391973 | -39837.4242 | 0.1346 | 0.00889014591 | 7371.22494 | -0.0122790549 | -54678.3796 | 0.0092111302 | 22368.5073 | -0.0113881112 | -39929.7229 | 0.0092111302 | 22368.5073 | -0.0113881112 | -39929.7229 | 0.0175 | 0.0107265524 | 11038.8866 | -0.015433908 | -51199.9655 | 0.00748796829 | 17901.4688 | -0.0100906728 | -42238.5931 | 0.0096 | 0.1346 | 0.0096 | 0.1346
0.1354 | 0.00916002492 | 7560.28425 | -0.0125814746 | -54677.3539 | 0.00952027054 | 22709.1998 | -0.0116922477 | -39821.0396 | 0.00952027054 | 22709.1998 | -0.0116922477 | -39821.0396 | 0.1354 | 0.00876487186 | 7654.96664 | -0.0121156639 | -54299.6618 | 0.00908928243 | 22307.6276 | -0.0112444582 | -39905.243 | 0.00908928243 | 22307.6276 | -0.0112444582 | -39905.243 | 0.018125 | 0.0107234717 | 10841.2396 | -0.0154408799 | -51396.6644 | 0.00748250875 | 17750.7489 | -0.0101105656 | -42362.5348 | 0.0104 | 0.1354 | 0.0104 | 0.1354
0.1362 | 0.00903344331 | 7847.15376 | -0.012416054 | -54298.2415 | 0.00939660999 | 22635.656 | -0.0115503802 | -39809.8361 | 0.00939660999 | 22635.656 | -0.0115503802 | -39809.8361 | 0.1362 | 0.00864205428 | 7937.55927 | -0.0119545634 | -53922.6412 | 0.00896973633 | 22240.2683 | -0.0111058524 | -39886.4972 | 0.00896973633 | 22240.2683 | -0.0111058524 | -39886.4972 | 0.01875 | 0.0107204865 | 10650.291 | -0.0154465468 | -51587.6176 | 0.00747731216 | 17601.3517 | -0.0101302508 | -42486.7131 | 0.0112 | 0.1362 | 0.0112 | 0.1362
0.137 | 0.00890926468 | 8132.91563 | -0.0122528537 | -53920.7528 | 0.00927516547 | 22558.3143 | -0.0114128808 | -39801.8238 | 0.00927516547 | 22558.3143 | -0.0114128808 | -39801.8238 | 0.137 | 0.0085216352 | 8219.00219 | -0.011795701 | -53547.3245 | 0.00885242207 | 22168.3235 | -0.0109716302 | -39871.7885 | 0.00885242207 | 22168.3235 | -0.0109716302 | -39871.7885 | 0.019375 | 0.0107175923 | 10465.6467 | -0.0154510198 | -51773.1328 | 0.00747236917 | 17453.3933 | -0.0101496873 | -42611.0106 | 0.012 | 0.137 | 0.012 | 0.137
0.1378 | 0.00878743542 | 8417.60201 | -0.0120918277 | -53544.8508 | 0.00915587523 | 22479.2501 | -0.0112790627 | -39795.1386 | 0.00915587523 | 22479.2501 | -0.0112790627 | -39795.1386 | 0.1378 | 0.0084035585 | 8499.32051 | -0.0116390293 | -53173.6741 | 0.00873727553 | 22093.6378 | -0.0108411527 | -39859.4639 | 0.00873727553 | 22093.6378 | -0.0108411527 | -39859.4639 | 0.02 | 0.0107147848 | 10286.9371 | -0.0154543998 | -51953.5 | 0.00746767062 | 17306.9798 | -0.0101688365 | -42735.3141 | 0.0128 | 0.1378 | 0.0128 | 0.1378
0.1386 | 0.00866790341 | 8701.22659 | -0.0119329348 | -53170.5143 | 0.00903868251 | 22400.4245 | -0.0111482682 | -39788.0469 | 0.00903868251 | 22400.4245 | -0.0111482682 | -39788.0469 | 0.1386 | 0.00828776988 | 8778.57686 | -0.0114845047 | -52801.5988 | 0.00862423804 | 22018.025 | -0.0107138057 | -39847.9038 | 0.00862423804 | 22018.025 | -0.0107138057 | -39847.9038 | 0.020625 | 0.0107120601 | 10113.8175 | -0.0154567791 | -52128.992 | 0.00746320755 | 17162.2083 | -0.0101876631 | -42859.5135 | 0.0136 | 0.1386 | 0.0136 | 0.1386
0.1394 | 0.00855061794 | 8983.78549 | -0.0117761384 | -52797.7376 | 0.00892353527 | 22323.6807 | -0.0110198707 | -39778.9487 | 0.00892353527 | 22323.6807 | -0.0110198707 | -39778.9487 | 0.1394 | 0.00817421676 | 9056.85451 | -0.011332085 | -52430.9821 | 0.00851325603 | 21943.2597 | -0.0105889993 | -39835.5441 | 0.00851325603 | 21943.2597 | -0.0105889993 | -39835.5441 | 0.02125 | 0.0107094143 | 9945.96759 | -0.015458241 | -52299.8638 | 0.00745897119 | 17019.1677 | -0.0102061345 | -42983.5018 | 0.0144 | 0.1394 | 0.0144 | 0.1394
0.1402 | 0.00843552967 | 9265.25875 | -0.011621407 | -52426.5284 | 0.00881038593 | 22250.7432 | -0.010893276 | -39766.3778 | 0.00881038593 | 22250.7432 | -0.010893276 | -39766.3778 | 0.1402 | 0.0080628483 | 9334.21707 | -0.0111817298 | -52061.738 | 0.00840428087 | 21871.0437 | -0.0104661697 | -39820.9279 | 0.00840428087 | 21871.0437 | -0.0104661697 | -39820.9279 | 0.021875 | 0.0107068443 | 9783.09119 | -0.0154588612 | -52466.3527 | 0.00745495299 | 16877.9394 | -0.0102242208 | -43107.1751 | 0.0152 | 0.1402 | 0.0152 | 0.1402
0.141 | 0.00832259052 | 9545.61246 | -0.0114687133 | -52056.9053 | 0.00869919107 | 22183.2184 | -0.0107679237 | -39749.0013 | 0.00869919107 | 22183.2184 | -0.0107679237 | -39749.0013 | 0.141 | 0.00795361538 | 9610.65888 | -0.0110334015 | -51693.8737 | 0.00829726855 | 21802.9511 | -0.0103447829 | -39802.7724 | 0.00829726855 | 21802.9511 | -0.0103447829 | -39802.7724 | 0.0225 | 0.0107043469 | 9624.91574 | -0.0154587078 | -52628.6788 | 0.00745114458 | 16738.598 | -0.0102418945 | -43230.4322 | 0.016 | 0.141 | 0.016 | 0.141
0.1418 | 0.00821175366 | 9824.80147 | -0.0113180343 | -51688.8953 | 0.00858991114 | 22122.5961 | -0.010643288 | -39725.6159 | 0.00858991114 | 22122.5961 | -0.010643288 | -39725.6159 | 0.1418 | 0.00784647049 | 9886.06947 | -0.0108870687 | -51327.5246 | 0.0081921794 | 21740.3671 | -0.0102243414 | -39780.028 | 0.0081921794 | 21740.3671 | -0.0102243414 | -39780.028 | 0.023125 | 0.0107019193 | 9471.19184 | -0.015457842 | -52787.0448 | 0.00744753781 | 16601.2118 | -0.0102591311 | -43353.1748 | 0.0168 | 0.1418 | 0.0168 | 0.1418
0.1426 | 0.00810297342 | 10102.7729 | -0.0111693508 | -51322.5296 | 0.00848251024 | 22070.2534 | -0.0105188774 | -39695.1436 | 0.00848251024 | 22070.2534 | -0.0105188774 | -39695.1436 | 0.1426 | 0.00774136773 | 10160.2445 | -0.010742712 | -50962.9158 | 0.00808897773 | 21684.4389 | -0.0101043956 | -39751.8972 | 0.00808897773 | 21684.4389 | -0.0101043956 | -39751.8972 | 0.02375 | 0.0106995587 | 9321.69254 | -0.0154563188 | -52941.6363 | 0.00744412475 | 16465.8433 | -0.010275908 | -43475.3073 | 0.0176 | 0.1426 | 0.0176 | 0.1426
0.1434 | 0.00799620523 | 10379.4705 | -0.011022647 | -50957.839 | 0.00837695579 | 22027.4567 | -0.0103942348 | -39656.6269 | 0.00837695579 | 22027.4567 | -0.0103942348 | -39656.6269 | 0.1434 | 0.00763826264 | 10432.9847 | -0.0106003342 | -50600.191 | 0.00798763134 | 21636.0637 | -0.00998455874 | -39717.7723 | 0.00798763134 | 21636.0637 | -0.00998455874 | -39717.7723 | 0.024375 | 0.0106972627 | 9176.21263 | -0.015454187 | -53092.6221 | 0.00744089766 | 16332.5493 | -0.0102922052 | -43596.7368 | 0.0184 | 0.1434 | 0.0184 | 0.1434
0.1442 | 0.00789140562 | 10654.8391 | -0.01087791 | -50594.8493 | 0.00827321824 | 21995.3649 | -0.0102689365 | -39609.2257 | 0.00827321824 | 21995.3649 | -0.0102689365 | -39609.2257 | 0.1442 | 0.00753711204 | 10704.3333 | -0.0104599729 | -50239.0379 | 0.00788811077 | 21595.9481 | -0.00986452862 | -39677.0412 | 0.00788811077 | 21595.9481 | -0.00986452862 | -39677.0412 | 0.025 | 0.0106950291 | 9034.56782 | -0.0154514903 | -53240.1548 | 0.00743784901 | 16201.382 | -0.010308005 | -43717.3732 | 0.0192 | 0.1442 | 0.0192 | 0.1442
0.145 | 0.00778853214 | 10928.831 | -0.0107351288 | -50233.5746 | 0.00817127074 | 22005.4464 | -0.0101405172 | -39523.1334 | 0.00817127074 | 22005.4464 | -0.0101405172 | -39523.1334 | 0.145 | 0.00743787373 | 10962.7566 | -0.0103228276 | -49890.2999 | 0.00779038845 | 21564.7745 | -0.00974411479 | -39628.7002 | 0.00779038845 | 21564.7745 | -0.00974411479 | -39628.7002 | 0.025625 | 0.0106928557 | 8896.5938 | -0.0154482673 | -53384.3712 | 0.00743497148 | 16072.3885 | -0.0103232919 | -43837.1292 | 0.02 | 0.145 | 0.02 | 0.145
0.145 | 0.00778853214 | 10920.8868 | -0.0107357495 | -50242.104 | 0.00817127074 | 21975.0274 | -0.0101425902 | -39552.2151 | 0.00817127074 | 21975.0274 | -0.0101425902 | -39552.2151 | 0.145 | 0.00743787373 | 10975.012 | -0.0103217188 | -49878.0262 | 0.00779038845 | 21644.989 | -0.00973713179 | -39550.3069 | 0.00779038845 | 21644.989 | -0.00973713179 | -39550.3069 | 0.02625 | 0.0106907406 | 8762.14527 | -0.0154445522 | -53525.3928 | 0.00743225797 | 15945.6115 | -0.0103380524 | -43955.9206 | 0.02 | 0.145 | 0.02 | 0.145
0.147125 | 0.00752423651 | 11638.4492 | -0.0103668124 | -49291.1245 | 0.00790913402 | 21878.8828 | -0.00983489715 | -39431.772 | 0.00790913402 | 21878.8828 | -0.00983489715 | -39431.772 | 0.147125 | 0.00718328786 | 11670.3997 | -0.00996553846 | -48943.5684 | 0.00753919866 | 21534.6008 | -0.00944237908 | -39437.9735 | 0.00753919866 | 21534.6008 | -0.00944237908 | -39437.9735 | 0.026875 | 0.0106886819 | 8631.09482 | -0.0154403749 | -53663.3262 | 0.00742970156 | 15821.0896 | -0.0103522751 | -44073.666 | 0.022125 | 0.147125 | 0.022125 | 0.147125
0.14925 | 0.0072724825 | 12346.9934 | -0.0100102834 | -48351.7797 | 0.00765855865 | 21763.8929 | -0.00954246503 | -39329.1431 | 0.00765855865 | 21763.8929 | -0.00954246503 | -39329.1431 | 0.14925 | 0.00694105716 | 12368.36 | -0.00962053397 | -48008.4548 | 0.00729938748 | 21432.1578 | -0.0091605508 | -39318.5571 | 0.00729938748 | 21432.1578 | -0.0091605508 | -39318.5571 | 0.0275 | 0.0106866779 | 8503.3318 | -0.0154357621 | -53798.2646 | 0.00742729557 | 15698.8571 | -0.0103659506 | -44190.2875 | 0.02425 | 0.14925 | 0.02425 | 0.14925
0.151375 | 0.0070325828 | 13047.4586 | -0.00966551743 | -47422.2008 | 0.00741889942 | 21662.6585 | -0.00926151116 | -39213.4832 | 0.00741889942 | 21662.6585 | -0.00926151116 | -39213.4832 | 0.151375 | 0.00671049871 | 13057.4735 | -0.00928722863 | -47084.0835 | 0.00707030365 | 21340.6653 | -0.00889006275 | -39189.4493 | 0.00707030365 | 21340.6653 | -0.00889006275 | -39189.4493 | 0.028125 | 0.010684727 | 8378.76111 | -0.0154307368 | -53930.2877 | 0.00742503351 | 15578.9444 | -0.0103790714 | -44305.7102 | 0.026375 | 0.151375 | 0.026375 | 0.151375
0.1535 | 0.00680389478 | 13740.004 | -0.00933200563 | -46501.8726 | 0.00718956591 | 21576.9092 | -0.00899060584 | -39083.458 | 0.00718956591 | 21576.9092 | -0.00899060584 | -39083.458 | 0.1535 | 0.00649097131 | 13737.8838 | -0.00896512112 | -46169.8698 | 0.00685135117 | 21262.2886 | -0.00862955728 | -39048.6084 | 0.00685135117 | 21262.2886 | -0.00862955728 | -39048.6084 | 0.02875 | 0.0106828276 | 8257.30192 | -0.0154253196 | -54059.4633 | 0.00742290909 | 15461.378 | -0.010391632 | -44419.8631 | 0.0285 | 0.1535 | 0.0285 | 0.1535
0.155625 | 0.00658581643 | 14424.2701 | -0.00900932721 | -45590.8746 | 0.00697001587 | 21507.8769 | -0.00872857136 | -38938.0593 | 0.00697001587 | 21507.8769 | -0.00872857136 | -38938.0593 | 0.155625 | 0.00628187272 | 14409.3202 | -0.00865376929 | -45265.4763 | 0.00664198299 | 21198.5568 | -0.00837788981 | -38894.4603 | 0.00664198299 | 21198.5568 | -0.00837788981 | -38894.4603 | 0.029375 | 0.0106809783 | 8138.8863 | -0.0154195282 | -54185.8475 | 0.00742091624 | 15346.1807 | -0.0104036284 | -44532.6785 | 0.030625 | 0.155625 | 0.030625 | 0.155625
0.15775 | 0.00637778297 | 15099.5967 | -0.00869711442 | -44689.4479 | 0.00675974926 | 21456.2892 | -0.00847445823 | -38776.569 | 0.00675974926 | 21456.2892 | -0.00847445823 | -38776.569 | 0.15775 | 0.00608263719 | 15071.2863 | -0.00835277244 | -44370.7567 | 0.00644169529 | 21150.4855 | -0.00813411672 | -38725.8418 | 0.00644169529 | 21150.4855 | -0.00813411672 | -38725.8418 | 0.03 | 0.0106791776 | 8023.45789 | -0.0154133785 | -54309.4867 | 0.00741904906 | 15233.3716 | -0.0104150586 | -44644.0927 | 0.03275 | 0.15775 | 0.03275 | 0.15775
0.159875 | 0.00617926394 | 15765.1921 | -0.00839502913 | -43797.7931 | 0.00655830307 | 21422.3872 | -0.00822752463 | -38598.563 | 0.00655830307 | 21422.3872 | -0.00822752463 | -38598.563 | 0.159875 | 0.00589273315 | 15723.1733 | -0.0080617598 | -43485.6972 | 0.00625002223 | 21118.6415 | -0.00789748414 | -38541.9687 | 0.00625002223 | 21118.6415 | -0.00789748414 | -38541.9687 | 0.030625 | 0.0106774243 | 7910.97044 | -0.0154068846 | -54430.4177 | 0.00741730189 | 15122.966 | -0.0104259222 | -44754.0457 | 0.034875 | 0.159875 | 0.034875 | 0.159875
0.162 | 0.00598976071 | 16420.2463 | -0.00810274874 | -42916.0152 | 0.00636524662 | 21405.955 | -0.00798721845 | -38403.9303 | 0.00636524662 | 21405.955 | -0.00798721845 | -38403.9303 | 0.162 | 0.00571166105 | 16364.3153 | -0.00778038403 | -42610.3617 | 0.00606653112 | 21103.1695 | -0.00766741687 | -38342.4132 | 0.00606653112 | 21103.1695 | -0.00766741687 | -38342.4132 | 0.03125 | 0.0106757171 | 7801.38638 | -0.0154000591 | -54548.6695 | 0.00741566925 | 15014.9756 | -0.0104362203 | -44862.4819 | 0.037 | 0.162 | 0.037 | 0.162
0.164125 | 0.00580880425 | 17063.9921 | -0.00781995978 | -42044.1492 | 0.00618017745 | 21406.3545 | -0.00775316077 | -38192.8881 | 0.00618017745 | 21406.3545 | -0.00775316077 | -38192.8881 | 0.164125 | 0.00553895128 | 16994.002 | -0.0075083185 | -41744.8457 | 0.00589081802 | 21103.8004 | -0.00744350707 | -38127.0793 | 0.00589081802 | 21103.8004 | -0.00744350707 | -38127.0793 | 0.031875 | 0.0106740547 | 7694.67533 | -0.0153929133 | -54664.2642 | 0.00741414584 | 14909.4084 | -0.0104459555 | -44969.3499 | 0.039125 | 0.164125 | 0.039125 | 0.164125
0.16625 | 0.00563595306 | 17695.7156 | -0.007546357 | -41182.2133 | 0.00600271765 | 21422.5616 | -0.00752513017 | -37965.9784 | 0.00600271765 | 21422.5616 | -0.00752513017 | -37965.9784 | 0.16625 | 0.0053741622 | 17611.4627 | -0.00724525708 | -40889.2429 | 0.00572250381 | 21119.8565 | -0.00722550198 | -37896.1678 | 0.00572250381 | 21119.8565 | -0.00722550198 | -37896.1678 | 0.0325 | 0.0106724358 | 7590.81262 | -0.0153854578 | -54777.2182 | 0.00741272657 | 14806.2687 | -0.0104551322 | -45074.6025 | 0.04125 | 0.16625 | 0.04125 | 0.16625
0.168375 | 0.00547079132 | 18314.7273 | -0.00728164625 | -40330.2518 | 0.00583251061 | 21453.2021 | -0.00730304691 | -37724.0356 | 0.00583251061 | 21453.2021 | -0.00730304691 | -37724.0356 | 0.168375 | 0.00521687819 | 18215.8369 | -0.0069909155 | -40043.6245 | 0.00556123062 | 21150.2677 | -0.00701329026 | -37650.1237 | 0.00556123062 | 21150.2677 | -0.00701329026 | -37650.1237 | 0.033125 | 0.0106708594 | 7489.77782 | -0.0153777028 | -54887.5436 | 0.00741140655 | 14705.5573 | -0.010463756 | -45178.1971 | 0.043375 | 0.168375 | 0.043375 | 0.168375
0.1705 | 0.00531292704 | 18920.3052 | -0.0070255491 | -39488.3443 | 0.0056692182 | 21496.5933 | -0.00708695606 | -37468.1211 | 0.0056692182 | 21496.5933 | -0.00708695606 | -37468.1211 | 0.1705 | 0.00506670785 | 18806.1434 | -0.00674503271 | -39208.0314 | 0.00540665874 | 21193.6109 | -0.00680688624 | -37389.5656 | 0.00540665874 | 21193.6109 | -0.00680688624 | -37389.5656 | 0.03375 | 0.0106693242 | 7391.55322 | -0.0153696578 | -54995.2495 | 0.00741018106 | 14607.2711 | -0.0104718338 | -45280.0958 | 0.0455 | 0.1705 | 0.0455 | 0.1705
0.172625 | 0.00516199039 | 19511.6282 | -0.00677780733 | -38656.5733 | 0.00551251829 | 21550.7967 | -0.00687700883 | -37199.4234 | 0.00551251829 | 21550.7967 | -0.00687700883 | -37199.4234 | 0.172625 | 0.00492328218 | 19381.2627 | -0.00650737138 | -38382.4757 | 0.00525846393 | 21248.1812 | -0.00660641169 | -37115.1947 | 0.00525846393 | 21248.1812 | -0.00660641169 | -37115.1947 | 0.034375 | 0.0106678292 | 7296.12237 | -0.0153613325 | -55100.3429 | 0.00740904557 | 14511.4033 | -0.0104793739 | -45380.2652 | 0.047625 | 0.172625 | 0.047625 | 0.172625
0.17475 | 0.00501763208 | 20087.72 | -0.00653818533 | -37834.9564 | 0.00536210271 | 21613.6944 | -0.00667344121 | -36919.1273 | 0.00536210271 | 21613.6944 | -0.00667344121 | -36919.1273 | 0.17475 | 0.00478625303 | 19939.9434 | -0.00627771614 | -37566.9471 | 0.00511633516 | 21312.1022 | -0.00641207428 | -36827.6893 | 0.00511633516 | 21312.1022 | -0.00641207428 | -36827.6893 | 0.035 | 0.0106663731 | 7203.46865 | -0.0153527366 | -55202.8306 | 0.00740799573 | 14417.9435 | -0.0104863858 | -45478.677 | 0.04975 | 0.17475 | 0.04975 | 0.17475
0.176875 | 0.00487952191 | 20647.431 | -0.00630646851 | -37023.3641 | 0.00521767557 | 21683.1032 | -0.00647654902 | -36628.263 | 0.00521767557 | 21683.1032 | -0.00647654902 | -36628.263 | 0.176875 | 0.00465529148 | 20480.845 | -0.0060558684 | -36761.4172 | 0.00497997276 | 21383.4815 | -0.00622414248 | -36527.5883 | 0.00497997276 | 21383.4815 | -0.00622414248 | -36527.5883 | 0.035625 | 0.0106649548 | 7113.57388 | -0.01534388 | -55302.7201 | 0.00740702737 | 14326.8773 | -0.0104928803 | -45575.3075 | 0.051875 | 0.176875 | 0.051875 | 0.176875
0.179 | 0.00474734742 | 21189.4856 | -0.00608245581 | -36221.4587 | 0.00507895195 | 21756.9463 | -0.00628665851 | -36327.5467 | 0.00507895195 | 21756.9463 | -0.00628665851 | -36327.5467 | 0.179 | 0.00453008662 | 21002.628 | -0.00584163666 | -35965.833 | 0.00484908713 | 21460.6108 | -0.00604291608 | -36215.176 | 0.00484908713 | 21460.6108 | -0.00604291608 | -36215.176 | 0.03625 | 0.0106635733 | 7026.41693 | -0.0153347733 | -55400.0211 | 0.0074061365 | 14238.1868 | -0.0104988692 | -45670.1378 | 0.054 | 0.179 | 0.054 | 0.179
0.181125 | 0.00462081281 | 21712.6315 | -0.00586594435 | -35428.7064 | 0.00494565708 | 21833.5034 | -0.00610409171 | -36017.2318 | 0.00494565708 | 21833.5034 | -0.00610409171 | -36017.2318 | 0.181125 | 0.00441034434 | 21504.1017 | -0.00563482093 | -35180.0894 | 0.0047233978 | 21542.2154 | -0.0058686919 | -35890.3775 | 0.0047233978 | 21542.2154 | -0.0058686919 | -35890.3775 | 0.036875 | 0.0106622273 | 6941.97247 | -0.0153254276 | -55494.7465 | 0.00740531931 | 14151.8502 | -0.0105043652 | -45763.1541 | 0.056125 | 0.181125 | 0.056125 | 0.181125
0.18325 | 0.00449963806 | 22215.9267 | -0.00565670425 | -34644.5257 | 0.00481752593 | 21911.7677 | -0.00592912568 | -35696.9944 | 0.00481752593 | 21911.7677 | -0.00592912568 | -35696.9944 | 0.18325 | 0.00429578651 | 21984.4395 | -0.00543519022 | -34403.9665 | 0.00460263301 | 21627.746 | -0.00570172404 | -35552.6821 | 0.00460263301 | 21627.746 | -0.00570172404 | -35552.6821 | 0.0375 | 0.010660916 | 6860.20975 | -0.0153158549 | -55586.9136 | 0.00740457213 | 14067.842 | -0.0105093823 | -45854.3472 | 0.05825 | 0.18325 | 0.05825 | 0.18325
0.185375 | 0.00438355848 | 22699.2092 | -0.0054544419 | -33868.6554 | 0.00469430324 | 21991.9373 | -0.00576194465 | -35365.8788 | 0.00469430324 | 21991.9373 | -0.00576194465 | -35365.8788 | 0.185375 | 0.00418615046 | 22443.4705 | -0.00524245179 | -33637.0196 | 0.00448652989 | 21717.7131 | -0.00554217822 | -35201.1122 | 0.00448652989 | 21717.7131 | -0.00554217822 | -35201.1122 | 0.038125 | 0.010659638 | 6781.09145 | -0.0153060679 | -55676.5458 | 0.00740389148 | 13986.1329 | -0.0105139352 | -45943.713 | 0.060375 | 0.185375 | 0.060375 | 0.185375
0.1875 | 0.00427232456 | 23163.7938 | -0.00525874946 | -33101.8334 | 0.00457574417 | 22076.0826 | -0.00561388842 | -35283.6118 | 0.00457574417 | 22076.0826 | -0.00561388842 | -35283.6118 | 0.1875 | 0.00408118878 | 22733.8802 | -0.00507658218 | -33196.2527 | 0.00437483503 | 21814.0545 | -0.00539007952 | -34834.2589 | 0.00437483503 | 21814.0545 | -0.00539007952 | -34834.2589 | 0.03875 | 0.0106583924 | 6704.57272 | -0.0152960804 | -55763.6729 | 0.00740327403 | 13906.6901 | -0.0105180394 | -46031.2521 | 0.0625 | 0.1875 | 0.0625 | 0.1875
0.1875 | 0.00427232456 | 23115.7493 | -0.00527417081 | -33411.9318 | 0.00457574417 | 22076.0779 | -0.00560258436 | -35022.3369 | 0.00457574417 | 22076.0779 | -0.00560258436 | -35022.3369 | 0.1875 | 0.00408118878 | 22882.0572 | -0.00505621108 | -32878.4019 | 0.00437483503 | 21632.5298 | -0.00541487119 | -35216.1307 | 0.00437483503 | 21632.5298 | -0.00541487119 | -35216.1307 | 0.039375 | 0.0106571781 | 6630.60023 | -0.0152859071 | -55848.3324 | 0.00740271661 | 13829.4768 | -0.0105217113 | -46116.9697 | 0.0625 | 0.1875 | 0.0625 | 0.1875
0.196875 | 0.00383342946 | 24890.1454 | -0.00447973225 | -29746.3694 | 0.00410251589 | 22296.7777 | -0.00491468177 | -33433.8112 | 0.00410251589 | 22296.7777 | -0.00491468177 | -33433.8112 | 0.196875 | 0.00366773508 | 24533.132 | -0.00431297472 | -29561.1056 | 0.00392967205 | 22045.7773 | -0.00473284366 | -33234.8711 | 0.00392967205 | 22045.7773 | -0.00473284366 | -33234.8711 | 0.04 | 0.010655994 | 6559.11142 | -0.015275564 | -55930.5708 | 0.00740221622 | 13754.4529 | -0.010524968 | -46200.8758 | 0.071875 | 0.196875 | 0.071875 | 0.196875
0.20625 | 0.00346685684 | 26036.2578 | -0.0038392158 | -26927.9609 | 0.00370222342 | 22862.2316 | -0.00431033124 | -31637.5546 | 0.00370222342 | 22862.2316 | -0.00431033124 | -31637.5546 | 0.20625 | 0.00332325198 | 25447.47 | -0.00371044252 | -26758.4688 | 0.0035539099 | 22534.5249 | -0.00416004252 | -31397.3006 | 0.0035539099 | 22534.5249 | -0.00416004252 | -31397.3006 | 0.040625 | 0.010654839 | 6490.03388 | -0.0152650679 | -56010.4437 | 0.00740176997 | 13681.5749 | -0.010527827 | -46282.9845 | 0.08125 | 0.20625 | 0.08125 | 0.20625
0.215625 | 0.00315693527 | 26037.6556 | -0.00333405416 | -24359.0245 | 0.00336097903 | 23023.3859 | -0.00380558041 | -29688.8205 | 0.00336097903 | 23023.3859 | -0.00380558041 | -29688.8205 | 0.215625 | 0.00303191434 | 25207.8161 | -0.00323994561 | -24222.7749 | 0.00323346292 | 22514.3567 | -0.00368865839 | -29425.7918 | 0.00323346292 | 22514.3567 | -0.00368865839 | -29425.7918 | 0.04125 | 0.0106537121 | 6423.28488 | -0.0152544368 | -56088.0166 | 0.00740137515 | 13610.7955 | -0.0105303067 | -46363.3147 | 0.090625 | 0.215625 | 0.090625 | 0.215625
0.225 | 0.0028916312 | 25034.2839 | -0.0029397926 | -21940.4143 | 0.00306749621 | 22576.5449 | -0.00339226119 | -27596.7582 | 0.00306749621 | 22576.5449 | -0.00339226119 | -27596.7582 | 0.225 | 0.00278189151 | 24052.9465 | -0.00287258333 | -21851.2559 | 0.00295714974 | 21892.3155 | -0.00330405256 | -27315.6728 | 0.00295714974 | 21892.3155 | -0.00330405256 | -27315.6728 | 0.041875 | 0.0106526124 | 6358.77114 | -0.0152436897 | -56163.3658 | 0.00740102918 | 13542.0645 | -0.0105324257 | -46441.8891 | 0.1 | 0.225 | 0.1 | 0.225
0.234375 | 0.0026618385 | 23416.1051 | -0.00263098593 | -19752.164 | 0.00281281015 | 21606.4712 | -0.00305564589 | -25455.7562 | 0.00281281015 | 21606.4712 | -0.00305564589 | -25455.7562 | 0.234375 | 0.00256447897 | 22387.6996 | -0.00258220759 | -19709.3219 | 0.00271633722 | 20811.4642 | -0.00298907961 | -25167.6569 | 0.00271633722 | 20811.4642 | -0.00298907961 | -25167.6569 | 0.0425 | 0.0106515387 | 6296.38868 | -0.0152328465 | -56236.578 | 0.00740072961 | 13475.3285 | -0.010534203 | -46518.7346 | 0.109375 | 0.234375 | 0.109375 | 0.234375
0.24375 | 0.00246073224 | 21582.6958 | -0.00238449626 | -17880.4661 | 0.00258991555 | 20313.2099 | -0.00277903997 | -23369.838 | 0.00258991555 | 20313.2099 | -0.00277903997 | -23369.838 | 0.24375 | 0.00237333636 | 20586.8967 | -0.00234699768 | -17870.7367 | 0.00250449009 | 19487.3218 | -0.00272709635 | -23092.3856 | 0.00250449009 | 19487.3218 | -0.00272709635 | -23092.3856 | 0.043125 | 0.0106504901 | 6236.023 | -0.015221928 | -56307.7509 | 0.00740047413 | 13410.5309 | -0.010535658 | -46593.8817 | 0.11875 | 0.24375 | 0.11875 | 0.24375
0.253125 | 0.00228320821 | 19825.2446 | -0.00218142498 | -16347.0937 | 0.00239338716 | 18905.1024 | -0.00254685062 | -21416.2243 | 0.00239338716 | 18905.1024 | -0.00254685062 | -21416.2243 | 0.253125 | 0.00220384687 | 18905.5881 | -0.00215016057 | -16352.1421 | 0.00231670852 | 18114.5924 | -0.00250384241 | -21166.4331 | 0.00231670852 | 18114.5924 | -0.00250384241 | -21166.4331 | 0.04375 | 0.0106494657 | 6177.54944 | -0.0152109556 | -56376.993 | 0.00740026055 | 13347.6127 | -0.0105368103 | -46667.3645 | 0.128125 | 0.253125 | 0.128125 | 0.253125
0.2625 | 0.00212541776 | 18293.1317 | -0.00200791212 | -15103.9922 | 0.00221902373 | 17542.2449 | -0.00234636682 | -19635.092 | 0.00221902373 | 17542.2449 | -0.00234636682 | -19635.092 | 0.2625 | 0.00205260097 | 17461.5451 | -0.00197992019 | -15107.5908 | 0.00214930386 | 16825.1577 | -0.00230837806 | -19422.1667 | 0.00214930386 | 16825.1577 | -0.00230837806 | -19422.1667 | 0.044375 | 0.0106484645 | 6120.83376 | -0.0151999514 | -56444.4229 | 0.00740008681 | 13286.512 | -0.0105376797 | -46739.2203 | 0.1375 | 0.2625 | 0.1375 | 0.2625
0.271875 | 0.00198439894 | 17013.0062 | -0.00185503649 | -14062.3954 | 0.0020635386 | 16316.4366 | -0.0021684861 | -18034.7548 | 0.0020635386 | 16316.4366 | -0.0021684861 | -18034.7548 | 0.271875 | 0.00191700023 | 16261.2307 | -0.00182895955 | -14054.8644 | 0.00199944068 | 15680.8571 | -0.00213326474 | -17856.8904 | 0.00199944068 | 15680.8571 | -0.00213326474 | -17856.8904 | 0.045 | 0.0106474857 | 6065.73306 | -0.0151889376 | -56510.1692 | 0.00739995096 | 13227.1646 | -0.0105382859 | -46809.4895 | 0.146875 | 0.271875 | 0.146875 | 0.271875
0.28125 | 0.0018577992 | 15934.0133 | -0.0017180499 | -13132.4476 | 0.00192430832 | 15255.4599 | -0.00200762344 | -16603.6823 | 0.00192430832 | 15255.4599 | -0.00200762344 | -16603.6823 | 0.28125 | 0.00179497127 | 15245.7949 | -0.00169347947 | -13111.4644 | 0.00186485748 | 14687.1391 | -0.00197417377 | -16449.7459 | 0.00186485748 | 14687.1391 | -0.00197417377 | -16449.7459 | 0.045625 | 0.0106465284 | 6012.09692 | -0.0151779369 | -56574.3689 | 0.00739985117 | 13169.5044 | -0.0105386487 | -46878.2151 | 0.15625 | 0.28125 | 0.15625 | 0.28125
0.290625 | 0.00174368063 | 14978.5594 | -0.00159517864 | -12255.9339 | 0.00179918214 | 14341.3251 | -0.00186103775 | -15322.9691 | 0.00179918214 | 14341.3251 | -0.00186103775 | -15322.9691 | 0.290625 | 0.0016847761 | 14338.9472 | -0.00157203747 | -12224.2759 | 0.00174366764 | 13816.2166 | -0.00182910873 | -15177.8795 | 0.00174366764 | 13816.2166 | -0.00182910873 | -15177.8795 | 0.04625 | 0.0106455919 | 5959.76885 | -0.0151669714 | -56637.167 | 0.0073997857 | 13113.4633 | -0.0105387878 | -46945.4428 | 0.165625 | 0.290625 | 0.165625 | 0.290625
0.3 | 0.00164039563 | 14083.7408 | -0.0014862257 | -11421.3528 | 0.00168634897 | 13533.905 | -0.00172781118 | -14175.0586 | 0.00168634897 | 13533.905 | -0.00172781118 | -14175.0586 | 0.3 | 0.0015849023 | 13483.8759 | -0.00146433073 | -11383.0195 | 0.00163423417 | 13030.9196 | -0.00169742705 | -14026.4275 | 0.00163423417 | 13030.9196 | -0.00169742705 | -14026.4275 | 0.046875 | 0.0106446753 | 5908.58816 | -0.015156063 | -56698.7142 | 0.00739975293 | 13058.9717 | -0.0105387224 | -47011.2202 | 0.175 | 0.3 | 0.175 | 0.3
0.309375 | 0.001546519 | 13224.2935 | -0.00139120688 | -10657.1835 | 0.00158425416 | 12793.1801 | -0.00160771689 | -13146.7189 | 0.00158425416 | 12793.1801 | -0.00160771689 | -13146.7189 | 0.309375 | 0.00149401466 | 12661.6886 | -0.00137008676 | -10613.7187 | 0.00153510609 | 12302.989 | -0.00157884616 | -12989.9107 | 0.00153510609 | 12302.989 | -0.00157884616 | -12989.9107 | 0.0475 | 0.0106437781 | 5858.39201 | -0.0151452328 | -56759.1653 | 0.00739975134 | 13005.9588 | -0.0105384719 | -47075.5968 | 0.184375 | 0.309375 | 0.184375 | 0.309375
0.31875 | 0.00146082057 | 12413.6624 | -0.00130925418 | -10005.8317 | 0.00149155481 | 12095.1064 | -0.00150021043 | -12226.4625 | 0.00149155481 | 12095.1064 | -0.00150021043 | -12226.4625 | 0.31875 | 0.00141094806 | 11889.1654 | -0.00128822549 | -9954.52066 | 0.00144500005 | 11622.1126 | -0.0014726199 | -12065.67 | 0.00144500005 | 11622.1126 | -0.0014726199 | -12065.67 | 0.048125 | 0.0106428995 | 5809.01798 | -0.0151345007 | -56818.6771 | 0.00739977947 | 12954.3528 | -0.010538055 | -47138.6237 | 0.19375 | 0.31875 | 0.19375 | 0.31875
0.328125 | 0.00138226134 | 11685.5205 | -0.00123801972 | -9487.35805 | 0.00140710033 | 11437.9104 | -0.00140378024 | -11398.7946 | 0.00140710033 | 11437.9104 | -0.00140378024 | -11398.7946 | 0.328125 | 0.00133472061 | 11198.9229 | -0.00121645656 | -9422.32561 | 0.00136280755 | 10994.5592 | -0.00137707048 | -11243.0132 | 0.00136280755 | 10994.5592 | -0.00137707048 | -11243.0132 | 0.04875 | 0.0106420391 | 5760.30697 | -0.0151238849 | -56877.4053 | 0.00739983598 | 12904.0815 | -0.0105374898 | -47200.3532 | 0.203125 | 0.328125 | 0.203125 | 0.328125
0.3375 | 0.00130999536 | 11063.8061 | -0.0011738135 | -9068.7229 | 0.00132992283 | 10837.4113 | -0.00131589268 | -10639.8673 | 0.00132992283 | 10837.4113 | -0.00131589268 | -10639.8673 | 0.3375 | 0.00126454511 | 10610.4005 | -0.00115147552 | -8984.79007 | 0.00128760593 | 10432.8204 | -0.00128966161 | -10494.7859 | 0.00128760593 | 10432.8204 | -0.00128966161 | -10494.7859 | 0.049375 | 0.0106411963 | 5712.10644 | -0.0151134018 | -56935.5016 | 0.00739991959 | 12855.0725 | -0.0105367941 | -47260.8384 | 0.2125 | 0.3375 | 0.2125 | 0.3375
0.346875 | 0.00124335868 | 10535.0819 | -0.00111270835 | -8660.90315 | 0.00125922056 | 10311.761 | -0.00123376691 | -9921.31223 | 0.00125922056 | 10311.761 | -0.00123376691 | -9921.31223 | 0.346875 | 0.00119981621 | 10105.3912 | -0.0010899226 | -8558.3825 | 0.00121864937 | 9940.22573 | -0.00120779819 | -9781.1168 | 0.00121864937 | 9940.22573 | -0.00120779819 | -9781.1168 | 0.05 | 0.0106403707 | 5664.27425 | -0.015103065 | -56993.11 | 0.00740002909 | 12807.2535 | -0.0105359848 | -47320.1332 | 0.221875 | 0.346875 | 0.221875 | 0.346875
0.35625 | 0.0011818265 | 10042.7559 | -0.00105284524 | -8172.86397 | 0.00119431672 | 9857.7868 | -0.00115621508 | -9231.21591 | 0.00119431672 | 9857.7868 | -0.00115621508 | -9231.21591 | 0.35625 | 0.00114005026 | 9627.15045 | -0.00103026791 | -8059.28396 | 0.00115531486 | 9497.05209 | -0.00113053815 | -9078.1301 | 0.00115531486 | 9497.05209 | -0.00113053815 | -9078.1301 | 0.050625 | 0.0106395621 | 5616.68275 | -0.015092885 | -57050.3628 | 0.00740016335 | 12760.5531 | -0.0105350784 | -47378.2916 | 0.23125 | 0.35625 | 0.23125 | 0.35625
0.365625 | 0.00112491871 | 9528.43891 | -0.000998172469 | -7657.99308 | 0.00113457512 | 9422.91439 | -0.00108678319 | -8623.39633 | 0.00113457512 | 9422.91439 | -0.00108678319 | -8623.39633 | 0.365625 | 0.00108475444 | 9127.42729 | -0.000975786675 | -7540.03848 | 0.00109697709 | 9057.2013 | -0.00106140189 | -8447.45554 | 0.00109697709 | 9057.2013 | -0.00106140189 | -8447.45554 | 0.05125 | 0.01063877 | 5569.22353 | -0.0150828689 | -57107.3757 | 0.00740032128 | 12714.9006 | -0.01053409 | -47435.3679 | 0.240625 | 0.365625 | 0.240625 | 0.365625
0.375 | 0.00107203448 | 9051.45079 | -0.000963851765 | -7595.2304 | 0.00107925326 | 9004.8638 | -0.0010221521 | -8065.36224 | 0.00107925326 | 9004.8638 | -0.0010221521 | -8065.36224 | 0.375 | 0.00103320147 | 8715.1606 | -0.000927870825 | -7208.63004 | 0.00104278511 | 8567.07696 | -0.0010124647 | -8165.40886 | 0.00104278511 | 8567.07696 | -0.0010124647 | -8165.40886 | 0.051875 | 0.0106379945 | 5521.81256 | -0.015073019 | -57164.243 | 0.00740050185 | 12670.227 | -0.0105330342 | -47491.4158 | 0.25 | 0.375 | 0.25 | 0.375
0.375 | 0.00107203448 | 9098.21978 | -0.000950279783 | -7326.51622 | 0.00107925326 | 8878.44259 | -0.00103842796 | -8308.33234 | 0.00107925326 | 8878.44259 | -0.00103842796 | -8308.33234 | 0.375 | 0.00103320147 | 8691.07272 | -0.000938788251 | -7450.97118 | 0.00104278511 | 8640.43455 | -0.00100041096 | -7950.27676 | 0.00104278511 | 8640.43455 | -0.00100041096 | -7950.27676 | 0.0525 | 0.0106372353 | 5474.3959 | -0.0150633331 | -57221.0314 | 0.00740070409 | 12626.4653 | -0.0105319244 | -47546.4888 | 0.25 | 0.375 | 0.25 | 0.375
0.41625 | 0.00088005084 | 7464.03708 | -0.000782130968 | -6031.31204 | 0.000881665994 | 7422.9932 | -0.000815461166 | -6353.15059 | 0.000881665994 | 7422.9932 | -0.000815461166 | -6353.15059 | 0.41625 | 0.000847119312 | 7177.57513 | -0.00075509822 | -5833.11621 | 0.000850981357 | 7159.29956 | -0.000788325117 | -6152.39645 | 0.000850981357 | 7159.29956 | -0.000788325117 | -6152.39645 | 0.053125 | 0.0106364925 | 5426.95592 | -0.0150538027 | -57277.7739 | 0.00740092705 | 12583.5506 | -0.0105307729 | -47600.6396 | 0.29125 | 0.41625 | 0.29125 | 0.41625
0.4575 | 0.000735483255 | 6269.02373 | -0.000650200533 | -4983.85558 | 0.000735675464 | 6261.34971 | -0.000663250358 | -5098.20029 | 0.000735675464 | 6261.34971 | -0.000663250358 | -5098.20029 | 0.4575 | 0.000707594938 | 6050.90898 | -0.000620862549 | -4736.11341 | 0.000708837669 | 6054.74045 | -0.000633746759 | -4846.83658 | 0.000708837669 | 6054.74045 | -0.000633746759 | -4846.83658 | 0.05375 | 0.0106357663 | 5379.51818 | -0.015044413 | -57334.4628 | 0.00740116981 | 12541.421 | -0.0105295906 | -47653.92 | 0.3325 | 0.4575 | 0.3325 | 0.4575
0.49875 | 0.000623391601 | 5353.72165 | -0.000545649793 | -4143.10298 | 0.000623318241 | 5360.84389 | -0.000549193961 | -4166.91108 | 0.000623318241 | 5360.84389 | -0.000549193961 | -4166.91108 | 0.49875 | 0.000601208549 | 5204.19856 | -0.00051558951 | -3864.32295 | 0.000601317493 | 5212.40557 | -0.000519096709 | -3885.6647 | 0.000601317493 | 5212.40557 | -0.000519096709 | -3885.6647 | 0.054375 | 0.0106350567 | 5332.1588 | -0.015035142 | -57391.0414 | 0.00740143148 | 12500.0181 | -0.0105283872 | -47706.3809 | 0.37375 | 0.49875 | 0.37375 | 0.49875
0.54 | 0.000534709174 | 4627.23721 | -0.000461936872 | -3468.79665 | 0.000534556206 | 4636.35664 | -0.000461822063 | -3461.36395 | 0.000534556206 | 4636.35664 | -0.000461822063 | -3461.36395 | 0.54 | 0.000518860201 | 4553.15363 | -0.000432092325 | -3169.11721 | 0.000518526131 | 4558.42538 | -0.000432023428 | -3160.93337 | 0.000518526131 | 4558.42538 | -0.000432023428 | -3160.93337 | 0.055 | 0.0106343641 | 5285.01255 | -0.0150259589 | -57447.3964 | 0.00740171118 | 12459.2868 | -0.0105271712 | -47758.0716 | 0.415 | 0.54 | 0.415 | 0.54
0.58125 | 0.000463476876 | 4037.98367 | -0.000394230345 | -2925.56655 | 0.000463227633 | 4042.9701 | -0.000393249343 | -2912.75211 | 0.000463227633 | 4042.9701 | -0.000393249343 | -2912.75211 | 0.58125 | 0.000454244549 | 4043.81396 | -0.000365050186 | -2609.47756 | 0.000453763643 | 4044.62466 | -0.00036408327 | -2597.11836 | 0.000453763643 | 4044.62466 | -0.00036408327 | -2597.11836 | 0.055625 | 0.0106336889 | 5238.28155 | -0.015016824 | -57503.3482 | 0.00740200803 | 12419.1768 | -0.0105259492 | -47809.0408 | 0.45625 | 0.58125 | 0.45625 | 0.58125
0.6225 | 0.000405505379 | 3554.84715 | -0.000338945683 | -2484.52295 | 0.000405171314 | 3554.76848 | -0.000338154341 | -2474.73385 | 0.000405171314 | 3554.76848 | -0.000338154341 | -2474.73385 | 0.6225 | 0.000402948855 | 3641.21755 | -0.000310572108 | -2152.93235 | 0.000402423425 | 3638.60473 | -0.000309664848 | -2143.80055 | 0.000402423425 | 3638.60473 | -0.000309664848 | -2143.80055 | 0.05625 | 0.0106330315 | 5192.24465 | -0.0150076873 | -57558.6407 | 0.00740232116 | 12379.6422 | -0.0105247265 | -47859.3353 | 0.4975 | 0.6225 | 0.4975 | 0.6225
0.66375 | 0.000357700173 | 3156.16092 | -0.000293389896 | -2123.19492 | 0.000357343438 | 3152.96942 | -0.000292982143 | -2117.21022 | 0.000357343438 | 3152.96942 | -0.000292982143 | -2117.21022 | 0.66375 | 0.000361873975 | 3321.93458 | -0.000265838721 | -1775.13167 | 0.000361315505 | 3317.49279 | -0.000265133242 | -1768.95545 | 0.000361315505 | 3317.49279 | -0.000265133242 | -1768.95545 | 0.056875 | 0.0106323926 | 5147.26753 | -0.0149984872 | -57612.9309 | 0.00740264967 | 12340.6423 | -0.0105235067 | -47909.0011 | 0.53875 | 0.66375 | 0.53875 | 0.66375
0.705 | 0.000317708971 | 2824.21393 | -0.00025549974 | -1824.52739 | 0.000317403831 | 2820.57622 | -0.00025534344 | -1820.91093 | 0.000317403831 | 2820.57622 | -0.00025534344 | -1820.91093 | 0.705 | 0.00032884135 | 3069.46488 | -0.000228814525 | -1458.60107 | 0.000328224321 | 3064.31769 | -0.000228169761 | -1453.12659 | 0.000328224321 | 3064.31769 | -0.000228169761 | -1453.12659 | 0.0575 | 0.0106317726 | 5103.81352 | -0.0149891497 | -57665.7772 | 0.00740299265 | 12302.1422 | -0.0105222915 | -47958.0829 | 0.58 | 0.705 | 0.58 | 0.705
0.74625 | 0.000283729092 | 2543.36043 | -0.000223658897 | -1575.5089 | 0.000283523788 | 2541.17078 | -0.000223582908 | -1573.05202 | 0.000283523788 | 2541.17078 | -0.000223582908 | -1573.05202 | 0.74625 | 0.000302317538 | 2871.64072 | -0.000198023155 | -1191.12226 | 0.000301607571 | 2866.13303 | -0.000197282992 | -1184.67148 | 0.000301607571 | 2866.13303 | -0.000197282992 | -1184.67148 | 0.058125 | 0.0106311725 | 5062.45522 | -0.0149795872 | -57716.6264 | 0.00740334915 | 12264.113 | -0.0105210808 | -48006.6245 | 0.62125 | 0.74625 | 0.62125 | 0.74625
0.7875 | 0.000254393453 | 2300.13831 | -0.00019657948 | -1365.86105 | 0.000254293024 | 2299.89694 | -0.000196489854 | -1364.20968 | 0.000254293024 | 2299.89694 | -0.000196489854 | -1364.20968 | 0.7875 | 0.00028121901 | 2719.32062 | -0.000172378161 | -964.094929 | 0.000280386697 | 2713.17073 | -0.00017146685 | -956.181152 | 0.000280386697 | 2713.17073 | -0.00017146685 | -956.181152 | 0.05875 | 0.0106305929 | 5023.88687 | -0.0149696969 | -57764.8006 | 0.00740371818 | 12226.5324 | -0.0105198728 | -48054.6689 | 0.6625 | 0.7875 | 0.6625 | 0.7875
0.82875 | 0.000228693124 | 2084.14469 | -0.000173233274 | -1187.07964 | 0.000228664172 | 2085.11346 | -0.000173124092 | -1186.43469 | 0.000228664172 | 2085.11346 | -0.000173124092 | -1186.43469 | 0.82875 | 0.000264775018 | 2605.8034 | -0.000151061861 | -771.139023 | 0.000263801017 | 2598.46984 | -0.000149981349 | -762.086757 | 0.000263801017 | 2598.46984 | -0.000149981349 | -762.086757 | 0.059375 | 0.0106300348 | 4988.93755 | -0.0149593598 | -57809.4824 | 0.00740409869 | 12189.385 | -0.0105186635 | -48102.2587 | 0.70375 | 0.82875 | 0.70375 | 0.82875
0.87 | 0.000205914662 | 1888.75849 | -0.000152818078 | -1031.97662 | 0.000205904561 | 1889.62553 | -0.000152729978 | -1032.51258 | 0.000205904561 | 1889.62553 | -0.000152729978 | -1032.51258 | 0.87 | 0.000252434199 | 2526.53585 | -0.000133444782 | -607.103372 | 0.00025130843 | 2517.58749 | -0.00013223183 | -597.378908 | 0.00025130843 | 2517.58749 | -0.00013223183 | -597.378908 | 0.06 | 0.0106294991 | 4958.58528 | -0.0149484392 | -57849.6997 | 0.00740448956 | 12152.6628 | -0.010517447 | -48149.4365 | 0.745 | 0.87 | 0.745 | 0.87
0.91125 | 0.000185581293 | 1711.1401 | -0.000134744544 | -894.730783 | 0.000185541796 | 1710.8334 | -0.000134711579 | -896.15482 | 0.000185541796 | 1710.8334 | -0.000134711579 | -896.15482 | 0.91125 | 0.000243804676 | 2478.83114 | -0.000119038219 | -467.551693 | 0.000242521605 | 2468.1608 | -0.000117722351 | -457.278003 | 0.000242521605 | 2468.1608 | -0.000117722351 | -457.278003 | 0.060625 | 0.0106289867 | 4933.97193 | -0.0149367789 | -57884.3086 | 0.0074048896 | 12116.3656 | -0.0105162151 | -48196.2454 | 0.78625 | 0.91125 | 0.78625 | 0.91125
0.9525 | 0.00016739312 | 1551.27975 | -0.000118628889 | -771.314431 | 0.000167299172 | 1549.56636 | -0.000118641898 | -772.787071 | 0.000167299172 | 1549.56636 | -0.000118641898 | -772.787071 | 0.9525 | 0.000238619843 | 2461.45875 | -0.000107472459 | -348.703237 | 0.000237171833 | 2449.25016 | -0.000106058974 | -337.606036 | 0.000237171833 | 2449.25016 | -0.000106058974 | -337.606036 | 0.06125 | 0.0106284988 | 4916.4191 | -0.0149242023 | -57911.9762 | 0.00740529754 | 12080.5011 | -0.0105149576 | -48242.7296 | 0.8275 | 0.9525 | 0.8275 | 0.9525
0.99375 | 0.000151165129 | 1410.20671 | -0.00010427686 | -660.021854 | 0.00015102241 | 1407.79991 | -0.000104279127 | -660.48071 | 0.00015102241 | 1407.79991 | -0.000104279127 | -660.48071 | 0.99375 | 0.000236723348 | 2474.11084 | -9.84931796e-05 | -247.710949 | 0.000235094689 | 2460.55675 | -9.69786628e-05 | -235.522786 | 0.000235094689 | 2460.55675 | -9.69786628e-05 | -235.522786 | 0.061875 | 0.0106280364 | 4907.44489 | -0.0149105101 | -57931.1616 | 0.00740571198 | 12045.0856 | -0.0105136621 | -48288.9351 | 0.86875 | 0.99375 | 0.86875 | 0.99375
1.035 | 0.000136763831 | 1287.81236 | -9.16443512e-05 | -561.684885 | 0.000136602522 | 1285.88377 | -9.15628697e-05 | -560.454308 | 0.000136602522 | 1285.88377 | -9.15628697e-05 | -560.454308 | 1.035 | 0.000238067605 | 2516.89357 | -9.19685674e-05 | -163.06588 | 0.000236232771 | 2501.76864 | -9.03795233e-05 | -150.201685 | 0.000236232771 | 2501.76864 | -9.03795233e-05 | -150.201685 | 0.0625 | 0.0106276005 | 4925.12771 | -0.0148954788 | -57923.0225 | 0.00740613141 | 12010.1441 | -0.0105123138 | -48334.9104 | 0.91 | 1.035 | 0.91 | 1.035
1.07625 | 0.000124044761 | 1181.08146 | -8.07600334e-05 | -479.019484 | 0.000123901639 | 1180.33774 | -8.05632835e-05 | -476.452272 | 0.000123901639 | 1180.33774 | -8.05632835e-05 | -476.452272 | 1.07625 | 0.000242720706 | 2590.13575 | -8.78996849e-05 | -94.8223867 | 0.000240651543 | 2572.45185 | -8.63280955e-05 | -82.9330042 | 0.000240651543 | 2572.45185 | -8.63280955e-05 | -82.9330042 | 0.0625 | 0.0106276005 | 4908.78174 | -0.0148954788 | -57940.0956 | 0.00740613141 | 11997.5621 | -0.0105123138 | -48346.8051 | 0.95125 | 1.07625 | 0.95125 | 1.07625
1.1175 | 0.00011279383 | 1083.8663 | -7.15954036e-05 | -414.406484 | 0.000112689923 | 1083.70248 | -7.1356087e-05 | -412.188166 | 0.000112689923 | 1083.70248 | -7.1356087e-05 | -412.188166 | 1.1175 | 0.000250876884 | 2694.95118 | -8.64266127e-05 | -44.2444583 | 0.000248564723 | 2673.06486 | -8.50194317e-05 | -36.0543853 | 0.000248564723 | 2673.06486 | -8.50194317e-05 | -36.0543853 | 0.063125 | 0.0106270885 | 4888.22558 | -0.0148888011 | -57966.7188 | 0.00740656797 | 11971.129 | -0.0105091101 | -48383.828 | 0.9925 | 1.1175 | 0.9925 | 1.1175
1.15875 | 0.000102676106 | 989.67983 | -6.38676185e-05 | -365.268568 | 0.000102602526 | 988.361546 | -6.37963923e-05 | -365.920724 | 0.000102602526 | 988.361546 | -6.37963923e-05 | -365.920724 | 1.15875 | 0.000262865906 | 2835.13477 | -8.78229022e-05 | -12.3793028 | 0.000260365964 | 2807.83669 | -8.66656755e-05 | -10.0211183 | 0.000260365964 | 2807.83669 | -8.66656755e-05 | -10.0211183 | 0.06375 | 0.0106265874 | 4852.76694 | -0.0148818195 | -58009.1419 | 0.00740701142 | 11945.2358 | -0.0105059154 | -48420.2309 | 1.03375 | 1.15875 | 1.03375 | 1.15875
1.2 | 9.31959381e-05 | 899.324393 | -5.67605064e-05 | -316.064573 | 9.31261023e-05 | 905.276793 | -5.61021961e-05 | -306.491002 | 9.31261023e-05 | 905.276793 | -5.61021961e-05 | -306.491002 | 1.2 | 0.000279156915 | 3021.11624 | -9.24708667e-05 | 3.02984503 | 0.000276663777 | 2990.41072 | -9.12888675e-05 | 2.15906702 | 0.000276663777 | 2990.41072 | -9.12888675e-05 | 2.15906702 | 0.064375 | 0.0106260975 | 4818.70391 | -0.014874577 | -58050.3059 | 0.00740746114 | 11919.8465 | -0.0105027328 | -48456.0444 | 1.075 | 1.2 | 1.075 | 1.2
1.2 | 9.31959381e-05 | 905.080583 | -5.62152116e-05 | -308.171775 | 9.31261023e-05 | 896.68092 | -5.71643031e-05 | -321.110948 | 9.31261023e-05 | 896.68092 | -5.71643031e-05 | -321.110948 | [13 empty] | 0.065 | 0.0106256189 | 4785.98759 | -0.0148671135 | -58090.2291 | 0.00740791653 | 11894.931 | -0.010499565 | -48491.2935 | 1.075 | 1.2
1.30535654 | 7.17524288e-05 | 710.909444 | -3.96437386e-05 | -193.678046 | 7.16661014e-05 | 710.804022 | -3.95038628e-05 | -191.947149 | 7.16661014e-05 | 710.804022 | -3.95038628e-05 | -191.947149 | [13 empty] | 0.065625 | 0.0106251515 | 4754.56827 | -0.0148594654 | -58128.9334 | 0.00740837704 | 11870.4642 | -0.0104964142 | -48525.9987 | 1.18035654 | 1.30535654
1.41071308 | 5.47205485e-05 | 555.170251 | -2.69628792e-05 | -108.182493 | 5.46176341e-05 | 554.746151 | -2.68093019e-05 | -106.526274 | 5.46176341e-05 | 554.746151 | -2.68093019e-05 | -106.526274 | [13 empty] | 0.06625 | 0.0106246955 | 4724.39571 | -0.0148516664 | -58166.444 | 0.00740884212 | 11846.4258 | -0.0104932819 | -48560.1762 | 1.28571308 | 1.41071308
1.51606961 | 4.13097616e-05 | 430.97971 | -1.74160641e-05 | -45.9475891 | 4.11940539e-05 | 430.280686 | -1.7260648e-05 | -44.4481875 | 4.11940539e-05 | 430.280686 | -1.7260648e-05 | -44.4481875 | [13 empty] | 0.066875 | 0.0106242506 | 4695.41934 | -0.0148437471 | -58202.7888 | 0.00740931126 | 11822.7993 | -0.0104901696 | -48593.8386 | 1.39106961 | 1.51606961
1.62142615 | 3.08240192e-05 | 332.329882 | -1.03520512e-05 | -2.04430339 | 3.07007699e-05 | 331.424598 | -1.02036952e-05 | -0.746138995 | 3.07007699e-05 | 331.424598 | -1.02036952e-05 | -0.746138995 | [13 empty] | 0.0675 | 0.0106238169 | 4667.58852 | -0.0148357357 | -58237.9982 | 0.00740978396 | 11799.5717 | -0.0104870783 | -48626.9953 | 1.49642615 | 1.62142615
1.72678269 | 2.26685554e-05 | 254.135634 | -5.2210739e-06 | 27.7078478 | 2.25430424e-05 | 253.097099 | -5.08520536e-06 | 28.7920096 | 2.25430424e-05 | 253.097099 | -5.08520536e-06 | 28.7920096 | [13 empty] | 0.068125 | 0.0106233941 | 4640.85271 | -0.0148276576 | -58272.1047 | 0.00741025976 | 11776.7332 | -0.0104840086 | -48659.6532 | 1.60178269 | 1.72678269
1.83213923 | 1.6349394e-05 | 192.210371 | -1.56875705e-06 | 46.7949532 | 1.62261948e-05 | 191.105493 | -1.44761031e-06 | 47.6768216 | 1.62261948e-05 | 191.105493 | -1.44761031e-06 | 47.6768216 | [13 empty] | 0.06875 | 0.010622982 | 4615.1617 | -0.014819536 | -58305.1424 | 0.00741073819 | 11754.2763 | -0.0104809613 | -48691.8167 | 1.70713923 | 1.83213923
1.93749576 | 1.14671151e-05 | 143.19159 | 9.71788126e-07 | 58.0619357 | 1.13498381e-05 | 142.076946 | 1.07842476e-06 | 58.7697876 | 1.13498381e-05 | 142.076946 | 1.07842476e-06 | 58.7697876 | [13 empty] | 0.069375 | 0.0106225805 | 4590.46581 | -0.014811392 | -58337.1468 | 0.00741121884 | 11732.1958 | -0.0104779365 | -48723.4886 | 1.81249576 | 1.93749576
2.0428523 | 7.70656803e-06 | 104.434972 | 2.68927587e-06 | 63.7684943 | 7.59785065e-06 | 103.356069 | 2.78311097e-06 | 64.3391961 | 7.59785065e-06 | 103.356069 | 2.78311097e-06 | 64.3391961 | [13 empty] | 0.07 | 0.0106221893 | 4566.71603 | -0.0148032444 | -58368.1544 | 0.00741170128 | 11710.4883 | -0.0104749344 | -48754.6702 | 1.9178523 | 2.0428523
2.14820884 | 4.82420341e-06 | 73.8929615 | 3.80455247e-06 | 65.6501674 | 4.72583679e-06 | 72.8851446 | 3.8878525e-06 | 66.1219107 | 4.72583679e-06 | 72.8851446 | 3.8878525e-06 | 66.1219107 | [13 empty] | 0.070625 | 0.0106218082 | 4543.86423 | -0.0147951104 | -58398.2025 | 0.00741218513 | 11689.152 | -0.010471955 | -48785.3612 | 2.02320884 | 2.14820884
2.25356538 | 2.63453685e-06 | 49.9909313 | 4.48148464e-06 | 64.9856934 | 2.54762648e-06 | 49.0808636 | 4.55630387e-06 | 65.3922315 | 2.54762648e-06 | 49.0808636 | 4.55630387e-06 | 65.3922315 | [13 empty] | 0.07125 | 0.0106214369 | 4521.86327 | -0.0147870051 | -58427.3289 | 0.00741266999 | 11668.186 | -0.0104689983 | -48815.5609 | 2.12856538 | 2.25356538
2.35892191 | 9.97002737e-07 | 31.5112639 | 4.8380168e-06 | 62.6706134 | 9.22112068e-07 | 30.7184218 | 4.90570185e-06 | 63.0376601 | 9.22112068e-07 | 30.7184218 | 4.90570185e-06 | 63.0376601 | [13 empty] | 0.071875 | 0.0106210752 | 4500.6672 | -0.0147789421 | -58455.5713 | 0.00741315551 | 11647.5905 | -0.0104660641 | -48845.2676 | 2.23392191 | 2.35892191
2.46427845 | -1.95867285e-07 | 17.492845 | 4.95698457e-06 | 59.2958304 | -2.58612693e-07 | 16.8308183 | 5.01800576e-06 | 59.640021 | -2.58612693e-07 | 16.8308183 | 5.01800576e-06 | 59.640021 | [13 empty] | 0.0725 | 0.0106207228 | 4480.23132 | -0.0147709334 | -58482.9677 | 0.00741364133 | 11627.3665 | -0.0104631522 | -48874.4793 | 2.33927845 | 2.46427845
2.56963499 | -1.02834447e-06 | 7.15067634 | 4.89627162e-06 | 55.2286093 | -1.07919666e-06 | 6.62819782 | 4.95037991e-06 | 55.5590361 | -1.07919666e-06 | 6.62819782 | 4.95037991e-06 | 55.5590361 | [13 empty] | 0.073125 | 0.0106203793 | 4460.51237 | -0.0147629895 | -58509.5557 | 0.00741412712 | 11607.5151 | -0.0104602624 | -48903.1935 | 2.44463499 | 2.56963499
2.67499153 | -1.56920958e-06 | -0.182498555 | 4.69789705e-06 | 50.6922674 | -1.60877772e-06 | -0.560923752 | 4.74455207e-06 | 51.0140852 | -1.60877772e-06 | -0.560923752 | 4.74455207e-06 | 51.0140852 | [13 empty] | 0.07375 | 0.0106200446 | 4441.4686 | -0.0147551199 | -58535.3721 | 0.00741461256 | 11588.0381 | -0.0104573942 | -48931.408 | 2.54999153 | 2.67499153
2.78034806 | -1.87727516e-06 | -5.09346796 | 4.39562063e-06 | 45.8395797 | -1.90654126e-06 | -5.32772057 | 4.43458181e-06 | 46.1585252 | -1.90654126e-06 | -5.32772057 | 4.43458181e-06 | 46.1585252 | [13 empty] | 0.074375 | 0.0106197184 | 4423.05986 | -0.0147473323 | -58560.4535 | 0.00741509734 | 11568.9371 | -0.0104545475 | -48959.1204 | 2.65534806 | 2.78034806
2.8857046 | -2.00495638e-06 | -8.10844101 | 4.02065293e-06 | 40.8136862 | -2.0253315e-06 | -8.20457382 | 4.05257253e-06 | 41.1395787 | -2.0253315e-06 | -8.20457382 | 4.05257253e-06 | 41.1395787 | [13 empty] | 0.075 | 0.0106194004 | 4405.24773 | -0.0147396338 | -58584.8352 | 0.00741558116 | 11550.2139 | -0.0104517219 | -48986.3284 | 2.7607046 | 2.8857046
2.99106114 | -2.00028413e-06 | -9.70207699 | 3.60505765e-06 | 35.7890622 | -2.01372195e-06 | -9.6772209 | 3.63186093e-06 | 36.1354424 | -2.01372195e-06 | -9.6772209 | 3.63186093e-06 | 36.1354424 | [13 empty] | 0.075625 | 0.0106190904 | 4387.99552 | -0.0147320303 | -58608.5518 | 0.00741606373 | 11531.8701 | -0.0104489173 | -49013.0303 | 2.86606114 | 2.99106114
3.09641768 | -1.90785386e-06 | -10.3049845 | 3.18243337e-06 | 30.9838794 | -1.91705482e-06 | -10.197716 | 3.20721784e-06 | 31.3599045 | -1.91705482e-06 | -10.197716 | 3.20721784e-06 | 31.3599045 | [13 empty] | 0.07625 | 0.0106187881 | 4371.26842 | -0.0147245266 | -58631.6364 | 0.00741654478 | 11513.9069 | -0.0104461333 | -49039.2246 | 2.97141768 | 3.09641768
3.20177421 | -1.76925035e-06 | -10.3218271 | 2.78546179e-06 | 26.6338541 | -1.77800733e-06 | -10.2113859 | 2.81159425e-06 | 27.0233982 | -1.77800733e-06 | -10.2113859 | 2.81159425e-06 | 27.0233982 | [13 empty] | 0.076875 | 0.0106184932 | 4355.03348 | -0.0147171268 | -58654.1212 | 0.00741702405 | 11496.3254 | -0.0104433698 | -49064.9103 | 3.07677421 | 3.20177421
3.30713075 | -1.62349372e-06 | -10.1749774 | 2.43990985e-06 | 22.9164495 | -1.6372482e-06 | -9.83318674 | 2.51473174e-06 | 23.8821391 | -1.6372482e-06 | -9.83318674 | 2.51473174e-06 | 23.8821391 | [13 empty] | 0.0775 | 0.0106182056 | 4339.25969 | -0.0147098341 | -58676.0365 | 0.00741750128 | 11479.1263 | -0.0104406265 | -49090.0868 | 3.18213075 | 3.30713075
3.30713075 | -1.62349372e-06 | -9.64084694 | 2.50577537e-06 | 23.89006 | -1.6372482e-06 | -10.2139689 | 2.46894627e-06 | 23.2380588 | -1.6372482e-06 | -10.2139689 | 2.46894627e-06 | 23.2380588 | [13 empty] | 0.078125 | 0.010617925 | 4323.91798 | -0.0147026512 | -58697.4114 | 0.00741797623 | 11462.3097 | -0.0104379035 | -49114.7542 | 3.18213075 | 3.30713075
3.47177421 | -1.49624438e-06 | -9.93340993 | 2.07073293e-06 | 19.0315186 | -1.50550555e-06 | -10.0338247 | 2.07672195e-06 | 19.0549399 | -1.50550555e-06 | -10.0338247 | 2.07672195e-06 | 19.0549399 | [13 empty] | 0.07875 | 0.0106176513 | 4308.98128 | -0.01469558 | -58718.2735 | 0.00741844867 | 11445.8754 | -0.0104352005 | -49138.9131 | 3.34677421 | 3.47177421
3.63641768 | -1.34888767e-06 | -9.64107587 | 1.70891029e-06 | 15.1891633 | -1.35530092e-06 | -9.67648252 | 1.71385839e-06 | 15.2460141 | -1.35530092e-06 | -9.67648252 | 1.71385839e-06 | 15.2460141 | [13 empty] | 0.079375 | 0.0106173842 | 4294.42448 | -0.0146886217 | -58738.6484 | 0.00741891836 | 11429.8226 | -0.0104325177 | -49162.5648 | 3.51141768 | 3.63641768
3.80106114 | -1.19434281e-06 | -8.97734289 | 1.40796534e-06 | 12.1541819 | -1.19892562e-06 | -8.97472981 | 1.41238854e-06 | 12.2299266 | -1.19892562e-06 | -8.97472981 | 1.41238854e-06 | 12.2299266 | [13 empty] | 0.08 | 0.0106171235 | 4280.22447 | -0.0146817773 | -58758.5603 | 0.00741938509 | 11414.1499 | -0.010429855 | -49185.7109 | 3.67606114 | 3.80106114
3.9657046 | -1.04194086e-06 | -8.11026577 | 1.15737642e-06 | 9.74885206 | -1.04531593e-06 | -8.09060711 | 1.16119996e-06 | 9.8269655 | -1.04531593e-06 | -8.09060711 | 1.16119996e-06 | 9.8269655 | [13 empty] | 0.080625 | 0.0106168691 | 4266.3601 | -0.0146750471 | -58778.0314 | 0.00741984866 | 11398.8557 | -0.0104272125 | -49208.3541 | 3.8407046 | 3.9657046
4.13034806 | -8.9783183e-07 | -7.1635865 | 9.48261161e-07 | 7.82724381 | -9.00379961e-07 | -7.14017186 | 9.51299596e-07 | 7.89602303 | -9.00379961e-07 | -7.14017186 | 9.51299596e-07 | 7.89602303 | [13 empty] | 0.08125 | 0.0106166207 | 4252.81216 | -0.0146684312 | -58797.0825 | 0.00742030886 | 11383.9374 | -0.0104245904 | -49230.4971 | 4.00534806 | 4.13034806
4.29499153 | -7.65529318e-07 | -6.22120219 | 7.73233182e-07 | 6.27401209 | -7.67487216e-07 | -6.20055056 | 7.75420921e-07 | 6.32832755 | -7.67487216e-07 | -6.20055056 | 7.75420921e-07 | 6.32832755 | [13 empty] | 0.081875 | 0.0106163784 | 4239.56338 | -0.0146619291 | -58815.7322 | 0.0074207655 | 11369.3924 | -0.010421989 | -49252.1437 | 4.16999153 | 4.29499153
4.45963499 | -6.46526613e-07 | -5.33376515 | 6.26281848e-07 | 5.00182235 | -6.48048068e-07 | -5.31774827 | 6.27732167e-07 | 5.04197093 | -6.48048068e-07 | -5.31774827 | 6.27732167e-07 | 5.04197093 | [13 empty] | 0.0825 | 0.0106161418 | 4226.59834 | -0.0146555402 | -58833.9976 | 0.00742121839 | 11355.2171 | -0.0104194084 | -49273.2979 | 4.33463499 | 4.45963499
4.62427845 | -5.40925333e-07 | -4.52636809 | 5.0265995e-07 | 3.94785828 | -5.4211911e-07 | -4.5145695 | 5.03619274e-07 | 3.97714069 | -5.4211911e-07 | -4.5145695 | 5.03619274e-07 | 3.97714069 | [13 empty] | 0.083125 | 0.010615911 | 4213.90346 | -0.0146492637 | -58851.8939 | 0.00742166737 | 11341.4079 | -0.010416849 | -49293.9643 | 4.49927845 | 4.62427845
4.78892191 | -4.48025647e-07 | -3.80642613 | 3.9876435e-07 | 3.06976332 | -4.4897878e-07 | -3.79810724 | 3.99516976e-07 | 3.09193349 | -4.4897878e-07 | -3.79810724 | 3.99516976e-07 | 3.09193349 | [13 empty] | 0.08375 | 0.0106156857 | 4201.46693 | -0.0146430984 | -58869.4347 | 0.00742211225 | 11327.9603 | -0.0104143111 | -49314.1482 | 4.66392191 | 4.78892191
4.95356538 | -3.66834621e-07 | -3.1710256 | 3.11994568e-07 | 2.34127157 | -3.67626153e-07 | -3.16635958 | 3.12761485e-07 | 2.35859267 | -3.67626153e-07 | -3.16635958 | 3.12761485e-07 | 2.35859267 | [13 empty] | 0.084375 | 0.0106154658 | 4189.27866 | -0.0146370431 | -58886.6318 | 0.00742255287 | 11314.8698 | -0.0104117952 | -49333.8549 | 4.82856538 | 4.95356538
5.11820884 | -2.96456931e-07 | -2.61316784 | 2.405743e-07 | 1.74768727 | -2.97164336e-07 | -2.61363592 | 2.41438275e-07 | 1.75997926 | -2.97164336e-07 | -2.61363592 | 2.41438275e-07 | 1.75997926 | [13 empty] | 0.085 | 0.0106152513 | 4177.33017 | -0.0146310963 | -58903.4953 | 0.00742298908 | 11302.1311 | -0.0104093017 | -49353.0905 | 4.99320884 | 5.11820884
5.2828523 | -2.36339789e-07 | -2.12649497 | 1.83320863e-07 | 1.28127573 | -2.37038398e-07 | -2.13451746 | 1.84198418e-07 | 1.28605218 | -2.37038398e-07 | -2.13451746 | 1.84198418e-07 | 1.28605218 | [13 empty] | 0.085625 | 0.010615042 | 4165.61455 | -0.0146252565 | -58920.034 | 0.00742342073 | 11289.739 | -0.010406831 | -49371.8613 | 5.1578523 | 5.2828523
5.44749576 | -1.86351592e-07 | -1.70824285 | 1.3934754e-07 | 0.936532062 | -1.87106292e-07 | -1.72623943 | 1.40016957e-07 | 0.93009973 | -1.87106292e-07 | -1.72623943 | 1.40016957e-07 | 0.93009973 | [13 empty] | 0.08625 | 0.0106148379 | 4154.12635 | -0.0146195222 | -58936.2548 | 0.00742384767 | 11277.6877 | -0.0104043839 | -49390.174 | 5.32249576 | 5.44749576
5.61213923 | -1.46681455e-07 | -1.36032467 | 1.07683838e-07 | 0.705198003 | -1.47529721e-07 | -1.3894651 | 1.0786679e-07 | 0.684431373 | -1.47529721e-07 | -1.3894651 | 1.0786679e-07 | 0.684431373 | [13 empty] | 0.086875 | 0.0106146389 | 4142.86149 | -0.0146138917 | -58952.1635 | 0.00742426976 | 11265.9712 | -0.0104019607 | -49408.0354 | 5.48713923 | 5.61213923
5.77678269 | -1.17554396e-07 | -1.08860759 | 8.67986257e-08 | 0.570800402 | -1.1848044e-07 | -1.12752414 | 8.6281525e-08 | 0.5352046 | -1.1848044e-07 | -1.12752414 | 8.6281525e-08 | 0.5352046 | [13 empty] | 0.0875 | 0.0106144448 | 4131.8172 | -0.0146083633 | -58967.7642 | 0.00742468688 | 11254.5831 | -0.0103995621 | -49425.4527 | 5.65178269 | 5.77678269
5.94142615 | -9.8764628e-08 | -0.900602494 | 7.40111579e-08 | 0.502388851 | -9.96659633e-08 | -0.944290827 | 7.27808027e-08 | 0.456028777 | -9.96659633e-08 | -0.944290827 | 7.27808027e-08 | 0.456028777 | [13 empty] | 0.088125 | 0.0106142557 | 4120.99184 | -0.0146029356 | -58983.06 | 0.00742509889 | 11243.5171 | -0.0103971888 | -49442.4333 | 5.81642615 | 5.94142615
6.10606961 | -8.90370229e-08 | -0.801946119 | 6.47749625e-08 | 0.447053462 | -8.96871924e-08 | -0.840980116 | 6.31315359e-08 | 0.399953918 | -8.96871924e-08 | -0.840980116 | 6.31315359e-08 | 0.399953918 | [13 empty] | 0.08875 | 0.0106140714 | 4110.38488 | -0.0145976068 | -58998.0527 | 0.00742550568 | 11232.7667 | -0.0103948413 | -49458.9846 | 5.98106961 | 6.10606961
6.27071308 | -8.52344596e-08 | -0.792212664 | 5.18195897e-08 | 0.320707436 | -8.52489741e-08 | -0.812242154 | 5.04185567e-08 | 0.289418999 | -8.52489741e-08 | -0.812242154 | 5.04185567e-08 | 0.289418999 | [13 empty] | 0.089375 | 0.0106138919 | 4099.99672 | -0.0145923754 | -59012.7431 | 0.00742590713 | 11222.3249 | -0.0103925203 | -49475.1143 | 6.14571308 | 6.27071308
6.43535654 | -8.14364287e-08 | -0.860750689 | 2.41352069e-08 | -0.00347725701 | -8.02531137e-08 | -0.842038689 | 2.38981372e-08 | 0.00370079176 | -8.02531137e-08 | -0.842038689 | 2.38981372e-08 | 0.00370079176 | [13 empty] | 0.09 | 0.0106137171 | 4089.82861 | -0.0145872398 | -59027.131 | 0.00742630314 | 11212.1852 | -0.0103902265 | -49490.83 | 6.31035654 | 6.43535654
6.6 | -6.79218856e-08 | -0.983399467 | -3.42149694e-08 | -0.70968917 | -6.48118836e-08 | -0.899887328 | -3.23921414e-08 | -0.63662927 | -6.48118836e-08 | -0.899887328 | -3.23921414e-08 | -0.63662927 | [13 empty] | 0.090625 | 0.010613547 | 4079.88252 | -0.0145821988 | -59041.2154 | 0.00742669358 | 11202.3405 | -0.0103879607 | -49506.1395 | 6.475 | 6.6
[26 empty] | 0.09125 | 0.0106133814 | 4070.16104 | -0.0145772509 | -59054.9946 | 0.00742707838 | 11192.784 | -0.0103857234 | -49521.0504
[26 empty] | 0.091875 | 0.0106132204 | 4060.66724 | -0.014572395 | -59068.4662 | 0.00742745742 | 11183.5088 | -0.0103835155 | -49535.5705
[26 empty] | 0.0925 | 0.0106130638 | 4051.40453 | -0.0145676299 | -59081.6274 | 0.00742783063 | 11174.5081 | -0.0103813375 | -49549.7073
[26 empty] | 0.093125 | 0.0106129117 | 4042.37659 | -0.0145629546 | -59094.4751 | 0.00742819791 | 11165.7751 | -0.0103791903 | -49563.4685
[26 empty] | 0.09375 | 0.0106127639 | 4033.5872 | -0.0145583683 | -59107.0059 | 0.00742855919 | 11157.303 | -0.0103770746 | -49576.8615
[26 empty] | 0.094375 | 0.0106126204 | 4025.04016 | -0.0145538701 | -59119.2163 | 0.00742891438 | 11149.0851 | -0.010374991 | -49589.8936
[26 empty] | 0.095 | 0.0106124811 | 4016.73912 | -0.0145494596 | -59131.1029 | 0.00742926341 | 11141.115 | -0.0103729403 | -49602.5721
[26 empty] | 0.095625 | 0.0106123459 | 4008.68752 | -0.0145451361 | -59142.6623 | 0.00742960621 | 11133.3862 | -0.0103709232 | -49614.904
[26 empty] | 0.09625 | 0.0106122149 | 4000.88846 | -0.0145408995 | -59153.8916 | 0.00742994272 | 11125.8924 | -0.0103689404 | -49626.8962
[26 empty] | 0.096875 | 0.0106120878 | 3993.34457 | -0.0145367493 | -59164.7881 | 0.00743027287 | 11118.6274 | -0.0103669925 | -49638.5556
[26 empty] | 0.0975 | 0.0106119648 | 3986.05793 | -0.0145326857 | -59175.3497 | 0.0074305966 | 11111.585 | -0.0103650802 | -49649.8888
[26 empty] | 0.098125 | 0.0106118455 | 3979.03 | -0.0145287085 | -59185.5748 | 0.00743091386 | 11104.7595 | -0.0103632043 | -49660.9021
[26 empty] | 0.09875 | 0.0106117301 | 3972.26146 | -0.014524818 | -59195.4625 | 0.00743122459 | 11098.1449 | -0.0103613654 | -49671.602
[26 empty] | 0.099375 | 0.0106116184 | 3965.75222 | -0.0145210144 | -59205.0129 | 0.00743152873 | 11091.7357 | -0.0103595641 | -49681.9945
[26 empty] | 0.1 | 0.0106115104 | 3959.50127 | -0.0145172981 | -59214.2266 | 0.00743182625 | 11085.5261 | -0.0103578011 | -49692.0857
[26 empty] | 0.100625 | 0.0106114059 | 3953.50669 | -0.0145136695 | -59223.1056 | 0.00743211709 | 11079.5107 | -0.0103560769 | -49701.8815
[26 empty] | 0.10125 | 0.0106113049 | 3947.76552 | -0.0145101294 | -59231.6524 | 0.00743240121 | 11073.6843 | -0.0103543923 | -49711.3876
[26 empty] | 0.101875 | 0.0106112073 | 3942.27381 | -0.0145066783 | -59239.871 | 0.00743267856 | 11068.0414 | -0.0103527479 | -49720.6096
[26 empty] | 0.1025 | 0.010611113 | 3937.02652 | -0.0145033169 | -59247.7662 | 0.00743294911 | 11062.577 | -0.0103511441 | -49729.5531
[26 empty] | 0.103125 | 0.010611022 | 3932.01757 | -0.014500046 | -59255.3439 | 0.00743321282 | 11057.2861 | -0.0103495817 | -49738.2234
[26 empty] | 0.10375 | 0.0106109342 | 3927.2398 | -0.0144968666 | -59262.6113 | 0.00743346964 | 11052.1636 | -0.0103480611 | -49746.6257
[26 empty] | 0.104375 | 0.0106108495 | 3922.68499 | -0.0144937794 | -59269.5766 | 0.00743371954 | 11047.2047 | -0.0103465831 | -49754.7653
[26 empty] | 0.105 | 0.0106107678 | 3918.34396 | -0.0144907854 | -59276.2489 | 0.00743396249 | 11042.4046 | -0.0103451479 | -49762.6473
[26 empty] | 0.105625 | 0.010610689 | 3914.20654 | -0.0144878855 | -59282.6385 | 0.00743419844 | 11037.7588 | -0.0103437564 | -49770.2764
[26 empty] | 0.10625 | 0.0106106131 | 3910.26171 | -0.0144850806 | -59288.7567 | 0.00743442737 | 11033.2626 | -0.0103424088 | -49777.6575
[26 empty] | 0.106875 | 0.01061054 | 3906.49766 | -0.0144823716 | -59294.6153 | 0.00743464923 | 11028.9118 | -0.0103411057 | -49784.7951
[26 empty] | 0.1075 | 0.0106104697 | 3902.90194 | -0.0144797594 | -59300.2273 | 0.00743486401 | 11024.7023 | -0.0103398476 | -49791.6937
[26 empty] | 0.108125 | 0.0106104021 | 3899.46158 | -0.0144772447 | -59305.6059 | 0.00743507166 | 11020.63 | -0.0103386348 | -49798.3573
[26 empty] | 0.10875 | 0.0106103371 | 3896.16324 | -0.0144748284 | -59310.765 | 0.00743527214 | 11016.6915 | -0.0103374679 | -49804.79
[26 empty] | 0.109375 | 0.0106102747 | 3892.99346 | -0.014472511 | -59315.7184 | 0.00743546544 | 11012.8834 | -0.010336347 | -49810.9951
[26 empty] | 0.11 | 0.0106102149 | 3889.93882 | -0.0144702931 | -59320.4804 | 0.00743565151 | 11009.2028 | -0.0103352725 | -49816.9758
[26 empty] | 0.110625 | 0.0106101576 | 3886.98622 | -0.0144681752 | -59325.0645 | 0.00743583032 | 11005.6474 | -0.0103342446 | -49822.7348
[26 empty] | 0.11125 | 0.0106101028 | 3884.12314 | -0.0144661576 | -59329.4842 | 0.00743600185 | 11002.2155 | -0.0103332635 | -49828.2739
[26 empty] | 0.111875 | 0.0106100504 | 3881.33796 | -0.0144642403 | -59333.7517 | 0.00743616605 | 10998.9061 | -0.0103323293 | -49833.5945
[26 empty] | 0.1125 | 0.0106100004 | 3878.6203 | -0.0144624233 | -59337.8784 | 0.0074363229 | 10995.7189 | -0.0103314419 | -49838.6969
[26 empty] | 0.113125 | 0.0106099529 | 3875.96139 | -0.0144607063 | -59341.8738 | 0.00743647236 | 10992.655 | -0.0103306013 | -49843.5806
[26 empty] | 0.11375 | 0.0106099078 | 3873.35447 | -0.0144590889 | -59345.7456 | 0.0074366144 | 10989.7162 | -0.010329807 | -49848.2438
[26 empty] | 0.114375 | 0.0106098651 | 3870.79525 | -0.0144575704 | -59349.499 | 0.00743674899 | 10986.9062 | -0.0103290589 | -49852.6833
[26 empty] | 0.115 | 0.0106098249 | 3868.2824 | -0.0144561496 | -59353.1363 | 0.0074368761 | 10984.2299 | -0.0103283562 | -49856.8944
[26 empty] | 0.115625 | 0.010609787 | 3865.81806 | -0.0144548254 | -59356.6561 | 0.00743699569 | 10981.6943 | -0.0103276983 | -49860.8703
[26 empty] | 0.11625 | 0.0106097515 | 3863.40839 | -0.0144535961 | -59360.0531 | 0.00743710775 | 10979.3085 | -0.0103270841 | -49864.6023
[26 empty] | 0.116875 | 0.0106097185 | 3861.06422 | -0.0144524597 | -59363.3173 | 0.00743721223 | 10977.0839 | -0.0103265124 | -49868.0793
[26 empty] | 0.1175 | 0.0106096878 | 3858.80167 | -0.0144514139 | -59366.4332 | 0.00743730912 | 10975.0348 | -0.0103259818 | -49871.2873
[26 empty] | 0.118125 | 0.0106096596 | 3856.64284 | -0.014450456 | -59369.3791 | 0.00743739838 | 10973.1787 | -0.0103254904 | -49874.2091
[26 empty] | 0.11875 | 0.0106096337 | 3854.61658 | -0.0144495828 | -59372.1266 | 0.00743748001 | 10971.5365 | -0.0103250361 | -49876.8242
[26 empty] | 0.119375 | 0.0106096103 | 3852.75927 | -0.0144487907 | -59374.6395 | 0.00743755397 | 10970.133 | -0.0103246163 | -49879.1079
[26 empty] | 0.12 | 0.0106095892 | 3851.11565 | -0.0144480756 | -59376.8729 | 0.00743762025 | 10968.9977 | -0.0103242281 | -49881.0312
[26 empty] | 0.120625 | 0.0106095703 | 3849.73976 | -0.014447433 | -59378.7726 | 0.00743767883 | 10968.1649 | -0.0103238681 | -49882.5599
[26 empty] | 0.12125 | 0.0106095538 | 3848.69583 | -0.0144468576 | -59380.2736 | 0.00743772972 | 10967.6744 | -0.0103235321 | -49883.6545
[26 empty] | 0.121875 | 0.0106095393 | 3848.05932 | -0.0144463438 | -59381.2995 | 0.00743777291 | 10967.5723 | -0.0103232157 | -49884.2693
[26 empty] | 0.1225 | 0.0106095269 | 3847.918 | -0.0144458852 | -59381.7611 | 0.0074378084 | 10967.9113 | -0.0103229137 | -49884.3516
[26 empty] | 0.123125 | 0.0106095164 | 3848.37302 | -0.0144454749 | -59381.5555 | 0.0074378362 | 10968.7517 | -0.0103226202 | -49883.8414
[26 empty] | 0.12375 | 0.0106095076 | 3849.54014 | -0.0144451052 | -59380.5645 | 0.00743785634 | 10970.1619 | -0.0103223284 | -49882.6704
[26 empty] | 0.124375 | 0.0106095003 | 3851.55094 | -0.0144447677 | -59378.6536 | 0.00743786883 | 10972.2196 | -0.0103220307 | -49880.7612
[26 empty] | 0.125 | 0.0106094942 | 3854.55416 | -0.0144444534 | -59375.6706 | 0.00743787373 | 10975.012 | -0.0103217188 | -49878.0262
[26 empty] | 0.125625 | 0.0106095003 | 3851.55094 | -0.0144447677 | -59378.6536 | 0.00743786883 | 10972.2196 | -0.0103220307 | -49880.7612
[26 empty] | 0.12625 | 0.0106095076 | 3849.54014 | -0.0144451052 | -59380.5645 | 0.00743785634 | 10970.1619 | -0.0103223284 | -49882.6704
[26 empty] | 0.126875 | 0.0106095164 | 3848.37302 | -0.0144454749 | -59381.5555 | 0.0074378362 | 10968.7517 | -0.0103226202 | -49883.8414
[26 empty] | 0.1275 | 0.0106095269 | 3847.918 | -0.0144458852 | -59381.7611 | 0.0074378084 | 10967.9113 | -0.0103229137 | -49884.3516
[26 empty] | 0.128125 | 0.0106095393 | 3848.05932 | -0.0144463438 | -59381.2995 | 0.00743777291 | 10967.5723 | -0.0103232157 | -49884.2693
[26 empty] | 0.12875 | 0.0106095538 | 3848.69583 | -0.0144468576 | -59380.2736 | 0.00743772972 | 10967.6744 | -0.0103235321 | -49883.6545
[26 empty] | 0.129375 | 0.0106095703 | 3849.73976 | -0.014447433 | -59378.7726 | 0.00743767883 | 10968.1649 | -0.0103238681 | -49882.5599
[26 empty] | 0.13 | 0.0106095892 | 3851.11565 | -0.0144480756 | -59376.8729 | 0.00743762025 | 10968.9977 | -0.0103242281 | -49881.0312
[26 empty] | 0.130625 | 0.0106096103 | 3852.75927 | -0.0144487907 | -59374.6395 | 0.00743755397 | 10970.133 | -0.0103246163 | -49879.1079
[26 empty] | 0.13125 | 0.0106096337 | 3854.61658 | -0.0144495828 | -59372.1266 | 0.00743748001 | 10971.5365 | -0.0103250361 | -49876.8242
[26 empty] | 0.131875 | 0.0106096596 | 3856.64284 | -0.014450456 | -59369.3791 | 0.00743739838 | 10973.1787 | -0.0103254904 | -49874.2091
[26 empty] | 0.1325 | 0.0106096878 | 3858.80167 | -0.0144514139 | -59366.4332 | 0.00743730912 | 10975.0348 | -0.0103259818 | -49871.2873
[26 empty] | 0.133125 | 0.0106097185 | 3861.06422 | -0.0144524597 | -59363.3173 | 0.00743721223 | 10977.0839 | -0.0103265124 | -49868.0793
[26 empty] | 0.13375 | 0.0106097515 | 3863.40839 | -0.0144535961 | -59360.0531 | 0.00743710775 | 10979.3085 | -0.0103270841 | -49864.6023
[26 empty] | 0.134375 | 0.010609787 | 3865.81806 | -0.0144548254 | -59356.6561 | 0.00743699569 | 10981.6943 | -0.0103276983 | -49860.8703
[26 empty] | 0.135 | 0.0106098249 | 3868.2824 | -0.0144561496 | -59353.1363 | 0.0074368761 | 10984.2299 | -0.0103283562 | -49856.8944
[26 empty] | 0.135625 | 0.0106098651 | 3870.79525 | -0.0144575704 | -59349.499 | 0.00743674899 | 10986.9062 | -0.0103290589 | -49852.6833
[26 empty] | 0.13625 | 0.0106099078 | 3873.35447 | -0.0144590889 | -59345.7456 | 0.0074366144 | 10989.7162 | -0.010329807 | -49848.2438
[26 empty] | 0.136875 | 0.0106099529 | 3875.96139 | -0.0144607063 | -59341.8738 | 0.00743647236 | 10992.655 | -0.0103306013 | -49843.5806
[26 empty] | 0.1375 | 0.0106100004 | 3878.6203 | -0.0144624233 | -59337.8784 | 0.0074363229 | 10995.7189 | -0.0103314419 | -49838.6969
[26 empty] | 0.138125 | 0.0106100504 | 3881.33796 | -0.0144642403 | -59333.7517 | 0.00743616605 | 10998.9061 | -0.0103323293 | -49833.5945
[26 empty] | 0.13875 | 0.0106101028 | 3884.12314 | -0.0144661576 | -59329.4842 | 0.00743600185 | 11002.2155 | -0.0103332635 | -49828.2739
[26 empty] | 0.139375 | 0.0106101576 | 3886.98622 | -0.0144681752 | -59325.0645 | 0.00743583032 | 11005.6474 | -0.0103342446 | -49822.7348
[26 empty] | 0.14 | 0.0106102149 | 3889.93882 | -0.0144702931 | -59320.4804 | 0.00743565151 | 11009.2028 | -0.0103352725 | -49816.9758
[26 empty] | 0.140625 | 0.0106102747 | 3892.99346 | -0.014472511 | -59315.7184 | 0.00743546544 | 11012.8834 | -0.010336347 | -49810.9951
[26 empty] | 0.14125 | 0.0106103371 | 3896.16324 | -0.0144748284 | -59310.765 | 0.00743527214 | 11016.6915 | -0.0103374679 | -49804.79
[26 empty] | 0.141875 | 0.0106104021 | 3899.46158 | -0.0144772447 | -59305.6059 | 0.00743507166 | 11020.63 | -0.0103386348 | -49798.3573
[26 empty] | 0.1425 | 0.0106104697 | 3902.90194 | -0.0144797594 | -59300.2273 | 0.00743486401 | 11024.7023 | -0.0103398476 | -49791.6937
[26 empty] | 0.143125 | 0.01061054 | 3906.49766 | -0.0144823716 | -59294.6153 | 0.00743464923 | 11028.9118 | -0.0103411057 | -49784.7951
[26 empty] | 0.14375 | 0.0106106131 | 3910.26171 | -0.0144850806 | -59288.7567 | 0.00743442737 | 11033.2626 | -0.0103424088 | -49777.6575
[26 empty] | 0.144375 | 0.010610689 | 3914.20654 | -0.0144878855 | -59282.6385 | 0.00743419844 | 11037.7588 | -0.0103437564 | -49770.2764
[26 empty] | 0.145 | 0.0106107678 | 3918.34396 | -0.0144907854 | -59276.2489 | 0.00743396249 | 11042.4046 | -0.0103451479 | -49762.6473
[26 empty] | 0.145625 | 0.0106108495 | 3922.68499 | -0.0144937794 | -59269.5766 | 0.00743371954 | 11047.2047 | -0.0103465831 | -49754.7653
[26 empty] | 0.14625 | 0.0106109342 | 3927.2398 | -0.0144968666 | -59262.6113 | 0.00743346964 | 11052.1636 | -0.0103480611 | -49746.6257
[26 empty] | 0.146875 | 0.010611022 | 3932.01757 | -0.014500046 | -59255.3439 | 0.00743321282 | 11057.2861 | -0.0103495817 | -49738.2234
[26 empty] | 0.1475 | 0.010611113 | 3937.02652 | -0.0145033169 | -59247.7662 | 0.00743294911 | 11062.577 | -0.0103511441 | -49729.5531
[26 empty] | 0.148125 | 0.0106112073 | 3942.27381 | -0.0145066783 | -59239.871 | 0.00743267856 | 11068.0414 | -0.0103527479 | -49720.6096
[26 empty] | 0.14875 | 0.0106113049 | 3947.76552 | -0.0145101294 | -59231.6524 | 0.00743240121 | 11073.6843 | -0.0103543923 | -49711.3876
[26 empty] | 0.149375 | 0.0106114059 | 3953.50669 | -0.0145136695 | -59223.1056 | 0.00743211709 | 11079.5107 | -0.0103560769 | -49701.8815
[26 empty] | 0.15 | 0.0106115104 | 3959.50127 | -0.0145172981 | -59214.2266 | 0.00743182625 | 11085.5261 | -0.0103578011 | -49692.0857
[26 empty] | 0.150625 | 0.0106116184 | 3965.75222 | -0.0145210144 | -59205.0129 | 0.00743152873 | 11091.7357 | -0.0103595641 | -49681.9945
[26 empty] | 0.15125 | 0.0106117301 | 3972.26146 | -0.014524818 | -59195.4625 | 0.00743122459 | 11098.1449 | -0.0103613654 | -49671.602
[26 empty] | 0.151875 | 0.0106118455 | 3979.03 | -0.0145287085 | -59185.5748 | 0.00743091386 | 11104.7595 | -0.0103632043 | -49660.9021
[26 empty] | 0.1525 | 0.0106119648 | 3986.05793 | -0.0145326857 | -59175.3497 | 0.0074305966 | 11111.585 | -0.0103650802 | -49649.8888
[26 empty] | 0.153125 | 0.0106120878 | 3993.34457 | -0.0145367493 | -59164.7881 | 0.00743027287 | 11118.6274 | -0.0103669925 | -49638.5556
[26 empty] | 0.15375 | 0.0106122149 | 4000.88846 | -0.0145408995 | -59153.8916 | 0.00742994272 | 11125.8924 | -0.0103689404 | -49626.8962
[26 empty] | 0.154375 | 0.0106123459 | 4008.68752 | -0.0145451361 | -59142.6623 | 0.00742960621 | 11133.3862 | -0.0103709232 | -49614.904
[26 empty] | 0.155 | 0.0106124811 | 4016.73912 | -0.0145494596 | -59131.1029 | 0.00742926341 | 11141.115 | -0.0103729403 | -49602.5721
[26 empty] | 0.155625 | 0.0106126204 | 4025.04016 | -0.0145538701 | -59119.2163 | 0.00742891438 | 11149.0851 | -0.010374991 | -49589.8936
[26 empty] | 0.15625 | 0.0106127639 | 4033.5872 | -0.0145583683 | -59107.0059 | 0.00742855919 | 11157.303 | -0.0103770746 | -49576.8615
[26 empty] | 0.156875 | 0.0106129117 | 4042.37659 | -0.0145629546 | -59094.4751 | 0.00742819791 | 11165.7751 | -0.0103791903 | -49563.4685
[26 empty] | 0.1575 | 0.0106130638 | 4051.40453 | -0.0145676299 | -59081.6274 | 0.00742783063 | 11174.5081 | -0.0103813375 | -49549.7073
[26 empty] | 0.158125 | 0.0106132204 | 4060.66724 | -0.014572395 | -59068.4662 | 0.00742745742 | 11183.5088 | -0.0103835155 | -49535.5705
[26 empty] | 0.15875 | 0.0106133814 | 4070.16104 | -0.0145772509 | -59054.9946 | 0.00742707838 | 11192.784 | -0.0103857234 | -49521.0504
[26 empty] | 0.159375 | 0.010613547 | 4079.88252 | -0.0145821988 | -59041.2154 | 0.00742669358 | 11202.3405 | -0.0103879607 | -49506.1395
[26 empty] | 0.16 | 0.0106137171 | 4089.82861 | -0.0145872398 | -59027.131 | 0.00742630314 | 11212.1852 | -0.0103902265 | -49490.83
[26 empty] | 0.160625 | 0.0106138919 | 4099.99672 | -0.0145923754 | -59012.7431 | 0.00742590713 | 11222.3249 | -0.0103925203 | -49475.1143
[26 empty] | 0.16125 | 0.0106140714 | 4110.38488 | -0.0145976068 | -58998.0527 | 0.00742550568 | 11232.7667 | -0.0103948413 | -49458.9846
[26 empty] | 0.161875 | 0.0106142557 | 4120.99184 | -0.0146029356 | -58983.06 | 0.00742509889 | 11243.5171 | -0.0103971888 | -49442.4333
[26 empty] | 0.1625 | 0.0106144448 | 4131.8172 | -0.0146083633 | -58967.7642 | 0.00742468688 | 11254.5831 | -0.0103995621 | -49425.4527
[26 empty] | 0.163125 | 0.0106146389 | 4142.86149 | -0.0146138917 | -58952.1635 | 0.00742426976 | 11265.9712 | -0.0104019607 | -49408.0354
[26 empty] | 0.16375 | 0.0106148379 | 4154.12635 | -0.0146195222 | -58936.2548 | 0.00742384767 | 11277.6877 | -0.0104043839 | -49390.174
[26 empty] | 0.164375 | 0.010615042 | 4165.61455 | -0.0146252565 | -58920.034 | 0.00742342073 | 11289.739 | -0.010406831 | -49371.8613
[26 empty] | 0.165 | 0.0106152513 | 4177.33017 | -0.0146310963 | -58903.4953 | 0.00742298908 | 11302.1311 | -0.0104093017 | -49353.0905
[26 empty] | 0.165625 | 0.0106154658 | 4189.27866 | -0.0146370431 | -58886.6318 | 0.00742255287 | 11314.8698 | -0.0104117952 | -49333.8549
[26 empty] | 0.16625 | 0.0106156857 | 4201.46693 | -0.0146430984 | -58869.4347 | 0.00742211225 | 11327.9603 | -0.0104143111 | -49314.1482
[26 empty] | 0.166875 | 0.010615911 | 4213.90346 | -0.0146492637 | -58851.8939 | 0.00742166737 | 11341.4079 | -0.010416849 | -49293.9643
[26 empty] | 0.1675 | 0.0106161418 | 4226.59834 | -0.0146555402 | -58833.9976 | 0.00742121839 | 11355.2171 | -0.0104194084 | -49273.2979
[26 empty] | 0.168125 | 0.0106163784 | 4239.56338 | -0.0146619291 | -58815.7322 | 0.0074207655 | 11369.3924 | -0.010421989 | -49252.1437
[26 empty] | 0.16875 | 0.0106166207 | 4252.81216 | -0.0146684312 | -58797.0825 | 0.00742030886 | 11383.9374 | -0.0104245904 | -49230.4971
[26 empty] | 0.169375 | 0.0106168691 | 4266.3601 | -0.0146750471 | -58778.0314 | 0.00741984866 | 11398.8557 | -0.0104272125 | -49208.3541
[26 empty] | 0.17 | 0.0106171235 | 4280.22447 | -0.0146817773 | -58758.5603 | 0.00741938509 | 11414.1499 | -0.010429855 | -49185.7109
[26 empty] | 0.170625 | 0.0106173842 | 4294.42448 | -0.0146886217 | -58738.6484 | 0.00741891836 | 11429.8226 | -0.0104325177 | -49162.5648
[26 empty] | 0.17125 | 0.0106176513 | 4308.98128 | -0.01469558 | -58718.2735 | 0.00741844867 | 11445.8754 | -0.0104352005 | -49138.9131
[26 empty] | 0.171875 | 0.010617925 | 4323.91798 | -0.0147026512 | -58697.4114 | 0.00741797623 | 11462.3097 | -0.0104379035 | -49114.7542
[26 empty] | 0.1725 | 0.0106182056 | 4339.25969 | -0.0147098341 | -58676.0365 | 0.00741750128 | 11479.1263 | -0.0104406265 | -49090.0868
[26 empty] | 0.173125 | 0.0106184932 | 4355.03348 | -0.0147171268 | -58654.1212 | 0.00741702405 | 11496.3254 | -0.0104433698 | -49064.9103
[26 empty] | 0.17375 | 0.0106187881 | 4371.26842 | -0.0147245266 | -58631.6364 | 0.00741654478 | 11513.9069 | -0.0104461333 | -49039.2246
[26 empty] | 0.174375 | 0.0106190904 | 4387.99552 | -0.0147320303 | -58608.5518 | 0.00741606373 | 11531.8701 | -0.0104489173 | -49013.0303
[26 empty] | 0.175 | 0.0106194004 | 4405.24773 | -0.0147396338 | -58584.8352 | 0.00741558116 | 11550.2139 | -0.0104517219 | -48986.3284
[26 empty] | 0.175625 | 0.0106197184 | 4423.05986 | -0.0147473323 | -58560.4535 | 0.00741509734 | 11568.9371 | -0.0104545475 | -48959.1204
[26 empty] | 0.17625 | 0.0106200446 | 4441.4686 | -0.0147551199 | -58535.3721 | 0.00741461256 | 11588.0381 | -0.0104573942 | -48931.408
[26 empty] | 0.176875 | 0.0106203793 | 4460.51237 | -0.0147629895 | -58509.5557 | 0.00741412712 | 11607.5151 | -0.0104602624 | -48903.1935
[26 empty] | 0.1775 | 0.0106207228 | 4480.23132 | -0.0147709334 | -58482.9677 | 0.00741364133 | 11627.3665 | -0.0104631522 | -48874.4793
[26 empty] | 0.178125 | 0.0106210752 | 4500.6672 | -0.0147789421 | -58455.5713 | 0.00741315551 | 11647.5905 | -0.0104660641 | -48845.2676
[26 empty] | 0.17875 | 0.0106214369 | 4521.86327 | -0.0147870051 | -58427.3289 | 0.00741266999 | 11668.186 | -0.0104689983 | -48815.5609
[26 empty] | 0.179375 | 0.0106218082 | 4543.86423 | -0.0147951104 | -58398.2025 | 0.00741218513 | 11689.152 | -0.010471955 | -48785.3612
[26 empty] | 0.18 | 0.0106221893 | 4566.71603 | -0.0148032444 | -58368.1544 | 0.00741170128 | 11710.4883 | -0.0104749344 | -48754.6702
[26 empty] | 0.180625 | 0.0106225805 | 4590.46581 | -0.014811392 | -58337.1468 | 0.00741121884 | 11732.1958 | -0.0104779365 | -48723.4886
[26 empty] | 0.18125 | 0.010622982 | 4615.1617 | -0.014819536 | -58305.1424 | 0.00741073819 | 11754.2763 | -0.0104809613 | -48691.8167
[26 empty] | 0.181875 | 0.0106233941 | 4640.85271 | -0.0148276576 | -58272.1047 | 0.00741025976 | 11776.7332 | -0.0104840086 | -48659.6532
[26 empty] | 0.1825 | 0.0106238169 | 4667.58852 | -0.0148357357 | -58237.9982 | 0.00740978396 | 11799.5717 | -0.0104870783 | -48626.9953
[26 empty] | 0.183125 | 0.0106242506 | 4695.41934 | -0.0148437471 | -58202.7888 | 0.00740931126 | 11822.7993 | -0.0104901696 | -48593.8386
[26 empty] | 0.18375 | 0.0106246955 | 4724.39571 | -0.0148516664 | -58166.444 | 0.00740884212 | 11846.4258 | -0.0104932819 | -48560.1762
[26 empty] | 0.184375 | 0.0106251515 | 4754.56827 | -0.0148594654 | -58128.9334 | 0.00740837704 | 11870.4642 | -0.0104964142 | -48525.9987
[26 empty] | 0.185 | 0.0106256189 | 4785.98759 | -0.0148671135 | -58090.2291 | 0.00740791653 | 11894.931 | -0.010499565 | -48491.2935
[26 empty] | 0.185625 | 0.0106260975 | 4818.70391 | -0.014874577 | -58050.3059 | 0.00740746114 | 11919.8465 | -0.0105027328 | -48456.0444
[26 empty] | 0.18625 | 0.0106265874 | 4852.76694 | -0.0148818195 | -58009.1419 | 0.00740701142 | 11945.2358 | -0.0105059154 | -48420.2309
[26 empty] | 0.186875 | 0.0106270885 | 4888.22558 | -0.0148888011 | -57966.7188 | 0.00740656797 | 11971.129 | -0.0105091101 | -48383.828
[26 empty] | 0.1875 | 0.0106276005 | 4925.12771 | -0.0148954788 | -57923.0225 | 0.00740613141 | 12010.1441 | -0.0105123138 | -48334.9104
[26 empty] | 0.1875 | 0.0106276005 | 4908.78174 | -0.0148954788 | -57940.0956 | 0.00740613141 | 11997.5621 | -0.0105123138 | -48346.8051
[26 empty] | 0.188125 | 0.0106280364 | 4907.44489 | -0.0149105101 | -57931.1616 | 0.00740571198 | 12045.0856 | -0.0105136621 | -48288.9351
[26 empty] | 0.18875 | 0.0106284988 | 4916.4191 | -0.0149242023 | -57911.9762 | 0.00740529754 | 12080.5011 | -0.0105149576 | -48242.7296
[26 empty] | 0.189375 | 0.0106289867 | 4933.97193 | -0.0149367789 | -57884.3086 | 0.0074048896 | 12116.3656 | -0.0105162151 | -48196.2454
[26 empty] | 0.19 | 0.0106294991 | 4958.58528 | -0.0149484392 | -57849.6997 | 0.00740448956 | 12152.6628 | -0.010517447 | -48149.4365
[26 empty] | 0.190625 | 0.0106300348 | 4988.93755 | -0.0149593598 | -57809.4824 | 0.00740409869 | 12189.385 | -0.0105186635 | -48102.2587
[26 empty] | 0.19125 | 0.0106305929 | 5023.88687 | -0.0149696969 | -57764.8006 | 0.00740371818 | 12226.5324 | -0.0105198728 | -48054.6689
[26 empty] | 0.191875 | 0.0106311725 | 5062.45522 | -0.0149795872 | -57716.6264 | 0.00740334915 | 12264.113 | -0.0105210808 | -48006.6245
[26 empty] | 0.1925 | 0.0106317726 | 5103.81352 | -0.0149891497 | -57665.7772 | 0.00740299265 | 12302.1422 | -0.0105222915 | -47958.0829
[26 empty] | 0.193125 | 0.0106323926 | 5147.26753 | -0.0149984872 | -57612.9309 | 0.00740264967 | 12340.6423 | -0.0105235067 | -47909.0011
[26 empty] | 0.19375 | 0.0106330315 | 5192.24465 | -0.0150076873 | -57558.6407 | 0.00740232116 | 12379.6422 | -0.0105247265 | -47859.3353
[26 empty] | 0.194375 | 0.0106336889 | 5238.28155 | -0.015016824 | -57503.3482 | 0.00740200803 | 12419.1768 | -0.0105259492 | -47809.0408
[26 empty] | 0.195 | 0.0106343641 | 5285.01255 | -0.0150259589 | -57447.3964 | 0.00740171118 | 12459.2868 | -0.0105271712 | -47758.0716
[26 empty] | 0.195625 | 0.0106350567 | 5332.1588 | -0.015035142 | -57391.0414 | 0.00740143148 | 12500.0181 | -0.0105283872 | -47706.3809
[26 empty] | 0.19625 | 0.0106357663 | 5379.51818 | -0.015044413 | -57334.4628 | 0.00740116981 | 12541.421 | -0.0105295906 | -47653.92
[26 empty] | 0.196875 | 0.0106364925 | 5426.95592 | -0.0150538027 | -57277.7739 | 0.00740092705 | 12583.5506 | -0.0105307729 | -47600.6396
[26 empty] | 0.1975 | 0.0106372353 | 5474.3959 | -0.0150633331 | -57221.0314 | 0.00740070409 | 12626.4653 | -0.0105319244 | -47546.4888
[26 empty] | 0.198125 | 0.0106379945 | 5521.81256 | -0.015073019 | -57164.243 | 0.00740050185 | 12670.227 | -0.0105330342 | -47491.4158
[26 empty] | 0.19875 | 0.01063877 | 5569.22353 | -0.0150828689 | -57107.3757 | 0.00740032128 | 12714.9006 | -0.01053409 | -47435.3679
[26 empty] | 0.199375 | 0.0106395621 | 5616.68275 | -0.015092885 | -57050.3628 | 0.00740016335 | 12760.5531 | -0.0105350784 | -47378.2916
[26 empty] | 0.2 | 0.0106403707 | 5664.27425 | -0.015103065 | -56993.11 | 0.00740002909 | 12807.2535 | -0.0105359848 | -47320.1332
[26 empty] | 0.200625 | 0.0106411963 | 5712.10644 | -0.0151134018 | -56935.5016 | 0.00739991959 | 12855.0725 | -0.0105367941 | -47260.8384
[26 empty] | 0.20125 | 0.0106420391 | 5760.30697 | -0.0151238849 | -56877.4053 | 0.00739983598 | 12904.0815 | -0.0105374898 | -47200.3532
[26 empty] | 0.201875 | 0.0106428995 | 5809.01798 | -0.0151345007 | -56818.6771 | 0.00739977947 | 12954.3528 | -0.010538055 | -47138.6237
[26 empty] | 0.2025 | 0.0106437781 | 5858.39201 | -0.0151452328 | -56759.1653 | 0.00739975134 | 13005.9588 | -0.0105384719 | -47075.5968
[26 empty] | 0.203125 | 0.0106446753 | 5908.58816 | -0.015156063 | -56698.7142 | 0.00739975293 | 13058.9717 | -0.0105387224 | -47011.2202
[26 empty] | 0.20375 | 0.0106455919 | 5959.76885 | -0.0151669714 | -56637.167 | 0.0073997857 | 13113.4633 | -0.0105387878 | -46945.4428
[26 empty] | 0.204375 | 0.0106465284 | 6012.09692 | -0.0151779369 | -56574.3689 | 0.00739985117 | 13169.5044 | -0.0105386487 | -46878.2151
[26 empty] | 0.205 | 0.0106474857 | 6065.73306 | -0.0151889376 | -56510.1692 | 0.00739995096 | 13227.1646 | -0.0105382859 | -46809.4895
[26 empty] | 0.205625 | 0.0106484645 | 6120.83376 | -0.0151999514 | -56444.4229 | 0.00740008681 | 13286.512 | -0.0105376797 | -46739.2203
[26 empty] | 0.20625 | 0.0106494657 | 6177.54944 | -0.0152109556 | -56376.993 | 0.00740026055 | 13347.6127 | -0.0105368103 | -46667.3645
[26 empty] | 0.206875 | 0.0106504901 | 6236.023 | -0.015221928 | -56307.7509 | 0.00740047413 | 13410.5309 | -0.010535658 | -46593.8817
[26 empty] | 0.2075 | 0.0106515387 | 6296.38868 | -0.0152328465 | -56236.578 | 0.00740072961 | 13475.3285 | -0.010534203 | -46518.7346
[26 empty] | 0.208125 | 0.0106526124 | 6358.77114 | -0.0152436897 | -56163.3658 | 0.00740102918 | 13542.0645 | -0.0105324257 | -46441.8891
[26 empty] | 0.20875 | 0.0106537121 | 6423.28488 | -0.0152544368 | -56088.0166 | 0.00740137515 | 13610.7955 | -0.0105303067 | -46363.3147
[26 empty] | 0.209375 | 0.010654839 | 6490.03388 | -0.0152650679 | -56010.4437 | 0.00740176997 | 13681.5749 | -0.010527827 | -46282.9845
[26 empty] | 0.21 | 0.010655994 | 6559.11142 | -0.015275564 | -55930.5708 | 0.00740221622 | 13754.4529 | -0.010524968 | -46200.8758
[26 empty] | 0.210625 | 0.0106571781 | 6630.60023 | -0.0152859071 | -55848.3324 | 0.00740271661 | 13829.4768 | -0.0105217113 | -46116.9697
[26 empty] | 0.21125 | 0.0106583924 | 6704.57272 | -0.0152960804 | -55763.6729 | 0.00740327403 | 13906.6901 | -0.0105180394 | -46031.2521
[26 empty] | 0.211875 | 0.010659638 | 6781.09145 | -0.0153060679 | -55676.5458 | 0.00740389148 | 13986.1329 | -0.0105139352 | -45943.713
[26 empty] | 0.2125 | 0.010660916 | 6860.20975 | -0.0153158549 | -55586.9136 | 0.00740457213 | 14067.842 | -0.0105093823 | -45854.3472
[26 empty] | 0.213125 | 0.0106622273 | 6941.97247 | -0.0153254276 | -55494.7465 | 0.00740531931 | 14151.8502 | -0.0105043652 | -45763.1541
[26 empty] | 0.21375 | 0.0106635733 | 7026.41693 | -0.0153347733 | -55400.0211 | 0.0074061365 | 14238.1868 | -0.0104988692 | -45670.1378
[26 empty] | 0.214375 | 0.0106649548 | 7113.57388 | -0.01534388 | -55302.7201 | 0.00740702737 | 14326.8773 | -0.0104928803 | -45575.3075
[26 empty] | 0.215 | 0.0106663731 | 7203.46865 | -0.0153527366 | -55202.8306 | 0.00740799573 | 14417.9435 | -0.0104863858 | -45478.677
[26 empty] | 0.215625 | 0.0106678292 | 7296.12237 | -0.0153613325 | -55100.3429 | 0.00740904557 | 14511.4033 | -0.0104793739 | -45380.2652
[26 empty] | 0.21625 | 0.0106693242 | 7391.55322 | -0.0153696578 | -54995.2495 | 0.00741018106 | 14607.2711 | -0.0104718338 | -45280.0958
[26 empty] | 0.216875 | 0.0106708594 | 7489.77782 | -0.0153777028 | -54887.5436 | 0.00741140655 | 14705.5573 | -0.010463756 | -45178.1971
[26 empty] | 0.2175 | 0.0106724358 | 7590.81262 | -0.0153854578 | -54777.2182 | 0.00741272657 | 14806.2687 | -0.0104551322 | -45074.6025
[26 empty] | 0.218125 | 0.0106740547 | 7694.67533 | -0.0153929133 | -54664.2642 | 0.00741414584 | 14909.4084 | -0.0104459555 | -44969.3499
[26 empty] | 0.21875 | 0.0106757171 | 7801.38638 | -0.0154000591 | -54548.6695 | 0.00741566925 | 15014.9756 | -0.0104362203 | -44862.4819
[26 empty] | 0.219375 | 0.0106774243 | 7910.97044 | -0.0154068846 | -54430.4177 | 0.00741730189 | 15122.966 | -0.0104259222 | -44754.0457
[26 empty] | 0.22 | 0.0106791776 | 8023.45789 | -0.0154133785 | -54309.4867 | 0.00741904906 | 15233.3716 | -0.0104150586 | -44644.0927
[26 empty] | 0.220625 | 0.0106809783 | 8138.8863 | -0.0154195282 | -54185.8475 | 0.00742091624 | 15346.1807 | -0.0104036284 | -44532.6785
[26 empty] | 0.22125 | 0.0106828276 | 8257.30192 | -0.0154253196 | -54059.4633 | 0.00742290909 | 15461.378 | -0.010391632 | -44419.8631
[26 empty] | 0.221875 | 0.010684727 | 8378.76111 | -0.0154307368 | -53930.2877 | 0.00742503351 | 15578.9444 | -0.0103790714 | -44305.7102
[26 empty] | 0.2225 | 0.0106866779 | 8503.3318 | -0.0154357621 | -53798.2646 | 0.00742729557 | 15698.8571 | -0.0103659506 | -44190.2875
[26 empty] | 0.223125 | 0.0106886819 | 8631.09482 | -0.0154403749 | -53663.3262 | 0.00742970156 | 15821.0896 | -0.0103522751 | -44073.666
[26 empty] | 0.22375 | 0.0106907406 | 8762.14527 | -0.0154445522 | -53525.3928 | 0.00743225797 | 15945.6115 | -0.0103380524 | -43955.9206
[26 empty] | 0.224375 | 0.0106928557 | 8896.5938 | -0.0154482673 | -53384.3712 | 0.00743497148 | 16072.3885 | -0.0103232919 | -43837.1292
[26 empty] | 0.225 | 0.0106950291 | 9034.56782 | -0.0154514903 | -53240.1548 | 0.00743784901 | 16201.382 | -0.010308005 | -43717.3732
[26 empty] | 0.225625 | 0.0106972627 | 9176.21263 | -0.015454187 | -53092.6221 | 0.00744089766 | 16332.5493 | -0.0102922052 | -43596.7368
[26 empty] | 0.22625 | 0.0106995587 | 9321.69254 | -0.0154563188 | -52941.6363 | 0.00744412475 | 16465.8433 | -0.010275908 | -43475.3073
[26 empty] | 0.226875 | 0.0107019193 | 9471.19184 | -0.015457842 | -52787.0448 | 0.00744753781 | 16601.2118 | -0.0102591311 | -43353.1748
[26 empty] | 0.2275 | 0.0107043469 | 9624.91574 | -0.0154587078 | -52628.6788 | 0.00745114458 | 16738.598 | -0.0102418945 | -43230.4322
[26 empty] | 0.228125 | 0.0107068443 | 9783.09119 | -0.0154588612 | -52466.3527 | 0.00745495299 | 16877.9394 | -0.0102242208 | -43107.1751
[26 empty] | 0.22875 | 0.0107094143 | 9945.96759 | -0.015458241 | -52299.8638 | 0.00745897119 | 17019.1677 | -0.0102061345 | -42983.5018
[26 empty] | 0.229375 | 0.0107120601 | 10113.8175 | -0.0154567791 | -52128.992 | 0.00746320755 | 17162.2083 | -0.0101876631 | -42859.5135
[26 empty] | 0.23 | 0.0107147848 | 10286.9371 | -0.0154543998 | -51953.5 | 0.00746767062 | 17306.9798 | -0.0101688365 | -42735.3141
[26 empty] | 0.230625 | 0.0107175923 | 10465.6467 | -0.0154510198 | -51773.1328 | 0.00747236917 | 17453.3933 | -0.0101496873 | -42611.0106
[26 empty] | 0.23125 | 0.0107204865 | 10650.291 | -0.0154465468 | -51587.6176 | 0.00747731216 | 17601.3517 | -0.0101302508 | -42486.7131
[26 empty] | 0.231875 | 0.0107234717 | 10841.2396 | -0.0154408799 | -51396.6644 | 0.00748250875 | 17750.7489 | -0.0101105656 | -42362.5348
[26 empty] | 0.2325 | 0.0107265524 | 11038.8866 | -0.015433908 | -51199.9655 | 0.00748796829 | 17901.4688 | -0.0100906728 | -42238.5931
[26 empty] | 0.233125 | 0.0107297338 | 11243.6513 | -0.0154255101 | -50997.1958 | 0.00749370034 | 18053.3847 | -0.010070617 | -42115.009
[26 empty] | 0.23375 | 0.0107330212 | 11455.9774 | -0.015415554 | -50788.0134 | 0.00749971461 | 18206.3578 | -0.0100504459 | -41991.9083
[26 empty] | 0.234375 | 0.0107364206 | 11676.3335 | -0.0154038963 | -50572.0592 | 0.00750602104 | 18360.2364 | -0.0100302106 | -41869.4218
[26 empty] | 0.235 | 0.0107399383 | 11905.2123 | -0.0153903809 | -50348.9577 | 0.0075126297 | 18514.8541 | -0.0100099658 | -41747.686
[26 empty] | 0.235625 | 0.0107435811 | 12143.1305 | -0.0153748391 | -50118.3168 | 0.00751955085 | 18670.0288 | -0.00998976987 | -41626.8438
[26 empty] | 0.23625 | 0.0107473564 | 12390.6281 | -0.0153570885 | -49879.7285 | 0.00752679492 | 18825.561 | -0.00996968497 | -41507.0454
[26 empty] | 0.236875 | 0.0107512721 | 12648.268 | -0.0153369325 | -49632.7691 | 0.0075343725 | 18981.2322 | -0.0099497773 | -41388.4493
[26 empty] | 0.2375 | 0.0107553369 | 12916.6352 | -0.0153141594 | -49376.9993 | 0.0075422943 | 19136.8028 | -0.00993011724 | -41271.2233
[26 empty] | 0.238125 | 0.0107595599 | 13196.336 | -0.0152885416 | -49111.9646 | 0.00755057119 | 19292.0104 | -0.00991077955 | -41155.5458
[26 empty] | 0.23875 | 0.0107639509 | 13487.9971 | -0.0152598349 | -48837.1957 | 0.00755921419 | 19446.5675 | -0.00989184355 | -41041.6071
[26 empty] | 0.239375 | 0.0107685205 | 13792.2648 | -0.015227778 | -48552.2083 | 0.00756823441 | 19600.1593 | -0.00987339335 | -40929.6107
[26 empty] | 0.24 | 0.01077328 | 14109.8037 | -0.0151920912 | -48256.5034 | 0.00757764308 | 19752.4411 | -0.00985551809 | -40819.7753
[26 empty] | 0.240625 | 0.0107782416 | 14441.2959 | -0.0151524757 | -47949.5675 | 0.00758745153 | 19903.0357 | -0.00983831212 | -40712.3366
[26 empty] | 0.24125 | 0.010783418 | 14787.4394 | -0.0151086129 | -47630.8722 | 0.00759767118 | 20051.5306 | -0.00982187531 | -40607.5489
[26 empty] | 0.241875 | 0.0107888232 | 15148.9472 | -0.0150601635 | -47299.8742 | 0.00760831352 | 20197.475 | -0.00980631331 | -40505.6876
[26 empty] | 0.2425 | 0.0107944717 | 15526.5458 | -0.0150067663 | -46956.0152 | 0.0076193901 | 20340.3763 | -0.00979173778 | -40407.0517
[26 empty] | 0.243125 | 0.0108003793 | 15920.9738 | -0.0149480376 | -46598.7212 | 0.0076309125 | 20479.697 | -0.00977826675 | -40311.9657
[26 empty] | 0.24375 | 0.0108065625 | 16332.9808 | -0.0148835701 | -46227.4017 | 0.00764289236 | 20614.8507 | -0.00976602489 | -40220.7834
[26 empty] | 0.244375 | 0.0108130391 | 16763.3253 | -0.0148129319 | -45841.4494 | 0.00765534129 | 20745.1984 | -0.00975514385 | -40133.8899
[26 empty] | 0.245 | 0.0108198276 | 17212.774 | -0.0147356652 | -45440.2389 | 0.00766827092 | 20870.0444 | -0.00974576264 | -40051.7053
[26 empty] | 0.245625 | 0.0108269481 | 17682.0997 | -0.014651286 | -45023.1255 | 0.00768169284 | 20988.6314 | -0.00973802793 | -39974.6884
[26 empty] | 0.24625 | 0.0108344215 | 18172.0799 | -0.0145592821 | -44589.4437 | 0.0076956186 | 21100.1368 | -0.00973209451 | -39903.3399
[26 empty] | 0.246875 | 0.01084227 | 18683.4957 | -0.0144591127 | -44138.5054 | 0.00771005968 | 21203.6668 | -0.00972812566 | -39838.2067
[26 empty] | 0.2475 | 0.0108505172 | 19217.1297 | -0.0143502068 | -43669.5982 | 0.00772502744 | 21298.2517 | -0.00972629357 | -39779.8859
[26 empty] | 0.248125 | 0.0108591879 | 19773.7648 | -0.0142319623 | -43181.9825 | 0.00774053317 | 21382.8405 | -0.00972677981 | -39729.03
[26 empty] | 0.24875 | 0.0108683082 | 20354.183 | -0.0141037445 | -42674.8892 | 0.00775658797 | 21456.2949 | -0.00972977578 | -39686.3507
[26 empty] | 0.249375 | 0.0108779057 | 20959.1635 | -0.0139648853 | -42147.5166 | 0.00777320281 | 21517.3833 | -0.00973548324 | -39652.625
[26 empty] | 0.25 | 0.0108880095 | 21589.4816 | -0.0138146814 | -41599.0267 | 0.00779038845 | 21564.7745 | -0.00974411479 | -39628.7002

## Sub 5 1.2% 30 ksi L
0.125
Group 2, Condition 3 (IFF) Sequence Step 1 - IFF 1.2%
PATHS ALONG Y-DIRECTION (L) | [12 empty] | PATHS ALONG X-DIRECTION (T) | [12 empty] | PATHS ALONG Z-DIRECTION (THROUGH THICKNESS)
| Midplane |  | Midplane |  | Entry |  | Entry |  | Exit |  | Exit |  |  | Midplane |  | Midplane |  | Entry |  | Entry |  | Exit |  | Exit |  |  | At bore |  | At bore |  | 0.02" away from bore |  | 0.02" away from bore
| Hoop |  | Radial |  | Hoop |  | Radial |  | Hoop |  | Radial |  |  | Hoop |  | Radial |  | Hoop |  | Radial |  | Hoop |  | Radial |  |  | Hoop |  | Radial |  | Hoop |  | Radial
Radial | Strain | Stress | Strain | Stress | Strain | Stress | Strain | Stress | Strain | Stress | Strain | Stress | Radial | Strain | Stress | Strain | Stress | Strain | Stress | Strain | Stress | Strain | Stress | Strain | Stress | z coordinate | Strain | Stress | Strain | Stress | Strain | Stress | Strain | Stress
dim, in | in/in | psi | in/in | psi | in/in | psi | in/in | psi | in/in | psi | in/in | psi | dim, in | in/in | psi | in/in | psi | in/in | psi | in/in | psi | in/in | psi | in/in | psi | in | in/in | psi | in/in | psi | in/in | psi | in/in | psi
0.125 | 0.00614606973 | -29782.6787 | -0.00856533145 | -1464.81713 | 0.00688757277 | -11473.8881 | -0.00926118603 | 2532.04059 | 0.00688757277 | -11473.8881 | -0.00926118603 | 2532.04059 | 0.125 | 0.0201723447 | 22981.431 | -0.0220521979 | -43959.94 | 0.0207618949 | 37401.9043 | -0.0215940333 | -29352.3936 | 0.0207618949 | 37401.9043 | -0.0215940333 | -29352.3936 | 0 | 0.0207618949 | 37401.9043 | -0.0215940333 | -29352.3936 | 0.0159092508 | 37392.0099 | -0.0157394454 | -27689.311
0.1252 | 0.00612666089 | -29448.8375 | -0.00852544972 | -1367.43552 | 0.00687098566 | -11190.4133 | -0.0092123648 | 2399.59902 | 0.00687098566 | -11190.4133 | -0.0092123648 | 2399.59902 | 0.1252 | 0.0201155555 | 23065.4071 | -0.0219864954 | -43859.9475 | 0.020707046 | 37460.0263 | -0.0214901149 | -29267.2227 | 0.020707046 | 37460.0263 | -0.0214901149 | -29267.2227 | 0.000625 | 0.0207528049 | 36849.8407 | -0.021855758 | -29985.2999 | 0.0158987235 | 37494.0656 | -0.0157242952 | -27574.5372
0.1254 | 0.00610799333 | -29110.1701 | -0.00848619822 | -1273.14331 | 0.00685396269 | -10920.5193 | -0.00916423964 | 2266.94538 | 0.00685396269 | -10920.5193 | -0.00916423964 | 2266.94538 | 0.1254 | 0.0200602013 | 23153.4926 | -0.0219218191 | -43756.0419 | 0.0206530575 | 37518.0715 | -0.0213887544 | -29182.6436 | 0.0206530575 | 37518.0715 | -0.0213887544 | -29182.6436 | 0.00125 | 0.0207452894 | 36324.3329 | -0.0220952934 | -30581.0898 | 0.0158885573 | 37567.1488 | -0.0157153248 | -27488.4371
0.1256 | 0.00609005989 | -28766.4972 | -0.00844754527 | -1181.49958 | 0.00683649721 | -10664.0783 | -0.00911682248 | 2134.12676 | 0.00683649721 | -10664.0783 | -0.00911682248 | 2134.12676 | 0.1256 | 0.0200061871 | 23245.1957 | -0.0218581202 | -43648.7157 | 0.0205998676 | 37575.7246 | -0.0212899301 | -29098.9935 | 0.0205998676 | 37575.7246 | -0.0212899301 | -29098.9935 | 0.001875 | 0.0207391163 | 35824.0715 | -0.0223141804 | -31142.3093 | 0.0158787551 | 37615.0305 | -0.0157119278 | -27427.4514
0.1258 | 0.00607285339 | -28417.7775 | -0.00840947158 | -1092.279 | 0.00681858291 | -10420.949 | -0.00907012228 | 2001.21663 | 0.00681858291 | -10420.949 | -0.00907012228 | 2001.21663 | 0.1258 | 0.0199534227 | 23339.9722 | -0.0217953581 | -43538.5094 | 0.0205474194 | 37632.6827 | -0.021193623 | -29016.5966 | 0.0205474194 | 37632.6827 | -0.021193623 | -29016.5966 | 0.0025 | 0.0207340787 | 35347.8328 | -0.022513872 | -31671.2945 | 0.0158693181 | 37641.0864 | -0.0157135434 | -27388.3907
0.126 | 0.00605636668 | -28064.0536 | -0.00837196595 | -1005.39446 | 0.00680021374 | -10190.9834 | -0.00902414551 | 1868.30524 | 0.00680021374 | -10190.9834 | -0.00902414551 | 1868.30524 | 0.126 | 0.0199018224 | 23437.239 | -0.0217334996 | -43426.0008 | 0.0204956609 | 37688.6489 | -0.0210998166 | -28935.7703 | 0.0204956609 | 37688.6489 | -0.0210998166 | -28935.7703 | 0.003125 | 0.0207299924 | 34894.4687 | -0.0226957373 | -32170.1925 | 0.0158602459 | 37648.33 | -0.0157196541 | -27368.4053
0.1262 | 0.00604059273 | -27705.4122 | -0.00833502199 | -920.838032 | 0.00678138397 | -9974.03085 | -0.00897889664 | 1735.49254 | 0.00678138397 | -9974.03085 | -0.00897889664 | 1735.49254 | 0.1262 | 0.0198513041 | 23536.3828 | -0.0216725173 | -43311.7979 | 0.0204445433 | 37743.3261 | -0.0210084971 | -28856.831 | 0.0204445433 | 37743.3261 | -0.0210084971 | -28856.831 | 0.00375 | 0.0207266942 | 34462.8979 | -0.0228610654 | -32640.9791 | 0.0158515366 | 37639.442 | -0.0157297819 | -27364.956
0.1264 | 0.00602552462 | -27341.9556 | -0.00829863569 | -838.638035 | 0.00676208814 | -9769.94191 | -0.00893437842 | 1602.88334 | 0.00676208814 | -9769.94191 | -0.00893437842 | 1602.88334 | 0.1264 | 0.0198017886 | 23636.7645 | -0.0216123891 | -43196.5348 | 0.0203940212 | 37796.4128 | -0.0209196528 | -28780.0984 | 0.0203940212 | 37796.4128 | -0.0209196528 | -28780.0984 | 0.004375 | 0.0207240403 | 34052.0976 | -0.0230110686 | -33085.4757 | 0.0158431868 | 37616.7992 | -0.0157434865 | -27375.7881
0.1266 | 0.00601115555 | -26973.7834 | -0.00826280381 | -758.830312 | 0.00674232108 | -9578.57004 | -0.00889059215 | 1470.58428 | 0.00674232108 | -9578.57004 | -0.00889059215 | 1470.58428 | 0.1266 | 0.0197531988 | 23737.7207 | -0.0215530969 | -43080.8712 | 0.0203440511 | 37847.5985 | -0.0208332741 | -28705.9003 | 0.0203440511 | 37847.5985 | -0.0208332741 | -28705.9003 | 0.005 | 0.0207219043 | 33661.0967 | -0.0231468861 | -33505.3646 | 0.0158351923 | 37582.5009 | -0.0157603619 | -27398.9054
0.1268 | 0.00599747885 | -26600.9837 | -0.00822752283 | -681.441391 | 0.00672207789 | -9399.77307 | -0.00884753783 | 1338.70211 | 0.00672207789 | -9399.77307 | -0.00884753783 | 1338.70211 | 0.1268 | 0.0197054583 | 23838.5629 | -0.021494626 | -42965.493 | 0.0202945911 | 37896.5604 | -0.0207493533 | -28634.5755 | 0.0202945911 | 37896.5604 | -0.0207493533 | -28634.5755 | 0.005625 | 0.0207201758 | 33288.9694 | -0.0232695874 | -33902.2025 | 0.0158275476 | 37538.3943 | -0.0157800345 | -27432.5474
0.127 | 0.00598448795 | -26223.6296 | -0.00819278856 | -606.481557 | 0.00670135397 | -9233.41378 | -0.0088052143 | 1207.34302 | 0.00670135397 | -9233.41378 | -0.0088052143 | 1207.34302 | 0.127 | 0.0196584906 | 23938.5742 | -0.0214369638 | -42851.1145 | 0.0202455997 | 37942.9601 | -0.0206678839 | -28566.477 | 0.0202455997 | 37942.9601 | -0.0206678839 | -28566.477 | 0.00625 | 0.0207187588 | 32934.83 | -0.0233801757 | -34277.4337 | 0.0158202463 | 37486.0972 | -0.0158021605 | -27475.1668
0.1272 | 0.00597217635 | -25841.782 | -0.00815859609 | -533.945721 | 0.00668014497 | -9079.35994 | -0.00876361937 | 1076.61265 | 0.00668014497 | -9079.35994 | -0.00876361937 | 1076.61265 | 0.1272 | 0.0196122178 | 24037.005 | -0.021380099 | -42738.483 | 0.0201970356 | 37986.4409 | -0.0205888606 | -28501.9756 | 0.0201970356 | 37986.4409 | -0.0205888606 | -28501.9756 | 0.006875 | 0.0207175707 | 32597.8281 | -0.0234795905 | -34632.4009 | 0.0158132812 | 37427.0206 | -0.015826424 | -27525.409
0.1274 | 0.00596053763 | -25455.4954 | -0.00812494014 | -463.820009 | 0.00665844684 | -8937.48427 | -0.00872274984 | 946.616284 | 0.00665844684 | -8937.48427 | -0.00872274984 | 946.616284 | 0.1274 | 0.0195665596 | 24133.0679 | -0.0213240212 | -42628.3823 | 0.0201488565 | 38026.6242 | -0.0205122791 | -28441.4621 | 0.0201488565 | 38026.6242 | -0.0205122791 | -28441.4621 | 0.0075 | 0.0207165403 | 32277.1449 | -0.0235687112 | -34968.3557 | 0.0158066445 | 37362.3883 | -0.0158525349 | -27582.0933
0.1276 | 0.00594956542 | -25064.8254 | -0.00809181564 | -396.092026 | 0.0066362558 | -8807.66427 | -0.00868260162 | 817.459025 | 0.0066362558 | -8807.66427 | -0.00868260162 | 817.459025 | 0.1276 | 0.0195214321 | 24225.932 | -0.0212687198 | -42521.6385 | 0.0201010187 | 38063.1077 | -0.0204381353 | -28385.3506 | 0.0201010187 | 38063.1077 | -0.0204381353 | -28385.3506 | 0.008125 | 0.0207156072 | 31971.9896 | -0.0236483595 | -35286.4673 | 0.0158003278 | 37293.2564 | -0.0158802267 | -27644.195
0.1278 | 0.0059392534 | -24669.8369 | -0.00805921834 | -330.762736 | 0.00661356835 | -8689.7824 | -0.00864316984 | 689.245501 | 0.00661356835 | -8689.7824 | -0.00864316984 | 689.245501 | 0.1278 | 0.0194767465 | 24314.7166 | -0.0212141836 | -42419.1248 | 0.0200534758 | 38095.4614 | -0.0203664255 | -28334.0808 | 0.0200534758 | 38095.4614 | -0.0203664255 | -28334.0808 | 0.00875 | 0.0207147206 | 31681.5967 | -0.0237193029 | -35587.8314 | 0.015794322 | 37220.5304 | -0.0159092552 | -27710.8289
0.128 | 0.00592959533 | -24270.6099 | -0.00802714556 | -267.857924 | 0.00659038125 | -8583.72669 | -0.00860444897 | 562.078813 | 0.00659038125 | -8583.72669 | -0.00860444897 | 562.078813 | 0.128 | 0.0194324085 | 24398.4859 | -0.0211603998 | -42321.7673 | 0.0200061787 | 38123.2254 | -0.0202971457 | -28288.1216 | 0.0200061787 | 38123.2254 | -0.0202971457 | -28288.1216 | 0.009375 | 0.0207138379 | 31405.2242 | -0.0237822565 | -35873.4764 | 0.0157886179 | 37144.9818 | -0.0159393966 | -27781.234
0.1282 | 0.00592058501 | -23867.2434 | -0.00799559673 | -207.437227 | 0.00656669158 | -8489.39204 | -0.00856643303 | 436.05837 | 0.00656669158 | -8489.39204 | -0.00856643303 | 436.05837 | 0.1282 | 0.0193883167 | 24476.2431 | -0.0211073538 | -42230.5498 | 0.019959074 | 38145.906 | -0.0202302915 | -28247.9741 | 0.019959074 | 38145.906 | -0.0202302915 | -28247.9741 | 0.01 | 0.0207129242 | 31142.1513 | -0.0238378865 | -36144.3707 | 0.0157832057 | 37067.263 | -0.0159704459 | -27854.7597
0.1284 | 0.00591221636 | -23459.8538 | -0.0079645738 | -149.598706 | 0.00654249666 | -8406.6825 | -0.00852911582 | 311.276306 | 0.00654249666 | -8406.6825 | -0.00852911582 | 311.276306 | 0.1284 | 0.0193443617 | 24546.9248 | -0.0210550288 | -42146.5202 | 0.0199121041 | 38162.9718 | -0.0201658578 | -28214.1747 | 0.0199121041 | 38162.9718 | -0.0201658578 | -28214.1747 | 0.010625 | 0.0207119513 | 30891.6775 | -0.0238868121 | -36401.4275 | 0.0157780754 | 36987.921 | -0.0160022156 | -27930.8527
0.1286 | 0.00590448339 | -23048.5676 | -0.0079340813 | -94.4769771 | 0.00651779415 | -8335.51477 | -0.00849249135 | 187.812145 | 0.00651779415 | -8335.51477 | -0.00849249135 | 187.812145 | 0.1286 | 0.0193004253 | 24609.3964 | -0.021003405 | -42070.7953 | 0.0198652058 | 38173.8501 | -0.0201038387 | -28187.2994 | 0.0198652058 | 38173.8501 | -0.0201038387 | -28187.2994 | 0.01125 | 0.0207108964 | 30653.1217 | -0.0239296082 | -36645.5102 | 0.015773217 | 36907.4106 | -0.0160345342 | -28009.0452
0.1288 | 0.00589738021 | -22633.5062 | -0.00790412597 | -42.2328915 | 0.00649258198 | -8275.82308 | -0.00845655419 | 65.7254283 | 0.00649258198 | -8275.82308 | -0.00845655419 | 65.7254283 | 0.1288 | 0.019256379 | 24662.4474 | -0.0209524597 | -42004.5671 | 0.0198183098 | 38177.922 | -0.0200442272 | -28167.9677 | 0.0198183098 | 38177.922 | -0.0200442272 | -28167.9677 | 0.011875 | 0.0207097423 | 30425.8214 | -0.0239668077 | -36877.4359 | 0.01576862 | 36826.1054 | -0.0160672449 | -28088.944
0.129 | 0.00589090109 | -22214.7616 | -0.00787471593 | 6.96718845 | 0.00646685842 | -8227.56577 | -0.00842130013 | -54.9540018 | 0.00646685842 | -8227.56577 | -0.00842130013 | -54.9540018 | 0.129 | 0.019212083 | 24729.7718 | -0.0208998435 | -41924.1201 | 0.0197713404 | 38099.2594 | -0.0199932862 | -28228.9457 | 0.0197713404 | 38099.2594 | -0.0199932862 | -28228.9457 | 0.0125 | 0.0207084759 | 30209.1326 | -0.0239989039 | -37097.9798 | 0.0157642741 | 36744.3093 | -0.0161002047 | -28170.2207
0.129 | 0.00589090109 | -22392.6707 | -0.00791999157 | -613.64553 | 0.00646685842 | -8527.56893 | -0.00843803541 | -464.046917 | 0.00646685842 | -8527.56893 | -0.00843803541 | -464.046917 | 0.129 | 0.019212083 | 24704.7865 | -0.0209021668 | -41949.1088 | 0.0197713404 | 38174.5174 | -0.0199870153 | -28156.847 | 0.0197713404 | 38174.5174 | -0.0199870153 | -28156.847 | 0.013125 | 0.0207070878 | 30002.4299 | -0.0240263522 | -37307.8774 | 0.0157601689 | 36662.2653 | -0.0161332832 | -28252.6025
0.1298 | 0.00579652085 | -21694.1688 | -0.00778707579 | -683.24321 | 0.00640004536 | -7702.57246 | -0.00827535232 | -529.185238 | 0.00640004536 | -7702.57246 | -0.00827535232 | -529.185238 | 0.1298 | 0.0189967613 | 25065.5837 | -0.0206455061 | -41521.1828 | 0.0195550501 | 38102.0633 | -0.0197098734 | -28149.7419 | 0.0195550501 | 38102.0633 | -0.0197098734 | -28149.7419 | 0.01375 | 0.0207055719 | 29805.1067 | -0.0240495728 | -37507.8274 | 0.0157562939 | 36580.1651 | -0.0161663614 | -28335.8644
0.1306 | 0.00570408878 | -20999.5672 | -0.00765555836 | -737.844263 | 0.00633289442 | -6929.83154 | -0.00812124655 | -602.10781 | 0.00633289442 | -6929.83154 | -0.00812124655 | -602.10781 | 0.1306 | 0.0187869495 | 25406.061 | -0.0203957461 | -41113.9322 | 0.0193423054 | 38097.6527 | -0.019440225 | -28081.1634 | 0.0193423054 | 38097.6527 | -0.019440225 | -28081.1634 | 0.014375 | 0.0207039249 | 29616.5754 | -0.0240689524 | -37698.4937 | 0.0157526388 | 36498.1567 | -0.016199331 | -28419.8214
0.1314 | 0.00561364393 | -20308.299 | -0.00752549249 | -778.950441 | 0.00626533467 | -6207.42375 | -0.00797496847 | -682.02063 | 0.00626533467 | -6207.42375 | -0.00797496847 | -682.02063 | 0.1314 | 0.0185825384 | 25748.7464 | -0.0201505945 | -40704.8436 | 0.0191332224 | 38085.8895 | -0.019183625 | -28023.1628 | 0.0191332224 | 38085.8895 | -0.019183625 | -28023.1628 | 0.015 | 0.0207021455 | 29436.268 | -0.024084846 | -37880.5073 | 0.0157491934 | 36416.3516 | -0.0162320935 | -28504.3224
0.1322 | 0.00552521515 | -19619.9091 | -0.00739692253 | -807.95442 | 0.0061972989 | -5533.38576 | -0.00783576521 | -767.947844 | 0.0061972989 | -5533.38576 | -0.00783576521 | -767.947844 | 0.1322 | 0.01838335 | 26092.064 | -0.0199100004 | -40295.5361 | 0.0189278271 | 38067.0927 | -0.01893924 | -27975.2572 | 0.0189278271 | 38067.0927 | -0.01893924 | -27975.2572 | 0.015625 | 0.0207002345 | 29263.6373 | -0.0240975791 | -38054.4671 | 0.0157459475 | 36334.8313 | -0.0162645595 | -28589.2441
0.133 | 0.00543882107 | -18934.0579 | -0.00726988471 | -826.14972 | 0.00612872465 | -4905.68943 | -0.00770288415 | -858.733887 | 0.00612872465 | -4905.68943 | -0.00770288415 | -858.733887 | 0.133 | 0.0181891373 | 26434.7091 | -0.0196738403 | -39887.3384 | 0.0187260568 | 38041.5768 | -0.0187061385 | -27936.9335 | 0.0187260568 | 38041.5768 | -0.0187061385 | -27936.9335 | 0.01625 | 0.0206981939 | 29098.1568 | -0.0241074492 | -38220.9413 | 0.015742891 | 36253.653 | -0.0162966478 | -28674.4854
0.1338 | 0.00535447013 | -18250.5245 | -0.00714440797 | -834.739686 | 0.00605955525 | -4322.22811 | -0.0075755764 | -953.053648 | 0.00605955525 | -4322.22811 | -0.0075755764 | -953.053648 | 0.1338 | 0.0179995872 | 26775.3622 | -0.0194419252 | -39481.5536 | 0.018527763 | 38009.4577 | -0.0184833054 | -27907.816 | 0.018527763 | 38009.4577 | -0.0184833054 | -27907.816 | 0.016875 | 0.0206960271 | 28939.3221 | -0.0241147278 | -38380.4684 | 0.0157400143 | 36172.8544 | -0.0163282847 | -28759.9637
0.1346 | 0.00527216061 | -17569.2082 | -0.00702051459 | -834.845472 | 0.00598974084 | -3780.81052 | -0.00745310024 | -1049.42821 | 0.00598974084 | -3780.81052 | -0.00745310024 | -1049.42821 | 0.1346 | 0.017814325 | 27112.6279 | -0.0192140039 | -39079.5179 | 0.0183327166 | 37970.6456 | -0.0182696522 | -27887.6672 | 0.0183327166 | 37970.6456 | -0.0182696522 | -27887.6672 | 0.0175 | 0.020693738 | 28786.6516 | -0.0241196618 | -38533.5572 | 0.0157373076 | 36092.4588 | -0.0163594039 | -28845.6101
0.1354 | 0.00519188071 | -16890.1294 | -0.00689822086 | -827.51301 | 0.00591923929 | -3279.15975 | -0.00733472456 | -1146.24406 | 0.00591923929 | -3279.15975 | -0.00733472456 | -1146.24406 | 0.1354 | 0.0176329198 | 27445.1125 | -0.0189897654 | -38682.528 | 0.0181406152 | 37924.9575 | -0.0180640251 | -27876.2811 | 0.0181406152 | 37924.9575 | -0.0180640251 | -27876.2811 | 0.018125 | 0.0206913314 | 28639.6873 | -0.0241224752 | -38680.6876 | 0.0157347615 | 36012.4782 | -0.0163899452 | -28931.3661
0.1362 | 0.00511360866 | -16213.4283 | -0.00677753772 | -813.718936 | 0.00584801706 | -2814.91564 | -0.00721973214 | -1241.77412 | 0.00584801706 | -2814.91564 | -0.00721973214 | -1241.77412 | 0.1362 | 0.0174548928 | 27771.5715 | -0.0187688392 | -38291.7029 | 0.0179510916 | 37872.2948 | -0.0178652099 | -27873.3186 | 0.0179510916 | 37872.2948 | -0.0178652099 | -27873.3186 | 0.01875 | 0.0206888124 | 28497.9956 | -0.0241233707 | -38822.3109 | 0.0157323669 | 35932.9172 | -0.0164198546 | -29017.1811
0.137 | 0.00503731285 | -15539.3639 | -0.00665847127 | -794.375514 | 0.00577605015 | -2385.63869 | -0.00710742281 | -1334.19898 | 0.00577605015 | -2385.63869 | -0.00710742281 | -1334.19898 | 0.137 | 0.0172797261 | 28091.0756 | -0.0185507959 | -37907.8263 | 0.0177637257 | 37812.842 | -0.017671937 | -27878.1223 | 0.0177637257 | 37812.842 | -0.017671937 | -27878.1223 | 0.019375 | 0.0206861863 | 28361.1681 | -0.0241225312 | -38958.8499 | 0.0157301148 | 35853.7755 | -0.0164490837 | -29103.009
0.1378 | 0.00496295199 | -14868.3106 | -0.00654102329 | -770.334562 | 0.00570332485 | -1988.81443 | -0.00699711643 | -1421.62749 | 0.00570332485 | -1988.81443 | -0.00699711643 | -1421.62749 | 0.1378 | 0.0171068742 | 28403.1576 | -0.0183351476 | -37531.2051 | 0.0175780567 | 37747.2559 | -0.0174828851 | -27889.5396 | 0.0175780567 | 37747.2559 | -0.0174828851 | -27889.5396 | 0.02 | 0.0206834585 | 28228.8221 | -0.0241201209 | -39090.6987 | 0.0157279966 | 35775.0505 | -0.016477589 | -29188.807
0.1386 | 0.00489047526 | -14200.7547 | -0.00642519169 | -742.390464 | 0.00562983861 | -1621.85714 | -0.00688815567 | -1502.11579 | 0.00562983861 | -1621.85714 | -0.00688815567 | -1502.11579 | 0.1386 | 0.0169357759 | 28707.9203 | -0.0181213487 | -37161.562 | 0.0173935981 | 37676.8251 | -0.0172966871 | -27905.7695 | 0.0173935981 | 37676.8251 | -0.0172966871 | -27905.7695 | 0.020625 | 0.0206806341 | 28100.6016 | -0.0241162871 | -39218.2233 | 0.0157260038 | 35696.7393 | -0.016505332 | -29274.5332
0.1394 | 0.00481982253 | -13537.2897 | -0.0063109709 | -711.282325 | 0.00555560082 | -1282.11253 | -0.00677990849 | -1573.68447 | 0.00555560082 | -1282.11253 | -0.00677990849 | -1573.68447 | 0.1394 | 0.0167658684 | 29006.1014 | -0.0179087993 | -36797.9674 | 0.0172098543 | 37603.5953 | -0.0171119365 | -27924.2409 | 0.0172098543 | 37603.5953 | -0.0171119365 | -27924.2409 | 0.02125 | 0.0206777184 | 27976.1773 | -0.0241111611 | -39341.7614 | 0.0157241282 | 35618.8401 | -0.0165322786 | -29360.1457
0.1402 | 0.00475092455 | -12878.6108 | -0.00619835223 | -677.695384 | 0.00548063352 | -966.858911 | -0.00667177034 | -1634.3338 | 0.00548063352 | -966.858911 | -0.00667177034 | -1634.3338 | 0.1402 | 0.0165966027 | 29299.1076 | -0.0176968497 | -36438.8005 | 0.0170263389 | 37530.462 | -0.0169271976 | -27941.5166 | 0.0170263389 | 37530.462 | -0.0169271976 | -27941.5166 | 0.021875 | 0.0206747163 | 27855.2474 | -0.0241048597 | -39461.6224 | 0.0157223621 | 35541.3536 | -0.0165583987 | -29445.6012
0.141 | 0.00468370318 | -12225.5081 | -0.00608732414 | -642.261795 | 0.00540497217 | -673.307156 | -0.00656316602 | -1682.05718 | 0.00540497217 | -673.307156 | -0.00656316602 | -1682.05718 | 0.141 | 0.0164274599 | 29589.0457 | -0.0174848088 | -36081.714 | 0.0168425942 | 37461.2511 | -0.0167410189 | -27953.2095 | 0.0168425942 | 37461.2511 | -0.0167410189 | -27953.2095 | 0.0225 | 0.0206716321 | 27737.5375 | -0.0240974863 | -39578.0878 | 0.0157206977 | 35464.2841 | -0.0165836661 | -29530.8543
0.1418 | 0.00461807163 | -11578.8603 | -0.00597787247 | -605.560926 | 0.00532866631 | -398.5998 | -0.00645355113 | -1714.85365 | 0.00532866631 | -398.5998 | -0.00645355113 | -1714.85365 | 0.1418 | 0.0162579694 | 29878.795 | -0.0172719553 | -35723.5644 | 0.0166582129 | 37400.815 | -0.0165519517 | -27953.883 | 0.0166582129 | 37400.815 | -0.0165519517 | -27953.883 | 0.023125 | 0.0206684702 | 27622.8008 | -0.0240891322 | -39691.4112 | 0.0157191279 | 35387.6399 | -0.0166080583 | -29615.8575
0.1426 | 0.00455393471 | -10939.627 | -0.00586998066 | -568.119339 | 0.00525178026 | -139.81008 | -0.00634241318 | -1730.74013 | 0.00525178026 | -139.81008 | -0.00634241318 | -1730.74013 | 0.1426 | 0.0160877276 | 30172.1821 | -0.0170575536 | -35360.2532 | 0.016472861 | 37355.1857 | -0.0163585736 | -27936.9015 | 0.016472861 | 37355.1857 | -0.0163585736 | -27936.9015 | 0.02375 | 0.0206652344 | 27510.8182 | -0.0240798774 | -39801.8185 | 0.0157176454 | 35311.4338 | -0.0166315562 | -29700.5599
0.1434 | 0.00449118909 | -10308.8405 | -0.00576362981 | -530.410635 | 0.0051743937 | 106.057942 | -0.00622927213 | -1727.76493 | 0.0051743937 | 106.057942 | -0.00622927213 | -1727.76493 | 0.1434 | 0.0159164183 | 30474.3345 | -0.0168408747 | -34986.4099 | 0.0162863014 | 37331.8389 | -0.0161595193 | -27894.1819 | 0.0162863014 | 37331.8389 | -0.0161595193 | -27894.1819 | 0.024375 | 0.020661928 | 27401.3979 | -0.0240697917 | -39909.5087 | 0.0157162436 | 35235.6834 | -0.0166541439 | -29784.9081
0.1442 | 0.00442972361 | -9687.59771 | -0.00565879877 | -492.855376 | 0.00509660228 | 342.066685 | -0.00611368049 | -1704.02399 | 0.00509660228 | 342.066685 | -0.00611368049 | -1704.02399 | 0.1442 | 0.0157438336 | 30792.3055 | -0.0166212226 | -34594.8347 | 0.0160984197 | 37340.1342 | -0.0159535191 | -27815.7898 | 0.0160984197 | 37340.1342 | -0.0159535191 | -27815.7898 | 0.025 | 0.0206585541 | 27294.3747 | -0.024058936 | -40014.6538 | 0.015714916 | 35160.411 | -0.0166758086 | -29868.8457
0.145 | 0.00436941954 | -9077.05183 | -0.00555546415 | -455.821306 | 0.00501851812 | 571.337979 | -0.00599522289 | -1657.68185 | 0.00501851812 | 571.337979 | -0.00599522289 | -1657.68185 | 0.145 | 0.0155698961 | 30887.024 | -0.01642079 | -34432.1745 | 0.0159092508 | 37147.9455 | -0.0157615787 | -27948.5292 | 0.0159092508 | 37147.9455 | -0.0157615787 | -27948.5292 | 0.025625 | 0.0206551154 | 27189.6099 | -0.0240473629 | -40117.4001 | 0.0157136562 | 35085.6436 | -0.0166965403 | -29952.3138
0.145 | 0.00436941954 | -8838.04028 | -0.00552026469 | 116.243036 | 0.00501851812 | 43.7019194 | -0.00606641402 | -2802.68149 | 0.00501851812 | 43.7019194 | -0.00606641402 | -2802.68149 | 0.145 | 0.0155698961 | 31136.0797 | -0.0163979676 | -34175.6024 | 0.0159092508 | 37392.0099 | -0.0157394454 | -27689.311 | 0.0159092508 | 37392.0099 | -0.0157394454 | -27689.311 | 0.02625 | 0.0206516142 | 27086.9905 | -0.0240351178 | -40217.8684 | 0.0157124585 | 35011.4122 | -0.0167163318 | -30035.2512
0.147125 | 0.00420105782 | -7370.43121 | -0.00524354533 | 284.477848 | 0.00484079139 | 780.184747 | -0.00580222256 | -2866.32915 | 0.00484079139 | 780.184747 | -0.00580222256 | -2866.32915 | 0.147125 | 0.0151711022 | 31633.8215 | -0.0159063009 | -33508.9078 | 0.0154697132 | 37163.825 | -0.0152896677 | -27770.5147 | 0.0154697132 | 37163.825 | -0.0152896677 | -27770.5147 | 0.026875 | 0.0206480525 | 26986.4276 | -0.0240222396 | -40316.1552 | 0.015711317 | 34937.7521 | -0.0167351786 | -30117.5949
0.14925 | 0.00403739624 | -5977.73224 | -0.00497205734 | 497.01292 | 0.00466724961 | 1463.35457 | -0.00554616988 | -2883.6916 | 0.00466724961 | 1463.35457 | -0.00554616988 | -2883.6916 | 0.14925 | 0.0147723773 | 32343.8459 | -0.0153925856 | -32615.3318 | 0.0150293103 | 37133.1915 | -0.0148237786 | -27635.2621 | 0.0150293103 | 37133.1915 | -0.0148237786 | -27635.2621 | 0.0275 | 0.020644432 | 26887.8561 | -0.0240087617 | -40412.334 | 0.0157102262 | 34864.7018 | -0.0167530785 | -30199.2806
0.151375 | 0.00387873842 | -4652.20093 | -0.00470618876 | 746.745446 | 0.00449809241 | 2098.02013 | -0.00529759673 | -2865.11932 | 0.00449809241 | 2098.02013 | -0.00529759673 | -2865.11932 | 0.151375 | 0.0143805262 | 33024.0686 | -0.0148861247 | -31746.3461 | 0.0145961161 | 37078.4828 | -0.0143683769 | -27521.6088 | 0.0145961161 | 37078.4828 | -0.0143683769 | -27521.6088 | 0.028125 | 0.0206407541 | 26791.233 | -0.0239947125 | -40506.4559 | 0.0157091812 | 34792.3024 | -0.016770032 | -30280.2434
0.1535 | 0.00372531706 | -3386.54386 | -0.0044462709 | 1027.6605 | 0.00433350444 | 2690.47502 | -0.00505587476 | -2817.30942 | 0.00433350444 | 2690.47502 | -0.00505587476 | -2817.30942 | 0.1535 | 0.014000224 | 33679.0249 | -0.0143915542 | -30899.2747 | 0.0141756598 | 37014.9431 | -0.0139263043 | -27415.2445 | 0.0141756598 | 37014.9431 | -0.0139263043 | -27415.2445 | 0.02875 | 0.0206370202 | 26696.5355 | -0.0239801167 | -40598.5517 | 0.0157081767 | 34720.5975 | -0.0167860418 | -30360.4182
0.155625 | 0.00357729417 | -2174.23154 | -0.00419257469 | 1334.78551 | 0.00417364316 | 3247.42681 | -0.00482044255 | -2744.50125 | 0.00417364316 | 3247.42681 | -0.00482044255 | -2744.50125 | 0.155625 | 0.013634426 | 34311.2794 | -0.0139119679 | -30073.1405 | 0.0137714146 | 36952.1735 | -0.013499126 | -27307.1969 | 0.0137714146 | 36952.1735 | -0.013499126 | -27307.1969 | 0.029375 | 0.0206332312 | 26603.7602 | -0.0239649952 | -40688.6331 | 0.0157072082 | 34649.632 | -0.0168011127 | -30439.7407
0.15775 | 0.0034347647 | -1009.66266 | -0.00394531049 | 1664.02343 | 0.004018633 | 3775.27647 | -0.00459083205 | -2649.41612 | 0.004018633 | 3775.27647 | -0.00459083205 | -2649.41612 | 0.15775 | 0.0132847267 | 34921.9784 | -0.0134491912 | -29267.9769 | 0.0133852332 | 36895.4922 | -0.0130874357 | -27192.4991 | 0.0133852332 | 36895.4922 | -0.0130874357 | -27192.4991 | 0.03 | 0.0206293883 | 26512.9207 | -0.0239493662 | -40776.6943 | 0.0157062712 | 34579.4517 | -0.0168152518 | -30518.1476
0.159875 | 0.00329776219 | 111.78225 | -0.00370463069 | 2011.9339 | 0.00386856366 | 4279.67721 | -0.00436668609 | -2533.96098 | 0.00386856366 | 4279.67721 | -0.00436668609 | -2533.96098 | 0.159875 | 0.012951673 | 35511.4291 | -0.0130040279 | -28484.2085 | 0.0130177294 | 36847.13 | -0.0126911196 | -27069.0268 | 0.0130177294 | 36847.13 | -0.0126911196 | -27069.0268 | 0.030625 | 0.0206254923 | 26424.0454 | -0.0239332459 | -40862.7142 | 0.0157053614 | 34510.1026 | -0.0168284682 | -30595.5776
0.162 | 0.00316626534 | 1193.76369 | -0.0034706343 | 2375.51756 | 0.00372349105 | 4765.30961 | -0.00414776783 | -2399.7184 | 0.00372349105 | 4765.30961 | -0.00414776783 | -2399.7184 | 0.162 | 0.0126350351 | 36079.6526 | -0.0125764835 | -27722.1275 | 0.0126686113 | 36807.2766 | -0.0123095841 | -26936.4928 | 0.0126686113 | 36807.2766 | -0.0123095841 | -26936.4928 | 0.03125 | 0.0206215441 | 26337.1762 | -0.0239166488 | -40946.6583 | 0.0157044748 | 34441.6299 | -0.0168407731 | -30671.972
0.164125 | 0.00304020479 | 2239.05415 | -0.00324337303 | 2752.04388 | 0.00358343979 | 5235.81763 | -0.00393396291 | -2248.24792 | 0.00358343979 | 5235.81763 | -0.00393396291 | -2248.24792 | 0.164125 | 0.0123340397 | 36626.8619 | -0.0121659668 | -26981.4929 | 0.0123369672 | 36774.9852 | -0.0119419493 | -26795.5988 | 0.0123369672 | 36774.9852 | -0.0119419493 | -26795.5988 | 0.031875 | 0.0206175448 | 26252.3655 | -0.0238995883 | -41028.4806 | 0.0157036075 | 34374.0779 | -0.0168521794 | -30747.275
0.16625 | 0.00291946944 | 3249.63459 | -0.00302285789 | 3138.94882 | 0.00344840618 | 5693.85751 | -0.00372527504 | -2081.22612 | 0.00344840618 | 5693.85751 | -0.00372527504 | -2081.22612 | 0.16625 | 0.0120475691 | 37153.8252 | -0.0117714711 | -26261.2698 | 0.01202151 | 36748.9361 | -0.0115872128 | -26647.3424 | 0.01202151 | 36748.9361 | -0.0115872128 | -26647.3424 | 0.0325 | 0.0206134953 | 26169.6742 | -0.0238820773 | -41108.1263 | 0.0157027559 | 34307.489 | -0.016862702 | -30821.4346
0.168375 | 0.00280391235 | 4226.79968 | -0.00280906582 | 3533.8137 | 0.00331836128 | 6141.21944 | -0.00352181595 | -1900.45581 | 0.00331836128 | 6141.21944 | -0.00352181595 | -1900.45581 | 0.168375 | 0.0117743286 | 37662.0778 | -0.0113917387 | -25559.5295 | 0.0117207806 | 36728.0504 | -0.0112443855 | -26492.4875 | 0.0117207806 | 36728.0504 | -0.0112443855 | -26492.4875 | 0.033125 | 0.0206093968 | 26089.1691 | -0.0238641286 | -41185.5339 | 0.0157019167 | 34241.903 | -0.0168723575 | -30894.4028
0.1705 | 0.00269335572 | 5171.26083 | -0.00260194559 | 3934.42271 | 0.00319325381 | 6578.98926 | -0.00332379031 | -1707.77662 | 0.00319325381 | 6578.98926 | -0.00332379031 | -1707.77662 | 0.1705 | 0.0115129877 | 38153.9555 | -0.0110254096 | -24873.5219 | 0.0114333174 | 36711.9399 | -0.0109126041 | -26331.2078 | 0.0114333174 | 36711.9399 | -0.0109126041 | -26331.2078 | 0.03375 | 0.0206052505 | 26010.9204 | -0.0238457549 | -41260.6376 | 0.0157010866 | 34177.3571 | -0.0168811641 | -30966.1363
0.172625 | 0.00258759549 | 6083.24185 | -0.00240142218 | 4338.88169 | 0.00307301259 | 7007.72536 | -0.0031314766 | -1504.9126 | 0.00307301259 | 7007.72536 | -0.0031314766 | -1504.9126 | 0.172625 | 0.0112622959 | 38632.426 | -0.0106711578 | -24199.9302 | 0.0111577926 | 36701.1671 | -0.0105912222 | -26162.9208 | 0.0111577926 | 36701.1671 | -0.0105912222 | -26162.9208 | 0.034375 | 0.0206010578 | 25934.9993 | -0.02382697 | -41333.3702 | 0.0157002625 | 34113.8851 | -0.0168891416 | -31036.5968
0.17475 | 0.00248640547 | 6962.56782 | -0.00220739905 | 4745.76648 | 0.00295754899 | 7427.63326 | -0.00294520448 | -1293.29434 | 0.00295754899 | 7427.63326 | -0.00294520448 | -1293.29434 | 0.17475 | 0.0110211782 | 39100.7019 | -0.0103278166 | -23535.3167 | 0.0108931219 | 36697.2855 | -0.0102798844 | -25986.3329 | 0.0108931219 | 36697.2855 | -0.0102798844 | -25986.3329 | 0.035 | 0.0205968206 | 25861.4751 | -0.0238077884 | -41403.6655 | 0.0156994416 | 34051.5168 | -0.0168963114 | -31105.7511
0.176875 | 0.00238954166 | 7808.75371 | -0.00201975758 | 5154.25469 | 0.00284675944 | 7838.72835 | -0.00276532976 | -1073.89613 | 0.00284675944 | 7838.72835 | -0.00276532976 | -1073.89613 | 0.176875 | 0.0107888114 | 39561.6272 | -0.0099944954 | -22876.7597 | 0.0106385499 | 36702.6192 | -0.00997858577 | -25799.7221 | 0.0106385499 | 36702.6192 | -0.00997858577 | -25799.7221 | 0.035625 | 0.0205925405 | 25790.4126 | -0.0237882259 | -41471.4607 | 0.0156986214 | 33990.2782 | -0.0169026962 | -31173.5714
0.179 | 0.00229674725 | 8621.10483 | -0.00183835289 | 5564.18032 | 0.00274052875 | 8240.98454 | -0.00259220739 | -847.130981 | 0.00274052875 | 8240.98454 | -0.00259220739 | -847.130981 | 0.179 | 0.0105646854 | 40016.8311 | -0.00967068995 | -22222.6825 | 0.0103937164 | 36719.736 | -0.00968772001 | -25601.4893 | 0.0103937164 | 36719.736 | -0.00968772001 | -25601.4893 | 0.03625 | 0.0205882197 | 25721.8698 | -0.0237682996 | -41536.6996 | 0.0156977991 | 33930.191 | -0.01690832 | -31240.0358
0.181125 | 0.00220775884 | 9398.84734 | -0.00166300545 | 5975.93613 | 0.00263873469 | 8634.4744 | -0.00242616363 | -612.84913 | 0.00263873469 | 8634.4744 | -0.00242616363 | -612.84913 | 0.181125 | 0.0103486519 | 40465.6539 | -0.00935638924 | -21573.8708 | 0.0101587074 | 36750.5562 | -0.0094081204 | -25391.0153 | 0.0101587074 | 36750.5562 | -0.0094081204 | -25391.0153 | 0.036875 | 0.0205838606 | 25655.8948 | -0.0237480285 | -41599.3345 | 0.0156969726 | 33871.2724 | -0.0169132081 | -31305.1276
0.18325 | 0.00212231489 | 10141.3125 | -0.00149348771 | 6390.13432 | 0.00254125479 | 9019.51399 | -0.00226746785 | -370.48792 | 0.00254125479 | 9019.51399 | -0.00226746785 | -370.48792 | 0.18325 | 0.0101409619 | 40903.8532 | -0.00905217993 | -20934.6692 | 0.00993409583 | 36795.0359 | -0.00914109537 | -25169.8644 | 0.00993409583 | 36795.0359 | -0.00914109537 | -25169.8644 | 0.0375 | 0.0205794657 | 25592.5238 | -0.0237274334 | -41659.3297 | 0.0156961398 | 33813.535 | -0.0169173867 | -31368.8361
0.185375 | 0.00204016696 | 10848.2043 | -0.00132950505 | 6806.92148 | 0.00244797613 | 9396.83327 | -0.00211630504 | -119.423806 | 0.00244797613 | 9396.83327 | -0.00211630504 | -119.423806 | 0.185375 | 0.00994229678 | 41322.105 | -0.00875935149 | -20314.3462 | 0.00972097515 | 36849.3522 | -0.008888463 | -24943.3815 | 0.00972097515 | 36849.3522 | -0.008888463 | -24943.3815 | 0.038125 | 0.0205750378 | 25531.7784 | -0.0237065369 | -41716.663 | 0.0156952985 | 33756.987 | -0.0169208833 | -31431.156
0.1875 | 0.00196109502 | 11519.9861 | -0.00117067041 | 7224.82943 | 0.00235880928 | 9767.80028 | -0.00197274957 | 140.420398 | 0.00235880928 | 9767.80028 | -0.00197274957 | 140.420398 | 0.1875 | 0.00975379332 | 41669.3148 | -0.00848440884 | -19778.9778 | 0.00952099218 | 36802.6417 | -0.00866255288 | -24835.596 | 0.00952099218 | 36802.6417 | -0.00866255288 | -24835.596 | 0.03875 | 0.0205705799 | 25473.6633 | -0.0236853637 | -41771.3288 | 0.015694447 | 33701.632 | -0.0169237258 | -31492.0873
0.1875 | 0.00196109502 | 11550.3234 | -0.00117623862 | 7066.62457 | 0.00235880928 | 9720.91871 | -0.00198997524 | -212.357767 | 0.00235880928 | 9720.91871 | -0.00198997524 | -212.357767 | 0.1875 | 0.00975379332 | 41704.3221 | -0.00848000391 | -19728.6132 | 0.00952099218 | 36903.5116 | -0.0086525872 | -24722.7336 | 0.00952099218 | 36903.5116 | -0.0086525872 | -24722.7336 | 0.039375 | 0.0205660953 | 25418.1646 | -0.0236639408 | -41823.3399 | 0.0156935836 | 33647.4695 | -0.0169259434 | -31551.6351
0.196875 | 0.00166150943 | 14261.7294 | -0.000543623487 | 9223.09306 | 0.00199892523 | 10980.8906 | -0.0013662362 | 1148.07102 | 0.00199892523 | 10980.8906 | -0.0013662362 | 1148.07102 | 0.196875 | 0.00893756359 | 43246.6666 | -0.00729872898 | -17215.8171 | 0.00867421839 | 37204.5921 | -0.00759247297 | -23554.433 | 0.00867421839 | 37204.5921 | -0.00759247297 | -23554.433 | 0.04 | 0.0205615873 | 25365.2474 | -0.0236422969 | -41872.7299 | 0.0156927068 | 33594.4946 | -0.0169275655 | -31609.8095
0.20625 | 0.00141732237 | 16300.2083 | -3.78266934e-05 | 10849.1881 | 0.00170154752 | 12536.6115 | -0.000826463206 | 2576.00063 | 0.00170154752 | 12536.6115 | -0.000826463206 | 2576.00063 | 0.20625 | 0.00826699188 | 44510.1067 | -0.00631606393 | -14996.0503 | 0.00797911652 | 37638.9494 | -0.00670742057 | -22279.751 | 0.00797911652 | 37638.9494 | -0.00670742057 | -22279.751 | 0.040625 | 0.0205570594 | 25314.8544 | -0.023620463 | -41919.5545 | 0.0156918152 | 33542.6989 | -0.0169286221 | -31666.6248
0.215625 | 0.00121677689 | 17130.1861 | 0.000348989607 | 12400.5013 | 0.00145448665 | 13606.5625 | -0.000382281807 | 4176.57212 | 0.00145448665 | 13606.5625 | -0.000382281807 | 4176.57212 | 0.215625 | 0.00770862577 | 45474.3903 | -0.00550231995 | -13054.1078 | 0.0074041415 | 38121.8832 | -0.00596664305 | -20971.7727 | 0.0074041415 | 38121.8832 | -0.00596664305 | -20971.7727 | 0.04125 | 0.0205525153 | 25266.9046 | -0.0235984717 | -41963.8936 | 0.0156909077 | 33492.0703 | -0.0169291437 | -31722.0992
0.225 | 0.00104990723 | 16880.803 | 0.000635883829 | 13902.6067 | 0.00124746454 | 13976.177 | -2.83240545e-05 | 5899.62416 | 0.00124746454 | 13976.177 | -2.83240545e-05 | 5899.62416 | 0.225 | 0.00723602549 | 46166.133 | -0.00482734288 | -11346.939 | 0.00692293563 | 38645.4549 | -0.00533823534 | -19615.7223 | 0.00692293563 | 38645.4549 | -0.00533823534 | -19615.7223 | 0.041875 | 0.0205479587 | 25221.292 | -0.0235763576 | -42005.852 | 0.0156899831 | 33442.5936 | -0.0169291608 | -31776.2547
0.234375 | 0.000908762782 | 15939.6182 | 0.0008462127 | 15246.4356 | 0.00107213776 | 13733.2149 | 0.000249815871 | 7646.65944 | 0.00107213776 | 13733.2149 | 0.000249815871 | 7646.65944 | 0.234375 | 0.00682885161 | 46618.5268 | -0.00426526661 | -9843.97343 | 0.00651422723 | 39189.5179 | -0.00479781229 | -18213.3933 | 0.00651422723 | 39189.5179 | -0.00479781229 | -18213.3933 | 0.0425 | 0.0205433932 | 25177.8854 | -0.0235541569 | -42045.5604 | 0.0156890406 | 33394.2509 | -0.016928704 | -31829.1161
0.24375 | 0.000787305373 | 14710.7409 | 0.00100280429 | 16342.3514 | 0.000921941278 | 13088.4106 | 0.000469773925 | 9328.85093 | 0.000921941278 | 13088.4106 | 0.000469773925 | 9328.85093 | 0.24375 | 0.00647189748 | 46866.6806 | -0.00379455564 | -8521.6296 | 0.0061614121 | 39729.3419 | -0.00432722777 | -16777.2456 | 0.0061614121 | 39729.3419 | -0.00432722777 | -16777.2456 | 0.043125 | 0.0205388225 | 25136.5278 | -0.0235319068 | -42083.176 | 0.0156880793 | 33347.0222 | -0.0169278041 | -31880.7107
0.253125 | 0.000681136219 | 13494.5266 | 0.0011249332 | 17176.4629 | 0.000791840009 | 12263.7721 | 0.00064847564 | 10890.669 | 0.000791840009 | 12263.7721 | 0.00064847564 | 10890.669 | 0.253125 | 0.00615413672 | 46943.953 | -0.00339779741 | -7360.73873 | 0.00585196143 | 40240.1733 | -0.00391335853 | -15326.2349 | 0.00585196143 | 40240.1733 | -0.00391335853 | -15326.2349 | 0.04375 | 0.0205342501 | 25097.0366 | -0.0235096459 | -42118.8822 | 0.0156870987 | 33300.8854 | -0.0169264914 | -31931.068
0.2625 | 0.000587155096 | 12451.5937 | 0.00122680467 | 17806.0435 | 0.000678045992 | 11432.6784 | 0.000799782025 | 12311.5113 | 0.000678045992 | 11432.6784 | 0.000799782025 | 12311.5113 | 0.2625 | 0.00586783093 | 46879.5093 | -0.00306129972 | -6345.56035 | 0.00557675372 | 40699.7435 | -0.00354697126 | -13882.7391 | 0.00557675372 | 40699.7435 | -0.00354697126 | -13882.7391 | 0.044375 | 0.0205296794 | 25059.2045 | -0.0234874133 | -42152.8882 | 0.0156860983 | 33255.8171 | -0.016924796 | -31980.2186
0.271875 | 0.000503217622 | 11619.5368 | 0.00131725465 | 18324.2377 | 0.000577739115 | 10697.7013 | 0.000933441177 | 13595.5167 | 0.000577739115 | 10697.7013 | 0.000933441177 | 13595.5167 | 0.271875 | 0.00560772637 | 46697.1914 | -0.00277454879 | -5463.38228 | 0.00532939673 | 41089.5313 | -0.00322169061 | -12470.1174 | 0.00532939673 | 41089.5313 | -0.00322169061 | -12470.1174 | 0.045 | 0.0205251137 | 25022.8008 | -0.0234652484 | -42185.4278 | 0.0156850776 | 33211.793 | -0.0169227474 | -32028.1943
0.28125 | 0.000427830662 | 10956.3289 | 0.00140037243 | 18817.5623 | 0.00048881503 | 10093.8493 | 0.0010550649 | 14757.547 | 0.00048881503 | 10093.8493 | 0.0010550649 | 14757.547 | 0.28125 | 0.00537035568 | 46415.6514 | -0.00252958328 | -4704.0101 | 0.00510558333 | 41395.3889 | -0.0029330867 | -11110.597 | 0.00510558333 | 41395.3889 | -0.0029330867 | -11110.597 | 0.045625 | 0.0205205557 | 24987.5732 | -0.0234431905 | -42216.7573 | 0.0156840364 | 33168.7879 | -0.0169203745 | -32075.0274
0.290625 | 0.000359907607 | 10390.0276 | 0.00147675288 | 19333.0282 | 0.000409673888 | 9606.70887 | 0.00116684959 | 15811.118 | 0.000409673888 | 9606.70887 | 0.00116684959 | 15811.118 | 0.290625 | 0.0051534531 | 46049.5577 | -0.00232033994 | -4058.76472 | 0.00490250938 | 41607.9351 | -0.00267790008 | -9823.35513 | 0.00490250938 | 41607.9351 | -0.00267790008 | -9823.35513 | 0.04625 | 0.0205160079 | 24953.2503 | -0.0234212781 | -42247.1535 | 0.0156829748 | 33126.7767 | -0.0169177055 | -32120.7503
0.3 | 0.000298592065 | 9860.01425 | 0.00154508512 | 19865.0299 | 0.000339056381 | 9196.72925 | 0.00126876062 | 16761.8653 | 0.000339056381 | 9196.72925 | 0.00126876062 | 16761.8653 | 0.3 | 0.00495548474 | 45611.5456 | -0.00214202611 | -3518.91999 | 0.00471837039 | 41722.9185 | -0.00245342234 | -8622.82436 | 0.00471837039 | 41722.9185 | -0.00245342234 | -8622.82436 | 0.046875 | 0.0205114725 | 24919.5454 | -0.0233995487 | -42276.9102 | 0.0156818926 | 33085.734 | -0.0169147677 | -32165.395
0.309375 | 0.000243148994 | 9340.61876 | 0.00160378435 | 20365.4717 | 0.000275928286 | 8822.67613 | 0.00135989962 | 17607.9264 | 0.000275928286 | 8822.67613 | 0.00135989962 | 17607.9264 | 0.309375 | 0.00477529177 | 45114.4398 | -0.00199057467 | -3073.82594 | 0.00455194567 | 41741.554 | -0.00225705051 | -7517.41788 | 0.00455194567 | 41741.554 | -0.00225705051 | -7517.41788 | 0.0475 | 0.020506951 | 24886.1598 | -0.0233780377 | -42306.334 | 0.0156807901 | 33045.6346 | -0.0169115873 | -32208.9935
0.31875 | 0.000192915204 | 8843.59832 | 0.00165237385 | 20773.9187 | 0.000219410884 | 8459.05019 | 0.00143977374 | 18346.4261 | 0.000219410884 | 8459.05019 | 0.00143977374 | 18346.4261 | 0.31875 | 0.00461184053 | 44573.1416 | -0.00186223691 | -2709.27618 | 0.00440227245 | 41670.6294 | -0.00208603351 | -6509.0366 | 0.00440227245 | 41670.6294 | -0.00208603351 | -6509.0366 | 0.048125 | 0.0205024447 | 24852.7886 | -0.0233567782 | -42335.7396 | 0.0156796674 | 33006.4535 | -0.0169081895 | -32251.577
0.328125 | 0.000147295992 | 8401.55811 | 0.00169232388 | 21057.8852 | 0.000168751743 | 8104.04362 | 0.00150918636 | 18983.0486 | 0.000168751743 | 8104.04362 | 0.00150918636 | 18983.0486 | 0.328125 | 0.00446407159 | 44005.4277 | -0.00175336861 | -2406.99194 | 0.00426840809 | 41521.9828 | -0.00193742869 | -5593.88539 | 0.00426840809 | 41521.9828 | -0.00193742869 | -5593.88539 | 0.04875 | 0.0204979538 | 24819.1257 | -0.0233357999 | -42365.4435 | 0.015678525 | 32968.1657 | -0.016904598 | -32293.1764
0.3375 | 0.000105790703 | 8040.02144 | 0.00172705445 | 21246.6888 | 0.000123328235 | 7776.38158 | 0.00157046835 | 19539.4816 | 0.000123328235 | 7776.38158 | 0.00157046835 | 19539.4816 | 0.3375 | 0.00433083781 | 43430.7736 | -0.00166046502 | -2146.40809 | 0.00414927506 | 41310.7445 | -0.00180828661 | -4765.29193 | 0.00414927506 | 41310.7445 | -0.00180828661 | -4765.29193 | 0.049375 | 0.0204934783 | 24784.8716 | -0.0233151283 | -42395.7575 | 0.0156773634 | 32930.7458 | -0.0169008356 | -32333.8226
0.346875 | 6.80270605e-05 | 7751.4748 | 0.00176080867 | 21435.6251 | 8.26745084e-05 | 7501.17017 | 0.00162676928 | 20051.3199 | 8.26745084e-05 | 7501.17017 | 0.00162676928 | 20051.3199 | 0.346875 | 0.00421091995 | 42866.1696 | -0.00158050001 | -1910.26028 | 0.00404358091 | 41051.5381 | -0.00169608241 | -4019.38733 | 0.00404358091 | 41051.5381 | -0.00169608241 | -4019.38733 | 0.05 | 0.0204890172 | 24749.7401 | -0.0232947842 | -42426.98 | 0.015676183 | 32894.1681 | -0.0168969233 | -32373.5464
0.35625 | 3.37818665e-05 | 7490.33263 | 0.00179610362 | 21730.5343 | 4.6521407e-05 | 7286.64744 | 0.00168012777 | 20546.8133 | 4.6521407e-05 | 7286.64744 | 0.00168012777 | 20546.8133 | 0.35625 | 0.00410310762 | 42317.7601 | -0.0015116249 | -1695.7854 | 0.00394980329 | 40751.6344 | -0.00159941167 | -3364.67349 | 0.00394980329 | 40751.6344 | -0.00159941167 | -3364.67349 | 0.050625 | 0.0204845691 | 24713.4684 | -0.0232747824 | -42459.3873 | 0.0156749845 | 32858.4049 | -0.0168928809 | -32412.38
0.365625 | 2.96388892e-06 | 7213.38535 | 0.00182946564 | 22096.1553 | 1.48378855e-05 | 7095.50839 | 0.00172804033 | 20994.646 | 1.48378855e-05 | 7095.50839 | 0.00172804033 | 20994.646 | 0.365625 | 0.00400633226 | 41766.9959 | -0.00145428245 | -1533.66132 | 0.00386622896 | 40399.8462 | -0.00151896911 | -2836.66796 | 0.00386622896 | 40399.8462 | -0.00151896911 | -2836.66796 | 0.05125 | 0.0204801315 | 24675.8263 | -0.0232551307 | -42493.2227 | 0.0156737686 | 32823.4268 | -0.0168887265 | -32450.3572
0.375 | -2.4466562e-05 | 6995.91284 | 0.00184515678 | 22064.9808 | -1.21382929e-05 | 6816.24978 | 0.00175824783 | 21206.7362 | -1.21382929e-05 | 6816.24978 | 0.00175824783 | 21206.7362 | 0.375 | 0.00391983853 | 41345.3064 | -0.00139832214 | -1345.81806 | 0.00379103418 | 40176.3918 | -0.00144224784 | -2321.07693 | 0.00379103418 | 40176.3918 | -0.00144224784 | -2321.07693 | 0.051875 | 0.0204757013 | 24636.6282 | -0.0232358289 | -42528.6846 | 0.015672536 | 32789.2003 | -0.0168844768 | -32487.5151
0.375 | -2.4466562e-05 | 7071.00672 | 0.00186612075 | 22425.0521 | -1.21382929e-05 | 7055.54929 | 0.00179254442 | 21709.0337 | -1.21382929e-05 | 7055.54929 | 0.00179254442 | 21709.0337 | 0.375 | 0.00391983853 | 41149.85 | -0.0014127915 | -1517.12487 | 0.00379103418 | 39949.7552 | -0.00145882821 | -2518.9829 | 0.00379103418 | 39949.7552 | -0.00145882821 | -2518.9829 | 0.0525 | 0.0204712746 | 24595.7454 | -0.0232168678 | -42565.9134 | 0.0156712875 | 32755.687 | -0.0168801471 | -32523.8952
0.41625 | -0.000154209633 | 5976.76487 | 0.00197753511 | 23279.5519 | -0.000147494208 | 6005.9965 | 0.00194133841 | 22962.7662 | -0.000147494208 | 6005.9965 | 0.00194133841 | 22962.7662 | 0.41625 | 0.00363054113 | 38730.4852 | -0.00127589334 | -1113.5578 | 0.00354760522 | 37910.2612 | -0.00127259809 | -1225.50279 | 0.00354760522 | 37910.2612 | -0.00127259809 | -1225.50279 | 0.053125 | 0.0204668467 | 24553.1205 | -0.0231982277 | -42604.9766 | 0.015670024 | 32722.8415 | -0.0168757509 | -32559.5458
0.4575 | -0.000251327486 | 5218.79452 | 0.00207733298 | 24125.3646 | -0.000246814057 | 5259.83072 | 0.00206014159 | 23990.9977 | -0.000246814057 | 5259.83072 | 0.00206014159 | 23990.9977 | 0.4575 | 0.00345218371 | 36966.7605 | -0.00119987011 | -848.821342 | 0.00339846386 | 36467.6937 | -0.00117789312 | -682.133097 | 0.00339846386 | 36467.6937 | -0.00117789312 | -682.133097 | 0.05375 | 0.0204624123 | 24508.7825 | -0.0231798771 | -42645.8521 | 0.0156687461 | 32690.6091 | -0.0168713006 | -32594.524
0.49875 | -0.0003254528 | 4674.54221 | 0.00216219061 | 24880.7013 | -0.000321978783 | 4710.53087 | 0.00215379176 | 24818.3945 | -0.000321978783 | 4710.53087 | 0.00215379176 | 24818.3945 | 0.49875 | 0.00333347945 | 35754.1902 | -0.00114961075 | -642.58358 | 0.00329817503 | 35470.8743 | -0.00112416501 | -437.661949 | 0.00329817503 | 35470.8743 | -0.00112416501 | -437.661949 | 0.054375 | 0.0204579653 | 24462.8644 | -0.0231617714 | -42688.4103 | 0.0156674546 | 32658.923 | -0.0168668071 | -32628.8985
0.54 | -0.000382972406 | 4266.54411 | 0.0022318993 | 25512.9379 | -0.000380149326 | 4292.26689 | 0.002227155 | 25474.551 | -0.000380149326 | 4292.26689 | 0.002227155 | 25474.551 | 0.54 | 0.00324921601 | 34897.1272 | -0.00111320062 | -499.957194 | 0.003225492 | 34729.0538 | -0.00109111557 | -330.093639 | 0.003225492 | 34729.0538 | -0.00109111557 | -330.093639 | 0.055 | 0.020453499 | 24415.6216 | -0.0231438516 | -42732.3944 | 0.0156661503 | 32627.7013 | -0.0168622801 | -32662.7525
0.58125 | -0.000428289101 | 3948.02136 | 0.00228806739 | 26021.3079 | -0.000425947134 | 3965.10751 | 0.00228474804 | 25991.0798 | -0.000425947134 | 3965.10751 | 0.00228474804 | 25991.0798 | 0.58125 | 0.00318653395 | 34270.7475 | -0.00108446314 | -396.728024 | 0.0031701665 | 34152.8212 | -0.00106772954 | -268.187608 | 0.0031701665 | 34152.8212 | -0.00106772954 | -268.187608 | 0.055625 | 0.0204490062 | 24367.4523 | -0.0231260421 | -42777.398 | 0.0156648337 | 32596.8435 | -0.0168577283 | -32696.1879
0.6225 | -0.000464506865 | 3692.03293 | 0.00233313802 | 26423.0884 | -0.000462521658 | 3704.79634 | 0.00233048554 | 26398.9416 | -0.000462521658 | 3704.79634 | 0.00233048554 | 26398.9416 | 0.6225 | 0.00313849467 | 33796.8206 | -0.00106068393 | -309.357853 | 0.00312691702 | 33700.3195 | -0.0010488722 | -211.002906 | 0.00312691702 | 33700.3195 | -0.0010488722 | -211.002906 | 0.05625 | 0.0204444793 | 24318.9196 | -0.0231082499 | -42822.8419 | 0.0156635053 | 32566.2259 | -0.0168531595 | -32729.3292
0.66375 | -0.000493834681 | 3483.59224 | 0.00236968632 | 26743.037 | -0.00049209989 | 3496.0531 | 0.00236753659 | 26726.1635 | -0.00049209989 | 3496.0531 | 0.00236753659 | 26726.1635 | 0.66375 | 0.00310101187 | 33426.7702 | -0.00104095977 | -226.612277 | 0.00309266449 | 33347.0294 | -0.00103275558 | -149.199633 | 0.00309266449 | 33347.0294 | -0.00103275558 | -149.199633 | 0.056875 | 0.0204399104 | 24270.7762 | -0.0230903621 | -42867.9478 | 0.0156621655 | 32535.6972 | -0.0168485811 | -32762.3282
0.705 | -0.000517841946 | 3314.2044 | 0.00239996002 | 27005.8123 | -0.00051628293 | 3328.48698 | 0.00239827476 | 26996.0613 | -0.00051628293 | 3328.48698 | 0.00239827476 | 26996.0613 | 0.705 | 0.00307140212 | 33130.303 | -0.00102508381 | -149.71084 | 0.00306531107 | 33071.8975 | -0.00101915756 | -89.3368812 | 0.00306531107 | 33071.8975 | -0.00101915756 | -89.3368812 | 0.0575 | 0.0204352916 | 24223.9893 | -0.0230722444 | -42911.7107 | 0.0156608144 | 32505.073 | -0.0168439998 | -32795.3698
0.74625 | -0.000537630346 | 3178.33176 | 0.00242562716 | 27231.0798 | -0.000536216023 | 3194.33934 | 0.0024243057 | 27226.0533 | -0.000536216023 | 3194.33934 | 0.0024243057 | 27226.0533 | 0.74625 | 0.00304772564 | 32888.1281 | -0.0010128789 | -86.63611 | 0.00304324687 | 32853.7345 | -0.00100827831 | -41.988678 | 0.00304324687 | 32853.7345 | -0.00100827831 | -41.988678 | 0.058125 | 0.020430615 | 24179.7699 | -0.023053739 | -42952.8684 | 0.0156594519 | 32474.1299 | -0.0168394229 | -32828.6776
0.7875 | -0.000553956157 | 3071.34614 | 0.00244769459 | 27430.9867 | -0.000552695567 | 3087.4026 | 0.00244655685 | 27427.1176 | -0.000552695567 | 3087.4026 | 0.00244655685 | 27427.1176 | 0.7875 | 0.00302850429 | 32687.518 | -0.00100389043 | -44.977879 | 0.00302518257 | 32672.9624 | -0.00100011801 | -14.0814173 | 0.00302518257 | 32672.9624 | -0.00100011801 | -14.0814173 | 0.05875 | 0.0204258733 | 24139.6021 | -0.0230346628 | -42989.8685 | 0.0156580776 | 32442.5983 | -0.0168348578 | -32862.5213
0.82875 | -0.000567321835 | 2988.57679 | 0.00246656119 | 27609.6552 | -0.000566245993 | 3002.59286 | 0.00246541322 | 27603.919 | -0.000566245993 | 3002.59286 | 0.00246541322 | 27603.919 | 0.82875 | 0.00301260626 | 32519.7038 | -0.000997350482 | -26.4281739 | 0.00301010722 | 32514.9393 | -0.000994260499 | -5.43826536 | 0.00301010722 | 32514.9393 | -0.000994260499 | -5.43826536 | 0.059375 | 0.0204210596 | 24105.2761 | -0.0230148049 | -43020.8339 | 0.0156566908 | 32410.1556 | -0.0168303129 | -32897.2239
0.87 | -0.000578048096 | 2925.11396 | 0.00248216953 | 27764.3244 | -0.000577183663 | 2935.78334 | 0.00248088367 | 27755.5973 | -0.000577183663 | 2935.78334 | 0.00248088367 | 27755.5973 | 0.87 | 0.00299919078 | 32378.3309 | -0.000992324692 | -24.7822549 | 0.00299727299 | 32372.2424 | -0.000989946848 | -9.09801406 | 0.00299727299 | 32372.2424 | -0.000989946848 | -9.09801406 | 0.06 | 0.0204161681 | 24078.9225 | -0.0229939245 | -43043.5243 | 0.0156552903 | 32376.4172 | -0.016825798 | -32933.1701
0.91125 | -0.000586333479 | 2876.07841 | 0.00249421973 | 27887.7401 | -0.00058567653 | 2883.63603 | 0.00249278184 | 27877.1776 | -0.00058567653 | 2883.63603 | 0.00249278184 | 27877.1776 | 0.91125 | 0.00298766188 | 32258.4382 | -0.000987953691 | -28.0402936 | 0.00298616482 | 32244.4404 | -0.000986323268 | -14.5578448 | 0.00298616482 | 32244.4404 | -0.000986323268 | -14.5578448 | 0.060625 | 0.0204111943 | 24063.0498 | -0.0229717485 | -43055.2965 | 0.0156538746 | 32340.9278 | -0.0168213251 | -32970.8155
0.9525 | -0.000592306069 | 2837.11832 | 0.00250240934 | 27971.3703 | -0.000591803492 | 2843.2992 | 0.00250090599 | 27961.5356 | -0.000591803492 | 2843.2992 | 0.00250090599 | 27961.5356 | 0.9525 | 0.00297761193 | 32155.6611 | -0.000983700533 | -23.9439162 | 0.00297644379 | 32135.0381 | -0.000982747605 | -12.6714606 | 0.00297644379 | 32135.0381 | -0.000982747605 | -12.6714606 | 0.06125 | 0.0204061355 | 24060.5843 | -0.0229479689 | -43053.0601 | 0.0156524415 | 32303.1512 | -0.0168169088 | -33010.6973
0.99375 | -0.000596070697 | 2804.94537 | 0.00250666294 | 28008.9931 | -0.000595614643 | 2811.968 | 0.00250520201 | 28001.8155 | -0.000595614643 | 2811.968 | 0.00250520201 | 28001.8155 | 0.99375 | 0.00296875382 | 32065.5932 | -0.000979515829 | -7.0212997 | 0.00296787103 | 32046.4265 | -0.00097903869 | -0.516031173 | 0.00296787103 | 32046.4265 | -0.00097903869 | -0.516031173 | 0.061875 | 0.0204009911 | 24074.9118 | -0.0229222405 | -43033.2321 | 0.0156509884 | 32262.459 | -0.016812567 | -33053.4445
1.035 | -0.000597754124 | 2777.77273 | 0.00250731538 | 28000.1835 | -0.000597191969 | 2786.43608 | 0.00250589384 | 27994.1708 | -0.000597191969 | 2786.43608 | 0.00250589384 | 27994.1708 | 1.035 | 0.00296085152 | 31983.479 | -0.000975832174 | 16.0459859 | 0.00296023031 | 31974.8246 | -0.00097555281 | 15.8766085 | 0.00296023031 | 31974.8246 | -0.00097555281 | 15.8766085 | 0.0625 | 0.0203957633 | 24079.9728 | -0.0228941778 | -43021.6244 | 0.0156495117 | 32218.1192 | -0.016808322 | -33099.791
1.07625 | -0.000597550205 | 2755.56827 | 0.00250521234 | 27953.1942 | -0.000596709003 | 2762.89566 | 0.00250356552 | 27940.6648 | -0.000596709003 | 2762.89566 | 0.00250356552 | 27940.6648 | 1.07625 | 0.00295366558 | 31904.6471 | -0.000973299492 | 27.1816993 | 0.00295327369 | 31908.347 | -0.000972971611 | 23.4470804 | 0.00295327369 | 31908.347 | -0.000972971611 | 23.4470804 | 0.0625 | 0.0203957633 | 24109.9231 | -0.0228941778 | -42991.6872 | 0.0156495117 | 32190.8706 | -0.016808322 | -33124.0363
1.1175 | -0.000595766711 | 2740.08724 | 0.00250169192 | 27886.7035 | -0.000594487294 | 2737.37402 | 0.00249917916 | 27852.1383 | -0.000594487294 | 2737.37402 | 0.00249917916 | 27852.1383 | 1.1175 | 0.00294693451 | 31826.3261 | -0.000972172896 | 9.50701912 | 0.00294671916 | 31832.4864 | -0.000971685667 | 11.634484 | 0.00294671916 | 31832.4864 | -0.000971685667 | 11.634484 | 0.063125 | 0.0203920834 | 24052.6187 | -0.0228811382 | -43047.0594 | 0.015648246 | 32172.7842 | -0.0168006192 | -33142.6944
1.15875 | -0.000592875294 | 2734.69897 | 0.0024984113 | 27829.8761 | -0.000591047162 | 2707.32415 | 0.00249401298 | 27750.8199 | -0.000591047162 | 2707.32415 | 0.00249401298 | 27750.8199 | 1.15875 | 0.00294041552 | 31751.7272 | -0.000971264703 | -21.2656918 | 0.00294033181 | 31748.4484 | -0.000970658023 | -7.14009505 | 0.00294033181 | 31748.4484 | -0.000970658023 | -7.14009505 | 0.06375 | 0.0203883225 | 24024.7577 | -0.0228676229 | -43072.8044 | 0.015646984 | 32154.2289 | -0.0167930296 | -33161.8338
1.2 | -0.000589565923 | 2744.07339 | 0.0024969819 | 27820.1551 | -0.000587149901 | 2675.01756 | 0.00248950379 | 27672.4242 | -0.000587149901 | 2675.01756 | 0.00248950379 | 27672.4242 | 1.2 | 0.00293401013 | 31697.5075 | -0.000966372199 | 41.5913564 | 0.00293412198 | 31710.928 | -0.000965651975 | 37.7440105 | 0.00293412198 | 31710.928 | -0.000965651975 | 37.7440105 | 0.064375 | 0.0203845005 | 23996.6906 | -0.0228536987 | -43098.5878 | 0.0156457254 | 32135.2698 | -0.0167855475 | -33181.3832
1.2 | -0.000589565923 | 3064.74362 | 0.0025369661 | 28459.0719 | -0.000587149901 | 3048.21494 | 0.00253619908 | 28417.1538 | -0.000587149901 | 3048.21494 | 0.00253619908 | 28417.1538 | [13 empty] | 0.065 | 0.0203806347 | 23968.6688 | -0.0228394276 | -43124.1844 | 0.0156444698 | 32115.9685 | -0.0167781676 | -33201.2758
1.30535654 | -0.00059424782 | 2903.14635 | 0.00251239378 | 28129.9021 | -0.000591662849 | 2920.2354 | 0.00251296922 | 28130.6157 | -0.000591662849 | 2920.2354 | 0.00251296922 | 28130.6157 | [13 empty] | 0.065625 | 0.0203767401 | 23940.8998 | -0.0228248673 | -43149.4101 | 0.0156432169 | 32096.3829 | -0.0167708847 | -33221.4488
1.41071308 | -0.000593728918 | 2804.38672 | 0.00249046602 | 27845.2022 | -0.000591394996 | 2834.32558 | 0.00249093796 | 27859.8585 | -0.000591394996 | 2834.32558 | 0.00249093796 | 27859.8585 | [13 empty] | 0.06625 | 0.0203728292 | 23913.5517 | -0.0228100713 | -43174.1178 | 0.0156419664 | 32076.5674 | -0.0167636943 | -33241.8435
1.51606961 | -0.000590254302 | 2741.26449 | 0.00246978938 | 27584.9345 | -0.000588418308 | 2772.57365 | 0.00246955871 | 27599.3256 | -0.000588418308 | 2772.57365 | 0.00246955871 | 27599.3256 | [13 empty] | 0.066875 | 0.0203689127 | 23886.7574 | -0.0227950889 | -43198.1931 | 0.0156407182 | 32056.573 | -0.0167565918 | -33262.4051
1.62142615 | -0.000586025715 | 2691.2988 | 0.00244984558 | 27339.6841 | -0.000584785697 | 2717.46691 | 0.00244883858 | 27347.5037 | -0.000584785697 | 2717.46691 | 0.00244883858 | 27347.5037 | [13 empty] | 0.0675 | 0.0203649996 | 23860.6194 | -0.0227799659 | -43221.5504 | 0.0156394722 | 32036.4475 | -0.0167495733 | -33283.0824
1.72678269 | -0.00058302047 | 2635.16465 | 0.00243062974 | 27105.1438 | -0.000582360353 | 2652.67275 | 0.00242905543 | 27104.413 | -0.000582360353 | 2652.67275 | 0.00242905543 | 27104.413 | [13 empty] | 0.068125 | 0.0203610974 | 23835.2126 | -0.022764744 | -43244.1294 | 0.0156382281 | 32016.2357 | -0.0167426349 | -33303.828
1.83213923 | -0.000582851647 | 2556.4138 | 0.00241237639 | 26878.8699 | -0.000582678821 | 2563.96256 | 0.00241055226 | 26870.0967 | -0.000582678821 | 2563.96256 | 0.00241055226 | 26870.0967 | [13 empty] | 0.06875 | 0.0203572123 | 23810.5888 | -0.0227494616 | -43265.8915 | 0.0156369859 | 31995.9791 | -0.016735773 | -33324.5976
1.93749576 | -0.000586675535 | 2441.91816 | 0.00239536398 | 26658.6633 | -0.000586856004 | 2440.0959 | 0.00239359962 | 26643.8644 | -0.000586856004 | 2440.0959 | 0.00239359962 | 26643.8644 | [13 empty] | 0.069375 | 0.0203533491 | 23786.7789 | -0.022734154 | -43286.8172 | 0.0156357456 | 31975.7165 | -0.0167289846 | -33345.3505
2.0428523 | -0.000595148216 | 2282.57569 | 0.00237978796 | 26442.0296 | -0.000595536058 | 2273.5208 | 0.00237831697 | 26424.0746 | -0.000595536058 | 2273.5208 | 0.00237831697 | 26424.0746 | [13 empty] | 0.07 | 0.0203495119 | 23763.7968 | -0.0227188531 | -43306.9027 | 0.0156345072 | 31955.4839 | -0.0167222665 | -33366.0486
2.14820884 | -0.000608429278 | 2073.92051 | 0.00236569312 | 26226.2685 | -0.000608888988 | 2060.78622 | 0.00236464364 | 26208.2762 | -0.000608888988 | 2060.78622 | 0.00236464364 | 26208.2762 | [13 empty] | 0.070625 | 0.0203457038 | 23741.6414 | -0.022703588 | -43326.158 | 0.0156332706 | 31935.3147 | -0.0167156161 | -33386.6574
2.25356538 | -0.000626227481 | 1816.3805 | 0.00235295533 | 26008.843 | -0.000626649177 | 1802.60153 | 0.00235235035 | 25993.5619 | -0.000626649177 | 1802.60153 | 0.00235235035 | 25993.5619 | [13 empty] | 0.07125 | 0.0203419272 | 23720.2995 | -0.0226883848 | -43344.6038 | 0.0156320361 | 31915.2397 | -0.0167090309 | -33407.1446
2.35892191 | -0.000647880778 | 1515.02736 | 0.00234130335 | 25787.7757 | -0.000648189197 | 1503.51752 | 0.00234108201 | 25777.02 | -0.000648189197 | 1503.51752 | 0.00234108201 | 25777.02 | [13 empty] | 0.071875 | 0.0203381839 | 23699.7477 | -0.0226732672 | -43362.2702 | 0.0156308036 | 31895.2873 | -0.0167025088 | -33427.4811
2.46427845 | -0.000672461749 | 1178.76596 | 0.00233037075 | 25561.9184 | -0.000672620454 | 1171.24282 | 0.00233042271 | 25556.2007 | -0.000672620454 | 1171.24282 | 0.00233042271 | 25556.2007 | [13 empty] | 0.0725 | 0.0203344752 | 23679.9548 | -0.0226582562 | -43379.194 | 0.0156295733 | 31875.4836 | -0.0166960476 | -33447.64
2.56963499 | -0.000698899018 | 819.011232 | 0.00231976875 | 25331.0385 | -0.000698911288 | 815.6488 | 0.00231997356 | 25329.5531 | -0.000698911288 | 815.6488 | 0.00231997356 | 25329.5531 | [13 empty] | 0.073125 | 0.020330802 | 23660.8833 | -0.0226433707 | -43395.4177 | 0.0156283453 | 31855.8523 | -0.0166896457 | -33467.597
2.67499153 | -0.000726105573 | 448.002804 | 0.00230917 | 25095.7661 | -0.000726013144 | 447.555676 | 0.00230943432 | 25096.8135 | -0.000726013144 | 447.555676 | 0.00230943432 | 25096.8135 | [13 empty] | 0.07375 | 0.0203271649 | 23642.491 | -0.0226286274 | -43410.9873 | 0.0156271198 | 31836.4154 | -0.0166833014 | -33487.3302
2.78034806 | -0.000753105851 | 77.0090336 | 0.00229839395 | 24857.5403 | -0.000752986116 | 77.4317579 | 0.00229867962 | 24859.3666 | -0.000752986116 | 77.4317579 | 0.00229867962 | 24859.3666 | [13 empty] | 0.074375 | 0.0203235643 | 23624.7331 | -0.0226140406 | -43425.9515 | 0.015625897 | 31817.1924 | -0.0166770135 | -33506.8195
2.8857046 | -0.000779154755 | -285.226032 | 0.00228748407 | 24618.7962 | -0.000779116288 | -285.822848 | 0.00228782051 | 24620.6292 | -0.000779116288 | -285.822848 | 0.00228782051 | 24620.6292 | [13 empty] | 0.075 | 0.0203200002 | 23607.5624 | -0.0225996231 | -43440.36 | 0.0156246772 | 31798.2012 | -0.0166707807 | -33526.0473
2.99106114 | -0.000803843293 | -633.337668 | 0.00227676739 | 24383.7273 | -0.000804018701 | -635.797298 | 0.00227724222 | 24386.541 | -0.000804018701 | -635.797298 | 0.00227724222 | 24386.541 | [13 empty] | 0.075625 | 0.0203164727 | 23590.9314 | -0.0225853858 | -43454.2628 | 0.0156234605 | 31779.4579 | -0.016664602 | -33544.9977
3.09641768 | -0.00082718699 | -964.940626 | 0.00226688672 | 24160.0603 | -0.000827721265 | -968.945733 | 0.00226760889 | 24166.2806 | -0.000827721265 | -968.945733 | 0.00226760889 | 24166.2806 | [13 empty] | 0.07625 | 0.0203129818 | 23574.7927 | -0.022571338 | -43467.7091 | 0.0156222472 | 31760.9767 | -0.0166584768 | -33563.6568
3.20177421 | -0.00084969464 | -1278.31591 | 0.00225879594 | 23962.375 | -0.000850726322 | -1284.12814 | 0.00225982615 | 23973.356 | -0.000850726322 | -1284.12814 | 0.00225982615 | 23973.356 | [13 empty] | 0.076875 | 0.0203095274 | 23559.1002 | -0.0225574873 | -43480.7466 | 0.0156210375 | 31742.7704 | -0.0166524042 | -33582.0123
3.30713075 | -0.000872416116 | -1567.42401 | 0.00225370878 | 23817.6014 | -0.00087404783 | -1580.98753 | 0.0022549523 | 23827.2549 | -0.00087404783 | -1580.98753 | 0.0022549523 | 23827.2549 | [13 empty] | 0.0775 | 0.0203061094 | 23543.8095 | -0.0225438401 | -43493.4209 | 0.0156198319 | 31724.85 | -0.0166463838 | -33600.0536
3.30713075 | -0.000872416116 | -1525.99434 | 0.00225880113 | 23900.4314 | -0.00087404783 | -1551.85716 | 0.00225845053 | 23884.9717 | -0.00087404783 | -1551.85716 | 0.00225845053 | 23884.9717 | [13 empty] | 0.078125 | 0.0203027278 | 23528.8784 | -0.0225304015 | -43505.7749 | 0.0156186306 | 31707.2252 | -0.0166404153 | -33617.7716
3.47177421 | -0.000878591235 | -1723.83295 | 0.00222948606 | 23514.6895 | -0.000880024474 | -1738.23804 | 0.00223035142 | 23518.9497 | -0.000880024474 | -1738.23804 | 0.00223035142 | 23518.9497 | [13 empty] | 0.07875 | 0.0202993824 | 23514.2681 | -0.0225171752 | -43517.8482 | 0.0156174338 | 31689.9043 | -0.0166344985 | -33635.1589
3.63641768 | -0.000879048161 | -1870.26625 | 0.00219485529 | 23090.7543 | -0.000880194066 | -1881.78492 | 0.00219575243 | 23095.8257 | -0.000880194066 | -1881.78492 | 0.00219575243 | 23095.8257 | [13 empty] | 0.079375 | 0.0202960735 | 23499.9424 | -0.0225041643 | -43529.6772 | 0.015616242 | 31672.8944 | -0.0166286334 | -33652.209
3.80106114 | -0.000873536151 | -1954.95286 | 0.00215816999 | 22663.4128 | -0.000874404462 | -1964.11353 | 0.00215881862 | 22666.5701 | -0.000874404462 | -1964.11353 | 0.00215881862 | 22666.5701 | [13 empty] | 0.08 | 0.0202928012 | 23485.8692 | -0.0224913705 | -43541.2944 | 0.0156150556 | 31656.2011 | -0.0166228199 | -33668.9172
3.9657046 | -0.000862252023 | -1970.50634 | 0.00212160635 | 22259.3211 | -0.000862887653 | -1975.91689 | 0.00212210828 | 22263.1478 | -0.000862887653 | -1975.91689 | 0.00212210828 | 22263.1478 | [13 empty] | 0.080625 | 0.0202895655 | 23472.0197 | -0.0224787948 | -43552.7286 | 0.0156138748 | 31639.8292 | -0.0166170584 | -33685.2795
4.13034806 | -0.000845859219 | -1916.48236 | 0.00208654854 | 21895.5506 | -0.000846310651 | -1917.56315 | 0.00208707844 | 21902.4385 | -0.000846310651 | -1917.56315 | 0.00208707844 | 21902.4385 | [13 empty] | 0.08125 | 0.020286367 | 23458.3691 | -0.0224664375 | -43564.0045 | 0.0156127 | 31623.7821 | -0.0166113491 | -33701.2934
4.29499153 | -0.000825413436 | -1800.22014 | 0.00205381179 | 21579.9546 | -0.000825720554 | -1797.85845 | 0.0020544656 | 21590.1194 | -0.000825720554 | -1797.85845 | 0.0020544656 | 21590.1194 | [13 empty] | 0.081875 | 0.0202832059 | 23444.8965 | -0.0224542981 | -43575.1429 | 0.0156115317 | 31608.0625 | -0.0166056924 | -33716.9573
4.45963499 | -0.000802229487 | -1635.56941 | 0.00202380785 | 21312.7037 | -0.000802421871 | -1631.68068 | 0.00202456059 | 21324.2671 | -0.000802421871 | -1631.68068 | 0.00202456059 | 21324.2671 | [13 empty] | 0.0825 | 0.0202800828 | 23431.5845 | -0.0224423756 | -43586.1608 | 0.0156103702 | 31592.6718 | -0.0166000888 | -33732.2705
4.62427845 | -0.000777720091 | -1440.39269 | 0.00199666494 | 21088.4482 | -0.000777819711 | -1437.08938 | 0.00199739673 | 21098.5027 | -0.000777819711 | -1437.08938 | 0.00199739673 | 21098.5027 | [13 empty] | 0.083125 | 0.0202769982 | 23418.4199 | -0.0224306684 | -43597.0712 | 0.0156092158 | 31577.6109 | -0.016594539 | -33747.2333
4.78892191 | -0.000753233285 | -1233.59145 | 0.00197231432 | 20898.6748 | -0.000753257964 | -1232.41548 | 0.00197287023 | 20904.5653 | -0.000753257964 | -1232.41548 | 0.00197287023 | 20904.5653 | [13 empty] | 0.08375 | 0.0202739527 | 23405.3927 | -0.0224191746 | -43607.8836 | 0.0156080692 | 31562.8796 | -0.0165890436 | -33761.8468
4.95356538 | -0.000729911174 | -1032.2632 | 0.00195055552 | 20733.9325 | -0.000729877174 | -1033.73371 | 0.00195081186 | 20734.2675 | -0.000729877174 | -1033.73371 | 0.00195081186 | 20734.2675 | [13 empty] | 0.084375 | 0.0202709472 | 23392.4965 | -0.0224078918 | -43618.604 | 0.0156069305 | 31548.4769 | -0.0165836034 | -33776.1129
5.11820884 | -0.000708588716 | -849.455027 | 0.00193111255 | 20585.7132 | -0.0007085123 | -853.019572 | 0.00193102896 | 20580.8493 | -0.0007085123 | -853.019572 | 0.00193102896 | 20580.8493 | [13 empty] | 0.085 | 0.0202679822 | 23379.7282 | -0.0223968174 | -43629.2352 | 0.0156058004 | 31534.4014 | -0.0165782194 | -33790.0342
5.2828523 | -0.000689747295 | -692.83803 | 0.00191369309 | 20447.8809 | -0.000689646117 | -697.191204 | 0.00191333674 | 20439.8125 | -0.000689646117 | -697.191204 | 0.00191333674 | 20439.8125 | [13 empty] | 0.085625 | 0.0202650587 | 23367.0875 | -0.0223859484 | -43639.7768 | 0.0156046791 | 31520.6506 | -0.0165728923 | -33803.6141
5.44749576 | -0.00067353379 | -564.485307 | 0.00189806277 | 20317.6522 | -0.000673429554 | -568.135846 | 0.00189759799 | 20309.381 | -0.000673429554 | -568.135846 | 0.00189759799 | 20309.381 | [13 empty] | 0.08625 | 0.0202621775 | 23354.5769 | -0.0223752819 | -43650.2259 | 0.0156035671 | 31507.2218 | -0.0165676231 | -33816.8564
5.61213923 | -0.000659851911 | -461.795022 | 0.00188414683 | 20196.2399 | -0.00065977578 | -463.719253 | 0.00188379014 | 20190.801 | -0.00065977578 | -463.719253 | 0.00188379014 | 20190.801 | [13 empty] | 0.086875 | 0.0202593394 | 23342.2012 | -0.0223648146 | -43660.5771 | 0.0156024649 | 31494.1115 | -0.0165624131 | -33829.7655
5.77678269 | -0.000648528537 | -379.458538 | 0.00187217111 | 20089.3807 | -0.000648530397 | -379.675367 | 0.0018721188 | 20088.7542 | -0.000648530397 | -379.675367 | 0.0018721188 | 20088.7542 | [13 empty] | 0.0875 | 0.0202565453 | 23329.9676 | -0.0223545433 | -43670.8229 | 0.0156013728 | 31481.3156 | -0.0165572631 | -33842.3466
5.94142615 | -0.000639553836 | -312.232237 | 0.00186285462 | 20008.077 | -0.000639715648 | -312.172488 | 0.00186319668 | 20012.2284 | -0.000639715648 | -312.172488 | 0.00186319668 | 20012.2284 | [13 empty] | 0.088125 | 0.0202537961 | 23317.8846 | -0.0223444647 | -43680.9542 | 0.0156002914 | 31468.8297 | -0.0165521745 | -33854.6049
6.10606961 | -0.000633389932 | -258.130235 | 0.00185766583 | 19969.9918 | -0.000633842047 | -260.75104 | 0.001858307 | 19976.2488 | -0.000633842047 | -260.75104 | 0.001858307 | 19976.2488 | [13 empty] | 0.08875 | 0.0202510926 | 23305.9625 | -0.0223345757 | -43690.96 | 0.0155992211 | 31456.6489 | -0.0165471484 | -33866.5465
6.27071308 | -0.000631338905 | -221.513789 | 0.00185915473 | 20002.0435 | -0.000632276427 | -231.226984 | 0.00185977041 | 20004.9428 | -0.000632276427 | -231.226984 | 0.00185977041 | 20004.9428 | [13 empty] | 0.089375 | 0.0202484356 | 23294.2128 | -0.0223248731 | -43700.8286 | 0.0155981622 | 31444.768 | -0.016542186 | -33878.1776
6.43535654 | -0.000635956926 | -215.411789 | 0.00187137284 | 20144.86 | -0.000637650882 | -238.053786 | 0.00187143442 | 20136.4734 | -0.000637650882 | -238.053786 | 0.00187143442 | 20136.4734 | [13 empty] | 0.09 | 0.0202458258 | 23282.6475 | -0.0223153537 | -43710.5473 | 0.0155971153 | 31433.181 | -0.0165372887 | -33889.5049
6.6 | -0.000651497313 | -262.265327 | 0.00190039337 | 20459.8545 | -0.000654292659 | -305.53477 | 0.00189930438 | 20430.4412 | -0.000654292659 | -305.53477 | 0.00189930438 | 20430.4412 | [13 empty] | 0.090625 | 0.0202432641 | 23271.2794 | -0.0223060146 | -43720.103 | 0.0155960808 | 31421.8822 | -0.0165324577 | -33900.5353
[26 empty] | 0.09125 | 0.0202407509 | 23260.1213 | -0.0222968532 | -43729.4823 | 0.0155950592 | 31410.8651 | -0.0165276945 | -33911.276
[26 empty] | 0.091875 | 0.020238287 | 23249.1861 | -0.0222878667 | -43738.672 | 0.0155940507 | 31400.1232 | -0.0165230003 | -33921.7346
[26 empty] | 0.0925 | 0.0202358727 | 23238.4862 | -0.0222790527 | -43747.6591 | 0.015593056 | 31389.6496 | -0.0165183766 | -33931.9188
[26 empty] | 0.093125 | 0.0202335085 | 23228.0334 | -0.0222704093 | -43756.4316 | 0.0155920755 | 31379.4373 | -0.0165138249 | -33941.8364
[26 empty] | 0.09375 | 0.0202311948 | 23217.8386 | -0.0222619343 | -43764.978 | 0.0155911095 | 31369.4793 | -0.0165093465 | -33951.4956
[26 empty] | 0.094375 | 0.0202289316 | 23207.9117 | -0.0222536262 | -43773.2881 | 0.0155901584 | 31359.768 | -0.0165049428 | -33960.9044
[26 empty] | 0.095 | 0.0202267192 | 23198.2614 | -0.0222454835 | -43781.3531 | 0.0155892229 | 31350.2962 | -0.0165006154 | -33970.0712
[26 empty] | 0.095625 | 0.0202245575 | 23188.8948 | -0.022237505 | -43789.1653 | 0.0155883031 | 31341.0562 | -0.0164963658 | -33979.0042
[26 empty] | 0.09625 | 0.0202224466 | 23179.8176 | -0.02222969 | -43796.7188 | 0.0155873996 | 31332.0407 | -0.0164921953 | -33987.7119
[26 empty] | 0.096875 | 0.0202203861 | 23171.0337 | -0.0222220377 | -43804.0095 | 0.0155865128 | 31323.2419 | -0.0164881054 | -33996.2025
[26 empty] | 0.0975 | 0.020218376 | 23162.5455 | -0.0222145479 | -43811.0349 | 0.0155856431 | 31314.6523 | -0.0164840976 | -34004.4844
[26 empty] | 0.098125 | 0.0202164157 | 23154.3533 | -0.0222072203 | -43817.7943 | 0.0155847908 | 31306.2646 | -0.0164801733 | -34012.5659
[26 empty] | 0.09875 | 0.0202145051 | 23146.4559 | -0.0222000552 | -43824.289 | 0.0155839564 | 31298.0712 | -0.016476334 | -34020.4549
[26 empty] | 0.099375 | 0.0202126434 | 23138.8501 | -0.0221930529 | -43830.522 | 0.0155831402 | 31290.0649 | -0.016472581 | -34028.1596
[26 empty] | 0.1 | 0.0202108303 | 23131.531 | -0.022186214 | -43836.4982 | 0.0155823427 | 31282.2386 | -0.0164689157 | -34035.6878
[26 empty] | 0.100625 | 0.0202090651 | 23124.4922 | -0.0221795392 | -43842.224 | 0.0155815642 | 31274.5855 | -0.0164653395 | -34043.0469
[26 empty] | 0.10125 | 0.0202073472 | 23117.7256 | -0.0221730296 | -43847.7077 | 0.0155808051 | 31267.0988 | -0.0164618538 | -34050.2443
[26 empty] | 0.101875 | 0.0202056759 | 23111.2215 | -0.0221666863 | -43852.9589 | 0.0155800657 | 31259.7723 | -0.0164584597 | -34057.2869
[26 empty] | 0.1025 | 0.0202040507 | 23104.9691 | -0.0221605105 | -43857.9888 | 0.0155793465 | 31252.6001 | -0.0164551585 | -34064.1814
[26 empty] | 0.103125 | 0.0202024708 | 23098.9566 | -0.0221545037 | -43862.8095 | 0.0155786477 | 31245.5765 | -0.0164519513 | -34070.9338
[26 empty] | 0.10375 | 0.0202009356 | 23093.171 | -0.0221486673 | -43867.4342 | 0.0155779697 | 31238.6964 | -0.0164488394 | -34077.5499
[26 empty] | 0.104375 | 0.0201994445 | 23087.5987 | -0.0221430029 | -43871.8769 | 0.0155773129 | 31231.9554 | -0.0164458238 | -34084.0346
[26 empty] | 0.105 | 0.0201979969 | 23082.2257 | -0.022137512 | -43876.1523 | 0.0155766776 | 31225.3495 | -0.0164429053 | -34090.3925
[26 empty] | 0.105625 | 0.0201965923 | 23077.0376 | -0.0221321962 | -43880.275 | 0.0155760641 | 31218.8753 | -0.016440085 | -34096.6273
[26 empty] | 0.10625 | 0.0201952302 | 23072.0202 | -0.022127057 | -43884.26 | 0.0155754728 | 31212.5305 | -0.0164373637 | -34102.7419
[26 empty] | 0.106875 | 0.0201939102 | 23067.1595 | -0.0221220959 | -43888.1219 | 0.015574904 | 31206.3133 | -0.016434742 | -34108.7383
[26 empty] | 0.1075 | 0.020192632 | 23062.442 | -0.0221173144 | -43891.8749 | 0.015574358 | 31200.2231 | -0.0164322204 | -34114.6176
[26 empty] | 0.108125 | 0.0201913954 | 23057.855 | -0.0221127136 | -43895.5324 | 0.0155738352 | 31194.2601 | -0.0164297996 | -34120.3799
[26 empty] | 0.10875 | 0.0201902002 | 23053.3871 | -0.0221082947 | -43899.1067 | 0.0155733358 | 31188.4258 | -0.0164274798 | -34126.0238
[26 empty] | 0.109375 | 0.0201890464 | 23049.0279 | -0.0221040585 | -43902.609 | 0.0155728602 | 31182.7229 | -0.0164252612 | -34131.5469
[26 empty] | 0.11 | 0.0201879339 | 23044.7688 | -0.0221000058 | -43906.0486 | 0.0155724088 | 31177.1555 | -0.0164231438 | -34136.9452
[26 empty] | 0.110625 | 0.0201868629 | 23040.6028 | -0.0220961369 | -43909.4335 | 0.0155719818 | 31171.7292 | -0.0164211275 | -34142.2131
[26 empty] | 0.11125 | 0.0201858336 | 23036.5249 | -0.0220924519 | -43912.7693 | 0.0155715796 | 31166.4513 | -0.0164192119 | -34147.3432
[26 empty] | 0.111875 | 0.0201848461 | 23032.5322 | -0.0220889505 | -43916.0596 | 0.0155712026 | 31161.3309 | -0.0164173964 | -34152.3266
[26 empty] | 0.1125 | 0.0201839007 | 23028.6242 | -0.0220856322 | -43919.3058 | 0.015570851 | 31156.3789 | -0.0164156803 | -34157.1518
[26 empty] | 0.113125 | 0.0201829977 | 23024.8026 | -0.0220824958 | -43922.5065 | 0.0155705254 | 31151.6086 | -0.0164140625 | -34161.8054
[26 empty] | 0.11375 | 0.0201821373 | 23021.0714 | -0.0220795401 | -43925.6582 | 0.0155702259 | 31147.0354 | -0.0164125417 | -34166.2715
[26 empty] | 0.114375 | 0.0201813195 | 23017.4369 | -0.0220767629 | -43928.7547 | 0.0155699531 | 31142.6773 | -0.0164111162 | -34170.5317
[26 empty] | 0.115 | 0.0201805446 | 23013.9079 | -0.0220741619 | -43931.7873 | 0.0155697073 | 31138.5551 | -0.0164097843 | -34174.5645
[26 empty] | 0.115625 | 0.0201798123 | 23010.495 | -0.0220717341 | -43934.745 | 0.0155694889 | 31134.6924 | -0.0164085437 | -34178.3455
[26 empty] | 0.11625 | 0.0201791224 | 23007.2108 | -0.0220694759 | -43937.6144 | 0.0155692985 | 31131.116 | -0.0164073916 | -34181.8469
[26 empty] | 0.116875 | 0.020178474 | 23004.0694 | -0.0220673834 | -43940.3804 | 0.0155691364 | 31127.8562 | -0.0164063252 | -34185.0375
[26 empty] | 0.1175 | 0.0201778663 | 23001.0861 | -0.0220654517 | -43943.0263 | 0.0155690032 | 31124.9469 | -0.016405341 | -34187.8821
[26 empty] | 0.118125 | 0.0201772977 | 22998.2765 | -0.0220636755 | -43945.534 | 0.0155688994 | 31122.426 | -0.0164044351 | -34190.3414
[26 empty] | 0.11875 | 0.0201767661 | 22995.6566 | -0.0220620488 | -43947.8849 | 0.0155688256 | 31120.3356 | -0.0164036032 | -34192.3718
[26 empty] | 0.119375 | 0.0201762687 | 22993.2413 | -0.022060565 | -43950.0606 | 0.0155687824 | 31118.7223 | -0.0164028403 | -34193.9246
[26 empty] | 0.12 | 0.0201758019 | 22991.0441 | -0.0220592167 | -43952.0433 | 0.0155687704 | 31117.6378 | -0.0164021411 | -34194.9464
[26 empty] | 0.120625 | 0.0201753613 | 22989.0756 | -0.0220579959 | -43953.8169 | 0.0155687904 | 31117.1388 | -0.0164014994 | -34195.3783
[26 empty] | 0.12125 | 0.020174941 | 22987.3427 | -0.0220568938 | -43955.3681 | 0.0155688431 | 31117.2876 | -0.0164009086 | -34195.1553
[26 empty] | 0.121875 | 0.0201745342 | 22985.8473 | -0.022055901 | -43956.6875 | 0.0155689293 | 31118.1526 | -0.0164003614 | -34194.2066
[26 empty] | 0.1225 | 0.0201741325 | 22984.5845 | -0.0220550075 | -43957.7711 | 0.0155690499 | 31119.8084 | -0.0163998496 | -34192.4544
[26 empty] | 0.123125 | 0.0201737257 | 22983.541 | -0.0220542022 | -43958.6216 | 0.0155692059 | 31122.3365 | -0.0163993645 | -34189.8141
[26 empty] | 0.12375 | 0.020173302 | 22982.6937 | -0.0220534738 | -43959.2501 | 0.0155693981 | 31125.8255 | -0.0163988963 | -34186.1935
[26 empty] | 0.124375 | 0.0201728471 | 22982.0071 | -0.02205281 | -43959.6783 | 0.0155696278 | 31130.3717 | -0.0163984345 | -34181.4925
[26 empty] | 0.125 | 0.0201723447 | 22981.431 | -0.0220521979 | -43959.94 | 0.0155698961 | 31136.0797 | -0.0163979676 | -34175.6024
[26 empty] | 0.125625 | 0.0201728471 | 22982.0071 | -0.02205281 | -43959.6783 | 0.0155696278 | 31130.3717 | -0.0163984345 | -34181.4925
[26 empty] | 0.12625 | 0.020173302 | 22982.6937 | -0.0220534738 | -43959.2501 | 0.0155693981 | 31125.8255 | -0.0163988963 | -34186.1935
[26 empty] | 0.126875 | 0.0201737257 | 22983.541 | -0.0220542022 | -43958.6216 | 0.0155692059 | 31122.3365 | -0.0163993645 | -34189.8141
[26 empty] | 0.1275 | 0.0201741325 | 22984.5845 | -0.0220550075 | -43957.7711 | 0.0155690499 | 31119.8084 | -0.0163998496 | -34192.4544
[26 empty] | 0.128125 | 0.0201745342 | 22985.8473 | -0.022055901 | -43956.6875 | 0.0155689293 | 31118.1526 | -0.0164003614 | -34194.2066
[26 empty] | 0.12875 | 0.020174941 | 22987.3427 | -0.0220568938 | -43955.3681 | 0.0155688431 | 31117.2876 | -0.0164009086 | -34195.1553
[26 empty] | 0.129375 | 0.0201753613 | 22989.0756 | -0.0220579959 | -43953.8169 | 0.0155687904 | 31117.1388 | -0.0164014994 | -34195.3783
[26 empty] | 0.13 | 0.0201758019 | 22991.0441 | -0.0220592167 | -43952.0433 | 0.0155687704 | 31117.6378 | -0.0164021411 | -34194.9464
[26 empty] | 0.130625 | 0.0201762687 | 22993.2413 | -0.022060565 | -43950.0606 | 0.0155687824 | 31118.7223 | -0.0164028403 | -34193.9246
[26 empty] | 0.13125 | 0.0201767661 | 22995.6566 | -0.0220620488 | -43947.8849 | 0.0155688256 | 31120.3356 | -0.0164036032 | -34192.3718
[26 empty] | 0.131875 | 0.0201772977 | 22998.2765 | -0.0220636755 | -43945.534 | 0.0155688994 | 31122.426 | -0.0164044351 | -34190.3414
[26 empty] | 0.1325 | 0.0201778663 | 23001.0861 | -0.0220654517 | -43943.0263 | 0.0155690032 | 31124.9469 | -0.016405341 | -34187.8821
[26 empty] | 0.133125 | 0.020178474 | 23004.0694 | -0.0220673834 | -43940.3804 | 0.0155691364 | 31127.8562 | -0.0164063252 | -34185.0375
[26 empty] | 0.13375 | 0.0201791224 | 23007.2108 | -0.0220694759 | -43937.6144 | 0.0155692985 | 31131.116 | -0.0164073916 | -34181.8469
[26 empty] | 0.134375 | 0.0201798123 | 23010.495 | -0.0220717341 | -43934.745 | 0.0155694889 | 31134.6924 | -0.0164085437 | -34178.3455
[26 empty] | 0.135 | 0.0201805446 | 23013.9079 | -0.0220741619 | -43931.7873 | 0.0155697073 | 31138.5551 | -0.0164097843 | -34174.5645
[26 empty] | 0.135625 | 0.0201813195 | 23017.4369 | -0.0220767629 | -43928.7547 | 0.0155699531 | 31142.6773 | -0.0164111162 | -34170.5317
[26 empty] | 0.13625 | 0.0201821373 | 23021.0714 | -0.0220795401 | -43925.6582 | 0.0155702259 | 31147.0354 | -0.0164125417 | -34166.2715
[26 empty] | 0.136875 | 0.0201829977 | 23024.8026 | -0.0220824958 | -43922.5065 | 0.0155705254 | 31151.6086 | -0.0164140625 | -34161.8054
[26 empty] | 0.1375 | 0.0201839007 | 23028.6242 | -0.0220856322 | -43919.3058 | 0.015570851 | 31156.3789 | -0.0164156803 | -34157.1518
[26 empty] | 0.138125 | 0.0201848461 | 23032.5322 | -0.0220889505 | -43916.0596 | 0.0155712026 | 31161.3309 | -0.0164173964 | -34152.3266
[26 empty] | 0.13875 | 0.0201858336 | 23036.5249 | -0.0220924519 | -43912.7693 | 0.0155715796 | 31166.4513 | -0.0164192119 | -34147.3432
[26 empty] | 0.139375 | 0.0201868629 | 23040.6028 | -0.0220961369 | -43909.4335 | 0.0155719818 | 31171.7292 | -0.0164211275 | -34142.2131
[26 empty] | 0.14 | 0.0201879339 | 23044.7688 | -0.0221000058 | -43906.0486 | 0.0155724088 | 31177.1555 | -0.0164231438 | -34136.9452
[26 empty] | 0.140625 | 0.0201890464 | 23049.0279 | -0.0221040585 | -43902.609 | 0.0155728602 | 31182.7229 | -0.0164252612 | -34131.5469
[26 empty] | 0.14125 | 0.0201902002 | 23053.3871 | -0.0221082947 | -43899.1067 | 0.0155733358 | 31188.4258 | -0.0164274798 | -34126.0238
[26 empty] | 0.141875 | 0.0201913954 | 23057.855 | -0.0221127136 | -43895.5324 | 0.0155738352 | 31194.2601 | -0.0164297996 | -34120.3799
[26 empty] | 0.1425 | 0.020192632 | 23062.442 | -0.0221173144 | -43891.8749 | 0.015574358 | 31200.2231 | -0.0164322204 | -34114.6176
[26 empty] | 0.143125 | 0.0201939102 | 23067.1595 | -0.0221220959 | -43888.1219 | 0.015574904 | 31206.3133 | -0.016434742 | -34108.7383
[26 empty] | 0.14375 | 0.0201952302 | 23072.0202 | -0.022127057 | -43884.26 | 0.0155754728 | 31212.5305 | -0.0164373637 | -34102.7419
[26 empty] | 0.144375 | 0.0201965923 | 23077.0376 | -0.0221321962 | -43880.275 | 0.0155760641 | 31218.8753 | -0.016440085 | -34096.6273
[26 empty] | 0.145 | 0.0201979969 | 23082.2257 | -0.022137512 | -43876.1523 | 0.0155766776 | 31225.3495 | -0.0164429053 | -34090.3925
[26 empty] | 0.145625 | 0.0201994445 | 23087.5987 | -0.0221430029 | -43871.8769 | 0.0155773129 | 31231.9554 | -0.0164458238 | -34084.0346
[26 empty] | 0.14625 | 0.0202009356 | 23093.171 | -0.0221486673 | -43867.4342 | 0.0155779697 | 31238.6964 | -0.0164488394 | -34077.5499
[26 empty] | 0.146875 | 0.0202024708 | 23098.9566 | -0.0221545037 | -43862.8095 | 0.0155786477 | 31245.5765 | -0.0164519513 | -34070.9338
[26 empty] | 0.1475 | 0.0202040507 | 23104.9691 | -0.0221605105 | -43857.9888 | 0.0155793465 | 31252.6001 | -0.0164551585 | -34064.1814
[26 empty] | 0.148125 | 0.0202056759 | 23111.2215 | -0.0221666863 | -43852.9589 | 0.0155800657 | 31259.7723 | -0.0164584597 | -34057.2869
[26 empty] | 0.14875 | 0.0202073472 | 23117.7256 | -0.0221730296 | -43847.7077 | 0.0155808051 | 31267.0988 | -0.0164618538 | -34050.2443
[26 empty] | 0.149375 | 0.0202090651 | 23124.4922 | -0.0221795392 | -43842.224 | 0.0155815642 | 31274.5855 | -0.0164653395 | -34043.0469
[26 empty] | 0.15 | 0.0202108303 | 23131.531 | -0.022186214 | -43836.4982 | 0.0155823427 | 31282.2386 | -0.0164689157 | -34035.6878
[26 empty] | 0.150625 | 0.0202126434 | 23138.8501 | -0.0221930529 | -43830.522 | 0.0155831402 | 31290.0649 | -0.016472581 | -34028.1596
[26 empty] | 0.15125 | 0.0202145051 | 23146.4559 | -0.0222000552 | -43824.289 | 0.0155839564 | 31298.0712 | -0.016476334 | -34020.4549
[26 empty] | 0.151875 | 0.0202164157 | 23154.3533 | -0.0222072203 | -43817.7943 | 0.0155847908 | 31306.2646 | -0.0164801733 | -34012.5659
[26 empty] | 0.1525 | 0.020218376 | 23162.5455 | -0.0222145479 | -43811.0349 | 0.0155856431 | 31314.6523 | -0.0164840976 | -34004.4844
[26 empty] | 0.153125 | 0.0202203861 | 23171.0337 | -0.0222220377 | -43804.0095 | 0.0155865128 | 31323.2419 | -0.0164881054 | -33996.2025
[26 empty] | 0.15375 | 0.0202224466 | 23179.8176 | -0.02222969 | -43796.7188 | 0.0155873996 | 31332.0407 | -0.0164921953 | -33987.7119
[26 empty] | 0.154375 | 0.0202245575 | 23188.8948 | -0.022237505 | -43789.1653 | 0.0155883031 | 31341.0562 | -0.0164963658 | -33979.0042
[26 empty] | 0.155 | 0.0202267192 | 23198.2614 | -0.0222454835 | -43781.3531 | 0.0155892229 | 31350.2962 | -0.0165006154 | -33970.0712
[26 empty] | 0.155625 | 0.0202289316 | 23207.9117 | -0.0222536262 | -43773.2881 | 0.0155901584 | 31359.768 | -0.0165049428 | -33960.9044
[26 empty] | 0.15625 | 0.0202311948 | 23217.8386 | -0.0222619343 | -43764.978 | 0.0155911095 | 31369.4793 | -0.0165093465 | -33951.4956
[26 empty] | 0.156875 | 0.0202335085 | 23228.0334 | -0.0222704093 | -43756.4316 | 0.0155920755 | 31379.4373 | -0.0165138249 | -33941.8364
[26 empty] | 0.1575 | 0.0202358727 | 23238.4862 | -0.0222790527 | -43747.6591 | 0.015593056 | 31389.6496 | -0.0165183766 | -33931.9188
[26 empty] | 0.158125 | 0.020238287 | 23249.1861 | -0.0222878667 | -43738.672 | 0.0155940507 | 31400.1232 | -0.0165230003 | -33921.7346
[26 empty] | 0.15875 | 0.0202407509 | 23260.1213 | -0.0222968532 | -43729.4823 | 0.0155950592 | 31410.8651 | -0.0165276945 | -33911.276
[26 empty] | 0.159375 | 0.0202432641 | 23271.2794 | -0.0223060146 | -43720.103 | 0.0155960808 | 31421.8822 | -0.0165324577 | -33900.5353
[26 empty] | 0.16 | 0.0202458258 | 23282.6475 | -0.0223153537 | -43710.5473 | 0.0155971153 | 31433.181 | -0.0165372887 | -33889.5049
[26 empty] | 0.160625 | 0.0202484356 | 23294.2128 | -0.0223248731 | -43700.8286 | 0.0155981622 | 31444.768 | -0.016542186 | -33878.1776
[26 empty] | 0.16125 | 0.0202510926 | 23305.9625 | -0.0223345757 | -43690.96 | 0.0155992211 | 31456.6489 | -0.0165471484 | -33866.5465
[26 empty] | 0.161875 | 0.0202537961 | 23317.8846 | -0.0223444647 | -43680.9542 | 0.0156002914 | 31468.8297 | -0.0165521745 | -33854.6049
[26 empty] | 0.1625 | 0.0202565453 | 23329.9676 | -0.0223545433 | -43670.8229 | 0.0156013728 | 31481.3156 | -0.0165572631 | -33842.3466
[26 empty] | 0.163125 | 0.0202593394 | 23342.2012 | -0.0223648146 | -43660.5771 | 0.0156024649 | 31494.1115 | -0.0165624131 | -33829.7655
[26 empty] | 0.16375 | 0.0202621775 | 23354.5769 | -0.0223752819 | -43650.2259 | 0.0156035671 | 31507.2218 | -0.0165676231 | -33816.8564
[26 empty] | 0.164375 | 0.0202650587 | 23367.0875 | -0.0223859484 | -43639.7768 | 0.0156046791 | 31520.6506 | -0.0165728923 | -33803.6141
[26 empty] | 0.165 | 0.0202679822 | 23379.7282 | -0.0223968174 | -43629.2352 | 0.0156058004 | 31534.4014 | -0.0165782194 | -33790.0342
[26 empty] | 0.165625 | 0.0202709472 | 23392.4965 | -0.0224078918 | -43618.604 | 0.0156069305 | 31548.4769 | -0.0165836034 | -33776.1129
[26 empty] | 0.16625 | 0.0202739527 | 23405.3927 | -0.0224191746 | -43607.8836 | 0.0156080692 | 31562.8796 | -0.0165890436 | -33761.8468
[26 empty] | 0.166875 | 0.0202769982 | 23418.4199 | -0.0224306684 | -43597.0712 | 0.0156092158 | 31577.6109 | -0.016594539 | -33747.2333
[26 empty] | 0.1675 | 0.0202800828 | 23431.5845 | -0.0224423756 | -43586.1608 | 0.0156103702 | 31592.6718 | -0.0166000888 | -33732.2705
[26 empty] | 0.168125 | 0.0202832059 | 23444.8965 | -0.0224542981 | -43575.1429 | 0.0156115317 | 31608.0625 | -0.0166056924 | -33716.9573
[26 empty] | 0.16875 | 0.020286367 | 23458.3691 | -0.0224664375 | -43564.0045 | 0.0156127 | 31623.7821 | -0.0166113491 | -33701.2934
[26 empty] | 0.169375 | 0.0202895655 | 23472.0197 | -0.0224787948 | -43552.7286 | 0.0156138748 | 31639.8292 | -0.0166170584 | -33685.2795
[26 empty] | 0.17 | 0.0202928012 | 23485.8692 | -0.0224913705 | -43541.2944 | 0.0156150556 | 31656.2011 | -0.0166228199 | -33668.9172
[26 empty] | 0.170625 | 0.0202960735 | 23499.9424 | -0.0225041643 | -43529.6772 | 0.015616242 | 31672.8944 | -0.0166286334 | -33652.209
[26 empty] | 0.17125 | 0.0202993824 | 23514.2681 | -0.0225171752 | -43517.8482 | 0.0156174338 | 31689.9043 | -0.0166344985 | -33635.1589
[26 empty] | 0.171875 | 0.0203027278 | 23528.8784 | -0.0225304015 | -43505.7749 | 0.0156186306 | 31707.2252 | -0.0166404153 | -33617.7716
[26 empty] | 0.1725 | 0.0203061094 | 23543.8095 | -0.0225438401 | -43493.4209 | 0.0156198319 | 31724.85 | -0.0166463838 | -33600.0536
[26 empty] | 0.173125 | 0.0203095274 | 23559.1002 | -0.0225574873 | -43480.7466 | 0.0156210375 | 31742.7704 | -0.0166524042 | -33582.0123
[26 empty] | 0.17375 | 0.0203129818 | 23574.7927 | -0.022571338 | -43467.7091 | 0.0156222472 | 31760.9767 | -0.0166584768 | -33563.6568
[26 empty] | 0.174375 | 0.0203164727 | 23590.9314 | -0.0225853858 | -43454.2628 | 0.0156234605 | 31779.4579 | -0.016664602 | -33544.9977
[26 empty] | 0.175 | 0.0203200002 | 23607.5624 | -0.0225996231 | -43440.36 | 0.0156246772 | 31798.2012 | -0.0166707807 | -33526.0473
[26 empty] | 0.175625 | 0.0203235643 | 23624.7331 | -0.0226140406 | -43425.9515 | 0.015625897 | 31817.1924 | -0.0166770135 | -33506.8195
[26 empty] | 0.17625 | 0.0203271649 | 23642.491 | -0.0226286274 | -43410.9873 | 0.0156271198 | 31836.4154 | -0.0166833014 | -33487.3302
[26 empty] | 0.176875 | 0.020330802 | 23660.8833 | -0.0226433707 | -43395.4177 | 0.0156283453 | 31855.8523 | -0.0166896457 | -33467.597
[26 empty] | 0.1775 | 0.0203344752 | 23679.9548 | -0.0226582562 | -43379.194 | 0.0156295733 | 31875.4836 | -0.0166960476 | -33447.64
[26 empty] | 0.178125 | 0.0203381839 | 23699.7477 | -0.0226732672 | -43362.2702 | 0.0156308036 | 31895.2873 | -0.0167025088 | -33427.4811
[26 empty] | 0.17875 | 0.0203419272 | 23720.2995 | -0.0226883848 | -43344.6038 | 0.0156320361 | 31915.2397 | -0.0167090309 | -33407.1446
[26 empty] | 0.179375 | 0.0203457038 | 23741.6414 | -0.022703588 | -43326.158 | 0.0156332706 | 31935.3147 | -0.0167156161 | -33386.6574
[26 empty] | 0.18 | 0.0203495119 | 23763.7968 | -0.0227188531 | -43306.9027 | 0.0156345072 | 31955.4839 | -0.0167222665 | -33366.0486
[26 empty] | 0.180625 | 0.0203533491 | 23786.7789 | -0.022734154 | -43286.8172 | 0.0156357456 | 31975.7165 | -0.0167289846 | -33345.3505
[26 empty] | 0.18125 | 0.0203572123 | 23810.5888 | -0.0227494616 | -43265.8915 | 0.0156369859 | 31995.9791 | -0.016735773 | -33324.5976
[26 empty] | 0.181875 | 0.0203610974 | 23835.2126 | -0.022764744 | -43244.1294 | 0.0156382281 | 32016.2357 | -0.0167426349 | -33303.828
[26 empty] | 0.1825 | 0.0203649996 | 23860.6194 | -0.0227799659 | -43221.5504 | 0.0156394722 | 32036.4475 | -0.0167495733 | -33283.0824
[26 empty] | 0.183125 | 0.0203689127 | 23886.7574 | -0.0227950889 | -43198.1931 | 0.0156407182 | 32056.573 | -0.0167565918 | -33262.4051
[26 empty] | 0.18375 | 0.0203728292 | 23913.5517 | -0.0228100713 | -43174.1178 | 0.0156419664 | 32076.5674 | -0.0167636943 | -33241.8435
[26 empty] | 0.184375 | 0.0203767401 | 23940.8998 | -0.0228248673 | -43149.4101 | 0.0156432169 | 32096.3829 | -0.0167708847 | -33221.4488
[26 empty] | 0.185 | 0.0203806347 | 23968.6688 | -0.0228394276 | -43124.1844 | 0.0156444698 | 32115.9685 | -0.0167781676 | -33201.2758
[26 empty] | 0.185625 | 0.0203845005 | 23996.6906 | -0.0228536987 | -43098.5878 | 0.0156457254 | 32135.2698 | -0.0167855475 | -33181.3832
[26 empty] | 0.18625 | 0.0203883225 | 24024.7577 | -0.0228676229 | -43072.8044 | 0.015646984 | 32154.2289 | -0.0167930296 | -33161.8338
[26 empty] | 0.186875 | 0.0203920834 | 24052.6187 | -0.0228811382 | -43047.0594 | 0.015648246 | 32172.7842 | -0.0168006192 | -33142.6944
[26 empty] | 0.1875 | 0.0203957633 | 24079.9728 | -0.0228941778 | -43021.6244 | 0.0156495117 | 32218.1192 | -0.016808322 | -33099.791
[26 empty] | 0.1875 | 0.0203957633 | 24109.9231 | -0.0228941778 | -42991.6872 | 0.0156495117 | 32190.8706 | -0.016808322 | -33124.0363
[26 empty] | 0.188125 | 0.0204009911 | 24074.9118 | -0.0229222405 | -43033.2321 | 0.0156509884 | 32262.459 | -0.016812567 | -33053.4445
[26 empty] | 0.18875 | 0.0204061355 | 24060.5843 | -0.0229479689 | -43053.0601 | 0.0156524415 | 32303.1512 | -0.0168169088 | -33010.6973
[26 empty] | 0.189375 | 0.0204111943 | 24063.0498 | -0.0229717485 | -43055.2965 | 0.0156538746 | 32340.9278 | -0.0168213251 | -32970.8155
[26 empty] | 0.19 | 0.0204161681 | 24078.9225 | -0.0229939245 | -43043.5243 | 0.0156552903 | 32376.4172 | -0.016825798 | -32933.1701
[26 empty] | 0.190625 | 0.0204210596 | 24105.2761 | -0.0230148049 | -43020.8339 | 0.0156566908 | 32410.1556 | -0.0168303129 | -32897.2239
[26 empty] | 0.19125 | 0.0204258733 | 24139.6021 | -0.0230346628 | -42989.8685 | 0.0156580776 | 32442.5983 | -0.0168348578 | -32862.5213
[26 empty] | 0.191875 | 0.020430615 | 24179.7699 | -0.023053739 | -42952.8684 | 0.0156594519 | 32474.1299 | -0.0168394229 | -32828.6776
[26 empty] | 0.1925 | 0.0204352916 | 24223.9893 | -0.0230722444 | -42911.7107 | 0.0156608144 | 32505.073 | -0.0168439998 | -32795.3698
[26 empty] | 0.193125 | 0.0204399104 | 24270.7762 | -0.0230903621 | -42867.9478 | 0.0156621655 | 32535.6972 | -0.0168485811 | -32762.3282
[26 empty] | 0.19375 | 0.0204444793 | 24318.9196 | -0.0231082499 | -42822.8419 | 0.0156635053 | 32566.2259 | -0.0168531595 | -32729.3292
[26 empty] | 0.194375 | 0.0204490062 | 24367.4523 | -0.0231260421 | -42777.398 | 0.0156648337 | 32596.8435 | -0.0168577283 | -32696.1879
[26 empty] | 0.195 | 0.020453499 | 24415.6216 | -0.0231438516 | -42732.3944 | 0.0156661503 | 32627.7013 | -0.0168622801 | -32662.7525
[26 empty] | 0.195625 | 0.0204579653 | 24462.8644 | -0.0231617714 | -42688.4103 | 0.0156674546 | 32658.923 | -0.0168668071 | -32628.8985
[26 empty] | 0.19625 | 0.0204624123 | 24508.7825 | -0.0231798771 | -42645.8521 | 0.0156687461 | 32690.6091 | -0.0168713006 | -32594.524
[26 empty] | 0.196875 | 0.0204668467 | 24553.1205 | -0.0231982277 | -42604.9766 | 0.015670024 | 32722.8415 | -0.0168757509 | -32559.5458
[26 empty] | 0.1975 | 0.0204712746 | 24595.7454 | -0.0232168678 | -42565.9134 | 0.0156712875 | 32755.687 | -0.0168801471 | -32523.8952
[26 empty] | 0.198125 | 0.0204757013 | 24636.6282 | -0.0232358289 | -42528.6846 | 0.015672536 | 32789.2003 | -0.0168844768 | -32487.5151
[26 empty] | 0.19875 | 0.0204801315 | 24675.8263 | -0.0232551307 | -42493.2227 | 0.0156737686 | 32823.4268 | -0.0168887265 | -32450.3572
[26 empty] | 0.199375 | 0.0204845691 | 24713.4684 | -0.0232747824 | -42459.3873 | 0.0156749845 | 32858.4049 | -0.0168928809 | -32412.38
[26 empty] | 0.2 | 0.0204890172 | 24749.7401 | -0.0232947842 | -42426.98 | 0.015676183 | 32894.1681 | -0.0168969233 | -32373.5464
[26 empty] | 0.200625 | 0.0204934783 | 24784.8716 | -0.0233151283 | -42395.7575 | 0.0156773634 | 32930.7458 | -0.0169008356 | -32333.8226
[26 empty] | 0.20125 | 0.0204979538 | 24819.1257 | -0.0233357999 | -42365.4435 | 0.015678525 | 32968.1657 | -0.016904598 | -32293.1764
[26 empty] | 0.201875 | 0.0205024447 | 24852.7886 | -0.0233567782 | -42335.7396 | 0.0156796674 | 33006.4535 | -0.0169081895 | -32251.577
[26 empty] | 0.2025 | 0.020506951 | 24886.1598 | -0.0233780377 | -42306.334 | 0.0156807901 | 33045.6346 | -0.0169115873 | -32208.9935
[26 empty] | 0.203125 | 0.0205114725 | 24919.5454 | -0.0233995487 | -42276.9102 | 0.0156818926 | 33085.734 | -0.0169147677 | -32165.395
[26 empty] | 0.20375 | 0.0205160079 | 24953.2503 | -0.0234212781 | -42247.1535 | 0.0156829748 | 33126.7767 | -0.0169177055 | -32120.7503
[26 empty] | 0.204375 | 0.0205205557 | 24987.5732 | -0.0234431905 | -42216.7573 | 0.0156840364 | 33168.7879 | -0.0169203745 | -32075.0274
[26 empty] | 0.205 | 0.0205251137 | 25022.8008 | -0.0234652484 | -42185.4278 | 0.0156850776 | 33211.793 | -0.0169227474 | -32028.1943
[26 empty] | 0.205625 | 0.0205296794 | 25059.2045 | -0.0234874133 | -42152.8882 | 0.0156860983 | 33255.8171 | -0.016924796 | -31980.2186
[26 empty] | 0.20625 | 0.0205342501 | 25097.0366 | -0.0235096459 | -42118.8822 | 0.0156870987 | 33300.8854 | -0.0169264914 | -31931.068
[26 empty] | 0.206875 | 0.0205388225 | 25136.5278 | -0.0235319068 | -42083.176 | 0.0156880793 | 33347.0222 | -0.0169278041 | -31880.7107
[26 empty] | 0.2075 | 0.0205433932 | 25177.8854 | -0.0235541569 | -42045.5604 | 0.0156890406 | 33394.2509 | -0.016928704 | -31829.1161
[26 empty] | 0.208125 | 0.0205479587 | 25221.292 | -0.0235763576 | -42005.852 | 0.0156899831 | 33442.5936 | -0.0169291608 | -31776.2547
[26 empty] | 0.20875 | 0.0205525153 | 25266.9046 | -0.0235984717 | -41963.8936 | 0.0156909077 | 33492.0703 | -0.0169291437 | -31722.0992
[26 empty] | 0.209375 | 0.0205570594 | 25314.8544 | -0.023620463 | -41919.5545 | 0.0156918152 | 33542.6989 | -0.0169286221 | -31666.6248
[26 empty] | 0.21 | 0.0205615873 | 25365.2474 | -0.0236422969 | -41872.7299 | 0.0156927068 | 33594.4946 | -0.0169275655 | -31609.8095
[26 empty] | 0.210625 | 0.0205660953 | 25418.1646 | -0.0236639408 | -41823.3399 | 0.0156935836 | 33647.4695 | -0.0169259434 | -31551.6351
[26 empty] | 0.21125 | 0.0205705799 | 25473.6633 | -0.0236853637 | -41771.3288 | 0.015694447 | 33701.632 | -0.0169237258 | -31492.0873
[26 empty] | 0.211875 | 0.0205750378 | 25531.7784 | -0.0237065369 | -41716.663 | 0.0156952985 | 33756.987 | -0.0169208833 | -31431.156
[26 empty] | 0.2125 | 0.0205794657 | 25592.5238 | -0.0237274334 | -41659.3297 | 0.0156961398 | 33813.535 | -0.0169173867 | -31368.8361
[26 empty] | 0.213125 | 0.0205838606 | 25655.8948 | -0.0237480285 | -41599.3345 | 0.0156969726 | 33871.2724 | -0.0169132081 | -31305.1276
[26 empty] | 0.21375 | 0.0205882197 | 25721.8698 | -0.0237682996 | -41536.6996 | 0.0156977991 | 33930.191 | -0.01690832 | -31240.0358
[26 empty] | 0.214375 | 0.0205925405 | 25790.4126 | -0.0237882259 | -41471.4607 | 0.0156986214 | 33990.2782 | -0.0169026962 | -31173.5714
[26 empty] | 0.215 | 0.0205968206 | 25861.4751 | -0.0238077884 | -41403.6655 | 0.0156994416 | 34051.5168 | -0.0168963114 | -31105.7511
[26 empty] | 0.215625 | 0.0206010578 | 25934.9993 | -0.02382697 | -41333.3702 | 0.0157002625 | 34113.8851 | -0.0168891416 | -31036.5968
[26 empty] | 0.21625 | 0.0206052505 | 26010.9204 | -0.0238457549 | -41260.6376 | 0.0157010866 | 34177.3571 | -0.0168811641 | -30966.1363
[26 empty] | 0.216875 | 0.0206093968 | 26089.1691 | -0.0238641286 | -41185.5339 | 0.0157019167 | 34241.903 | -0.0168723575 | -30894.4028
[26 empty] | 0.2175 | 0.0206134953 | 26169.6742 | -0.0238820773 | -41108.1263 | 0.0157027559 | 34307.489 | -0.016862702 | -30821.4346
[26 empty] | 0.218125 | 0.0206175448 | 26252.3655 | -0.0238995883 | -41028.4806 | 0.0157036075 | 34374.0779 | -0.0168521794 | -30747.275
[26 empty] | 0.21875 | 0.0206215441 | 26337.1762 | -0.0239166488 | -40946.6583 | 0.0157044748 | 34441.6299 | -0.0168407731 | -30671.972
[26 empty] | 0.219375 | 0.0206254923 | 26424.0454 | -0.0239332459 | -40862.7142 | 0.0157053614 | 34510.1026 | -0.0168284682 | -30595.5776
[26 empty] | 0.22 | 0.0206293883 | 26512.9207 | -0.0239493662 | -40776.6943 | 0.0157062712 | 34579.4517 | -0.0168152518 | -30518.1476
[26 empty] | 0.220625 | 0.0206332312 | 26603.7602 | -0.0239649952 | -40688.6331 | 0.0157072082 | 34649.632 | -0.0168011127 | -30439.7407
[26 empty] | 0.22125 | 0.0206370202 | 26696.5355 | -0.0239801167 | -40598.5517 | 0.0157081767 | 34720.5975 | -0.0167860418 | -30360.4182
[26 empty] | 0.221875 | 0.0206407541 | 26791.233 | -0.0239947125 | -40506.4559 | 0.0157091812 | 34792.3024 | -0.016770032 | -30280.2434
[26 empty] | 0.2225 | 0.020644432 | 26887.8561 | -0.0240087617 | -40412.334 | 0.0157102262 | 34864.7018 | -0.0167530785 | -30199.2806
[26 empty] | 0.223125 | 0.0206480525 | 26986.4276 | -0.0240222396 | -40316.1552 | 0.015711317 | 34937.7521 | -0.0167351786 | -30117.5949
[26 empty] | 0.22375 | 0.0206516142 | 27086.9905 | -0.0240351178 | -40217.8684 | 0.0157124585 | 35011.4122 | -0.0167163318 | -30035.2512
[26 empty] | 0.224375 | 0.0206551154 | 27189.6099 | -0.0240473629 | -40117.4001 | 0.0157136562 | 35085.6436 | -0.0166965403 | -29952.3138
[26 empty] | 0.225 | 0.0206585541 | 27294.3747 | -0.024058936 | -40014.6538 | 0.015714916 | 35160.411 | -0.0166758086 | -29868.8457
[26 empty] | 0.225625 | 0.020661928 | 27401.3979 | -0.0240697917 | -39909.5087 | 0.0157162436 | 35235.6834 | -0.0166541439 | -29784.9081
[26 empty] | 0.22625 | 0.0206652344 | 27510.8182 | -0.0240798774 | -39801.8185 | 0.0157176454 | 35311.4338 | -0.0166315562 | -29700.5599
[26 empty] | 0.226875 | 0.0206684702 | 27622.8008 | -0.0240891322 | -39691.4112 | 0.0157191279 | 35387.6399 | -0.0166080583 | -29615.8575
[26 empty] | 0.2275 | 0.0206716321 | 27737.5375 | -0.0240974863 | -39578.0878 | 0.0157206977 | 35464.2841 | -0.0165836661 | -29530.8543
[26 empty] | 0.228125 | 0.0206747163 | 27855.2474 | -0.0241048597 | -39461.6224 | 0.0157223621 | 35541.3536 | -0.0165583987 | -29445.6012
[26 empty] | 0.22875 | 0.0206777184 | 27976.1773 | -0.0241111611 | -39341.7614 | 0.0157241282 | 35618.8401 | -0.0165322786 | -29360.1457
[26 empty] | 0.229375 | 0.0206806341 | 28100.6016 | -0.0241162871 | -39218.2233 | 0.0157260038 | 35696.7393 | -0.016505332 | -29274.5332
[26 empty] | 0.23 | 0.0206834585 | 28228.8221 | -0.0241201209 | -39090.6987 | 0.0157279966 | 35775.0505 | -0.016477589 | -29188.807
[26 empty] | 0.230625 | 0.0206861863 | 28361.1681 | -0.0241225312 | -38958.8499 | 0.0157301148 | 35853.7755 | -0.0164490837 | -29103.009
[26 empty] | 0.23125 | 0.0206888124 | 28497.9956 | -0.0241233707 | -38822.3109 | 0.0157323669 | 35932.9172 | -0.0164198546 | -29017.1811
[26 empty] | 0.231875 | 0.0206913314 | 28639.6873 | -0.0241224752 | -38680.6876 | 0.0157347615 | 36012.4782 | -0.0163899452 | -28931.3661
[26 empty] | 0.2325 | 0.020693738 | 28786.6516 | -0.0241196618 | -38533.5572 | 0.0157373076 | 36092.4588 | -0.0163594039 | -28845.6101
[26 empty] | 0.233125 | 0.0206960271 | 28939.3221 | -0.0241147278 | -38380.4684 | 0.0157400143 | 36172.8544 | -0.0163282847 | -28759.9637
[26 empty] | 0.23375 | 0.0206981939 | 29098.1568 | -0.0241074492 | -38220.9413 | 0.015742891 | 36253.653 | -0.0162966478 | -28674.4854
[26 empty] | 0.234375 | 0.0207002345 | 29263.6373 | -0.0240975791 | -38054.4671 | 0.0157459475 | 36334.8313 | -0.0162645595 | -28589.2441
[26 empty] | 0.235 | 0.0207021455 | 29436.268 | -0.024084846 | -37880.5073 | 0.0157491934 | 36416.3516 | -0.0162320935 | -28504.3224
[26 empty] | 0.235625 | 0.0207039249 | 29616.5754 | -0.0240689524 | -37698.4937 | 0.0157526388 | 36498.1567 | -0.016199331 | -28419.8214
[26 empty] | 0.23625 | 0.0207055719 | 29805.1067 | -0.0240495728 | -37507.8274 | 0.0157562939 | 36580.1651 | -0.0161663614 | -28335.8644
[26 empty] | 0.236875 | 0.0207070878 | 30002.4299 | -0.0240263522 | -37307.8774 | 0.0157601689 | 36662.2653 | -0.0161332832 | -28252.6025
[26 empty] | 0.2375 | 0.0207084759 | 30209.1326 | -0.0239989039 | -37097.9798 | 0.0157642741 | 36744.3093 | -0.0161002047 | -28170.2207
[26 empty] | 0.238125 | 0.0207097423 | 30425.8214 | -0.0239668077 | -36877.4359 | 0.01576862 | 36826.1054 | -0.0160672449 | -28088.944
[26 empty] | 0.23875 | 0.0207108964 | 30653.1217 | -0.0239296082 | -36645.5102 | 0.015773217 | 36907.4106 | -0.0160345342 | -28009.0452
[26 empty] | 0.239375 | 0.0207119513 | 30891.6775 | -0.0238868121 | -36401.4275 | 0.0157780754 | 36987.921 | -0.0160022156 | -27930.8527
[26 empty] | 0.24 | 0.0207129242 | 31142.1513 | -0.0238378865 | -36144.3707 | 0.0157832057 | 37067.263 | -0.0159704459 | -27854.7597
[26 empty] | 0.240625 | 0.0207138379 | 31405.2242 | -0.0237822565 | -35873.4764 | 0.0157886179 | 37144.9818 | -0.0159393966 | -27781.234
[26 empty] | 0.24125 | 0.0207147206 | 31681.5967 | -0.0237193029 | -35587.8314 | 0.015794322 | 37220.5304 | -0.0159092552 | -27710.8289
[26 empty] | 0.241875 | 0.0207156072 | 31971.9896 | -0.0236483595 | -35286.4673 | 0.0158003278 | 37293.2564 | -0.0158802267 | -27644.195
[26 empty] | 0.2425 | 0.0207165403 | 32277.1449 | -0.0235687112 | -34968.3557 | 0.0158066445 | 37362.3883 | -0.0158525349 | -27582.0933
[26 empty] | 0.243125 | 0.0207175707 | 32597.8281 | -0.0234795905 | -34632.4009 | 0.0158132812 | 37427.0206 | -0.015826424 | -27525.409
[26 empty] | 0.24375 | 0.0207187588 | 32934.83 | -0.0233801757 | -34277.4337 | 0.0158202463 | 37486.0972 | -0.0158021605 | -27475.1668
[26 empty] | 0.244375 | 0.0207201758 | 33288.9694 | -0.0232695874 | -33902.2025 | 0.0158275476 | 37538.3943 | -0.0157800345 | -27432.5474
[26 empty] | 0.245 | 0.0207219043 | 33661.0967 | -0.0231468861 | -33505.3646 | 0.0158351923 | 37582.5009 | -0.0157603619 | -27398.9054
[26 empty] | 0.245625 | 0.0207240403 | 34052.0976 | -0.0230110686 | -33085.4757 | 0.0158431868 | 37616.7992 | -0.0157434865 | -27375.7881
[26 empty] | 0.24625 | 0.0207266942 | 34462.8979 | -0.0228610654 | -32640.9791 | 0.0158515366 | 37639.442 | -0.0157297819 | -27364.956
[26 empty] | 0.246875 | 0.0207299924 | 34894.4687 | -0.0226957373 | -32170.1925 | 0.0158602459 | 37648.33 | -0.0157196541 | -27368.4053
[26 empty] | 0.2475 | 0.0207340787 | 35347.8328 | -0.022513872 | -31671.2945 | 0.0158693181 | 37641.0864 | -0.0157135434 | -27388.3907
[26 empty] | 0.248125 | 0.0207391163 | 35824.0715 | -0.0223141804 | -31142.3093 | 0.0158787551 | 37615.0305 | -0.0157119278 | -27427.4514
[26 empty] | 0.24875 | 0.0207452894 | 36324.3329 | -0.0220952934 | -30581.0898 | 0.0158885573 | 37567.1488 | -0.0157153248 | -27488.4371
[26 empty] | 0.249375 | 0.0207528049 | 36849.8407 | -0.021855758 | -29985.2999 | 0.0158987235 | 37494.0656 | -0.0157242952 | -27574.5372
[26 empty] | 0.25 | 0.0207618949 | 37401.9043 | -0.0215940333 | -29352.3936 | 0.0159092508 | 37392.0099 | -0.0157394454 | -27689.311

## Sub 5 1.2% 30 ksi U
0.125
Group 2, Condition 3 (IFF) Sequence Step 2 - remove IFF 1.2%
PATHS ALONG Y-DIRECTION (L) | [12 empty] | PATHS ALONG X-DIRECTION (T) | [12 empty] | PATHS ALONG Z-DIRECTION (THROUGH THICKNESS)
| Midplane |  | Midplane |  | Entry |  | Entry |  | Exit |  | Exit |  |  | Midplane |  | Midplane |  | Entry |  | Entry |  | Exit |  | Exit |  |  | At bore |  | At bore |  | 0.02" away from bore |  | 0.02" away from bore
| Hoop |  | Radial |  | Hoop |  | Radial |  | Hoop |  | Radial |  |  | Hoop |  | Radial |  | Hoop |  | Radial |  | Hoop |  | Radial |  |  | Hoop |  | Radial |  | Hoop |  | Radial
Radial | Strain | Stress | Strain | Stress | Strain | Stress | Strain | Stress | Strain | Stress | Strain | Stress | Radial | Strain | Stress | Strain | Stress | Strain | Stress | Strain | Stress | Strain | Stress | Strain | Stress | z coordinate | Strain | Stress | Strain | Stress | Strain | Stress | Strain | Stress
dim, in | in/in | psi | in/in | psi | in/in | psi | in/in | psi | in/in | psi | in/in | psi | dim, in | in/in | psi | in/in | psi | in/in | psi | in/in | psi | in/in | psi | in/in | psi | in | in/in | psi | in/in | psi | in/in | psi | in/in | psi
0.125 | 0.00953199214 | -8122.33933 | -0.0135300602 | -47622.8564 | 0.00976389981 | 8475.80257 | -0.012847984 | -29970.6607 | 0.00976389981 | 8475.80257 | -0.012847984 | -29970.6607 | 0.125 | 0.0163155573 | -13243.6239 | -0.0196398132 | -29277.6602 | 0.016779419 | -1112.31057 | -0.0191586592 | -15749.8908 | 0.016779419 | -1112.31057 | -0.0191586592 | -15749.8908 | 0 | 0.016779419 | -1112.31057 | -0.0191586592 | -15749.8908 | 0.0124609812 | 2753.18885 | -0.0139487511 | -19786.0954
0.1252 | 0.00949328095 | -8033.23408 | -0.0134831745 | -47557.5228 | 0.00972572744 | 8572.33178 | -0.0127745618 | -29913.6299 | 0.00972572744 | 8572.33178 | -0.0127745618 | -29913.6299 | 0.1252 | 0.0162661334 | -13109.5368 | -0.0195827048 | -29257.1374 | 0.0167320316 | -1002.03985 | -0.0190631639 | -15741.5512 | 0.0167320316 | -1002.03985 | -0.0190631639 | -15741.5512 | 0.000625 | 0.0167753326 | -1586.24057 | -0.019416798 | -16317.441 | 0.0124534249 | 2896.47919 | -0.0139328891 | -19648.4946
0.1254 | 0.00945479907 | -7944.49881 | -0.0134365553 | -47493.2415 | 0.00968783434 | 8664.295 | -0.0127027521 | -29861.2228 | 0.00968783434 | 8664.295 | -0.0127027521 | -29861.2228 | 0.1254 | 0.0162180788 | -12971.8953 | -0.0195265656 | -29232.2708 | 0.0166854523 | -892.04975 | -0.0189702332 | -15733.6448 | 0.0166854523 | -892.04975 | -0.0189702332 | -15733.6448 | 0.00125 | 0.0167722997 | -2042.22563 | -0.0196532683 | -16856.0822 | 0.0124461567 | 3008.99977 | -0.0139233368 | -19541.8033
0.1256 | 0.00941654244 | -7855.90703 | -0.0133901749 | -47429.5823 | 0.00965021338 | 8751.74006 | -0.0126325522 | -29813.348 | 0.00965021338 | 8751.74006 | -0.0126325522 | -29813.348 | 0.1256 | 0.0161712996 | -12831.1764 | -0.0194713475 | -29203.5477 | 0.016639619 | -782.667181 | -0.0188798423 | -15726.4872 | 0.016639619 | -782.667181 | -0.0188798423 | -15726.4872 | 0.001875 | 0.0167701731 | -2480.14239 | -0.0198695537 | -17367.2301 | 0.0124391804 | 3094.70052 | -0.0139194653 | -19462.1126
0.1258 | 0.00937850705 | -7767.37245 | -0.0133440182 | -47366.3336 | 0.00961285769 | 8834.73365 | -0.0125639574 | -29769.8894 | 0.00961285769 | 8834.73365 | -0.0125639574 | -29769.8894 | 0.1258 | 0.0161257071 | -12687.908 | -0.0194170102 | -29171.5031 | 0.0165944747 | -674.204205 | -0.018791969 | -15720.3825 | 0.0165944747 | -674.204205 | -0.018791969 | -15720.3825 | 0.0025 | 0.0167688192 | -2899.97088 | -0.0200670551 | -17852.221 | 0.0124324981 | 3157.11776 | -0.0139206945 | -19405.925
0.126 | 0.00934068898 | -7678.8951 | -0.0132980781 | -47303.4254 | 0.00957576063 | 8913.35497 | -0.0124969611 | -29730.7152 | 0.00957576063 | 8913.35497 | -0.0124969611 | -29730.7152 | 0.126 | 0.0160812165 | -12542.656 | -0.019363521 | -29136.7089 | 0.0165499668 | -566.965333 | -0.018706594 | -15715.6283 | 0.0165499668 | -566.965333 | -0.018706594 | -15715.6283 | 0.003125 | 0.0167681175 | -3301.78661 | -0.0202470942 | -18312.3201 | 0.0124261103 | 3199.40789 | -0.0139264893 | -19370.1201
0.1262 | 0.00930308448 | -7590.5212 | -0.0132523526 | -47240.8704 | 0.00953891578 | 8987.69109 | -0.0124315561 | -29695.6854 | 0.00953891578 | 8987.69109 | -0.0124315561 | -29695.6854 | 0.1262 | 0.0160377472 | -12396.0158 | -0.0193108529 | -29099.7668 | 0.0165060465 | -461.253538 | -0.0186237005 | -15712.5216 | 0.0165060465 | -461.253538 | -0.0186237005 | -15712.5216 | 0.00375 | 0.0167679593 | -3685.75274 | -0.0204109172 | -18748.7292 | 0.0124200163 | 3224.37907 | -0.0139363572 | -19351.9231
0.1264 | 0.00926568996 | -7502.31497 | -0.0132068417 | -47178.7207 | 0.00950231692 | 9057.83355 | -0.0123677339 | -29664.6565 | 0.00950231692 | 9057.83355 | -0.0123677339 | -29664.6565 | 0.1264 | 0.0159952212 | -12248.6076 | -0.0192589841 | -29061.3047 | 0.016462668 | -357.375207 | -0.0185432742 | -15711.363 | 0.016462668 | -357.375207 | -0.0185432742 | -15711.363 | 0.004375 | 0.0167682471 | -4052.11235 | -0.0205596977 | -19162.5932 | 0.0124142139 | 3234.52098 | -0.0139498447 | -19348.8745
0.1266 | 0.00922850205 | -7414.34058 | -0.0131615466 | -47117.0397 | 0.00946595801 | 9123.87618 | -0.0123054858 | -29637.4845 | 0.00946595801 | 9123.87618 | -0.0123054858 | -29637.4845 | 0.1266 | 0.0159535626 | -12101.0756 | -0.0192078969 | -29021.9758 | 0.0164197876 | -255.644274 | -0.0184653027 | -15712.461 | 0.0164197876 | -255.644274 | -0.0184653027 | -15712.461 | 0.005 | 0.0167688935 | -4401.181 | -0.02069454 | -19555.0058 | 0.0124087002 | 3232.03278 | -0.0139665351 | -19358.8023
0.1268 | 0.00919151751 | -7326.65279 | -0.0131164681 | -47055.8847 | 0.00942983321 | 9185.91381 | -0.0122448026 | -29614.0263 | 0.00942983321 | 9185.91381 | -0.0122448026 | -29614.0263 | 0.1268 | 0.0159126963 | -11954.0892 | -0.0191575767 | -28982.4591 | 0.0163773631 | -156.385723 | -0.018389776 | -15716.1351 | 0.0163773631 | -156.385723 | -0.018389776 | -15716.1351 | 0.005625 | 0.0167698202 | -4733.33929 | -0.020816482 | -19927.0147 | 0.012403471 | 3218.84924 | -0.0139860454 | -19379.7956
0.127 | 0.00915473329 | -7239.29416 | -0.0130716063 | -46995.3004 | 0.00939393685 | 9244.04166 | -0.0121856748 | -29594.1407 | 0.00939393685 | 9244.04166 | -0.0121856748 | -29594.1407 | 0.127 | 0.0158725471 | -11808.3455 | -0.019108011 | -28943.4623 | 0.0163353532 | -59.9386627 | -0.0183166851 | -15722.7196 | 0.0163353532 | -59.9386627 | -0.0183166851 | -15722.7196 | 0.00625 | 0.0167709581 | -5049.02571 | -0.0209264985 | -20279.6258 | 0.0123985213 | 3196.66525 | -0.0140080241 | -19410.18
0.1272 | 0.00911814646 | -7152.29761 | -0.0130269607 | -46935.3197 | 0.00935826344 | 9298.35524 | -0.0121280928 | -29577.6882 | 0.00935826344 | 9298.35524 | -0.0121280928 | -29577.6882 | 0.1272 | 0.0158330383 | -11664.5746 | -0.0190591891 | -28905.7253 | 0.0162937164 | 33.3408716 | -0.0182460228 | -15732.5662 | 0.0162937164 | 33.3408716 | -0.0182460228 | -15732.5662 | 0.006875 | 0.0167722456 | -5348.72965 | -0.0210255039 | -20613.8074 | 0.0123938455 | 3166.95869 | -0.0140321488 | -19448.4949
0.1274 | 0.0090817542 | -7065.69222 | -0.0129825306 | -46875.9704 | 0.00932280766 | 9348.95043 | -0.0120720469 | -29564.5305 | 0.00932280766 | 9348.95043 | -0.0120720469 | -29564.5305 | 0.1274 | 0.015794091 | -11523.5442 | -0.0190111005 | -28870.0247 | 0.0162524105 | 123.077251 | -0.0181777826 | -15746.0467 | 0.0162524105 | 123.077251 | -0.0181777826 | -15746.0467 | 0.0075 | 0.0167736285 | -5632.98465 | -0.0211143548 | -20930.4931 | 0.0123894372 | 3131.01168 | -0.0140581243 | -19493.472
0.1276 | 0.00904555383 | -6979.51106 | -0.0129383154 | -46817.2855 | 0.00928756433 | 9395.92356 | -0.0120175273 | -29554.5305 | 0.00928756433 | 9395.92356 | -0.0120175273 | -29554.5305 | 0.1276 | 0.0157556225 | -11386.0656 | -0.018963735 | -28837.1788 | 0.0162113918 | 208.872594 | -0.0181119585 | -15763.5562 | 0.0162113918 | 208.872594 | -0.0181119585 | -15763.5562 | 0.008125 | 0.0167750595 | -5902.36181 | -0.0211938531 | -21230.5843 | 0.0123852893 | 3089.93049 | -0.01408568 | -19544.0156
0.1278 | 0.00900954275 | -6893.79899 | -0.0128943153 | -46759.315 | 0.00925252844 | 9439.37131 | -0.0119645245 | -29547.5526 | 0.00925252844 | 9439.37131 | -0.0119645245 | -29547.5526 | 0.1278 | 0.0157175454 | -11252.9993 | -0.0189170813 | -28808.0527 | 0.0161706144 | 290.304028 | -0.018048545 | -15785.5154 | 0.0161706144 | 290.304028 | -0.018048545 | -15785.5154 | 0.00875 | 0.0167764971 | -6157.46354 | -0.021264748 | -21514.9529 | 0.0123813944 | 3044.66384 | -0.0141145685 | -19599.1841
0.128 | 0.0089737185 | -6808.61915 | -0.0128505322 | -46702.1377 | 0.00921769513 | 9479.39009 | -0.0119130289 | -29543.4633 | 0.00921769513 | 9479.39009 | -0.0119130289 | -29543.4633 | 0.128 | 0.0156797667 | -11125.2614 | -0.0188711269 | -28783.5641 | 0.0161300295 | 366.92078 | -0.0179875366 | -15812.3738 | 0.0161300295 | 366.92078 | -0.0179875366 | -15812.3738 | 0.009375 | 0.0167779054 | -6398.91742 | -0.0213277393 | -21784.4426 | 0.0123777448 | 2996.02005 | -0.0141445637 | -19658.1731
0.1282 | 0.00893807871 | -6724.05642 | -0.0128069702 | -46645.87 | 0.00918305968 | 9516.07472 | -0.0118630317 | -29542.1339 | 0.00918305968 | 9516.07472 | -0.0118630317 | -29542.1339 | 0.1282 | 0.0156421864 | -11003.8284 | -0.0188258574 | -28764.6878 | 0.0160895843 | 438.241064 | -0.0179289275 | -15844.6126 | 0.0160895843 | 438.241064 | -0.0179289275 | -15844.6126 | 0.01 | 0.0167792537 | -6627.37045 | -0.0213834788 | -22039.8705 | 0.012374332 | 2944.68269 | -0.0141754589 | -19720.2999
0.1284 | 0.00890262119 | -6640.21618 | -0.012763636 | -46590.6708 | 0.00914861752 | 9549.51618 | -0.0118145245 | -29543.4432 | 0.00914861752 | 9549.51618 | -0.0118145245 | -29543.4432 | 0.1284 | 0.0156046965 | -10889.7432 | -0.0187812558 | -28752.4624 | 0.0160492218 | 503.748711 | -0.0178727112 | -15882.7482 | 0.0160492218 | 503.748711 | -0.0178727112 | -15882.7482 | 0.010625 | 0.0167805157 | -6843.48348 | -0.0214325738 | -22282.0281 | 0.0123711476 | 2891.22522 | -0.0142070658 | -19784.9888
0.1286 | 0.00886734386 | -6557.21699 | -0.0127205387 | -46536.7394 | 0.00911436423 | 9579.79818 | -0.0117675001 | -29547.2835 | 0.00911436423 | 9579.79818 | -0.0117675001 | -29547.2835 | 0.1286 | 0.0155671802 | -10784.1197 | -0.0187373027 | -28747.9944 | 0.0160088797 | 562.889549 | -0.0178188806 | -15927.3359 | 0.0160088797 | 562.889549 | -0.0178188806 | -15927.3359 | 0.01125 | 0.0167816693 | -7047.92596 | -0.0214755884 | -22511.6819 | 0.012368183 | 2836.12423 | -0.0142392122 | -19851.7579
0.1288 | 0.00883224484 | -6475.17551 | -0.0126776899 | -46484.3057 | 0.00908029553 | 9606.99224 | -0.0117219528 | -29553.5674 | 0.00908029553 | 9606.99224 | -0.0117219528 | -29553.5674 | 0.1288 | 0.0155295104 | -10688.1477 | -0.0186939753 | -28752.4651 | 0.0159684899 | 615.067532 | -0.0177674276 | -15978.9742 | 0.0159684899 | 615.067532 | -0.0177674276 | -15978.9742 | 0.011875 | 0.016782696 | -7241.37093 | -0.0215130463 | -22729.574 | 0.0123654292 | 2779.77179 | -0.0142717416 | -19920.2071
0.129 | 0.0087973224 | -6394.18216 | -0.0126351025 | -46433.609 | 0.00904640731 | 9631.15117 | -0.0116778788 | -29562.2379 | 0.00904640731 | 9631.15117 | -0.0116778788 | -29562.2379 | 0.129 | 0.0154915488 | -10581.1465 | -0.0186492674 | -28747.8752 | 0.0159279776 | 617.061761 | -0.0177209159 | -16049.5455 | 0.0159279776 | 617.061761 | -0.0177209159 | -16049.5455 | 0.0125 | 0.0167835809 | -7424.49032 | -0.0215454325 | -22936.422 | 0.0123628773 | 2722.48657 | -0.0143045113 | -19990.0071
0.129 | 0.0087973224 | -6347.29418 | -0.0126295832 | -46351.3714 | 0.00904640731 | 9682.92657 | -0.0116715169 | -29484.3147 | 0.00904640731 | 9682.92657 | -0.0116715169 | -29484.3147 | 0.129 | 0.0154915488 | -10603.0979 | -0.0186512474 | -28767.1357 | 0.0159279776 | 659.640658 | -0.0177183431 | -16038.3094 | 0.0159279776 | 659.640658 | -0.0177183431 | -16038.3094 | 0.013125 | 0.0167843117 | -7597.95061 | -0.0215731958 | -23132.9193 | 0.0123605182 | 2664.52404 | -0.0143373914 | -20060.8892
0.1298 | 0.00865895905 | -6005.17409 | -0.0124579894 | -46102.8474 | 0.00891237968 | 9790.77587 | -0.0114823459 | -29508.5825 | 0.00891237968 | 9790.77587 | -0.0114823459 | -29508.5825 | 0.1298 | 0.0153010934 | -10082.8059 | -0.0184248042 | -28626.8934 | 0.0157369011 | 802.989411 | -0.0174684676 | -16243.3037 | 0.0157369011 | 802.989411 | -0.0174684676 | -16243.3037 | 0.01375 | 0.0167848792 | -7762.40862 | -0.0215967503 | -23319.7347 | 0.0123583427 | 2606.08579 | -0.014370264 | -20132.6361
0.1306 | 0.00852358965 | -5662.59523 | -0.0122890742 | -45854.5298 | 0.00878129034 | 9875.63901 | -0.0113036567 | -29552.8841 | 0.00878129034 | 9875.63901 | -0.0113036567 | -29552.8841 | 0.1306 | 0.0151154268 | -9584.30576 | -0.0182040274 | -28493.0196 | 0.0155487027 | 975.591291 | -0.017229008 | -16442.0917 | 0.0155487027 | 975.591291 | -0.017229008 | -16442.0917 | 0.014375 | 0.0167852761 | -7918.5078 | -0.0216164776 | -23497.5124 | 0.0123563419 | 2547.32778 | -0.0144030219 | -20205.0741
0.1314 | 0.00839109869 | -5320.0405 | -0.012122735 | -45606.3671 | 0.00865300493 | 9940.1544 | -0.0111346055 | -29614.4629 | 0.00865300493 | 9940.1544 | -0.0111346055 | -29614.4629 | 0.1314 | 0.0149344543 | -9088.1527 | -0.0179870044 | -28349.1891 | 0.0153635219 | 1135.29494 | -0.0170018272 | -16645.5392 | 0.0153635219 | 1135.29494 | -0.0170018272 | -16645.5392 | 0.015 | 0.0167854975 | -8066.87468 | -0.0216327286 | -23666.871 | 0.0123545068 | 2488.36798 | -0.0144355679 | -20278.0656
0.1322 | 0.00826137956 | -4977.90259 | -0.011958875 | -45358.2856 | 0.00852739851 | 9986.85067 | -0.0109743557 | -29690.6677 | 0.00852739851 | 9986.85067 | -0.0109743557 | -29690.6677 | 0.1322 | 0.0147580144 | -8595.93225 | -0.0177737197 | -28197.4539 | 0.015181404 | 1282.88554 | -0.016786097 | -16852.8978 | 0.015181404 | 1282.88554 | -0.016786097 | -16852.8978 | 0.015625 | 0.0167855403 | -8208.11572 | -0.0216458251 | -23828.4036 | 0.0123528284 | 2429.29301 | -0.0144678138 | -20351.5023
0.133 | 0.00813433378 | -4636.49787 | -0.011797404 | -45110.1972 | 0.00840435515 | 10018.1673 | -0.0108220813 | -29778.941 | 0.00840435515 | 10018.1673 | -0.0108220813 | -29778.941 | 0.133 | 0.0145858781 | -8108.92792 | -0.0175640847 | -28039.5494 | 0.0150023028 | 1419.06225 | -0.0165808908 | -17063.4411 | 0.0150023028 | 1419.06225 | -0.0165808908 | -17063.4411 | 0.01625 | 0.0167854028 | -8342.81441 | -0.0216560617 | -23982.6769 | 0.0123512978 | 2370.16418 | -0.0144996799 | -20425.2997
0.1338 | 0.00800987033 | -4296.07878 | -0.0116382378 | -44862.0074 | 0.00828376745 | 10036.4656 | -0.0106769698 | -29876.8156 | 0.00828376745 | 10036.4656 | -0.0106769698 | -29876.8156 | 0.1338 | 0.0144177515 | -7628.41336 | -0.0173579442 | -27877.1606 | 0.0148260839 | 1544.25876 | -0.0163851985 | -17276.6297 | 0.0148260839 | 1544.25876 | -0.0163851985 | -17276.6297 | 0.016875 | 0.0167850849 | -8471.52871 | -0.0216637076 | -24130.2309 | 0.0123499065 | 2311.02282 | -0.014531094 | -20499.3918
0.1346 | 0.00788790504 | -3956.84454 | -0.0114812986 | -44613.621 | 0.00816553615 | 10044.0322 | -0.0105382254 | -29981.917 | 0.00816553615 | 10044.0322 | -0.0105382254 | -29981.917 | 0.1346 | 0.0142532793 | -7155.7187 | -0.0171550794 | -27711.9792 | 0.0146525308 | 1658.64856 | -0.0161979376 | -17492.1094 | 0.0146525308 | 1658.64856 | -0.0161979376 | -17492.1094 | 0.0175 | 0.0167845876 | -8594.78879 | -0.0216690077 | -24271.5781 | 0.0123486459 | 2251.89489 | -0.014561991 | -20573.7268
0.1354 | 0.00776836002 | -3618.95042 | -0.0113265154 | -44364.9468 | 0.00804956966 | 10043.0779 | -0.0104050718 | -30091.969 | 0.00804956966 | 10043.0779 | -0.0104050718 | -30091.969 | 0.1354 | 0.0140920506 | -6692.15603 | -0.0169552098 | -27545.6302 | 0.0144813528 | 1762.26772 | -0.0160179607 | -17709.604 | 0.0144813528 | 1762.26772 | -0.0160179607 | -17709.604 | 0.018125 | 0.0167839129 | -8713.0951 | -0.0216721844 | -24407.2028 | 0.0123475075 | 2192.79507 | -0.0145923122 | -20648.2631
0.1362 | 0.00765116312 | -3282.51548 | -0.0111738234 | -44115.9013 | 0.00793578368 | 10035.7338 | -0.010276755 | -30204.8007 | 0.00793578368 | 10035.7338 | -0.010276755 | -30204.8007 | 0.1362 | 0.0139336063 | -6238.87291 | -0.0167579939 | -27379.5303 | 0.0143121944 | 1855.19995 | -0.0158440619 | -17928.7501 | 0.0143121944 | 1855.19995 | -0.0158440619 | -17928.7501 | 0.01875 | 0.0167830637 | -8826.91672 | -0.0216734395 | -24537.5612 | 0.0123464834 | 2133.73025 | -0.0146220049 | -20722.9661
0.137 | 0.00753624749 | -2947.62894 | -0.0110231642 | -43866.411 | 0.00782410083 | 10024.0462 | -0.0101525464 | -30318.355 | 0.00782410083 | 10024.0462 | -0.0101525464 | -30318.355 | 0.137 | 0.0137774482 | -5796.68639 | -0.0165630289 | -27214.7277 | 0.014144647 | 1937.78073 | -0.0156749814 | -18148.9131 | 0.014144647 | 1937.78073 | -0.0156749814 | -18148.9131 | 0.019375 | 0.0167820436 | -8936.69003 | -0.0216729547 | -24663.0802 | 0.0123455654 | 2074.70255 | -0.014651022 | -20797.8053
0.1378 | 0.00742355113 | -2614.35515 | -0.0108744859 | -43616.4133 | 0.00771445025 | 10009.9708 | -0.0100317448 | -30430.6944 | 0.00771445025 | 10009.9708 | -0.0100317448 | -30430.6944 | 0.1378 | 0.0136230504 | -5365.93414 | -0.0163698511 | -27051.7552 | 0.0139782617 | 2010.78958 | -0.0155094103 | -18369.0112 | 0.0139782617 | 2010.78958 | -0.0155094103 | -18369.0112 | 0.02 | 0.0167808569 | -9042.81767 | -0.0216708938 | -24784.1577 | 0.0123447459 | 2015.71179 | -0.0146793211 | -20872.7521
0.1386 | 0.00731301646 | -2282.73727 | -0.0107277425 | -43365.856 | 0.00760676729 | 9995.36904 | -0.00991367867 | -30540.0071 | 0.00760676729 | 9995.36904 | -0.00991367867 | -30540.0071 | 0.1386 | 0.0134698711 | -4946.36308 | -0.0161779363 | -26890.5188 | 0.0138125641 | 2075.61152 | -0.0153459958 | -18587.3653 | 0.0138125641 | 2075.61152 | -0.0153459958 | -18587.3653 | 0.020625 | 0.016779508 | -9145.66781 | -0.0216674036 | -24901.1619 | 0.0123440173 | 1956.75759 | -0.0147068647 | -20947.7776
0.1394 | 0.00720459002 | -1952.79977 | -0.0105828938 | -43114.6965 | 0.00750099314 | 9982.00511 | -0.00979770859 | -30644.6098 | 0.00750099314 | 9982.00511 | -0.00979770859 | -30644.6098 | 0.1394 | 0.0133173674 | -4537.05942 | -0.0159867032 | -26730.2232 | 0.0136470715 | 2134.36078 | -0.0151833492 | -18801.5798 | 0.0136470715 | 2134.36078 | -0.0151833492 | -18801.5798 | 0.02125 | 0.0167780023 | -9245.5737 | -0.0216626153 | -25014.4312 | 0.0123433724 | 1897.84106 | -0.0147336196 | -21022.8516
0.1402 | 0.0070982221 | -1624.54975 | -0.0104399051 | -42862.8995 | 0.00739707459 | 9971.54509 | -0.00968322845 | -30742.9491 | 0.00739707459 | 9971.54509 | -0.00968322845 | -30742.9491 | 0.1402 | 0.0131650102 | -4136.40848 | -0.0157955173 | -26569.3264 | 0.0134813102 | 2189.97209 | -0.0150200554 | -19008.4506 | 0.0134813102 | 2189.97209 | -0.0150200554 | -19008.4506 | 0.021875 | 0.0167763449 | -9342.8335 | -0.0216566456 | -25124.2742 | 0.012342804 | 1838.96608 | -0.0147595567 | -21097.9412
0.141 | 0.00699386645 | -1297.97733 | -0.0102987471 | -42610.4336 | 0.00729496364 | 9965.55776 | -0.00956966691 | -30833.6008 | 0.00729496364 | 9965.55776 | -0.00956966691 | -30833.6008 | 0.141 | 0.0130123017 | -3742.05583 | -0.015603699 | -26405.4983 | 0.0133148355 | 2246.27685 | -0.014854687 | -19203.8847 | 0.0133148355 | 2246.27685 | -0.014854687 | -19203.8847 | 0.0225 | 0.0167745415 | -9437.7104 | -0.021649598 | -25230.97 | 0.0123423055 | 1780.14034 | -0.0147846505 | -21173.0098
0.1418 | 0.00689148005 | -973.054995 | -0.0101593949 | -42357.2677 | 0.00719461731 | 9965.51668 | -0.00945648825 | -30915.2684 | 0.00719461731 | 9965.51668 | -0.00945648825 | -30915.2684 | 0.1418 | 0.0128587933 | -3350.8257 | -0.0154105349 | -26235.5428 | 0.0131472528 | 2308.09355 | -0.014685823 | -19382.806 | 0.0131472528 | 2308.09355 | -0.014685823 | -19382.806 | 0.023125 | 0.0167725978 | -9530.43303 | -0.021641564 | -25334.7682 | 0.0123418702 | 1721.37602 | -0.0148088791 | -21248.017
0.1426 | 0.00679102281 | -649.736227 | -0.010021828 | -42103.3664 | 0.00709599728 | 9972.80269 | -0.00934319285 | -30986.781 | 0.00709599728 | 9972.80269 | -0.00934319285 | -30986.781 | 0.1426 | 0.0127041053 | -2958.53598 | -0.0152152935 | -26055.2317 | 0.0129782397 | 2381.37404 | -0.0145120726 | -19539.0101 | 0.0129782397 | 2381.37404 | -0.0145120726 | -19539.0101 | 0.02375 | 0.0167705196 | -9621.19604 | -0.0216326237 | -25435.8892 | 0.0123414918 | 1662.69019 | -0.0148322238 | -21322.9178
0.1434 | 0.00669245743 | -327.953398 | -0.00988602942 | -41848.6855 | 0.00699906967 | 9988.70583 | -0.00922931711 | -31047.0922 | 0.00699906967 | 9988.70583 | -0.00922931711 | -31047.0922 | 0.1434 | 0.0125479479 | -2559.63344 | -0.0150172453 | -25858.9794 | 0.0128075696 | 2473.45916 | -0.0143321062 | -19664.9217 | 0.0128075696 | 2473.45916 | -0.0143321062 | -19664.9217 | 0.024375 | 0.0167683126 | -9710.16106 | -0.0216228474 | -25534.525 | 0.0123411643 | 1604.10506 | -0.0148546691 | -21397.663
0.1442 | 0.00659574918 | -7.61510744 | -0.00975198527 | -41593.1671 | 0.00690380472 | 10014.425 | -0.00911443291 | -31095.282 | 0.00690380472 | 10014.425 | -0.00911443291 | -31095.282 | 0.1442 | 0.0123901426 | -2146.55614 | -0.0148156898 | -25639.2775 | 0.0126351367 | 2593.50948 | -0.0141446936 | -19751.1959 | 0.0126351367 | 2593.50948 | -0.0141446936 | -19751.1959 | 0.025 | 0.0167659828 | -9797.45779 | -0.0216122964 | -25630.8396 | 0.0123408819 | 1545.64799 | -0.0148762025 | -21472.1992
0.145 | 0.00650086576 | 311.396901 | -0.00961968387 | -41336.7344 | 0.0068101765 | 10051.0639 | -0.00899814648 | -31130.5631 | 0.0068101765 | 10051.0639 | -0.00899814648 | -31130.5631 | 0.145 | 0.0122306453 | -1961.38495 | -0.0146332585 | -25649.5861 | 0.0124609812 | 2523.25648 | -0.0139691071 | -20016.8407 | 0.0124609812 | 2523.25648 | -0.0139691071 | -20016.8407 | 0.025625 | 0.0167635358 | -9883.18537 | -0.0216010236 | -25724.9702 | 0.0123406389 | 1487.35126 | -0.0148968141 | -21546.4689
0.145 | 0.00650086576 | 298.769313 | -0.00962094886 | -41355.519 | 0.0068101765 | 10069.843 | -0.00899758291 | -31125.4915 | 0.0068101765 | 10069.843 | -0.00899758291 | -31125.4915 | 0.145 | 0.0122306453 | -1708.71436 | -0.0146099875 | -25385.7898 | 0.0124609812 | 2753.18885 | -0.0139487511 | -19786.0954 | 0.0124609812 | 2753.18885 | -0.0139487511 | -19786.0954 | 0.02625 | 0.0167609775 | -9967.41396 | -0.0215890748 | -25817.0281 | 0.0123404302 | 1429.25179 | -0.0149164969 | -21620.4114
0.147125 | 0.00625950142 | 1146.25613 | -0.00928205252 | -40704.2587 | 0.00657276199 | 10116.3517 | -0.00872295877 | -31312.7332 | 0.00657276199 | 10116.3517 | -0.00872295877 | -31312.7332 | 0.147125 | 0.0118678702 | -990.118807 | -0.0141638828 | -25160.6612 | 0.012059852 | 2820.52276 | -0.0135435783 | -20245.9513 | 0.012059852 | 2820.52276 | -0.0135435783 | -20245.9513 | 0.026875 | 0.0167583134 | -10050.1865 | -0.0215764896 | -25907.0996 | 0.0123402505 | 1371.39073 | -0.0149352462 | -21693.9626
0.14925 | 0.0060300487 | 1984.96498 | -0.00895442123 | -40050.741 | 0.00634630873 | 10176.7341 | -0.00846018342 | -31471.6809 | 0.00634630873 | 10176.7341 | -0.00846018342 | -31471.6809 | 0.14925 | 0.0115026563 | -72.7164252 | -0.0136924049 | -24674.7993 | 0.0116553263 | 3052.56661 | -0.0131210204 | -20491.2094 | 0.0116553263 | 3052.56661 | -0.0131210204 | -20491.2094 | 0.0275 | 0.016755549 | -10131.5208 | -0.0215633018 | -25995.2478 | 0.0123400952 | 1313.81283 | -0.0149530599 | -21767.0567
0.151375 | 0.0058118103 | 2812.99328 | -0.00863760358 | -39396.8075 | 0.00613008018 | 10247.8951 | -0.00820779078 | -31606.2767 | 0.00613008018 | 10247.8951 | -0.00820779078 | -31606.2767 | 0.151375 | 0.0111420128 | 799.29113 | -0.0132255295 | -24188.8824 | 0.0112556799 | 3243.2816 | -0.0127061468 | -20733.646 | 0.0112556799 | 3243.2816 | -0.0127061468 | -20733.646 | 0.028125 | 0.0167526897 | -10211.4115 | -0.0215495405 | -26081.5139 | 0.0123399596 | 1256.56591 | -0.0149699382 | -21839.6257
0.1535 | 0.00560416577 | 3629.51236 | -0.00833120316 | -38743.7724 | 0.00592346475 | 10329.3366 | -0.0079644816 | -31717.9667 | 0.00592346475 | 10329.3366 | -0.0079644816 | -31717.9667 | 0.1535 | 0.0107907992 | 1631.76962 | -0.0127680975 | -23702.0644 | 0.0108666259 | 3409.2665 | -0.0123020225 | -20960.9054 | 0.0108666259 | 3409.2665 | -0.0123020225 | -20960.9054 | 0.02875 | 0.0167497407 | -10289.8323 | -0.0215352305 | -26165.9187 | 0.0123398393 | 1199.70012 | -0.0149858835 | -21911.6013
0.155625 | 0.00540655441 | 4434.2687 | -0.00803486402 | -38092.4323 | 0.00572594373 | 10421.9077 | -0.00772914486 | -31806.7952 | 0.00572594373 | 10421.9077 | -0.00772914486 | -31806.7952 | 0.155625 | 0.0104521376 | 2428.47208 | -0.0123233896 | -23215.0526 | 0.0104918054 | 3561.37278 | -0.0119104147 | -21165.7643 | 0.0104918054 | 3561.37278 | -0.0119104147 | -21165.7643 | 0.029375 | 0.016746707 | -10366.7387 | -0.0215203935 | -26248.4648 | 0.0123397302 | 1143.26728 | -0.0150009005 | -21982.9149
0.15775 | 0.00521846319 | 5227.25082 | -0.0077482603 | -37443.1993 | 0.00553706768 | 10526.9298 | -0.00750087013 | -31872.2415 | 0.00553706768 | 10526.9298 | -0.00750087013 | -31872.2415 | 0.15775 | 0.010127774 | 3191.61265 | -0.0118934017 | -22729.4286 | 0.0101332235 | 3706.06465 | -0.0115320995 | -21344.8301 | 0.0101332235 | 3706.06465 | -0.0115320995 | -21344.8301 | 0.03 | 0.0167435935 | -10442.0706 | -0.0215050482 | -26329.1382 | 0.0123396284 | 1087.3201 | -0.015014996 | -22053.4985
0.159875 | 0.00503941818 | 6008.48069 | -0.0074710894 | -36796.2863 | 0.00535643894 | 10645.6201 | -0.00727895164 | -31913.8167 | 0.00535643894 | 10645.6201 | -0.00727895164 | -31913.8167 | 0.159875 | 0.009818393 | 3922.46395 | -0.0114790935 | -22247.0372 | 0.00979163254 | 3846.61565 | -0.011167129 | -21497.4036 | 0.00979163254 | 3846.61565 | -0.011167129 | -21497.4036 | 0.030625 | 0.016740405 | -10515.7542 | -0.0214892114 | -26407.9106 | 0.0123395302 | 1031.91145 | -0.0150281785 | -22123.286
0.162 | 0.00486897811 | 6777.89471 | -0.00720306793 | -36151.8909 | 0.00518369861 | 10778.7525 | -0.00706288483 | -31931.4468 | 0.00518369861 | 10778.7525 | -0.00706288483 | -31931.4468 | 0.162 | 0.00952389085 | 4621.92465 | -0.0110806131 | -21769.4735 | 0.00946686571 | 3984.1576 | -0.0108150604 | -21624.4982 | 0.00946686571 | 3984.1576 | -0.0108150604 | -21624.4982 | 0.03125 | 0.0167371461 | -10587.706 | -0.0214728981 | -26484.7414 | 0.0123394321 | 977.093688 | -0.015040459 | -22192.2132
0.164125 | 0.00470672943 | 7535.28477 | -0.00694392965 | -35510.3357 | 0.00501851657 | 10926.4969 | -0.0068523561 | -31925.6641 | 0.00501851657 | 10926.4969 | -0.0068523561 | -31925.6641 | 0.164125 | 0.00924360964 | 5291.00986 | -0.0106974998 | -21297.6908 | 0.009158125 | 4118.5898 | -0.010475152 | -21728.0103 | 0.009158125 | 4118.5898 | -0.010475152 | -21728.0103 | 0.031875 | 0.016733821 | -10657.8343 | -0.0214561222 | -26559.5803 | 0.0123393309 | 922.917881 | -0.0150518499 | -22260.2191
0.16625 | 0.00455228196 | 8280.27618 | -0.00669342453 | -34872.1411 | 0.00486058356 | 11088.3881 | -0.00664722654 | -31897.6379 | 0.00486058356 | 11088.3881 | -0.00664722654 | -31897.6379 | 0.16625 | 0.00897653743 | 5931.2234 | -0.0103288667 | -20831.7514 | 0.00886422583 | 4249.34857 | -0.0101465278 | -21810.0436 | 0.00886422583 | 4249.34857 | -0.0101465278 | -21810.0436 | 0.0325 | 0.0167304341 | -10726.0432 | -0.0214388972 | -26632.3694 | 0.0123392235 | 869.433202 | -0.0150623658 | -22327.2464
0.168375 | 0.00440526504 | 9012.32496 | -0.00645131846 | -34238.0158 | 0.00470960469 | 11263.3827 | -0.00644751046 | -31849.072 | 0.00470960469 | 11263.3827 | -0.00644751046 | -31849.072 | 0.168375 | 0.00872147722 | 6544.77719 | -0.00997356604 | -20370.7361 | 0.00858380253 | 4376.02902 | -0.00982831559 | -21872.3929 | 0.00858380253 | 4376.02902 | -0.00982831559 | -21872.3929 | 0.033125 | 0.0167269893 | -10792.2347 | -0.0214212362 | -26703.0456 | 0.012339107 | 816.686294 | -0.0150720227 | -22393.2419
0.1705 | 0.00426532375 | 9730.72297 | -0.0062173925 | -33608.7709 | 0.00456529392 | 11449.9714 | -0.0062533493 | -31782.0053 | 0.00456529392 | 11449.9714 | -0.0062533493 | -31782.0053 | 0.1705 | 0.00847718835 | 7134.62934 | -0.00963033956 | -19912.8266 | 0.00831547822 | 4498.84312 | -0.00951975988 | -21916.1989 | 0.00831547822 | 4498.84312 | -0.00951975988 | -21916.1989 | 0.03375 | 0.0167234906 | -10856.3118 | -0.0214031529 | -26771.5435 | 0.0123389788 | 764.720718 | -0.0150808386 | -22458.1572
0.172625 | 0.00413211541 | 10434.6052 | -0.0059914412 | -32985.1711 | 0.00442736936 | 11646.3182 | -0.00606498192 | -31698.5474 | 0.00442736936 | 11646.3182 | -0.00606498192 | -31698.5474 | 0.172625 | 0.00824250342 | 7704.31861 | -0.00929795515 | -19455.5713 | 0.00805800299 | 4618.89011 | -0.00922031478 | -21941.7897 | 0.00805800299 | 4618.89011 | -0.00922031478 | -21941.7897 | 0.034375 | 0.0167199417 | -10918.1817 | -0.0213846612 | -26837.7977 | 0.0123388364 | 713.576462 | -0.015088833 | -22521.9495
0.17475 | 0.00400530656 | 11122.9594 | -0.00577326899 | -32367.7572 | 0.00429554944 | 11850.411 | -0.00588271183 | -31600.5903 | 0.00429554944 | 11850.411 | -0.00588271183 | -31600.5903 | 0.17475 | 0.00801642384 | 8257.57928 | -0.00897533328 | -18996.3399 | 0.00781036426 | 4738.20727 | -0.00892971858 | -21948.7327 | 0.00781036426 | 4738.20727 | -0.00892971858 | -21948.7327 | 0.035 | 0.0167163462 | -10977.758 | -0.0213657763 | -26901.7451 | 0.0123386775 | 663.289526 | -0.0150960267 | -22584.5811
0.176875 | 0.00388457059 | 11794.6443 | -0.00556268416 | -31756.6837 | 0.00416955021 | 12060.2108 | -0.00570687221 | -31489.5349 | 0.00416955021 | 12060.2108 | -0.00570687221 | -31489.5349 | 0.176875 | 0.00779819687 | 8797.72677 | -0.00866166448 | -18532.9704 | 0.00757187364 | 4859.56139 | -0.00864805401 | -21936.1202 | 0.00757187364 | 4859.56139 | -0.00864805401 | -21936.1202 | 0.035625 | 0.0167127073 | -11034.9639 | -0.0213465145 | -26963.3283 | 0.0123384999 | 613.89158 | -0.0151024421 | -22646.0207
0.179 | 0.00376958677 | 12448.4287 | -0.00535948932 | -31151.633 | 0.00404908426 | 12273.798 | -0.00553778945 | -31366.0756 | 0.00404908426 | 12273.798 | -0.00553778945 | -31366.0756 | 0.179 | 0.00758737704 | 9326.81043 | -0.00835652062 | -18064.6068 | 0.00734223416 | 4985.93273 | -0.00837579736 | -21903.1238 | 0.00734223416 | 4985.93273 | -0.00837579736 | -21903.1238 | 0.03625 | 0.0167090284 | -11089.7347 | -0.0213268935 | -27022.4969 | 0.0123383018 | 565.409705 | -0.0151081031 | -22706.2428
0.181125 | 0.00366004111 | 13083.0683 | -0.00516346792 | -30551.8795 | 0.00393386167 | 12489.5201 | -0.00537574602 | -31230.0897 | 0.00393386167 | 12489.5201 | -0.00537574602 | -31230.0897 | 0.181125 | 0.00738387461 | 9844.53635 | -0.00805996201 | -17592.7253 | 0.00712159249 | 5119.63603 | -0.00811385936 | -21849.8517 | 0.00712159249 | 5119.63603 | -0.00811385936 | -21849.8517 | 0.036875 | 0.0167053124 | -11142.0203 | -0.0213069327 | -27079.2112 | 0.0123380813 | 517.866216 | -0.0151130345 | -22765.2283
0.18325 | 0.00355562982 | 13697.446 | -0.00497436584 | -29956.593 | 0.003823594 | 12706.1534 | -0.00522094331 | -31080.6777 | 0.003823594 | 12706.1534 | -0.00522094331 | -31080.6777 | 0.18325 | 0.00718799366 | 10346.9691 | -0.00777264258 | -17122.3385 | 0.00691058022 | 5261.01449 | -0.00786362152 | -21778.5516 | 0.00691058022 | 5261.01449 | -0.00786362152 | -21778.5516 | 0.0375 | 0.0167015622 | -11191.7875 | -0.0212866533 | -27133.4435 | 0.0123378369 | 471.278572 | -0.0151172624 | -22822.9643
0.185375 | 0.00345606621 | 14290.8032 | -0.00479186738 | -29365.4851 | 0.00371800181 | 12923.0994 | -0.00507346537 | -30916.4072 | 0.00371800181 | 12923.0994 | -0.00507346537 | -30916.4072 | 0.185375 | 0.00700046249 | 10825.028 | -0.0074959154 | -16663.3678 | 0.00671034886 | 5406.63511 | -0.00762697068 | -21695.2071 | 0.00671034886 | 5406.63511 | -0.00762697068 | -21695.2071 | 0.038125 | 0.0166977805 | -11239.0221 | -0.0212660784 | -27185.1813 | 0.0123375672 | 425.65937 | -0.015120814 | -22879.4439
0.1875 | 0.00336109189 | 14863.1001 | -0.0046155649 | -28779.9153 | 0.00361682704 | 13140.6438 | -0.0049332441 | -30735.8118 | 0.00361682704 | 13140.6438 | -0.0049332441 | -30735.8118 | 0.1875 | 0.00682245858 | 11234.9902 | -0.00723541138 | -16267.731 | 0.00652260293 | 5452.76915 | -0.00741542497 | -21710.5582 | 0.00652260293 | 5452.76915 | -0.00741542497 | -21710.5582 | 0.03875 | 0.0166939698 | -11283.7312 | -0.0212452333 | -27234.4285 | 0.0123372707 | 381.016412 | -0.0151237174 | -22934.6663
0.1875 | 0.00336109189 | 14877.9718 | -0.00462229796 | -28955.9136 | 0.00361682704 | 13178.759 | -0.00494002506 | -30924.918 | 0.00361682704 | 13178.759 | -0.00494002506 | -30924.918 | 0.1875 | 0.00682245858 | 11262.7988 | -0.00723194075 | -16232.1691 | 0.00652260293 | 5546.9056 | -0.00740633537 | -21611.5774 | 0.00652260293 | 5546.9056 | -0.00740633537 | -21611.5774 | 0.039375 | 0.0166901324 | -11325.9444 | -0.0212241451 | -27281.2081 | 0.0123369465 | 337.352864 | -0.0151260012 | -22988.6362
0.196875 | 0.00298806681 | 17039.1243 | -0.00391392512 | -26139.6387 | 0.00321450326 | 13890.2791 | -0.00432443525 | -29834.8648 | 0.00321450326 | 13890.2791 | -0.00432443525 | -29834.8648 | 0.196875 | 0.00604494604 | 13007.27 | -0.00610858565 | -14301.9957 | 0.00572159872 | 6173.90255 | -0.00640355997 | -20954.6477 | 0.00572159872 | 6173.90255 | -0.00640355997 | -20954.6477 | 0.04 | 0.0166862706 | -11365.7157 | -0.021202843 | -27325.5635 | 0.0123365936 | 294.667481 | -0.0151276949 | -23041.364
0.20625 | 0.00268369102 | 18632.5459 | -0.00334246559 | -23937.8818 | 0.00288249121 | 15004.1496 | -0.00378969108 | -28608.5446 | 0.00288249121 | 15004.1496 | -0.00378969108 | -28608.5446 | 0.20625 | 0.00540480574 | 14421.1159 | -0.00517371649 | -12567.0288 | 0.00506328305 | 6865.48058 | -0.00556543947 | -20102.541 | 0.00506328305 | 6865.48058 | -0.00556543947 | -20102.541 | 0.040625 | 0.0166823861 | -11403.1242 | -0.0211813581 | -27367.5599 | 0.012336211 | 252.954895 | -0.0151288286 | -23092.8646
0.215625 | 0.00243325269 | 19097.3802 | -0.00289824788 | -21880.8805 | 0.00260635595 | 15711.4557 | -0.00334748087 | -27150.2626 | 0.00260635595 | 15711.4557 | -0.00334748087 | -27150.2626 | 0.215625 | 0.00487036219 | 15500.2105 | -0.00439905619 | -11021.8556 | 0.00451791627 | 7555.12359 | -0.00486272519 | -19137.3373 | 0.00451791627 | 7555.12359 | -0.00486272519 | -19137.3373 | 0.04125 | 0.0166784809 | -11438.2752 | -0.0211597235 | -27407.2859 | 0.0123357983 | 212.205974 | -0.0151294326 | -23143.1574
0.225 | 0.00222460365 | 18544.5433 | -0.00256085109 | -19932.4377 | 0.00237433016 | 15778.4632 | -0.00299277744 | -25520.1373 | 0.00237433016 | 15778.4632 | -0.00299277744 | -25520.1373 | 0.225 | 0.00441655865 | 16278.2497 | -0.00375627158 | -9642.42077 | 0.00406057436 | 8244.13 | -0.00426541214 | -18062.1394 | 0.00406057436 | 8244.13 | -0.00426541214 | -18062.1394 | 0.041875 | 0.0166745563 | -11471.3006 | -0.0211379738 | -27444.8537 | 0.0123353547 | 172.408223 | -0.0151295375 | -23192.266
0.234375 | 0.00204817083 | 17348.4135 | -0.00230590549 | -18193.671 | 0.00217709192 | 15279.4549 | -0.00271166545 | -23826.4812 | 0.00217709192 | 15279.4549 | -0.00271166545 | -23826.4812 | 0.234375 | 0.00402414583 | 16794.2273 | -0.0032209034 | -8412.6429 | 0.00367113507 | 8919.96281 | -0.00375059951 | -16892.5182 | 0.00367113507 | 8919.96281 | -0.00375059951 | -16892.5182 | 0.0425 | 0.0166706138 | -11502.3587 | -0.0211161452 | -27480.4001 | 0.0123348799 | 133.546231 | -0.015129174 | -23240.2167
0.24375 | 0.00189669773 | 15903.4544 | -0.00210982007 | -16748.1855 | 0.0020074347 | 14415.5474 | -0.00248704934 | -22167.236 | 0.0020074347 | 14415.5474 | -0.00248704934 | -22167.236 | 0.24375 | 0.00367878311 | 17088.1159 | -0.00277250064 | -7319.89228 | 0.00333392059 | 9564.25961 | -0.00330129297 | -15651.413 | 0.00333392059 | 9564.25961 | -0.00330129297 | -15651.413 | 0.043125 | 0.0166666545 | -11531.6337 | -0.0210942752 | -27514.0866 | 0.0123343737 | 95.602139 | -0.0151283728 | -23287.039
0.253125 | 0.00176485663 | 14502.809 | -0.00195272796 | -15605.1307 | 0.00185989661 | 13401.7088 | -0.00230252007 | -20605.9062 | 0.00185989661 | 13401.7088 | -0.00230252007 | -20605.9062 | 0.253125 | 0.0033701332 | 17197.3803 | -0.00239448746 | -6353.24929 | 0.00303714879 | 10157.6328 | -0.00290525805 | -14365.6618 | 0.00303714879 | 10157.6328 | -0.00290525805 | -14365.6618 | 0.04375 | 0.0166626792 | -11559.3351 | -0.021072402 | -27546.0984 | 0.0123338359 | 58.5561341 | -0.0151271643 | -23332.7641
0.2625 | 0.00164882349 | 13301.5337 | -0.00181994098 | -14703.2797 | 0.00173039256 | 12405.9943 | -0.00214465856 | -19169.6263 | 0.00173039256 | 12405.9943 | -0.00214465856 | -19169.6263 | 0.2625 | 0.00309100336 | 17154.6138 | -0.00207382004 | -5503.2175 | 0.00277229678 | 10682.3176 | -0.0025539442 | -13063.5272 | 0.00277229678 | 10682.3176 | -0.0025539442 | -13063.5272 | 0.044375 | 0.0166586887 | -11585.6959 | -0.0210505646 | -27576.6443 | 0.0123332664 | 22.3869345 | -0.0151255785 | -23377.4245
0.271875 | 0.00154587343 | 12332.7732 | -0.00170220418 | -13945.9417 | 0.00161587685 | 11526.8075 | -0.00200405392 | -17859.1899 | 0.00161587685 | 11526.8075 | -0.00200405392 | -17859.1899 | 0.271875 | 0.00283656667 | 16986.4348 | -0.00180049091 | -4761.88408 | 0.00253344681 | 11123.5154 | -0.00224149915 | -11772.7517 | 0.00253344681 | 11123.5154 | -0.00224149915 | -11772.7517 | 0.045 | 0.0166546833 | -11610.9708 | -0.0210288021 | -27605.9546 | 0.0123326655 | -12.9277358 | -0.0151236452 | -23421.0535
0.28125 | 0.00145403124 | 11550.8028 | -0.00159504151 | -13243.1974 | 0.00151405274 | 10795.7894 | -0.00187531435 | -16663.0588 | 0.00151405274 | 10795.7894 | -0.00187531435 | -16663.0588 | 0.28125 | 0.00260368347 | 16713.6326 | -0.00156693813 | -4122.83883 | 0.00231666158 | 11470.0735 | -0.00196389322 | -10518.8432 | 0.00231666158 | 11470.0735 | -0.00196389322 | -10518.8432 | 0.045625 | 0.0166506632 | -11635.4335 | -0.0210071533 | -27634.2795 | 0.0123320332 | -47.410706 | -0.0151213932 | -23463.6845
0.290625 | 0.00137179444 | 10880.5002 | -0.00149748372 | -12544.6202 | 0.00142313716 | 10195.7301 | -0.00175634877 | -15569.5624 | 0.00142313716 | 10195.7301 | -0.00175634877 | -15569.5624 | 0.290625 | 0.00239033338 | 16352.4022 | -0.00136741684 | -3580.48078 | 0.00211941871 | 11714.9299 | -0.00171817326 | -9323.46467 | 0.00211941871 | 11714.9299 | -0.00171817326 | -9323.46467 | 0.04625 | 0.0166466283 | -11659.3735 | -0.0209856562 | -27661.8863 | 0.0123313699 | -81.0849703 | -0.0151188506 | -23505.3504
0.3 | 0.0012979345 | 10258.4335 | -0.00141046942 | -11852.3228 | 0.00134168337 | 9684.69254 | -0.00164719724 | -14573.6919 | 0.00134168337 | 9684.69254 | -0.00164719724 | -14573.6919 | 0.3 | 0.00219516121 | 15916.3566 | -0.00119739062 | -3128.65975 | 0.00194012304 | 11855.5456 | -0.00150186579 | -8202.96614 | 0.00194012304 | 11855.5456 | -0.00150186579 | -8202.96614 | 0.046875 | 0.0166425784 | -11683.092 | -0.0209643475 | -27689.056 | 0.0123306761 | -113.973371 | -0.0151160447 | -23546.0832
0.309375 | 0.0012313729 | 9656.38682 | -0.00133521047 | -11210.8445 | 0.00126845999 | 9219.32796 | -0.00154868803 | -13677.0797 | 0.00126845999 | 9219.32796 | -0.00154868803 | -13677.0797 | 0.309375 | 0.00201713542 | 15418.8548 | -0.00105300013 | -2758.9186 | 0.00177770588 | 11894.3361 | -0.00131254903 | -7167.27047 | 0.00177770588 | 11894.3361 | -0.00131254903 | -7167.27047 | 0.0475 | 0.016638513 | -11706.8975 | -0.0209432617 | -27716.0791 | 0.0123299523 | -146.098376 | -0.0151130015 | -23585.9136
0.31875 | 0.00117112234 | 9083.77148 | -0.00127181271 | -10677.069 | 0.00120238175 | 8772.16023 | -0.00146119949 | -12881.9534 | 0.00120238175 | 8772.16023 | -0.00146119949 | -12881.9534 | 0.31875 | 0.00185531369 | 14875.0368 | -0.000930666407 | -2458.91974 | 0.00163131465 | 11838.9059 | -0.00114761341 | -6219.49015 | 0.00163131465 | 11838.9059 | -0.00114761341 | -6219.49015 | 0.048125 | 0.0166344312 | -11731.1003 | -0.0209224309 | -27743.2509 | 0.0123291989 | -177.481972 | -0.0151097461 | -23624.8706
0.328125 | 0.00111627864 | 8571.00264 | -0.00121844304 | -10280.0394 | 0.00114248525 | 8339.40552 | -0.0013838046 | -12182.0392 | 0.00114248525 | 8339.40552 | -0.0013838046 | -12182.0392 | 0.328125 | 0.00170870775 | 14302.8035 | -0.000826886464 | -2211.95806 | 0.0015000911 | 11701.6797 | -0.00100423025 | -5356.82323 | 0.0015000911 | 11701.6797 | -0.00100423025 | -5356.82323 | 0.04875 | 0.0166303321 | -11756.006 | -0.0209018835 | -27770.8653 | 0.0123284168 | -208.145702 | -0.0151063019 | -23662.9817
0.3375 | 0.00106604515 | 8141.55102 | -0.00117133399 | -9987.21187 | 0.00108794098 | 7937.68935 | -0.00131407627 | -11555.5842 | 0.00108794098 | 7937.68935 | -0.00131407627 | -11555.5842 | 0.3375 | 0.00157623718 | 13721.8322 | -0.000738278408 | -1998.78047 | 0.00138303308 | 11498.3165 | -0.000879548191 | -4573.44473 | 0.00138303308 | 11498.3165 | -0.000879548191 | -4573.44473 | 0.049375 | 0.0166262145 | -11781.9091 | -0.0208816437 | -27799.2088 | 0.0123276066 | -238.110867 | -0.0151026912 | -23700.2725
0.346875 | 0.00101976905 | 7786.00889 | -0.00112591674 | -9700.36585 | 0.00103809179 | 7589.81563 | -0.00124883134 | -10967.8593 | 0.00103809179 | 7589.81563 | -0.00124883134 | -10967.8593 | 0.346875 | 0.00145676076 | 13149.5663 | -0.000661933731 | -1803.25029 | 0.00127893191 | 11244.0809 | -0.000771137062 | -3866.27898 | 0.00127893191 | 11244.0809 | -0.000771137062 | -3866.27898 | 0.05 | 0.0166220771 | -11809.084 | -0.0208617307 | -27828.5518 | 0.0123267692 | -267.398927 | -0.0150989348 | -23736.7673
0.35625 | 0.000976966393 | 7457.1399 | -0.00107937375 | -9311.06253 | 0.000992507026 | 7301.53539 | -0.00118609132 | -10392.6936 | 0.000992507026 | 7301.53539 | -0.00118609132 | -10392.6936 | 0.35625 | 0.00134917245 | 12592.9698 | -0.000596134137 | -1623.71331 | 0.0011863755 | 10947.1416 | -0.000677698796 | -3244.70744 | 0.0011863755 | 10947.1416 | -0.000677698796 | -3244.70744 | 0.050625 | 0.0166179182 | -11837.7773 | -0.0208421574 | -27859.1409 | 0.0123259053 | -296.032118 | -0.0150950517 | -23772.4897
0.365625 | 0.000937311672 | 7110.51232 | -0.00103490191 | -8852.22137 | 0.000951040582 | 7033.05643 | -0.0011285379 | -9864.7855 | 0.000951040582 | 7033.05643 | -0.0011285379 | -9864.7855 | 0.365625 | 0.00125254819 | 12034.6871 | -0.000541490378 | -1492.24024 | 0.00110380571 | 10597.5521 | -0.000600065028 | -2745.43546 | 0.00110380571 | 10597.5521 | -0.000600065028 | -2745.43546 | 0.05125 | 0.0166137363 | -11868.1968 | -0.0208229298 | -27891.1884 | 0.0123250158 | -324.034333 | -0.0150910594 | -23807.463
0.375 | 0.000900565974 | 6820.94528 | -0.00100797742 | -8789.05801 | 0.000913880794 | 6670.82822 | -0.00108874108 | -9576.72547 | 0.000913880794 | 6670.82822 | -0.00108874108 | -9576.72547 | 0.375 | 0.00116632923 | 11604.0794 | -0.000488636726 | -1341.06314 | 0.00102961719 | 10369.1904 | -0.000527057099 | -2273.48834 | 0.00102961719 | 10369.1904 | -0.000527057099 | -2273.48834 | 0.051875 | 0.0166095295 | -11900.5013 | -0.0208040456 | -27924.8613 | 0.0123241015 | -351.432281 | -0.0150869738 | -23841.7114
0.375 | 0.000900565974 | 6871.9724 | -0.000992612056 | -8503.54309 | 0.000913880794 | 6823.12053 | -0.00106852654 | -9279.38038 | 0.000913880794 | 6823.12053 | -0.00106852654 | -9279.38038 | 0.375 | 0.00116632923 | 11412.097 | -0.000502560574 | -1504.23851 | 0.00102961719 | 10150.4654 | -0.000542501021 | -2453.9105 | 0.00102961719 | 10150.4654 | -0.000542501021 | -2453.9105 | 0.0525 | 0.016605296 | -11934.7882 | -0.0207854931 | -27960.2695 | 0.0123231634 | -378.256968 | -0.015082809 | -23875.2615
0.41625 | 0.000759426565 | 5711.869 | -0.000855616105 | -7404.41929 | 0.000767951101 | 5727.43202 | -0.00089497646 | -7775.70154 | 0.000767951101 | 5727.43202 | -0.00089497646 | -7775.70154 | 0.41625 | 0.000876574464 | 8961.22226 | -0.000373003954 | -1188.11052 | 0.000788427743 | 8098.23263 | -0.000365247134 | -1264.24882 | 0.000788427743 | 8098.23263 | -0.000365247134 | -1264.24882 | 0.053125 | 0.0166010341 | -11971.0804 | -0.0207672502 | -27997.4517 | 0.0123222021 | -404.545529 | -0.0150785776 | -23908.1439
0.4575 | 0.000649177758 | 4875.34351 | -0.000735542282 | -6370.4241 | 0.000655654453 | 4915.51612 | -0.000755139285 | -6541.82017 | 0.000655654453 | 4915.51612 | -0.000755139285 | -6541.82017 | 0.4575 | 0.000695901978 | 7159.55989 | -0.000300005085 | -967.405015 | 0.000638623163 | 6631.98335 | -0.000274565874 | -772.262435 | 0.000638623163 | 6631.98335 | -0.000274565874 | -772.262435 | 0.05375 | 0.0165967419 | -12009.3122 | -0.0207492827 | -28036.3609 | 0.0123212184 | -430.343452 | -0.0150742905 | -23940.3955
0.49875 | 0.000561750614 | 4245.19436 | -0.000633802095 | -5461.71407 | 0.000567069901 | 4288.44882 | -0.000643579909 | -5543.23785 | 0.000567069901 | 4288.44882 | -0.000643579909 | -5543.23785 | 0.49875 | 0.000574680455 | 5912.81471 | -0.000250664086 | -781.939242 | 0.000536854723 | 5609.50909 | -0.000222600526 | -555.319864 | 0.000536854723 | 5609.50909 | -0.000222600526 | -555.319864 | 0.054375 | 0.0165924179 | -12049.3133 | -0.0207315433 | -28076.8477 | 0.012320213 | -455.707224 | -0.0150699573 | -23972.062
0.54 | 0.000491452272 | 3748.16769 | -0.000549447024 | -4698.54826 | 0.000495916928 | 3785.78283 | -0.000554847468 | -4743.41542 | 0.000495916928 | 3785.78283 | -0.000554847468 | -4743.41542 | 0.54 | 0.000488181557 | 5029.19355 | -0.000214051685 | -645.66839 | 0.000462598536 | 4846.26411 | -0.000190001746 | -459.604926 | 0.000462598536 | 4846.26411 | -0.000190001746 | -459.604926 | 0.055 | 0.0165880607 | -12090.7921 | -0.0207139697 | -28118.6426 | 0.0123191865 | -480.707447 | -0.0150655859 | -24003.2012
0.58125 | 0.000434114401 | 3340.30474 | -0.000480193519 | -4075.0958 | 0.000437890805 | 3371.2284 | -0.000483875296 | -4105.33754 | 0.000437890805 | 3371.2284 | -0.000483875296 | -4105.33754 | 0.58125 | 0.000423609647 | 4383.30113 | -0.000184530433 | -540.277724 | 0.000405811116 | 4253.80737 | -0.000166302017 | -399.509585 | 0.000405811116 | 4253.80737 | -0.000166302017 | -399.509585 | 0.055625 | 0.0165836691 | -12133.3176 | -0.0206964836 | -28161.3365 | 0.0123181392 | -505.432452 | -0.0150611832 | -24033.8863
0.6225 | 0.000386624048 | 2996.15543 | -0.0004232007 | -3570.64226 | 0.000389863597 | 3022.77661 | -0.000426247446 | -3593.41264 | 0.000389863597 | 3022.77661 | -0.000426247446 | -3593.41264 | 0.6225 | 0.000373983613 | 3895.1228 | -0.000159656216 | -445.7474 | 0.000361255766 | 3789.37585 | -0.000146668847 | -337.714739 | 0.000361255766 | 3789.37585 | -0.000146668847 | -337.714739 | 0.05625 | 0.0165792427 | -12176.2996 | -0.0206789885 | -28204.3594 | 0.0123170714 | -529.992469 | -0.0150567551 | -24064.2102
0.66375 | 0.000346640867 | 2701.15162 | -0.000375628449 | -3158.32166 | 0.00034948267 | 2726.28381 | -0.000378349042 | -3175.37664 | 0.00034948267 | 2726.28381 | -0.000378349042 | -3175.37664 | 0.66375 | 0.000335187351 | 3514.70899 | -0.000138654949 | -352.688664 | 0.000325879084 | 3427.48056 | -0.000129483317 | -267.08137 | 0.000325879084 | 3427.48056 | -0.000129483317 | -267.08137 | 0.056875 | 0.0165747812 | -12218.9678 | -0.0206613683 | -28246.9576 | 0.0123159831 | -554.524377 | -0.0150523067 | -24094.2907
0.705 | 0.000312412437 | 2446.50179 | -0.000335003565 | -2811.52831 | 0.000314958847 | 2471.64966 | -0.000337417689 | -2823.93127 | 0.000314958847 | 2471.64966 | -0.000337417689 | -2823.93127 | 0.705 | 0.000304551704 | 3211.34937 | -0.000121393174 | -263.201963 | 0.000297632544 | 3146.77025 | -0.000114634444 | -195.502615 | 0.000297632544 | 3146.77025 | -0.000114634444 | -195.502615 | 0.0575 | 0.0165702852 | -12260.3491 | -0.0206434854 | -28288.1689 | 0.0123148741 | -579.197093 | -0.0150478424 | -24124.2752
0.74625 | 0.000282644523 | 2226.03679 | -0.000299421654 | -2508.1897 | 0.000284945531 | 2250.83557 | -0.000301513184 | -2517.91113 | 0.000284945531 | 2250.83557 | -0.000301513184 | -2517.91113 | 0.74625 | 0.000280189124 | 2966.17923 | -0.000107761288 | -185.783963 | 0.000274979836 | 2926.48559 | -0.00010241989 | -134.47331 | 0.000274979836 | 2926.48559 | -0.00010241989 | -134.47331 | 0.058125 | 0.0165657561 | -12299.2433 | -0.0206251787 | -28326.7962 | 0.0123137438 | -604.217642 | -0.0150433669 | -24154.3478
0.7875 | 0.000256403704 | 2034.50444 | -0.000267612453 | -2233.10941 | 0.000258459804 | 2057.08451 | -0.000269422776 | -2242.83667 | 0.000258459804 | 2057.08451 | -0.000269422776 | -2242.83667 | 0.7875 | 0.000260692733 | 2767.31595 | -9.73881242e-05 | -128.586862 | 0.000256715163 | 2747.90569 | -9.29434979e-05 | -91.73951 | 0.000256715163 | 2747.90569 | -9.29434979e-05 | -91.73951 | 0.05875 | 0.0165611965 | -12334.1977 | -0.0206062619 | -28361.3784 | 0.0123125915 | -629.837947 | -0.0150388849 | -24184.7355
0.82875 | 0.000233039771 | 1866.87894 | -0.000238896241 | -1978.61605 | 0.000234820598 | 1884.81697 | -0.000240519207 | -1990.77293 | 0.000234820598 | 1884.81697 | -0.000240519207 | -1990.77293 | 0.82875 | 0.000245001109 | 2606.7784 | -8.96056237e-05 | -94.1098765 | 0.000241904564 | 2597.26673 | -8.59001513e-05 | -67.9965029 | 0.000241904564 | 2597.26673 | -8.59001513e-05 | -67.9965029 | 0.059375 | 0.0165566098 | -12363.4793 | -0.0205865207 | -28390.16 | 0.0123114158 | -656.362401 | -0.0150344019 | -24215.7164
0.87 | 0.000212120427 | 1718.31885 | -0.000213059044 | -1743.78176 | 0.000213591462 | 1729.79235 | -0.000214588777 | -1759.47736 | 0.000213591462 | 1729.79235 | -0.000214588777 | -1759.47736 | 0.87 | 0.000232327568 | 2478.59704 | -8.35823091e-05 | -77.1791918 | 0.000229858298 | 2467.71113 | -8.06384766e-05 | -57.2097839 | 0.000229858298 | 2467.71113 | -8.06384766e-05 | -57.2097839 | 0.06 | 0.016552001 | -12385.046 | -0.0205657114 | -28411.0583 | 0.012310215 | -684.156262 | -0.0150299249 | -24247.6279
0.91125 | 0.000193373561 | 1584.47575 | -0.000190174283 | -1532.50101 | 0.00019452211 | 1589.2388 | -0.000191646681 | -1550.8826 | 0.00019452211 | 1589.2388 | -0.000191646681 | -1550.8826 | 0.91125 | 0.000222105169 | 2377.67766 | -7.85442972e-05 | -66.8491136 | 0.000220094013 | 2358.90401 | -7.63918662e-05 | -49.7394501 | 0.000220094013 | 2358.90401 | -7.63918662e-05 | -49.7394501 | 0.060625 | 0.0165473769 | -12396.5151 | -0.0205435581 | -28421.6282 | 0.012308987 | -713.654924 | -0.0150254626 | -24280.8767
0.9525 | 0.000176633961 | 1461.92362 | -0.000170398569 | -1350.74779 | 0.000177486664 | 1461.76903 | -0.000171756845 | -1369.0234 | 0.000177486664 | 1461.76903 | -0.000171756845 | -1369.0234 | 0.9525 | 0.000213928134 | 2299.13653 | -7.40025723e-05 | -51.63361 | 0.000212279419 | 2274.03213 | -7.2568334e-05 | -37.0544506 | 0.000212279419 | 2274.03213 | -7.2568334e-05 | -37.0544506 | 0.06125 | 0.0165427458 | -12395.131 | -0.0205197504 | -28419.0244 | 0.0123077288 | -745.37412 | -0.0150210264 | -24315.9492
0.99375 | 0.000161792178 | 1348.54705 | -0.000153769308 | -1203.35686 | 0.000162418718 | 1347.01334 | -0.000154873514 | -1217.57972 | 0.000162418718 | 1347.01334 | -0.000154873514 | -1217.57972 | 0.99375 | 0.000207487465 | 2237.98009 | -6.99052471e-05 | -26.2538604 | 0.000206160078 | 2214.97886 | -6.8989699e-05 | -16.429106 | 0.000206160078 | 2214.97886 | -6.8989699e-05 | -16.429106 | 0.061875 | 0.0165381185 | -12377.7301 | -0.0204939407 | -28399.9621 | 0.0123064371 | -779.921102 | -0.015016631 | -24353.4227
1.035 | 0.000148743853 | 1243.79443 | -0.000140031806 | -1090.7017 | 0.000149244621 | 1245.01557 | -0.000140721831 | -1097.27109 | 0.000149244621 | 1245.01557 | -0.000140721831 | -1097.27109 | 1.035 | 0.000202508851 | 2189.15702 | -6.66335374e-05 | 3.13612132 | 0.000201487995 | 2177.54716 | -6.59705968e-05 | 6.37971135 | 0.000201487995 | 2177.54716 | -6.59705968e-05 | 6.37971135 | 0.0625 | 0.0165335081 | -12334.6606 | -0.0204657419 | -28354.1396 | 0.0123051076 | -818.006871 | -0.0150122955 | -24393.9783
1.07625 | 0.000137338088 | 1148.77054 | -0.000128523537 | -1005.66928 | 0.00013781721 | 1155.55152 | -0.000128734637 | -1003.40032 | 0.00013781721 | 1155.55152 | -0.000128734637 | -1003.40032 | 1.07625 | 0.000198707258 | 2148.16562 | -6.47601773e-05 | 19.5072842 | 0.000197972998 | 2149.68098 | -6.41278186e-05 | 18.8703631 | 0.000197972998 | 2149.68098 | -6.41278186e-05 | 18.8703631 | 0.0625 | 0.0165335081 | -12340.7039 | -0.0204657419 | -28360.6744 | 0.0123051076 | -846.916124 | -0.0150122955 | -24419.9497
1.1175 | 0.00012732372 | 1066.21067 | -0.000118143276 | -931.359475 | 0.000127852716 | 1077.6437 | -0.000118062747 | -923.907564 | 0.000127852716 | 1077.6437 | -0.000118062747 | -923.907564 | 1.1175 | 0.000195776645 | 2112.55481 | -6.44889998e-05 | 6.7818103 | 0.0001952828 | 2116.71389 | -6.38104769e-05 | 10.7388492 | 0.0001952828 | 2116.71389 | -6.38104769e-05 | 10.7388492 | 0.063125 | 0.0165297874 | -12363.1159 | -0.0204533851 | -28385.7535 | 0.0123040178 | -861.187573 | -0.0150048866 | -24438.609
1.15875 | 0.000118292433 | 1000.44681 | -0.00010743275 | -839.963486 | 0.000118873907 | 1009.66032 | -0.000107675936 | -838.358956 | 0.000118873907 | 1009.66032 | -0.000107675936 | -838.358956 | 1.15875 | 0.00019343581 | 2084.81141 | -6.46944107e-05 | -20.3635311 | 0.000193120211 | 2078.75207 | -6.40414976e-05 | -6.79049984 | 0.000193120211 | 2078.75207 | -6.40414976e-05 | -6.79049984 | 0.06375 | 0.0165260467 | -12390.5871 | -0.0204404789 | -28416.1267 | 0.012302925 | -875.775138 | -0.0149975522 | -24457.2294
1.2 | 0.000109617776 | 957.544391 | -9.47985061e-05 | -693.303901 | 0.000110162752 | 950.500411 | -9.65718745e-05 | -718.356746 | 0.000110162752 | 950.500411 | -9.65718745e-05 | -718.356746 | 1.2 | 0.00019155312 | 2077.28223 | -6.14794803e-05 | 39.2152249 | 0.000191407666 | 2086.37729 | -6.08609377e-05 | 32.331652 | 0.000191407666 | 2086.37729 | -6.08609377e-05 | 32.331652 | 0.064375 | 0.0165222926 | -12417.0648 | -0.0204270993 | -28445.2368 | 0.0123018291 | -890.65784 | -0.0149902934 | -24475.8421
1.2 | 0.000109617776 | 942.533703 | -9.65643158e-05 | -731.701916 | 0.000110162752 | 945.512312 | -9.71112121e-05 | -737.592194 | 0.000110162752 | 945.512312 | -9.71112121e-05 | -737.592194 | [13 empty] | 0.065 | 0.016518531 | -12442.5483 | -0.0204133168 | -28473.0764 | 0.0123007303 | -905.812049 | -0.0149831109 | -24494.4685
1.30535654 | 8.87144978e-05 | 774.953484 | -7.50060072e-05 | -554.57372 | 8.91014742e-05 | 778.381784 | -7.53340685e-05 | -556.94989 | 8.91014742e-05 | 778.381784 | -7.53340685e-05 | -556.94989 | [13 empty] | 0.065625 | 0.0165147671 | -12467.0449 | -0.0203991963 | -28499.6517 | 0.0122996285 | -921.212017 | -0.0149760046 | -24513.1219
1.41071308 | 7.17544659e-05 | 638.080252 | -5.78946268e-05 | -414.902086 | 7.20115021e-05 | 640.885089 | -5.8087594e-05 | -415.749509 | 7.20115021e-05 | 640.885089 | -5.8087594e-05 | -415.749509 | [13 empty] | 0.06625 | 0.0165110055 | -12490.5688 | -0.020384798 | -28524.9805 | 0.012298524 | -936.83036 | -0.0149689741 | -24531.8082
1.51606961 | 5.80221946e-05 | 525.844053 | -4.44351498e-05 | -306.307519 | 5.81775231e-05 | 527.64877 | -4.45464274e-05 | -306.666678 | 5.81775231e-05 | 527.64877 | -4.45464274e-05 | -306.666678 | [13 empty] | 0.066875 | 0.0165072501 | -12513.1405 | -0.0203701772 | -28549.0907 | 0.0122974167 | -952.6385 | -0.0149620188 | -24550.5272
1.62142615 | 4.68937803e-05 | 433.257895 | -3.39190564e-05 | -222.968821 | 4.6973261e-05 | 434.079791 | -3.39814192e-05 | -223.297958 | 4.6973261e-05 | 434.079791 | -3.39814192e-05 | -223.297958 | [13 empty] | 0.0675 | 0.0165035045 | -12534.7858 | -0.0203553846 | -28572.0187 | 0.0122963069 | -968.607068 | -0.0149551376 | -24569.2736
1.72678269 | 3.78427405e-05 | 356.336419 | -2.57322161e-05 | -159.701914 | 3.78685845e-05 | 356.381725 | -2.57649633e-05 | -160.131122 | 3.78685845e-05 | 356.381725 | -2.57649633e-05 | -160.131122 | [13 empty] | 0.068125 | 0.0164997717 | -12555.5348 | -0.0203404667 | -28593.8081 | 0.0122951946 | -984.70626 | -0.0149483293 | -24588.0375
1.83213923 | 3.04390244e-05 | 291.979013 | -1.93576651e-05 | -112.015949 | 3.04293801e-05 | 291.511804 | -1.93717135e-05 | -112.516915 | 3.04293801e-05 | 291.511804 | -1.93717135e-05 | -112.516915 | [13 empty] | 0.06875 | 0.0164960544 | -12575.4216 | -0.0203254659 | -28614.5083 | 0.01229408 | -1000.90616 | -0.0149415926 | -24606.8056
1.93749576 | 2.43425526e-05 | 237.832251 | -1.43739411e-05 | -76.1435607 | 2.43116251e-05 | 237.097954 | -1.43752959e-05 | -76.6353246 | 2.43116251e-05 | 237.097954 | -1.43752959e-05 | -76.6353246 | [13 empty] | 0.069375 | 0.0164923549 | -12594.4834 | -0.020310421 | -28634.1734 | 0.0122929634 | -1017.17704 | -0.0149349258 | -24625.5616
2.0428523 | 1.92928011e-05 | 192.144437 | -1.04496395e-05 | -49.0433045 | 1.92512564e-05 | 191.33238 | -1.04416315e-05 | -49.450969 | 1.92512564e-05 | 191.33238 | -1.04416315e-05 | -49.450969 | [13 empty] | 0.07 | 0.0164886753 | -12612.7598 | -0.0202953671 | -28652.8613 | 0.012291845 | -1033.48958 | -0.0149283275 | -24644.2873
2.14820884 | 1.50959654e-05 | 153.622992 | -7.33485303e-06 | -28.3735419 | 1.50514466e-05 | 152.855623 | -7.31947882e-06 | -28.6537865 | 1.50514466e-05 | 152.855623 | -7.31947882e-06 | -28.6537865 | [13 empty] | 0.070625 | 0.0164850173 | -12630.2922 | -0.0202803358 | -28670.6321 | 0.0122907248 | -1049.81516 | -0.0149217959 | -24662.9624
2.25356538 | 1.16111184e-05 | 121.303295 | -4.8501607e-06 | -12.438196 | 1.15687699e-05 | 120.642492 | -4.82881178e-06 | -12.5828358 | 1.15687699e-05 | 120.642492 | -4.82881178e-06 | -12.5828358 | [13 empty] | 0.07125 | 0.0164813825 | -12647.1233 | -0.0202653558 | -28687.5478 | 0.0122896033 | -1066.12596 | -0.0149153294 | -24681.5659
2.35892191 | 8.73656685e-06 | 94.4355567 | -2.87382686e-06 | -0.106025239 | 8.69951471e-06 | 93.8986091 | -2.84764245e-06 | -0.132585808 | 8.69951471e-06 | 93.8986091 | -2.84764245e-06 | -0.132585808 | [13 empty] | 0.071875 | 0.0164777722 | -12663.2968 | -0.0202504526 | -28703.6713 | 0.0122884806 | -1082.39523 | -0.0149089262 | -24700.0759
2.46427845 | 6.39732391e-06 | 72.3942064 | -1.32787614e-06 | 9.29375612 | 6.3670997e-06 | 71.9737757 | -1.29790306e-06 | 9.35732086 | 6.3670997e-06 | 71.9737757 | -1.29790306e-06 | 9.35732086 | [13 empty] | 0.0725 | 0.0164741877 | -12678.8565 | -0.0202356491 | -28719.0653 | 0.012287357 | -1098.59734 | -0.0149025848 | -24718.4704
2.56963499 | 4.53431706e-06 | 54.6121947 | -1.63706572e-07 | 16.0954815 | 4.51123394e-06 | 54.295737 | -1.30998596e-07 | 16.2262578 | 4.51123394e-06 | 54.295737 | -1.30998596e-07 | 16.2262578 | [13 empty] | 0.073125 | 0.0164706301 | -12693.8461 | -0.0202209655 | -28733.792 | 0.0122862327 | -1114.70795 | -0.0148963037 | -24736.7274
2.67499153 | 3.09564882e-06 | 40.5405423 | 6.52095095e-07 | 20.4354351 | 3.07914524e-06 | 40.3253515 | 6.86357294e-07 | 20.6265888 | 3.07914524e-06 | 40.3253515 | 6.86357294e-07 | 20.6265888 | [13 empty] | 0.07375 | 0.0164671004 | -12708.309 | -0.0202064198 | -28747.9125 | 0.0122851081 | -1130.70411 | -0.0148900812 | -24754.8254
2.78034806 | 2.02996713e-06 | 29.6313884 | 1.15107253e-06 | 22.3982346 | 2.01892817e-06 | 29.5315758 | 1.18541081e-06 | 22.6616633 | 2.01892817e-06 | 29.5315758 | 1.18541081e-06 | 22.6616633 | [13 empty] | 0.074375 | 0.0164635993 | -12722.2873 | -0.0201920275 | -28761.486 | 0.0122839835 | -1146.56429 | -0.0148839161 | -24772.7436
2.8857046 | 1.28178757e-06 | 21.3407102 | 1.37468978e-06 | 22.1635789 | 1.27483829e-06 | 21.3820826 | 1.40712855e-06 | 22.5204795 | 1.27483829e-06 | 21.3820826 | 1.40712855e-06 | 22.5204795 | [13 empty] | 0.075 | 0.0164601279 | -12735.8224 | -0.0201778022 | -28774.5697 | 0.0122828591 | -1162.26849 | -0.0148778071 | -24790.4621
2.99106114 | 7.88452356e-07 | 15.1448121 | 1.38392861e-06 | 20.1445475 | 7.84195413e-07 | 15.3427441 | 1.41183774e-06 | 20.6000619 | 7.84195413e-07 | 15.3427441 | 1.41183774e-06 | 20.6000619 | [13 empty] | 0.075625 | 0.0164566869 | -12748.9539 | -0.0201637555 | -28787.2178 | 0.0122817354 | -1177.79823 | -0.0148717531 | -24807.962
3.09641768 | 4.78308136e-07 | 10.5626036 | 1.26602959e-06 | 17.1074466 | 4.75451772e-07 | 10.8766159 | 1.28613371e-06 | 17.6050143 | 4.75451772e-07 | 10.8766159 | 1.28613371e-06 | 17.6050143 | [13 empty] | 0.07625 | 0.0164532769 | -12761.7198 | -0.0201498971 | -28799.482 | 0.0122806126 | -1193.13661 | -0.0148657529 | -24825.2259
3.20177421 | 2.69632038e-07 | 7.17360801 | 1.1377135e-06 | 14.2619968 | 2.66926708e-07 | 7.43047195 | 1.1464424e-06 | 14.6121065 | 2.66926708e-07 | 7.43047195 | 1.1464424e-06 | 14.6121065 | [13 empty] | 0.076875 | 0.0164498988 | -12774.1561 | -0.0201362354 | -28811.4105 | 0.012279491 | -1208.26829 | -0.0148598058 | -24842.2375
3.30713075 | 6.98214906e-08 | 4.61956664 | 1.14421942e-06 | 13.3094657 | 6.56958356e-08 | 4.39434588 | 1.1386254e-06 | 13.0861678 | 6.56958356e-08 | 4.39434588 | 1.1386254e-06 | 13.0861678 | [13 empty] | 0.0775 | 0.0164465532 | -12786.2966 | -0.020122777 | -28823.0479 | 0.0122783711 | -1223.17951 | -0.014853911 | -24858.9822
3.30713075 | 6.98214906e-08 | 7.15885931 | 1.44586439e-06 | 18.3327415 | 6.56958356e-08 | 7.05120412 | 1.45588334e-06 | 18.3399447 | 6.56958356e-08 | 7.05120412 | 1.45588334e-06 | 18.3399447 | [13 empty] | 0.078125 | 0.0164432407 | -12798.1729 | -0.0201095273 | -28834.4355 | 0.0122772532 | -1237.85805 | -0.0148480679 | -24875.4467
3.47177421 | -2.59770501e-07 | 2.51387563 | 1.36122026e-06 | 15.6768082 | -2.62900903e-07 | 2.51808899 | 1.37010926e-06 | 15.7786226 | -2.62900903e-07 | 2.51808899 | 1.37010926e-06 | 15.7786226 | [13 empty] | 0.07875 | 0.0164399622 | -12809.8142 | -0.0200964903 | -28845.6105 | 0.0122761377 | -1252.29321 | -0.014842276 | -24891.6194
3.63641768 | -4.56780952e-07 | -0.543551124 | 1.2508477e-06 | 13.3229071 | -4.5970244e-07 | -0.498567134 | 1.25921601e-06 | 13.4595677 | -4.5970244e-07 | -0.498567134 | 1.25921601e-06 | 13.4595677 | [13 empty] | 0.079375 | 0.0164367182 | -12821.2472 | -0.020083669 | -28856.6065 | 0.0122750249 | -1266.47578 | -0.0148365351 | -24907.4904
3.80106114 | -5.59708998e-07 | -2.42420222 | 1.12704323e-06 | 11.2727332 | -5.62646791e-07 | -2.37865221 | 1.13442731e-06 | 11.4020999 | -5.62646791e-07 | -2.37865221 | 1.13442731e-06 | 11.4020999 | [13 empty] | 0.08 | 0.0164335095 | -12832.4958 | -0.0200710653 | -28867.453 | 0.0122739153 | -1280.39799 | -0.014830845 | -24923.051
3.9657046 | -5.98531335e-07 | -3.4665088 | 9.98821725e-07 | 9.50447846 | -6.01448098e-07 | -3.43680715 | 1.00460028e-06 | 9.60478874 | -6.01448098e-07 | -3.43680715 | 1.00460028e-06 | 9.60478874 | [13 empty] | 0.080625 | 0.0164303367 | -12843.5814 | -0.0200586803 | -28878.1757 | 0.0122728092 | -1294.05345 | -0.0148252057 | -24938.2944
4.13034806 | -5.95751446e-07 | -3.93732851 | 8.72516501e-07 | 7.9854488 | -5.9852643e-07 | -3.92404639 | 8.76377257e-07 | 8.05261512 | -5.9852643e-07 | -3.92404639 | 8.76377257e-07 | 8.05261512 | [13 empty] | 0.08125 | 0.0164272005 | -12854.5229 | -0.0200465141 | -28888.7962 | 0.012271707 | -1307.43709 | -0.0148196173 | -24953.2152
4.29499153 | -5.67563434e-07 | -4.03754784 | 7.5233871e-07 | 6.68045453 | -5.70089596e-07 | -4.03297375 | 7.54423083e-07 | 6.72246755 | -5.70089596e-07 | -4.03297375 | 7.54423083e-07 | 6.72246755 | [13 empty] | 0.081875 | 0.0164241017 | -12865.3362 | -0.0200345663 | -28899.3326 | 0.0122706092 | -1320.54512 | -0.01481408 | -24967.8094
4.45963499 | -5.25058759e-07 | -3.91088138 | 6.40886761e-07 | 5.5569469 | -5.27286233e-07 | -3.90533984 | 6.41722728e-07 | 5.5873645 | -5.27286233e-07 | -3.90533984 | 6.41722728e-07 | 5.5873645 | [13 empty] | 0.0825 | 0.0164210409 | -12876.0349 | -0.0200228358 | -28909.799 | 0.0122695162 | -1333.37493 | -0.0148085942 | -24982.0745
4.62427845 | -4.75412689e-07 | -3.65445475 | 5.3959651e-07 | 4.58772521 | -4.77359153e-07 | -3.64086195 | 5.39913582e-07 | 4.61969861 | -4.77359153e-07 | -3.64086195 | 5.39913582e-07 | 4.61969861 | [13 empty] | 0.083125 | 0.0164180188 | -12886.6298 | -0.0200113208 | -28920.2063 | 0.0122684284 | -1345.92505 | -0.0148031605 | -24996.0092
4.78892191 | -4.22995794e-07 | -3.32997294 | 4.49122976e-07 | 3.75189376 | -4.24737658e-07 | -3.30640128 | 4.49627083e-07 | 3.79370339 | -4.24737658e-07 | -3.30640128 | 4.49627083e-07 | 3.79370339 | [13 empty] | 0.08375 | 0.0164150361 | -12897.1293 | -0.0200000193 | -28930.5614 | 0.0122673461 | -1358.19503 | -0.0147977794 | -25009.6136
4.95356538 | -3.70364272e-07 | -2.97449085 | 3.69644319e-07 | 3.03460147 | -3.72017299e-07 | -2.94476739 | 3.70814189e-07 | 3.08724769 | -3.72017299e-07 | -2.94476739 | 3.70814189e-07 | 3.08724769 | [13 empty] | 0.084375 | 0.0164120935 | -12907.5393 | -0.0199889287 | -28940.8685 | 0.01226627 | -1370.18541 | -0.0147924517 | -25022.8889
5.11820884 | -3.19091447e-07 | -2.6100183 | 3.01078824e-07 | 2.42595081 | -3.20785246e-07 | -2.58259357 | 3.03029264e-07 | 2.48296787 | -3.20785246e-07 | -2.58259357 | 3.03029264e-07 | 2.48296787 | [13 empty] | 0.085 | 0.0164091918 | -12917.8633 | -0.0199780461 | -28951.1284 | 0.0122652003 | -1381.89764 | -0.0147871781 | -25035.8373
5.2828523 | -2.70411231e-07 | -2.25140669 | 2.43205644e-07 | 1.9193168 | -2.72259212e-07 | -2.23690162 | 2.45646928e-07 | 1.968652 | -2.72259212e-07 | -2.23690162 | 2.45646928e-07 | 1.968652 | [13 empty] | 0.085625 | 0.0164063315 | -12928.1027 | -0.0199673686 | -28961.3391 | 0.0122641375 | -1393.33398 | -0.0147819596 | -25048.4621
5.44749576 | -2.25652886e-07 | -1.91217965 | 1.95680039e-07 | 1.50917042 | -2.27717561e-07 | -1.92014884 | 1.97986417e-07 | 1.53669549 | -2.27717561e-07 | -1.92014884 | 1.97986417e-07 | 1.53669549 | [13 empty] | 0.08625 | 0.0164035134 | -12938.2568 | -0.0199568927 | -28971.4961 | 0.0122630822 | -1404.49741 | -0.0147767972 | -25060.7674
5.61213923 | -1.86454894e-07 | -1.60818545 | 1.57933859e-07 | 1.18835481 | -1.88708015e-07 | -1.64372439 | 1.59318017e-07 | 1.18235165 | -1.88708015e-07 | -1.64372439 | 1.59318017e-07 | 1.18235165 | [13 empty] | 0.086875 | 0.0164007381 | -12948.323 | -0.0199466152 | -28981.5925 | 0.0122620346 | -1415.39162 | -0.0147716919 | -25072.7581
5.77678269 | -1.54754252e-07 | -1.35916379 | 1.28952019e-07 | 0.94461645 | -1.57032069e-07 | -1.42003658 | 1.28726121e-07 | 0.900405867 | -1.57032069e-07 | -1.42003658 | 1.28726121e-07 | 0.900405867 | [13 empty] | 0.0875 | 0.0163980063 | -12958.2968 | -0.0199365326 | -28991.6192 | 0.0122609953 | -1426.02087 | -0.0147666449 | -25084.4397
5.94142615 | -1.32556022e-07 | -1.188535 | 1.06915699e-07 | 0.756047398 | -1.34511975e-07 | -1.26350713 | 1.04803458e-07 | 0.679806161 | -1.34511975e-07 | -1.26350713 | 1.04803458e-07 | 0.679806161 | [13 empty] | 0.088125 | 0.0163953185 | -12968.172 | -0.0199266412 | -29001.5652 | 0.0122599648 | -1436.38993 | -0.0147616573 | -25095.8184
6.10606961 | -1.21496447e-07 | -1.12193462 | 8.87030386e-08 | 0.584948427 | -1.22556883e-07 | -1.19096285 | 8.51510527e-08 | 0.495688055 | -1.22556883e-07 | -1.19096285 | 8.51510527e-08 | 0.495688055 | [13 empty] | 0.08875 | 0.0163926753 | -12977.9414 | -0.0199169377 | -29011.4182 | 0.0122589434 | -1446.50406 | -0.0147567305 | -25106.901
6.27071308 | -1.2222146e-07 | -1.18523175 | 6.92380374e-08 | 0.369476949 | -1.21554473e-07 | -1.22208953 | 6.5658471e-08 | 0.298135876 | -1.21554473e-07 | -1.22208953 | 6.5658471e-08 | 0.298135876 | [13 empty] | 0.089375 | 0.0163900772 | -12987.596 | -0.0199074186 | -29021.1644 | 0.0122579317 | -1456.36887 | -0.0147518658 | -25117.6944
6.43535654 | -1.33610908e-07 | -1.4029846 | 4.06784371e-08 | 0.0122972967 | -1.30124122e-07 | -1.38078719 | 3.95388945e-08 | -0.00307246766 | -1.30124122e-07 | -1.38078719 | 3.95388945e-08 | -0.00307246766 | [13 empty] | 0.09 | 0.0163875248 | -12997.126 | -0.0198980806 | -29030.789 | 0.0122569301 | -1465.99032 | -0.0147470643 | -25128.206
6.6 | -1.51887321e-07 | -1.79850172 | -8.5666887e-09 | -0.634695085 | -1.44277413e-07 | -1.69844045 | -3.90641077e-09 | -0.558585696 | -1.44277413e-07 | -1.69844045 | -3.90641077e-09 | -0.558585696 | [13 empty] | 0.090625 | 0.0163850184 | -13006.5209 | -0.0198889204 | -29040.2764 | 0.012255939 | -1475.3746 | -0.0147423276 | -25138.4436
[26 empty] | 0.09125 | 0.0163825586 | -13015.7692 | -0.019879935 | -29049.6106 | 0.012254959 | -1484.52813 | -0.014737657 | -25148.4148
[26 empty] | 0.091875 | 0.0163801457 | -13024.8592 | -0.0198711215 | -29058.7756 | 0.0122539904 | -1493.45746 | -0.014733054 | -25158.1275
[26 empty] | 0.0925 | 0.0163777801 | -13033.7788 | -0.0198624774 | -29067.7553 | 0.0122530338 | -1502.16926 | -0.0147285199 | -25167.5897
[26 empty] | 0.093125 | 0.0163754619 | -13042.5159 | -0.019854 | -29076.5338 | 0.0122520896 | -1510.67025 | -0.0147240561 | -25176.8093
[26 empty] | 0.09375 | 0.0163731914 | -13051.0586 | -0.0198456874 | -29085.0961 | 0.0122511583 | -1518.96714 | -0.0147196642 | -25185.794
[26 empty] | 0.094375 | 0.0163709688 | -13059.3952 | -0.0198375376 | -29093.4278 | 0.0122502403 | -1527.06663 | -0.0147153455 | -25194.5516
[26 empty] | 0.095 | 0.0163687942 | -13067.5147 | -0.0198295489 | -29101.5158 | 0.0122493361 | -1534.97537 | -0.0147111016 | -25203.0895
[26 empty] | 0.095625 | 0.0163666677 | -13075.4068 | -0.0198217199 | -29109.3482 | 0.0122484461 | -1542.69988 | -0.0147069337 | -25211.415
[26 empty] | 0.09625 | 0.0163645893 | -13083.0621 | -0.0198140496 | -29116.9145 | 0.0122475709 | -1550.24659 | -0.0147028433 | -25219.5353
[26 empty] | 0.096875 | 0.0163625589 | -13090.4722 | -0.0198065373 | -29124.2059 | 0.0122467108 | -1557.62176 | -0.0146988318 | -25227.4571
[26 empty] | 0.0975 | 0.0163605766 | -13097.63 | -0.0197991823 | -29131.2156 | 0.0122458663 | -1564.83149 | -0.0146949005 | -25235.1872
[26 empty] | 0.098125 | 0.016358642 | -13104.5298 | -0.0197919845 | -29137.9385 | 0.0122450379 | -1571.88168 | -0.0146910509 | -25242.7317
[26 empty] | 0.09875 | 0.0163567552 | -13111.1675 | -0.0197849439 | -29144.3719 | 0.0122442261 | -1578.77801 | -0.0146872842 | -25250.0968
[26 empty] | 0.099375 | 0.0163549157 | -13117.5405 | -0.0197780608 | -29150.515 | 0.0122434312 | -1585.52595 | -0.0146836018 | -25257.2882
[26 empty] | 0.1 | 0.0163531235 | -13123.648 | -0.0197713359 | -29156.3696 | 0.0122426537 | -1592.1307 | -0.0146800048 | -25264.3114
[26 empty] | 0.100625 | 0.0163513782 | -13129.4911 | -0.0197647699 | -29161.9395 | 0.0122418941 | -1598.59719 | -0.0146764946 | -25271.1717
[26 empty] | 0.10125 | 0.0163496795 | -13135.0726 | -0.0197583639 | -29167.231 | 0.0122411527 | -1604.9301 | -0.0146730723 | -25277.874
[26 empty] | 0.101875 | 0.016348027 | -13140.3975 | -0.0197521192 | -29172.2528 | 0.0122404301 | -1611.13376 | -0.0146697391 | -25284.423
[26 empty] | 0.1025 | 0.0163464203 | -13145.4725 | -0.0197460371 | -29177.0157 | 0.0122397267 | -1617.21221 | -0.0146664962 | -25290.8231
[26 empty] | 0.103125 | 0.0163448592 | -13150.3065 | -0.0197401194 | -29181.5329 | 0.0122390428 | -1623.16912 | -0.0146633446 | -25297.0786
[26 empty] | 0.10375 | 0.016343343 | -13154.91 | -0.0197343677 | -29185.8197 | 0.012238379 | -1629.0078 | -0.0146602853 | -25303.1932
[26 empty] | 0.104375 | 0.0163418715 | -13159.2956 | -0.0197287839 | -29189.8933 | 0.0122377356 | -1634.73114 | -0.0146573195 | -25309.1707
[26 empty] | 0.105 | 0.0163404443 | -13163.4776 | -0.01972337 | -29193.7729 | 0.012237113 | -1640.34159 | -0.0146544479 | -25315.0144
[26 empty] | 0.105625 | 0.0163390608 | -13167.4719 | -0.019718128 | -29197.479 | 0.0122365117 | -1645.84109 | -0.0146516715 | -25320.7273
[26 empty] | 0.10625 | 0.0163377207 | -13171.296 | -0.0197130598 | -29201.034 | 0.0122359321 | -1651.23105 | -0.0146489912 | -25326.3119
[26 empty] | 0.106875 | 0.0163364236 | -13174.9685 | -0.0197081675 | -29204.461 | 0.0122353746 | -1656.51229 | -0.0146464076 | -25331.7706
[26 empty] | 0.1075 | 0.016335169 | -13178.5093 | -0.0197034531 | -29207.7842 | 0.0122348396 | -1661.68492 | -0.0146439214 | -25337.105
[26 empty] | 0.108125 | 0.0163339565 | -13181.939 | -0.0196989183 | -29211.0281 | 0.0122343275 | -1666.74831 | -0.0146415332 | -25342.3164
[26 empty] | 0.10875 | 0.0163327859 | -13185.2787 | -0.0196945648 | -29214.2174 | 0.0122338387 | -1671.70099 | -0.0146392434 | -25347.4053
[26 empty] | 0.109375 | 0.0163316566 | -13188.5497 | -0.0196903943 | -29217.3764 | 0.0122333736 | -1676.5405 | -0.0146370525 | -25352.3715
[26 empty] | 0.11 | 0.0163305684 | -13191.7731 | -0.0196864079 | -29220.5288 | 0.0122329326 | -1681.26332 | -0.0146349606 | -25357.2136
[26 empty] | 0.110625 | 0.016329521 | -13194.9692 | -0.0196826067 | -29223.6968 | 0.0122325161 | -1685.86468 | -0.0146329678 | -25361.9296
[26 empty] | 0.11125 | 0.016328514 | -13198.1574 | -0.0196789913 | -29226.901 | 0.0122321244 | -1690.33845 | -0.0146310739 | -25366.5157
[26 empty] | 0.111875 | 0.0163275471 | -13201.3552 | -0.0196755622 | -29230.1594 | 0.0122317581 | -1694.67692 | -0.0146292788 | -25370.9669
[26 empty] | 0.1125 | 0.0163266201 | -13204.5782 | -0.0196723191 | -29233.4872 | 0.0122314175 | -1698.87062 | -0.014627582 | -25375.2763
[26 empty] | 0.113125 | 0.0163257326 | -13207.8387 | -0.0196692614 | -29236.8958 | 0.012231103 | -1702.9081 | -0.0146259826 | -25379.4348
[26 empty] | 0.11375 | 0.0163248844 | -13211.1458 | -0.0196663879 | -29240.3922 | 0.0122308149 | -1706.77567 | -0.0146244797 | -25383.4311
[26 empty] | 0.114375 | 0.0163240752 | -13214.5042 | -0.019663697 | -29243.9784 | 0.0122305537 | -1710.45714 | -0.014623072 | -25387.2508
[26 empty] | 0.115 | 0.0163233045 | -13217.9135 | -0.0196611861 | -29247.6505 | 0.0122303198 | -1713.93352 | -0.0146217578 | -25390.8764
[26 empty] | 0.115625 | 0.0163225721 | -13221.3674 | -0.019658852 | -29251.3979 | 0.0122301136 | -1717.18265 | -0.0146205351 | -25394.2867
[26 empty] | 0.11625 | 0.0163218775 | -13224.8527 | -0.0196566907 | -29255.2022 | 0.0122299355 | -1720.17889 | -0.0146194014 | -25397.456
[26 empty] | 0.116875 | 0.0163212203 | -13228.3484 | -0.0196546975 | -29259.0368 | 0.0122297859 | -1722.89269 | -0.0146183538 | -25400.3541
[26 empty] | 0.1175 | 0.0163205999 | -13231.8247 | -0.0196528665 | -29262.8656 | 0.0122296653 | -1725.29016 | -0.0146173889 | -25402.945
[26 empty] | 0.118125 | 0.0163200155 | -13235.2416 | -0.0196511908 | -29266.6419 | 0.0122295741 | -1727.33259 | -0.0146165026 | -25405.1866
[26 empty] | 0.11875 | 0.0163194663 | -13238.5483 | -0.0196496626 | -29270.3077 | 0.0122295126 | -1728.97596 | -0.0146156903 | -25407.0298
[26 empty] | 0.119375 | 0.0163189514 | -13241.6812 | -0.0196482729 | -29273.7924 | 0.0122294815 | -1730.17037 | -0.0146149464 | -25408.4175
[26 empty] | 0.12 | 0.0163184694 | -13244.5632 | -0.0196470112 | -29277.0119 | 0.012229481 | -1730.85943 | -0.014614265 | -25409.284
[26 empty] | 0.120625 | 0.0163180191 | -13247.1022 | -0.019645866 | -29279.867 | 0.0122295118 | -1730.97963 | -0.0146136388 | -25409.5538
[26 empty] | 0.12125 | 0.0163175985 | -13249.1891 | -0.0196448241 | -29282.2429 | 0.0122295743 | -1730.45962 | -0.0146130599 | -25409.1405
[26 empty] | 0.121875 | 0.0163172058 | -13250.697 | -0.0196438711 | -29284.0073 | 0.0122296691 | -1729.2195 | -0.0146125193 | -25407.9456
[26 empty] | 0.1225 | 0.0163168384 | -13251.4791 | -0.0196429908 | -29285.0094 | 0.0122297965 | -1727.16999 | -0.0146120067 | -25405.8573
[26 empty] | 0.123125 | 0.0163164934 | -13251.3672 | -0.0196421654 | -29285.0789 | 0.0122299573 | -1724.21157 | -0.0146115108 | -25402.7492
[26 empty] | 0.12375 | 0.0163161677 | -13250.1696 | -0.0196413753 | -29284.024 | 0.0122301519 | -1720.23355 | -0.0146110188 | -25398.4786
[26 empty] | 0.124375 | 0.0163158571 | -13247.6698 | -0.019640599 | -29281.6305 | 0.0122303811 | -1715.11315 | -0.0146105163 | -25392.8854
[26 empty] | 0.125 | 0.0163155573 | -13243.6239 | -0.0196398132 | -29277.6602 | 0.0122306453 | -1708.71436 | -0.0146099875 | -25385.7898
[26 empty] | 0.125625 | 0.0163158571 | -13247.6698 | -0.019640599 | -29281.6305 | 0.0122303811 | -1715.11315 | -0.0146105163 | -25392.8854
[26 empty] | 0.12625 | 0.0163161677 | -13250.1696 | -0.0196413753 | -29284.024 | 0.0122301519 | -1720.23355 | -0.0146110188 | -25398.4786
[26 empty] | 0.126875 | 0.0163164934 | -13251.3672 | -0.0196421654 | -29285.0789 | 0.0122299573 | -1724.21157 | -0.0146115108 | -25402.7492
[26 empty] | 0.1275 | 0.0163168384 | -13251.4791 | -0.0196429908 | -29285.0094 | 0.0122297965 | -1727.16999 | -0.0146120067 | -25405.8573
[26 empty] | 0.128125 | 0.0163172058 | -13250.697 | -0.0196438711 | -29284.0073 | 0.0122296691 | -1729.2195 | -0.0146125193 | -25407.9456
[26 empty] | 0.12875 | 0.0163175985 | -13249.1891 | -0.0196448241 | -29282.2429 | 0.0122295743 | -1730.45962 | -0.0146130599 | -25409.1405
[26 empty] | 0.129375 | 0.0163180191 | -13247.1022 | -0.019645866 | -29279.867 | 0.0122295118 | -1730.97963 | -0.0146136388 | -25409.5538
[26 empty] | 0.13 | 0.0163184694 | -13244.5632 | -0.0196470112 | -29277.0119 | 0.012229481 | -1730.85943 | -0.014614265 | -25409.284
[26 empty] | 0.130625 | 0.0163189514 | -13241.6812 | -0.0196482729 | -29273.7924 | 0.0122294815 | -1730.17037 | -0.0146149464 | -25408.4175
[26 empty] | 0.13125 | 0.0163194663 | -13238.5483 | -0.0196496626 | -29270.3077 | 0.0122295126 | -1728.97596 | -0.0146156903 | -25407.0298
[26 empty] | 0.131875 | 0.0163200155 | -13235.2416 | -0.0196511908 | -29266.6419 | 0.0122295741 | -1727.33259 | -0.0146165026 | -25405.1866
[26 empty] | 0.1325 | 0.0163205999 | -13231.8247 | -0.0196528665 | -29262.8656 | 0.0122296653 | -1725.29016 | -0.0146173889 | -25402.945
[26 empty] | 0.133125 | 0.0163212203 | -13228.3484 | -0.0196546975 | -29259.0368 | 0.0122297859 | -1722.89269 | -0.0146183538 | -25400.3541
[26 empty] | 0.13375 | 0.0163218775 | -13224.8527 | -0.0196566907 | -29255.2022 | 0.0122299355 | -1720.17889 | -0.0146194014 | -25397.456
[26 empty] | 0.134375 | 0.0163225721 | -13221.3674 | -0.019658852 | -29251.3979 | 0.0122301136 | -1717.18265 | -0.0146205351 | -25394.2867
[26 empty] | 0.135 | 0.0163233045 | -13217.9135 | -0.0196611861 | -29247.6505 | 0.0122303198 | -1713.93352 | -0.0146217578 | -25390.8764
[26 empty] | 0.135625 | 0.0163240752 | -13214.5042 | -0.019663697 | -29243.9784 | 0.0122305537 | -1710.45714 | -0.014623072 | -25387.2508
[26 empty] | 0.13625 | 0.0163248844 | -13211.1458 | -0.0196663879 | -29240.3922 | 0.0122308149 | -1706.77567 | -0.0146244797 | -25383.4311
[26 empty] | 0.136875 | 0.0163257326 | -13207.8387 | -0.0196692614 | -29236.8958 | 0.012231103 | -1702.9081 | -0.0146259826 | -25379.4348
[26 empty] | 0.1375 | 0.0163266201 | -13204.5782 | -0.0196723191 | -29233.4872 | 0.0122314175 | -1698.87062 | -0.014627582 | -25375.2763
[26 empty] | 0.138125 | 0.0163275471 | -13201.3552 | -0.0196755622 | -29230.1594 | 0.0122317581 | -1694.67692 | -0.0146292788 | -25370.9669
[26 empty] | 0.13875 | 0.016328514 | -13198.1574 | -0.0196789913 | -29226.901 | 0.0122321244 | -1690.33845 | -0.0146310739 | -25366.5157
[26 empty] | 0.139375 | 0.016329521 | -13194.9692 | -0.0196826067 | -29223.6968 | 0.0122325161 | -1685.86468 | -0.0146329678 | -25361.9296
[26 empty] | 0.14 | 0.0163305684 | -13191.7731 | -0.0196864079 | -29220.5288 | 0.0122329326 | -1681.26332 | -0.0146349606 | -25357.2136
[26 empty] | 0.140625 | 0.0163316566 | -13188.5497 | -0.0196903943 | -29217.3764 | 0.0122333736 | -1676.5405 | -0.0146370525 | -25352.3715
[26 empty] | 0.14125 | 0.0163327859 | -13185.2787 | -0.0196945648 | -29214.2174 | 0.0122338387 | -1671.70099 | -0.0146392434 | -25347.4053
[26 empty] | 0.141875 | 0.0163339565 | -13181.939 | -0.0196989183 | -29211.0281 | 0.0122343275 | -1666.74831 | -0.0146415332 | -25342.3164
[26 empty] | 0.1425 | 0.016335169 | -13178.5093 | -0.0197034531 | -29207.7842 | 0.0122348396 | -1661.68492 | -0.0146439214 | -25337.105
[26 empty] | 0.143125 | 0.0163364236 | -13174.9685 | -0.0197081675 | -29204.461 | 0.0122353746 | -1656.51229 | -0.0146464076 | -25331.7706
[26 empty] | 0.14375 | 0.0163377207 | -13171.296 | -0.0197130598 | -29201.034 | 0.0122359321 | -1651.23105 | -0.0146489912 | -25326.3119
[26 empty] | 0.144375 | 0.0163390608 | -13167.4719 | -0.019718128 | -29197.479 | 0.0122365117 | -1645.84109 | -0.0146516715 | -25320.7273
[26 empty] | 0.145 | 0.0163404443 | -13163.4776 | -0.01972337 | -29193.7729 | 0.012237113 | -1640.34159 | -0.0146544479 | -25315.0144
[26 empty] | 0.145625 | 0.0163418715 | -13159.2956 | -0.0197287839 | -29189.8933 | 0.0122377356 | -1634.73114 | -0.0146573195 | -25309.1707
[26 empty] | 0.14625 | 0.016343343 | -13154.91 | -0.0197343677 | -29185.8197 | 0.012238379 | -1629.0078 | -0.0146602853 | -25303.1932
[26 empty] | 0.146875 | 0.0163448592 | -13150.3065 | -0.0197401194 | -29181.5329 | 0.0122390428 | -1623.16912 | -0.0146633446 | -25297.0786
[26 empty] | 0.1475 | 0.0163464203 | -13145.4725 | -0.0197460371 | -29177.0157 | 0.0122397267 | -1617.21221 | -0.0146664962 | -25290.8231
[26 empty] | 0.148125 | 0.016348027 | -13140.3975 | -0.0197521192 | -29172.2528 | 0.0122404301 | -1611.13376 | -0.0146697391 | -25284.423
[26 empty] | 0.14875 | 0.0163496795 | -13135.0726 | -0.0197583639 | -29167.231 | 0.0122411527 | -1604.9301 | -0.0146730723 | -25277.874
[26 empty] | 0.149375 | 0.0163513782 | -13129.4911 | -0.0197647699 | -29161.9395 | 0.0122418941 | -1598.59719 | -0.0146764946 | -25271.1717
[26 empty] | 0.15 | 0.0163531235 | -13123.648 | -0.0197713359 | -29156.3696 | 0.0122426537 | -1592.1307 | -0.0146800048 | -25264.3114
[26 empty] | 0.150625 | 0.0163549157 | -13117.5405 | -0.0197780608 | -29150.515 | 0.0122434312 | -1585.52595 | -0.0146836018 | -25257.2882
[26 empty] | 0.15125 | 0.0163567552 | -13111.1675 | -0.0197849439 | -29144.3719 | 0.0122442261 | -1578.77801 | -0.0146872842 | -25250.0968
[26 empty] | 0.151875 | 0.016358642 | -13104.5298 | -0.0197919845 | -29137.9385 | 0.0122450379 | -1571.88168 | -0.0146910509 | -25242.7317
[26 empty] | 0.1525 | 0.0163605766 | -13097.63 | -0.0197991823 | -29131.2156 | 0.0122458663 | -1564.83149 | -0.0146949005 | -25235.1872
[26 empty] | 0.153125 | 0.0163625589 | -13090.4722 | -0.0198065373 | -29124.2059 | 0.0122467108 | -1557.62176 | -0.0146988318 | -25227.4571
[26 empty] | 0.15375 | 0.0163645893 | -13083.0621 | -0.0198140496 | -29116.9145 | 0.0122475709 | -1550.24659 | -0.0147028433 | -25219.5353
[26 empty] | 0.154375 | 0.0163666677 | -13075.4068 | -0.0198217199 | -29109.3482 | 0.0122484461 | -1542.69988 | -0.0147069337 | -25211.415
[26 empty] | 0.155 | 0.0163687942 | -13067.5147 | -0.0198295489 | -29101.5158 | 0.0122493361 | -1534.97537 | -0.0147111016 | -25203.0895
[26 empty] | 0.155625 | 0.0163709688 | -13059.3952 | -0.0198375376 | -29093.4278 | 0.0122502403 | -1527.06663 | -0.0147153455 | -25194.5516
[26 empty] | 0.15625 | 0.0163731914 | -13051.0586 | -0.0198456874 | -29085.0961 | 0.0122511583 | -1518.96714 | -0.0147196642 | -25185.794
[26 empty] | 0.156875 | 0.0163754619 | -13042.5159 | -0.019854 | -29076.5338 | 0.0122520896 | -1510.67025 | -0.0147240561 | -25176.8093
[26 empty] | 0.1575 | 0.0163777801 | -13033.7788 | -0.0198624774 | -29067.7553 | 0.0122530338 | -1502.16926 | -0.0147285199 | -25167.5897
[26 empty] | 0.158125 | 0.0163801457 | -13024.8592 | -0.0198711215 | -29058.7756 | 0.0122539904 | -1493.45746 | -0.014733054 | -25158.1275
[26 empty] | 0.15875 | 0.0163825586 | -13015.7692 | -0.019879935 | -29049.6106 | 0.012254959 | -1484.52813 | -0.014737657 | -25148.4148
[26 empty] | 0.159375 | 0.0163850184 | -13006.5209 | -0.0198889204 | -29040.2764 | 0.012255939 | -1475.3746 | -0.0147423276 | -25138.4436
[26 empty] | 0.16 | 0.0163875248 | -12997.126 | -0.0198980806 | -29030.789 | 0.0122569301 | -1465.99032 | -0.0147470643 | -25128.206
[26 empty] | 0.160625 | 0.0163900772 | -12987.596 | -0.0199074186 | -29021.1644 | 0.0122579317 | -1456.36887 | -0.0147518658 | -25117.6944
[26 empty] | 0.16125 | 0.0163926753 | -12977.9414 | -0.0199169377 | -29011.4182 | 0.0122589434 | -1446.50406 | -0.0147567305 | -25106.901
[26 empty] | 0.161875 | 0.0163953185 | -12968.172 | -0.0199266412 | -29001.5652 | 0.0122599648 | -1436.38993 | -0.0147616573 | -25095.8184
[26 empty] | 0.1625 | 0.0163980063 | -12958.2968 | -0.0199365326 | -28991.6192 | 0.0122609953 | -1426.02087 | -0.0147666449 | -25084.4397
[26 empty] | 0.163125 | 0.0164007381 | -12948.323 | -0.0199466152 | -28981.5925 | 0.0122620346 | -1415.39162 | -0.0147716919 | -25072.7581
[26 empty] | 0.16375 | 0.0164035134 | -12938.2568 | -0.0199568927 | -28971.4961 | 0.0122630822 | -1404.49741 | -0.0147767972 | -25060.7674
[26 empty] | 0.164375 | 0.0164063315 | -12928.1027 | -0.0199673686 | -28961.3391 | 0.0122641375 | -1393.33398 | -0.0147819596 | -25048.4621
[26 empty] | 0.165 | 0.0164091918 | -12917.8633 | -0.0199780461 | -28951.1284 | 0.0122652003 | -1381.89764 | -0.0147871781 | -25035.8373
[26 empty] | 0.165625 | 0.0164120935 | -12907.5393 | -0.0199889287 | -28940.8685 | 0.01226627 | -1370.18541 | -0.0147924517 | -25022.8889
[26 empty] | 0.16625 | 0.0164150361 | -12897.1293 | -0.0200000193 | -28930.5614 | 0.0122673461 | -1358.19503 | -0.0147977794 | -25009.6136
[26 empty] | 0.166875 | 0.0164180188 | -12886.6298 | -0.0200113208 | -28920.2063 | 0.0122684284 | -1345.92505 | -0.0148031605 | -24996.0092
[26 empty] | 0.1675 | 0.0164210409 | -12876.0349 | -0.0200228358 | -28909.799 | 0.0122695162 | -1333.37493 | -0.0148085942 | -24982.0745
[26 empty] | 0.168125 | 0.0164241017 | -12865.3362 | -0.0200345663 | -28899.3326 | 0.0122706092 | -1320.54512 | -0.01481408 | -24967.8094
[26 empty] | 0.16875 | 0.0164272005 | -12854.5229 | -0.0200465141 | -28888.7962 | 0.012271707 | -1307.43709 | -0.0148196173 | -24953.2152
[26 empty] | 0.169375 | 0.0164303367 | -12843.5814 | -0.0200586803 | -28878.1757 | 0.0122728092 | -1294.05345 | -0.0148252057 | -24938.2944
[26 empty] | 0.17 | 0.0164335095 | -12832.4958 | -0.0200710653 | -28867.453 | 0.0122739153 | -1280.39799 | -0.014830845 | -24923.051
[26 empty] | 0.170625 | 0.0164367182 | -12821.2472 | -0.020083669 | -28856.6065 | 0.0122750249 | -1266.47578 | -0.0148365351 | -24907.4904
[26 empty] | 0.17125 | 0.0164399622 | -12809.8142 | -0.0200964903 | -28845.6105 | 0.0122761377 | -1252.29321 | -0.014842276 | -24891.6194
[26 empty] | 0.171875 | 0.0164432407 | -12798.1729 | -0.0201095273 | -28834.4355 | 0.0122772532 | -1237.85805 | -0.0148480679 | -24875.4467
[26 empty] | 0.1725 | 0.0164465532 | -12786.2966 | -0.020122777 | -28823.0479 | 0.0122783711 | -1223.17951 | -0.014853911 | -24858.9822
[26 empty] | 0.173125 | 0.0164498988 | -12774.1561 | -0.0201362354 | -28811.4105 | 0.012279491 | -1208.26829 | -0.0148598058 | -24842.2375
[26 empty] | 0.17375 | 0.0164532769 | -12761.7198 | -0.0201498971 | -28799.482 | 0.0122806126 | -1193.13661 | -0.0148657529 | -24825.2259
[26 empty] | 0.174375 | 0.0164566869 | -12748.9539 | -0.0201637555 | -28787.2178 | 0.0122817354 | -1177.79823 | -0.0148717531 | -24807.962
[26 empty] | 0.175 | 0.0164601279 | -12735.8224 | -0.0201778022 | -28774.5697 | 0.0122828591 | -1162.26849 | -0.0148778071 | -24790.4621
[26 empty] | 0.175625 | 0.0164635993 | -12722.2873 | -0.0201920275 | -28761.486 | 0.0122839835 | -1146.56429 | -0.0148839161 | -24772.7436
[26 empty] | 0.17625 | 0.0164671004 | -12708.309 | -0.0202064198 | -28747.9125 | 0.0122851081 | -1130.70411 | -0.0148900812 | -24754.8254
[26 empty] | 0.176875 | 0.0164706301 | -12693.8461 | -0.0202209655 | -28733.792 | 0.0122862327 | -1114.70795 | -0.0148963037 | -24736.7274
[26 empty] | 0.1775 | 0.0164741877 | -12678.8565 | -0.0202356491 | -28719.0653 | 0.012287357 | -1098.59734 | -0.0149025848 | -24718.4704
[26 empty] | 0.178125 | 0.0164777722 | -12663.2968 | -0.0202504526 | -28703.6713 | 0.0122884806 | -1082.39523 | -0.0149089262 | -24700.0759
[26 empty] | 0.17875 | 0.0164813825 | -12647.1233 | -0.0202653558 | -28687.5478 | 0.0122896033 | -1066.12596 | -0.0149153294 | -24681.5659
[26 empty] | 0.179375 | 0.0164850173 | -12630.2922 | -0.0202803358 | -28670.6321 | 0.0122907248 | -1049.81516 | -0.0149217959 | -24662.9624
[26 empty] | 0.18 | 0.0164886753 | -12612.7598 | -0.0202953671 | -28652.8613 | 0.012291845 | -1033.48958 | -0.0149283275 | -24644.2873
[26 empty] | 0.180625 | 0.0164923549 | -12594.4834 | -0.020310421 | -28634.1734 | 0.0122929634 | -1017.17704 | -0.0149349258 | -24625.5616
[26 empty] | 0.18125 | 0.0164960544 | -12575.4216 | -0.0203254659 | -28614.5083 | 0.01229408 | -1000.90616 | -0.0149415926 | -24606.8056
[26 empty] | 0.181875 | 0.0164997717 | -12555.5348 | -0.0203404667 | -28593.8081 | 0.0122951946 | -984.70626 | -0.0149483293 | -24588.0375
[26 empty] | 0.1825 | 0.0165035045 | -12534.7858 | -0.0203553846 | -28572.0187 | 0.0122963069 | -968.607068 | -0.0149551376 | -24569.2736
[26 empty] | 0.183125 | 0.0165072501 | -12513.1405 | -0.0203701772 | -28549.0907 | 0.0122974167 | -952.6385 | -0.0149620188 | -24550.5272
[26 empty] | 0.18375 | 0.0165110055 | -12490.5688 | -0.020384798 | -28524.9805 | 0.012298524 | -936.83036 | -0.0149689741 | -24531.8082
[26 empty] | 0.184375 | 0.0165147671 | -12467.0449 | -0.0203991963 | -28499.6517 | 0.0122996285 | -921.212017 | -0.0149760046 | -24513.1219
[26 empty] | 0.185 | 0.016518531 | -12442.5483 | -0.0204133168 | -28473.0764 | 0.0123007303 | -905.812049 | -0.0149831109 | -24494.4685
[26 empty] | 0.185625 | 0.0165222926 | -12417.0648 | -0.0204270993 | -28445.2368 | 0.0123018291 | -890.65784 | -0.0149902934 | -24475.8421
[26 empty] | 0.18625 | 0.0165260467 | -12390.5871 | -0.0204404789 | -28416.1267 | 0.012302925 | -875.775138 | -0.0149975522 | -24457.2294
[26 empty] | 0.186875 | 0.0165297874 | -12363.1159 | -0.0204533851 | -28385.7535 | 0.0123040178 | -861.187573 | -0.0150048866 | -24438.609
[26 empty] | 0.1875 | 0.0165335081 | -12334.6606 | -0.0204657419 | -28354.1396 | 0.0123051076 | -818.006871 | -0.0150122955 | -24393.9783
[26 empty] | 0.1875 | 0.0165335081 | -12340.7039 | -0.0204657419 | -28360.6744 | 0.0123051076 | -846.916124 | -0.0150122955 | -24419.9497
[26 empty] | 0.188125 | 0.0165381185 | -12377.7301 | -0.0204939407 | -28399.9621 | 0.0123064371 | -779.921102 | -0.015016631 | -24353.4227
[26 empty] | 0.18875 | 0.0165427458 | -12395.131 | -0.0205197504 | -28419.0244 | 0.0123077288 | -745.37412 | -0.0150210264 | -24315.9492
[26 empty] | 0.189375 | 0.0165473769 | -12396.5151 | -0.0205435581 | -28421.6282 | 0.012308987 | -713.654924 | -0.0150254626 | -24280.8767
[26 empty] | 0.19 | 0.016552001 | -12385.046 | -0.0205657114 | -28411.0583 | 0.012310215 | -684.156262 | -0.0150299249 | -24247.6279
[26 empty] | 0.190625 | 0.0165566098 | -12363.4793 | -0.0205865207 | -28390.16 | 0.0123114158 | -656.362401 | -0.0150344019 | -24215.7164
[26 empty] | 0.19125 | 0.0165611965 | -12334.1977 | -0.0206062619 | -28361.3784 | 0.0123125915 | -629.837947 | -0.0150388849 | -24184.7355
[26 empty] | 0.191875 | 0.0165657561 | -12299.2433 | -0.0206251787 | -28326.7962 | 0.0123137438 | -604.217642 | -0.0150433669 | -24154.3478
[26 empty] | 0.1925 | 0.0165702852 | -12260.3491 | -0.0206434854 | -28288.1689 | 0.0123148741 | -579.197093 | -0.0150478424 | -24124.2752
[26 empty] | 0.193125 | 0.0165747812 | -12218.9678 | -0.0206613683 | -28246.9576 | 0.0123159831 | -554.524377 | -0.0150523067 | -24094.2907
[26 empty] | 0.19375 | 0.0165792427 | -12176.2996 | -0.0206789885 | -28204.3594 | 0.0123170714 | -529.992469 | -0.0150567551 | -24064.2102
[26 empty] | 0.194375 | 0.0165836691 | -12133.3176 | -0.0206964836 | -28161.3365 | 0.0123181392 | -505.432452 | -0.0150611832 | -24033.8863
[26 empty] | 0.195 | 0.0165880607 | -12090.7921 | -0.0207139697 | -28118.6426 | 0.0123191865 | -480.707447 | -0.0150655859 | -24003.2012
[26 empty] | 0.195625 | 0.0165924179 | -12049.3133 | -0.0207315433 | -28076.8477 | 0.012320213 | -455.707224 | -0.0150699573 | -23972.062
[26 empty] | 0.19625 | 0.0165967419 | -12009.3122 | -0.0207492827 | -28036.3609 | 0.0123212184 | -430.343452 | -0.0150742905 | -23940.3955
[26 empty] | 0.196875 | 0.0166010341 | -11971.0804 | -0.0207672502 | -27997.4517 | 0.0123222021 | -404.545529 | -0.0150785776 | -23908.1439
[26 empty] | 0.1975 | 0.016605296 | -11934.7882 | -0.0207854931 | -27960.2695 | 0.0123231634 | -378.256968 | -0.015082809 | -23875.2615
[26 empty] | 0.198125 | 0.0166095295 | -11900.5013 | -0.0208040456 | -27924.8613 | 0.0123241015 | -351.432281 | -0.0150869738 | -23841.7114
[26 empty] | 0.19875 | 0.0166137363 | -11868.1968 | -0.0208229298 | -27891.1884 | 0.0123250158 | -324.034333 | -0.0150910594 | -23807.463
[26 empty] | 0.199375 | 0.0166179182 | -11837.7773 | -0.0208421574 | -27859.1409 | 0.0123259053 | -296.032118 | -0.0150950517 | -23772.4897
[26 empty] | 0.2 | 0.0166220771 | -11809.084 | -0.0208617307 | -27828.5518 | 0.0123267692 | -267.398927 | -0.0150989348 | -23736.7673
[26 empty] | 0.200625 | 0.0166262145 | -11781.9091 | -0.0208816437 | -27799.2088 | 0.0123276066 | -238.110867 | -0.0151026912 | -23700.2725
[26 empty] | 0.20125 | 0.0166303321 | -11756.006 | -0.0209018835 | -27770.8653 | 0.0123284168 | -208.145702 | -0.0151063019 | -23662.9817
[26 empty] | 0.201875 | 0.0166344312 | -11731.1003 | -0.0209224309 | -27743.2509 | 0.0123291989 | -177.481972 | -0.0151097461 | -23624.8706
[26 empty] | 0.2025 | 0.016638513 | -11706.8975 | -0.0209432617 | -27716.0791 | 0.0123299523 | -146.098376 | -0.0151130015 | -23585.9136
[26 empty] | 0.203125 | 0.0166425784 | -11683.092 | -0.0209643475 | -27689.056 | 0.0123306761 | -113.973371 | -0.0151160447 | -23546.0832
[26 empty] | 0.20375 | 0.0166466283 | -11659.3735 | -0.0209856562 | -27661.8863 | 0.0123313699 | -81.0849703 | -0.0151188506 | -23505.3504
[26 empty] | 0.204375 | 0.0166506632 | -11635.4335 | -0.0210071533 | -27634.2795 | 0.0123320332 | -47.410706 | -0.0151213932 | -23463.6845
[26 empty] | 0.205 | 0.0166546833 | -11610.9708 | -0.0210288021 | -27605.9546 | 0.0123326655 | -12.9277358 | -0.0151236452 | -23421.0535
[26 empty] | 0.205625 | 0.0166586887 | -11585.6959 | -0.0210505646 | -27576.6443 | 0.0123332664 | 22.3869345 | -0.0151255785 | -23377.4245
[26 empty] | 0.20625 | 0.0166626792 | -11559.3351 | -0.021072402 | -27546.0984 | 0.0123338359 | 58.5561341 | -0.0151271643 | -23332.7641
[26 empty] | 0.206875 | 0.0166666545 | -11531.6337 | -0.0210942752 | -27514.0866 | 0.0123343737 | 95.602139 | -0.0151283728 | -23287.039
[26 empty] | 0.2075 | 0.0166706138 | -11502.3587 | -0.0211161452 | -27480.4001 | 0.0123348799 | 133.546231 | -0.015129174 | -23240.2167
[26 empty] | 0.208125 | 0.0166745563 | -11471.3006 | -0.0211379738 | -27444.8537 | 0.0123353547 | 172.408223 | -0.0151295375 | -23192.266
[26 empty] | 0.20875 | 0.0166784809 | -11438.2752 | -0.0211597235 | -27407.2859 | 0.0123357983 | 212.205974 | -0.0151294326 | -23143.1574
[26 empty] | 0.209375 | 0.0166823861 | -11403.1242 | -0.0211813581 | -27367.5599 | 0.012336211 | 252.954895 | -0.0151288286 | -23092.8646
[26 empty] | 0.21 | 0.0166862706 | -11365.7157 | -0.021202843 | -27325.5635 | 0.0123365936 | 294.667481 | -0.0151276949 | -23041.364
[26 empty] | 0.210625 | 0.0166901324 | -11325.9444 | -0.0212241451 | -27281.2081 | 0.0123369465 | 337.352864 | -0.0151260012 | -22988.6362
[26 empty] | 0.21125 | 0.0166939698 | -11283.7312 | -0.0212452333 | -27234.4285 | 0.0123372707 | 381.016412 | -0.0151237174 | -22934.6663
[26 empty] | 0.211875 | 0.0166977805 | -11239.0221 | -0.0212660784 | -27185.1813 | 0.0123375672 | 425.65937 | -0.015120814 | -22879.4439
[26 empty] | 0.2125 | 0.0167015622 | -11191.7875 | -0.0212866533 | -27133.4435 | 0.0123378369 | 471.278572 | -0.0151172624 | -22822.9643
[26 empty] | 0.213125 | 0.0167053124 | -11142.0203 | -0.0213069327 | -27079.2112 | 0.0123380813 | 517.866216 | -0.0151130345 | -22765.2283
[26 empty] | 0.21375 | 0.0167090284 | -11089.7347 | -0.0213268935 | -27022.4969 | 0.0123383018 | 565.409705 | -0.0151081031 | -22706.2428
[26 empty] | 0.214375 | 0.0167127073 | -11034.9639 | -0.0213465145 | -26963.3283 | 0.0123384999 | 613.89158 | -0.0151024421 | -22646.0207
[26 empty] | 0.215 | 0.0167163462 | -10977.758 | -0.0213657763 | -26901.7451 | 0.0123386775 | 663.289526 | -0.0150960267 | -22584.5811
[26 empty] | 0.215625 | 0.0167199417 | -10918.1817 | -0.0213846612 | -26837.7977 | 0.0123388364 | 713.576462 | -0.015088833 | -22521.9495
[26 empty] | 0.21625 | 0.0167234906 | -10856.3118 | -0.0214031529 | -26771.5435 | 0.0123389788 | 764.720718 | -0.0150808386 | -22458.1572
[26 empty] | 0.216875 | 0.0167269893 | -10792.2347 | -0.0214212362 | -26703.0456 | 0.012339107 | 816.686294 | -0.0150720227 | -22393.2419
[26 empty] | 0.2175 | 0.0167304341 | -10726.0432 | -0.0214388972 | -26632.3694 | 0.0123392235 | 869.433202 | -0.0150623658 | -22327.2464
[26 empty] | 0.218125 | 0.016733821 | -10657.8343 | -0.0214561222 | -26559.5803 | 0.0123393309 | 922.917881 | -0.0150518499 | -22260.2191
[26 empty] | 0.21875 | 0.0167371461 | -10587.706 | -0.0214728981 | -26484.7414 | 0.0123394321 | 977.093688 | -0.015040459 | -22192.2132
[26 empty] | 0.219375 | 0.016740405 | -10515.7542 | -0.0214892114 | -26407.9106 | 0.0123395302 | 1031.91145 | -0.0150281785 | -22123.286
[26 empty] | 0.22 | 0.0167435935 | -10442.0706 | -0.0215050482 | -26329.1382 | 0.0123396284 | 1087.3201 | -0.015014996 | -22053.4985
[26 empty] | 0.220625 | 0.016746707 | -10366.7387 | -0.0215203935 | -26248.4648 | 0.0123397302 | 1143.26728 | -0.0150009005 | -21982.9149
[26 empty] | 0.22125 | 0.0167497407 | -10289.8323 | -0.0215352305 | -26165.9187 | 0.0123398393 | 1199.70012 | -0.0149858835 | -21911.6013
[26 empty] | 0.221875 | 0.0167526897 | -10211.4115 | -0.0215495405 | -26081.5139 | 0.0123399596 | 1256.56591 | -0.0149699382 | -21839.6257
[26 empty] | 0.2225 | 0.016755549 | -10131.5208 | -0.0215633018 | -25995.2478 | 0.0123400952 | 1313.81283 | -0.0149530599 | -21767.0567
[26 empty] | 0.223125 | 0.0167583134 | -10050.1865 | -0.0215764896 | -25907.0996 | 0.0123402505 | 1371.39073 | -0.0149352462 | -21693.9626
[26 empty] | 0.22375 | 0.0167609775 | -9967.41396 | -0.0215890748 | -25817.0281 | 0.0123404302 | 1429.25179 | -0.0149164969 | -21620.4114
[26 empty] | 0.224375 | 0.0167635358 | -9883.18537 | -0.0216010236 | -25724.9702 | 0.0123406389 | 1487.35126 | -0.0148968141 | -21546.4689
[26 empty] | 0.225 | 0.0167659828 | -9797.45779 | -0.0216122964 | -25630.8396 | 0.0123408819 | 1545.64799 | -0.0148762025 | -21472.1992
[26 empty] | 0.225625 | 0.0167683126 | -9710.16106 | -0.0216228474 | -25534.525 | 0.0123411643 | 1604.10506 | -0.0148546691 | -21397.663
[26 empty] | 0.22625 | 0.0167705196 | -9621.19604 | -0.0216326237 | -25435.8892 | 0.0123414918 | 1662.69019 | -0.0148322238 | -21322.9178
[26 empty] | 0.226875 | 0.0167725978 | -9530.43303 | -0.021641564 | -25334.7682 | 0.0123418702 | 1721.37602 | -0.0148088791 | -21248.017
[26 empty] | 0.2275 | 0.0167745415 | -9437.7104 | -0.021649598 | -25230.97 | 0.0123423055 | 1780.14034 | -0.0147846505 | -21173.0098
[26 empty] | 0.228125 | 0.0167763449 | -9342.8335 | -0.0216566456 | -25124.2742 | 0.012342804 | 1838.96608 | -0.0147595567 | -21097.9412
[26 empty] | 0.22875 | 0.0167780023 | -9245.5737 | -0.0216626153 | -25014.4312 | 0.0123433724 | 1897.84106 | -0.0147336196 | -21022.8516
[26 empty] | 0.229375 | 0.016779508 | -9145.66781 | -0.0216674036 | -24901.1619 | 0.0123440173 | 1956.75759 | -0.0147068647 | -20947.7776
[26 empty] | 0.23 | 0.0167808569 | -9042.81767 | -0.0216708938 | -24784.1577 | 0.0123447459 | 2015.71179 | -0.0146793211 | -20872.7521
[26 empty] | 0.230625 | 0.0167820436 | -8936.69003 | -0.0216729547 | -24663.0802 | 0.0123455654 | 2074.70255 | -0.014651022 | -20797.8053
[26 empty] | 0.23125 | 0.0167830637 | -8826.91672 | -0.0216734395 | -24537.5612 | 0.0123464834 | 2133.73025 | -0.0146220049 | -20722.9661
[26 empty] | 0.231875 | 0.0167839129 | -8713.0951 | -0.0216721844 | -24407.2028 | 0.0123475075 | 2192.79507 | -0.0145923122 | -20648.2631
[26 empty] | 0.2325 | 0.0167845876 | -8594.78879 | -0.0216690077 | -24271.5781 | 0.0123486459 | 2251.89489 | -0.014561991 | -20573.7268
[26 empty] | 0.233125 | 0.0167850849 | -8471.52871 | -0.0216637076 | -24130.2309 | 0.0123499065 | 2311.02282 | -0.014531094 | -20499.3918
[26 empty] | 0.23375 | 0.0167854028 | -8342.81441 | -0.0216560617 | -23982.6769 | 0.0123512978 | 2370.16418 | -0.0144996799 | -20425.2997
[26 empty] | 0.234375 | 0.0167855403 | -8208.11572 | -0.0216458251 | -23828.4036 | 0.0123528284 | 2429.29301 | -0.0144678138 | -20351.5023
[26 empty] | 0.235 | 0.0167854975 | -8066.87468 | -0.0216327286 | -23666.871 | 0.0123545068 | 2488.36798 | -0.0144355679 | -20278.0656
[26 empty] | 0.235625 | 0.0167852761 | -7918.5078 | -0.0216164776 | -23497.5124 | 0.0123563419 | 2547.32778 | -0.0144030219 | -20205.0741
[26 empty] | 0.23625 | 0.0167848792 | -7762.40862 | -0.0215967503 | -23319.7347 | 0.0123583427 | 2606.08579 | -0.014370264 | -20132.6361
[26 empty] | 0.236875 | 0.0167843117 | -7597.95061 | -0.0215731958 | -23132.9193 | 0.0123605182 | 2664.52404 | -0.0143373914 | -20060.8892
[26 empty] | 0.2375 | 0.0167835809 | -7424.49032 | -0.0215454325 | -22936.422 | 0.0123628773 | 2722.48657 | -0.0143045113 | -19990.0071
[26 empty] | 0.238125 | 0.016782696 | -7241.37093 | -0.0215130463 | -22729.574 | 0.0123654292 | 2779.77179 | -0.0142717416 | -19920.2071
[26 empty] | 0.23875 | 0.0167816693 | -7047.92596 | -0.0214755884 | -22511.6819 | 0.012368183 | 2836.12423 | -0.0142392122 | -19851.7579
[26 empty] | 0.239375 | 0.0167805157 | -6843.48348 | -0.0214325738 | -22282.0281 | 0.0123711476 | 2891.22522 | -0.0142070658 | -19784.9888
[26 empty] | 0.24 | 0.0167792537 | -6627.37045 | -0.0213834788 | -22039.8705 | 0.012374332 | 2944.68269 | -0.0141754589 | -19720.2999
[26 empty] | 0.240625 | 0.0167779054 | -6398.91742 | -0.0213277393 | -21784.4426 | 0.0123777448 | 2996.02005 | -0.0141445637 | -19658.1731
[26 empty] | 0.24125 | 0.0167764971 | -6157.46354 | -0.021264748 | -21514.9529 | 0.0123813944 | 3044.66384 | -0.0141145685 | -19599.1841
[26 empty] | 0.241875 | 0.0167750595 | -5902.36181 | -0.0211938531 | -21230.5843 | 0.0123852893 | 3089.93049 | -0.01408568 | -19544.0156
[26 empty] | 0.2425 | 0.0167736285 | -5632.98465 | -0.0211143548 | -20930.4931 | 0.0123894372 | 3131.01168 | -0.0140581243 | -19493.472
[26 empty] | 0.243125 | 0.0167722456 | -5348.72965 | -0.0210255039 | -20613.8074 | 0.0123938455 | 3166.95869 | -0.0140321488 | -19448.4949
[26 empty] | 0.24375 | 0.0167709581 | -5049.02571 | -0.0209264985 | -20279.6258 | 0.0123985213 | 3196.66525 | -0.0140080241 | -19410.18
[26 empty] | 0.244375 | 0.0167698202 | -4733.33929 | -0.020816482 | -19927.0147 | 0.012403471 | 3218.84924 | -0.0139860454 | -19379.7956
[26 empty] | 0.245 | 0.0167688935 | -4401.181 | -0.02069454 | -19555.0058 | 0.0124087002 | 3232.03278 | -0.0139665351 | -19358.8023
[26 empty] | 0.245625 | 0.0167682471 | -4052.11235 | -0.0205596977 | -19162.5932 | 0.0124142139 | 3234.52098 | -0.0139498447 | -19348.8745
[26 empty] | 0.24625 | 0.0167679593 | -3685.75274 | -0.0204109172 | -18748.7292 | 0.0124200163 | 3224.37907 | -0.0139363572 | -19351.9231
[26 empty] | 0.246875 | 0.0167681175 | -3301.78661 | -0.0202470942 | -18312.3201 | 0.0124261103 | 3199.40789 | -0.0139264893 | -19370.1201
[26 empty] | 0.2475 | 0.0167688192 | -2899.97088 | -0.0200670551 | -17852.221 | 0.0124324981 | 3157.11776 | -0.0139206945 | -19405.925
[26 empty] | 0.248125 | 0.0167701731 | -2480.14239 | -0.0198695537 | -17367.2301 | 0.0124391804 | 3094.70052 | -0.0139194653 | -19462.1126
[26 empty] | 0.24875 | 0.0167722997 | -2042.22563 | -0.0196532683 | -16856.0822 | 0.0124461567 | 3008.99977 | -0.0139233368 | -19541.8033
[26 empty] | 0.249375 | 0.0167753326 | -1586.24057 | -0.019416798 | -16317.441 | 0.0124534249 | 2896.47919 | -0.0139328891 | -19648.4946
[26 empty] | 0.25 | 0.016779419 | -1112.31057 | -0.0191586592 | -15749.8908 | 0.0124609812 | 2753.18885 | -0.0139487511 | -19786.0954

## Sub 5 1.2% 30 ksi R
0.125
Group 2, Condition 3 (IFF) Sequence Step 2 - remove IFF 1.2%
PATHS ALONG Y-DIRECTION (L) | [12 empty] | PATHS ALONG X-DIRECTION (T) | [12 empty] | PATHS ALONG Z-DIRECTION (THROUGH THICKNESS)
| Midplane |  | Midplane |  | Entry |  | Entry |  | Exit |  | Exit |  |  | Midplane |  | Midplane |  | Entry |  | Entry |  | Exit |  | Exit |  |  | At bore |  | At bore |  | 0.02" away from bore |  | 0.02" away from bore
| Hoop |  | Radial |  | Hoop |  | Radial |  | Hoop |  | Radial |  |  | Hoop |  | Radial |  | Hoop |  | Radial |  | Hoop |  | Radial |  |  | Hoop |  | Radial |  | Hoop |  | Radial
Radial | Strain | Stress | Strain | Stress | Strain | Stress | Strain | Stress | Strain | Stress | Strain | Stress | Radial | Strain | Stress | Strain | Stress | Strain | Stress | Strain | Stress | Strain | Stress | Strain | Stress | z coordinate | Strain | Stress | Strain | Stress | Strain | Stress | Strain | Stress
dim, in | in/in | psi | in/in | psi | in/in | psi | in/in | psi | in/in | psi | in/in | psi | dim, in | in/in | psi | in/in | psi | in/in | psi | in/in | psi | in/in | psi | in/in | psi | in | in/in | psi | in/in | psi | in/in | psi | in/in | psi
0.125 | 0.00364988274 | -30714.8592 | -0.00675550409 | 30.3059014 | 0.00468410217 | -28294.3728 | -0.00840286831 | 10.8430048 | 0.00468410217 | -28294.3728 | -0.00840286831 | 10.8430048 | 0.125 | 0.00714506141 | -28533.8503 | -0.0105113162 | 37.5104958 | 0.009411786 | -26396.8808 | -0.013654791 | 111.917789 | 0.009411786 | -26396.8808 | -0.013654791 | 111.917789 | 0 | 0.009411786 | -26396.8808 | -0.013654791 | 111.917789 | 0.00759517501 | -30298.8553 | -0.0107487483 | -4765.92568
0.1252 | 0.00363273557 | -30770.4939 | -0.0067396486 | -18.5930461 | 0.00466322222 | -28342.2435 | -0.00835730843 | -36.0399684 | 0.00466322222 | -28342.2435 | -0.00835730843 | -36.0399684 | 0.1252 | 0.00712264224 | -28604.8842 | -0.0104924743 | -24.5356327 | 0.00940015737 | -26464.9585 | -0.0136044268 | 33.0987179 | 0.00940015737 | -26464.9585 | -0.0136044268 | 33.0987179 | 0.000625 | 0.00934203102 | -26403.1364 | -0.0138079049 | 114.385345 | 0.00754669556 | -30328.3638 | -0.0107203367 | -4791.25342
0.1254 | 0.00361569257 | -30826.5199 | -0.00672386952 | -67.714052 | 0.00464254155 | -28387.87 | -0.00831251883 | -83.6800423 | 0.00464254155 | -28387.87 | -0.00831251883 | -83.6800423 | 0.1254 | 0.00710275473 | -28669.3292 | -0.0104753723 | -81.0968904 | 0.00938884276 | -26523.5266 | -0.0135550438 | -35.4900764 | 0.00938884276 | -26523.5266 | -0.0135550438 | -35.4900764 | 0.00125 | 0.00927626682 | -26411.8094 | -0.0139459106 | 113.19137 | 0.00749973319 | -30353.468 | -0.0106947885 | -4804.46256
0.1256 | 0.00359875167 | -30882.8464 | -0.00670819294 | -117.153974 | 0.0046220522 | -28432.4025 | -0.00826857888 | -132.493635 | 0.0046220522 | -28432.4025 | -0.00826857888 | -132.493635 | 0.1256 | 0.0070851793 | -28728.4687 | -0.0104600052 | -133.113608 | 0.00937778051 | -26573.3718 | -0.0135066227 | -95.1644357 | 0.00937778051 | -26573.3718 | -0.0135066227 | -95.1644357 | 0.001875 | 0.00921413651 | -26422.2753 | -0.0140696281 | 109.431926 | 0.00745425214 | -30374.9666 | -0.0106719304 | -4807.2796
0.1258 | 0.00358191101 | -30939.5906 | -0.00669263287 | -167.137671 | 0.00460174639 | -28476.2967 | -0.00822552104 | -182.482654 | 0.00460174639 | -28476.2967 | -0.00822552104 | -182.482654 | 0.1258 | 0.00706971314 | -28783.2065 | -0.0104463199 | -181.189445 | 0.00936691742 | -26615.4032 | -0.0134591801 | -146.965269 | 0.00936691742 | -26615.4032 | -0.0134591801 | -146.965269 | 0.0025 | 0.00915531743 | -26434.0252 | -0.0141798618 | 104.018919 | 0.00741021625 | -30393.5764 | -0.0106515943 | -4801.26787
0.126 | 0.00356516901 | -30996.9224 | -0.00667719599 | -217.886878 | 0.00458161646 | -28519.6231 | -0.00818335212 | -233.418582 | 0.00458161646 | -28519.6231 | -0.00818335212 | -233.418582 | 0.126 | 0.00705616879 | -28834.3089 | -0.0104342348 | -225.892703 | 0.00935620815 | -26650.5771 | -0.0134127544 | -191.787679 | 0.00935620815 | -26650.5771 | -0.0134127544 | -191.787679 | 0.003125 | 0.00909951838 | -26446.6523 | -0.0142773976 | 97.6998467 | 0.00736758907 | -30409.9381 | -0.0106336167 | -4787.83862
0.1262 | 0.00354852429 | -31054.9834 | -0.00666188513 | -269.561687 | 0.00456165483 | -28562.2863 | -0.00814206861 | -284.988125 | 0.00456165483 | -28562.2863 | -0.00814206861 | -284.988125 | 0.1262 | 0.00704437233 | -28882.5393 | -0.0104236553 | -267.902268 | 0.00934561429 | -26679.8421 | -0.0133673942 | -230.455314 | 0.00934561429 | -26679.8421 | -0.0133673942 | -230.455314 | 0.00375 | 0.00904647697 | -26459.8396 | -0.0143630019 | 91.0761696 | 0.00732633396 | -30424.6211 | -0.0106178391 | -4768.26152
0.1264 | 0.00353197567 | -31113.8584 | -0.0066467018 | -322.251058 | 0.00454185399 | -28604.1688 | -0.00810166691 | -336.899485 | 0.00454185399 | -28604.1688 | -0.00810166691 | -336.899485 | 0.1264 | 0.00703416141 | -28928.7192 | -0.0104144851 | -308.049069 | 0.00933510329 | -26704.1046 | -0.0133231519 | -263.757952 | 0.00933510329 | -26704.1046 | -0.0133231519 | -263.757952 | 0.004375 | 0.00899595716 | -26473.3484 | -0.0144374193 | 84.6203856 | 0.00728641421 | -30438.1288 | -0.0106041081 | -4743.67475
0.1266 | 0.00351552213 | -31173.5816 | -0.0066316478 | -375.99254 | 0.00452220661 | -28645.2116 | -0.00806214912 | -388.950042 | 0.00452220661 | -28645.2116 | -0.00806214912 | -388.950042 | 0.1266 | 0.0070253829 | -28973.7427 | -0.010406634 | -347.295741 | 0.00932464721 | -26724.2122 | -0.0132800791 | -292.467251 | 0.00932464721 | -26724.2122 | -0.0132800791 | -292.467251 | 0.005 | 0.00894774695 | -26487.0075 | -0.0145013716 | 78.6918435 | 0.00724779312 | -30450.9029 | -0.010592275 | -4715.09449
0.1268 | 0.00349916274 | -31234.1606 | -0.00661672617 | -430.805092 | 0.00450270554 | -28685.446 | -0.00802352533 | -441.057821 | 0.00450270554 | -28685.446 | -0.00802352533 | -441.057821 | 0.1268 | 0.00701789053 | -29018.5667 | -0.0104000226 | -386.688994 | 0.00931422153 | -26740.953 | -0.0132382243 | -317.342426 | 0.00931422153 | -26740.953 | -0.0132382243 | -317.342426 | 0.005625 | 0.00890165626 | -26500.7034 | -0.0145555564 | 73.5513607 | 0.00721043409 | -30463.3285 | -0.0105821963 | -4683.42399
0.127 | 0.00348289666 | -31295.6068 | -0.00660194158 | -486.722637 | 0.00448334387 | -28724.9874 | -0.00798581318 | -493.260849 | 0.00448334387 | -28724.9874 | -0.00798581318 | -493.260849 | 0.127 | 0.00701154233 | -29064.1946 | -0.0103945841 | -427.310977 | 0.00930380387 | -26755.0683 | -0.0131976337 | -339.134555 | 0.00930380387 | -26755.0683 | -0.0131976337 | -339.134555 | 0.00625 | 0.00885751486 | -26514.3715 | -0.0146006465 | 69.3746937 | 0.0071743007 | -30475.7379 | -0.0105737331 | -4649.46217
0.1272 | 0.00346672308 | -31357.9631 | -0.00658730041 | -543.819685 | 0.00446411499 | -28764.0055 | -0.00794903541 | -545.690116 | 0.00446411499 | -28764.0055 | -0.00794903541 | -545.690116 | 0.1272 | 0.00700619804 | -29111.6658 | -0.0103902642 | -470.247734 | 0.00929337286 | -26767.2752 | -0.0131583516 | -358.595056 | 0.00929337286 | -26767.2752 | -0.0131583516 | -358.595056 | 0.006875 | 0.00881517052 | -26527.9879 | -0.0146372884 | 66.2649163 | 0.00713935677 | -30488.4151 | -0.0105667517 | -4613.91174
0.1274 | 0.0034506412 | -31421.3218 | -0.00657281061 | -602.224111 | 0.00444501262 | -28802.6811 | -0.00791321625 | -598.523552 | 0.00444501262 | -28802.6811 | -0.00791321625 | -598.523552 | 0.1274 | 0.00700171647 | -29162.0574 | -0.0103870193 | -516.58464 | 0.00928290702 | -26778.2947 | -0.0131204225 | -376.49079 | 0.00928290702 | -26778.2947 | -0.0131204225 | -376.49079 | 0.0075 | 0.00877448728 | -26541.562 | -0.0146661022 | 64.2637541 | 0.00710556647 | -30501.5993 | -0.0105611232 | -4577.38691
0.1276 | 0.00343465025 | -31485.8314 | -0.00655848155 | -662.115883 | 0.00442603079 | -28841.1638 | -0.00787837756 | -651.93006 | 0.00442603079 | -28841.1638 | -0.00787837756 | -651.93006 | 0.1276 | 0.00699795289 | -29216.5012 | -0.0103848131 | -567.430524 | 0.00927238374 | -26788.8812 | -0.0130838937 | -393.625105 | 0.00927238374 | -26788.8812 | -0.0130838937 | -393.625105 | 0.008125 | 0.00873534385 | -26555.1294 | -0.0146876812 | 63.3619269 | 0.00707289432 | -30515.489 | -0.0105567233 | -4540.42069
0.1278 | 0.00341874948 | -31551.6909 | -0.0065443241 | -723.714283 | 0.0044071639 | -28879.5406 | -0.00784453525 | -706.014342 | 0.0044071639 | -28879.5406 | -0.00784453525 | -706.014342 | 0.1278 | 0.00699475638 | -29276.2128 | -0.0103836128 | -623.963961 | 0.00926177833 | -26799.8471 | -0.0130488158 | -410.861046 | 0.00926177833 | -26799.8471 | -0.0130488158 | -410.861046 | 0.00875 | 0.00869763204 | -26568.7465 | -0.014702591 | 63.5085479 | 0.00704130531 | -30530.2453 | -0.010553433 | -4503.47177
0.128 | 0.00340293813 | -31619.1372 | -0.0065303509 | -787.259855 | 0.00438840665 | -28917.8273 | -0.00781169714 | -760.774891 | 0.00438840665 | -28917.8273 | -0.00781169714 | -760.774891 | 0.128 | 0.00699196719 | -29342.5236 | -0.0103833845 | -687.487038 | 0.00925106315 | -26812.0781 | -0.0130152444 | -429.139806 | 0.00925106315 | -26812.0781 | -0.0130152444 | -429.139806 | 0.009375 | 0.00866125548 | -26582.4843 | -0.01471137 | 64.6196268 | 0.00701076491 | -30545.9954 | -0.0105511376 | -4466.93101
0.1282 | 0.00338721551 | -31688.4301 | -0.00651657725 | -853.001094 | 0.00436975404 | -28955.9948 | -0.00777986268 | -816.089185 | 0.00436975404 | -28955.9948 | -0.00777986268 | -816.089185 | 0.1282 | 0.00698941423 | -29416.9041 | -0.0103840897 | -759.463691 | 0.00924020672 | -26826.5303 | -0.0129832384 | -449.484424 | 0.00924020672 | -26826.5303 | -0.0129832384 | -449.484424 | 0.01 | 0.00862612828 | -26596.4243 | -0.0147145288 | 66.5857239 | 0.00698123914 | -30562.8356 | -0.0105497274 | -4431.12752
0.1284 | 0.00337158097 | -31759.8462 | -0.00650302263 | -921.199552 | 0.00435120138 | -28994.0403 | -0.00774902567 | -871.741794 | 0.00435120138 | -28994.0403 | -0.00774902567 | -871.741794 | 0.1284 | 0.00698691245 | -29500.9598 | -0.0103856809 | -841.511504 | 0.00922917283 | -26844.2046 | -0.0129528575 | -472.975562 | 0.00922917283 | -26844.2046 | -0.0129528575 | -472.975562 | 0.010625 | 0.00859217386 | -26610.6535 | -0.0147125508 | 69.2788009 | 0.00695269459 | -30580.8345 | -0.0105490975 | -4396.33446
0.1286 | 0.00335603393 | -31833.6947 | -0.00648971301 | -992.170824 | 0.00433274421 | -29032.1147 | -0.00771918053 | -927.512767 | 0.00433274421 | -29032.1147 | -0.00771918053 | -927.512767 | 0.1286 | 0.00698426031 | -29596.3748 | -0.0103881001 | -935.307667 | 0.00921791954 | -26866.0879 | -0.0129241559 | -500.683132 | 0.00921791954 | -26866.0879 | -0.0129241559 | -500.683132 | 0.01125 | 0.00855932393 | -26625.2614 | -0.0147058919 | 72.5583137 | 0.00692509848 | -30600.0356 | -0.0105491474 | -4362.7744
0.1288 | 0.00334057391 | -31910.3701 | -0.00647668428 | -1066.38257 | 0.00431437839 | -29070.717 | -0.00769033306 | -983.345318 | 0.00431437839 | -29070.717 | -0.00769033306 | -983.345318 | 0.1288 | 0.00698123721 | -29704.7773 | -0.010391277 | -1042.3616 | 0.00920639801 | -26893.055 | -0.012897174 | -533.534391 | 0.00920639801 | -26893.055 | -0.012897174 | -533.534391 | 0.011875 | 0.00852751748 | -26640.3362 | -0.0146949812 | 76.2765894 | 0.00689841869 | -30620.4601 | -0.0105497814 | -4330.62438
0.129 | 0.00332520046 | -31990.4628 | -0.00646398672 | -1144.63443 | 0.00429610013 | -29110.9656 | -0.00766251643 | -1039.6135 | 0.00429610013 | -29110.9656 | -0.00766251643 | -1039.6135 | 0.129 | 0.0069776009 | -29688.3346 | -0.0103826893 | -1018.13195 | 0.00919455112 | -27050.6895 | -0.0128830372 | -691.229131 | 0.00919455112 | -27050.6895 | -0.0128830372 | -691.229131 | 0.0125 | 0.00849669987 | -26655.9622 | -0.0146802212 | 80.2835314 | 0.00687262378 | -30642.1095 | -0.0105509083 | -4300.02069
0.129 | 0.00332520046 | -32165.4132 | -0.00647924862 | -1310.76562 | 0.00429610013 | -29094.8685 | -0.00765887543 | -992.258314 | 0.00429610013 | -29094.8685 | -0.00765887543 | -992.258314 | 0.129 | 0.0069776009 | -29827.4913 | -0.0103951308 | -1163.59855 | 0.00919455112 | -26925.7194 | -0.012871925 | -572.096013 | 0.00919455112 | -26925.7194 | -0.012871925 | -572.096013 | 0.013125 | 0.00846682207 | -26672.2174 | -0.0146619883 | 84.4306925 | 0.00684768302 | -30664.9679 | -0.0105524415 | -4271.06322
0.1298 | 0.00326268324 | -32119.9556 | -0.00639499947 | -1255.54862 | 0.00422161765 | -29488.1683 | -0.00755456297 | -1476.13043 | 0.00422161765 | -29488.1683 | -0.00755456297 | -1476.13043 | 0.1298 | 0.00689961309 | -29850.7359 | -0.0103038117 | -1143.46441 | 0.009105866 | -27221.2019 | -0.0127245846 | -865.479694 | 0.009105866 | -27221.2019 | -0.0127245846 | -865.479694 | 0.01375 | 0.0084378399 | -26689.1718 | -0.0146406337 | 88.5747583 | 0.00682356642 | -30689.0041 | -0.0105542986 | -4243.81966
0.1306 | 0.00320214469 | -32148.3805 | -0.00631748397 | -1231.14722 | 0.00414898886 | -29818.1889 | -0.00745369401 | -1913.59398 | 0.00414898886 | -29818.1889 | -0.00745369401 | -1913.59398 | 0.1306 | 0.00682483123 | -30022.5706 | -0.0102284778 | -1281.58655 | 0.00901756119 | -27369.4125 | -0.01257407 | -1019.64718 | 0.00901756119 | -27369.4125 | -0.01257407 | -1019.64718 | 0.014375 | 0.00840971339 | -26706.8856 | -0.0146164835 | 92.5804778 | 0.00680024473 | -30714.1737 | -0.0105564018 | -4218.32926
0.1314 | 0.00314337396 | -32233.007 | -0.00624871583 | -1319.70483 | 0.00407805606 | -29966.9814 | -0.00735154226 | -2294.24228 | 0.00407805606 | -29966.9814 | -0.00735154226 | -2294.24228 | 0.1314 | 0.00675383103 | -30205.6804 | -0.0101573307 | -1433.73842 | 0.00893048925 | -27501.4744 | -0.0124319407 | -1159.64876 | 0.00893048925 | -27501.4744 | -0.0124319407 | -1159.64876 | 0.015 | 0.00838240618 | -26725.4081 | -0.01458984 | 96.3230819 | 0.00677768949 | -30740.4212 | -0.0105586776 | -4194.60648
0.1322 | 0.00308617777 | -32378.6886 | -0.00618776568 | -1506.43684 | 0.00400868504 | -29888.7451 | -0.00724666447 | -2630.23792 | 0.00400868504 | -29888.7451 | -0.00724666447 | -2630.23792 | 0.1322 | 0.00668698744 | -30397.7207 | -0.0100905108 | -1597.3198 | 0.00884531912 | -27623.1155 | -0.01229849 | -1291.53709 | 0.00884531912 | -27623.1155 | -0.01229849 | -1291.53709 | 0.015625 | 0.00835588502 | -26744.7767 | -0.0145609819 | 99.6902243 | 0.00675587299 | -30767.6817 | -0.0105610566 | -4172.64421
0.133 | 0.00303038027 | -32582.6026 | -0.00613230302 | -1744.90162 | 0.00394076163 | -29591.4153 | -0.00713952895 | -2938.96849 | 0.00394076163 | -29591.4153 | -0.00713952895 | -2938.96849 | 0.133 | 0.00662449016 | -30594.7021 | -0.0100278548 | -1768.25064 | 0.00876251574 | -27739.7379 | -0.0121738087 | -1421.33407 | 0.00876251574 | -27739.7379 | -0.0121738087 | -1421.33407 | 0.01625 | 0.00833011929 | -26765.0165 | -0.0145301658 | 102.583483 | 0.00673476834 | -30795.8826 | -0.0105634737 | -4152.41685
0.1338 | 0.00297582318 | -32825.9614 | -0.0060796855 | -1992.23443 | 0.00387418866 | -29117.5988 | -0.00703152075 | -3234.26814 | 0.00387418866 | -29117.5988 | -0.00703152075 | -3234.26814 | 0.1338 | 0.0065663609 | -30792.6054 | -0.0099690346 | -1942.47895 | 0.00868233131 | -27856.3673 | -0.0120577549 | -1554.79823 | 0.00868233131 | -27856.3673 | -0.0120577549 | -1554.79823 | 0.016875 | 0.00830508058 | -26786.1399 | -0.0144976265 | 104.919456 | 0.00671434941 | -30824.945 | -0.0105658679 | -4133.88314
0.1346 | 0.00292236591 | -33078.7689 | -0.00602765638 | -2223.34395 | 0.00380888361 | -28526.955 | -0.00692426746 | -3523.58926 | 0.00380888361 | -28526.955 | -0.00692426746 | -3523.58926 | 0.1346 | 0.00651247077 | -30988.2661 | -0.00991364511 | -2116.81243 | 0.00860480629 | -27977.5214 | -0.0119499387 | -1697.17508 | 0.00860480629 | -27977.5214 | -0.0119499387 | -1697.17508 | 0.0175 | 0.0082807424 | -26808.1464 | -0.0144635784 | 106.630487 | 0.0066945909 | -30854.7855 | -0.0105681822 | -4116.98869
0.1354 | 0.00286988569 | -33310.3692 | -0.00597471133 | -2431.71125 | 0.00374477655 | -27881.5636 | -0.00681923036 | -3808.88391 | 0.00374477655 | -27881.5636 | -0.00681923036 | -3808.88391 | 0.1354 | 0.0064625569 | -31179.7085 | -0.00986125082 | -2289.23498 | 0.00852977856 | -28107.0504 | -0.0118497215 | -1852.96638 | 0.00852977856 | -28107.0504 | -0.0118497215 | -1852.96638 | 0.018125 | 0.00825707979 | -26831.0232 | -0.014428216 | 107.66505 | 0.0066754683 | -30885.3169 | -0.0105703634 | -4101.66838
0.1362 | 0.00281827729 | -33500.1667 | -0.0059201958 | -2623.07107 | 0.00368180851 | -27235.2726 | -0.00671750487 | -4089.33092 | 0.00368180851 | -27235.2726 | -0.00671750487 | -4089.33092 | 0.1362 | 0.00641623764 | -31366.0917 | -0.00981139948 | -2458.85478 | 0.00845689919 | -28247.9878 | -0.0117562246 | -2025.74113 | 0.00845689919 | -28247.9878 | -0.0117562246 | -2025.74113 | 0.01875 | 0.00823406912 | -26854.7448 | -0.0143917153 | 107.987826 | 0.00665695789 | -30916.4501 | -0.0105723623 | -4087.84847
0.137 | 0.00276745256 | -33644.5254 | -0.00586419374 | -2806.89481 | 0.00361993001 | -26627.4677 | -0.00661977494 | -4364.41994 | 0.00361993001 | -26627.4677 | -0.00661977494 | -4364.41994 | 0.137 | 0.00637302601 | -31547.4105 | -0.00976361238 | -2625.61571 | 0.00838565392 | -28402.4348 | -0.0116683479 | -2217.99782 | 0.00838565392 | -28402.4348 | -0.0116683479 | -2217.99782 | 0.019375 | 0.00821168785 | -26879.2742 | -0.0143542346 | 107.579513 | 0.00663903674 | -30948.0949 | -0.0105741336 | -4075.4486
0.1378 | 0.00271733956 | -33757.4796 | -0.00580726912 | -2989.23495 | 0.00355909978 | -26081.1512 | -0.00652636555 | -4636.27963 | 0.00355909978 | -26081.1512 | -0.00652636555 | -4636.27963 | 0.1378 | 0.0063323416 | -31724.077 | -0.00971736017 | -2789.88919 | 0.00831538929 | -28571.4836 | -0.0115847933 | -2431.07442 | 0.00831538929 | -28571.4836 | -0.0115847933 | -2431.07442 | 0.02 | 0.00818991434 | -26904.5634 | -0.0143159155 | 106.436373 | 0.00662168273 | -30980.1608 | -0.0105756354 | -4064.38352
0.1386 | 0.00266788142 | -33864.5228 | -0.00575012104 | -3169.13044 | 0.00349928363 | -25604.6687 | -0.00643733764 | -4910.51298 | 0.00349928363 | -25604.6687 | -0.00643733764 | -4910.51298 | 0.1386 | 0.00629352131 | -31896.4915 | -0.00967203352 | -2952.04887 | 0.0082453428 | -28755.1728 | -0.0115040927 | -2665.08917 | 0.0082453428 | -28755.1728 | -0.0115040927 | -2665.08917 | 0.020625 | 0.00816872772 | -26930.5542 | -0.0142768839 | 104.569577 | 0.00660487451 | -31012.5582 | -0.0105768296 | -4054.56469
0.1394 | 0.00261903508 | -33990.3639 | -0.00569321368 | -3339.4122 | 0.00344045331 | -25195.8717 | -0.00635256996 | -5195.17847 | 0.00344045331 | -25195.8717 | -0.00635256996 | -5195.17847 | 0.1394 | 0.00625582971 | -32064.6922 | -0.00962691744 | -3112.11551 | 0.00817467666 | -28952.4507 | -0.0114246367 | -2918.88216 | 0.00817467666 | -28952.4507 | -0.0114246367 | -2918.88216 | 0.02125 | 0.00814810774 | -26957.1788 | -0.0142372515 | 102.004346 | 0.0065885915 | -31045.1991 | -0.0105776816 | -4045.90172
0.1402 | 0.00257076996 | -34143.1741 | -0.00563644213 | -3491.38835 | 0.00338258541 | -24846.9481 | -0.00627177195 | -5497.93135 | 0.00338258541 | -24846.9481 | -0.00627177195 | -5497.93135 | 0.1402 | 0.00621847008 | -32228.1557 | -0.00958117866 | -3269.54523 | 0.00810251486 | -29161.1057 | -0.0113447023 | -3189.91447 | 0.00810251486 | -29161.1057 | -0.0113447023 | -3189.91447 | 0.021875 | 0.00812803469 | -26984.3614 | -0.0141971159 | 98.7789386 | 0.00657281389 | -31077.9978 | -0.0105781601 | -4038.30358
0.141 | 0.00252306677 | -34299.4712 | -0.00557889522 | -3621.5282 | 0.00332566017 | -24547.6072 | -0.00619437221 | -5821.71559 | 0.00332566017 | -24547.6072 | -0.00619437221 | -5821.71559 | 0.141 | 0.00618059756 | -32385.8025 | -0.00953387492 | -3423.21886 | 0.00802798349 | -29377.6115 | -0.0112624767 | -3474.06846 | 0.00802798349 | -29377.6115 | -0.0112624767 | -3474.06846 | 0.0225 | 0.00810848937 | -27012.019 | -0.0141565626 | 94.9434928 | 0.00655752261 | -31110.8717 | -0.0105782372 | -4031.67978
0.1418 | 0.00247591676 | -34395.4207 | -0.00551877634 | -3736.90422 | 0.0032696603 | -24283.7494 | -0.00611922668 | -6159.77211 | 0.0032696603 | -24283.7494 | -0.00611922668 | -6159.77211 | 0.1418 | 0.00614133594 | -32536.2435 | -0.00948399543 | -3571.67594 | 0.00795025446 | -29596.8138 | -0.0111760759 | -3765.27938 | 0.00795025446 | -29596.8138 | -0.0111760759 | -3765.27938 | 0.023125 | 0.00808945297 | -27040.0626 | -0.0141156656 | 90.558753 | 0.00654269932 | -31143.7415 | -0.0105778883 | -4025.94128
0.1426 | 0.00242932166 | -34331.9581 | -0.0054535435 | -3854.79113 | 0.00321456959 | -24028.2018 | -0.00604409106 | -6491.10528 | 0.00321456959 | -24028.2018 | -0.00604409106 | -6491.10528 | 0.1426 | 0.00609980007 | -32678.2862 | -0.00943054159 | -3713.62193 | 0.00786859283 | -29811.3757 | -0.0110835537 | -4054.91567 | 0.00786859283 | -29811.3757 | -0.0110835537 | -4054.91567 | 0.02375 | 0.00807090711 | -27068.3984 | -0.0140744881 | 85.6947081 | 0.00652832643 | -31176.532 | -0.0105770917 | -4021.0014
0.1434 | 0.00238329456 | -34002.7688 | -0.00538032958 | -3990.46099 | 0.00316037148 | -23719.5498 | -0.00596480164 | -6777.92511 | 0.00316037148 | -23719.5498 | -0.00596480164 | -6777.92511 | 0.1434 | 0.00605512603 | -32811.7006 | -0.00937265702 | -3848.7224 | 0.0077824083 | -30010.8777 | -0.010982901 | -4330.81165 | 0.0077824083 | -30010.8777 | -0.010982901 | -4330.81165 | 0.024375 | 0.00805283377 | -27096.929 | -0.0140330841 | 80.4291579 | 0.00651438701 | -31209.1726 | -0.0105758289 | -4016.77646
0.1442 | 0.00233786217 | -33355.7872 | -0.00529670387 | -4125.85329 | 0.00310704747 | -23224.5411 | -0.00587410899 | -6966.95833 | 0.00310704747 | -23224.5411 | -0.00587410899 | -6966.95833 | 0.1442 | 0.00600651146 | -32938.2266 | -0.00930981597 | -3978.68328 | 0.00769131136 | -30180.4572 | -0.0108720308 | -4575.84346 | 0.00769131136 | -30180.4572 | -0.0108720308 | -4575.84346 | 0.025 | 0.00803521536 | -27125.5548 | -0.013991499 | 74.8462313 | 0.00650086486 | -31241.5971 | -0.0105740843 | -4013.18645
0.145 | 0.00229306884 | -32500.508 | -0.00520183611 | -4150.43888 | 0.00305457536 | -22278.9895 | -0.00576010877 | -6996.89741 | 0.00305457536 | -22278.9895 | -0.00576010877 | -6996.89741 | 0.145 | 0.00595326853 | -32698.1509 | -0.00920405056 | -3532.59768 | 0.00759517501 | -30443.2154 | -0.0107861719 | -5338.11501 | 0.00759517501 | -30443.2154 | -0.0107861719 | -5338.11501 | 0.025625 | 0.00801803467 | -27154.1752 | -0.0139497704 | 69.0348751 | 0.00648774441 | -31273.7446 | -0.0105718452 | -4010.15548
0.145 | 0.00229306884 | -32589.9692 | -0.00521008006 | -4257.01692 | 0.00305457536 | -22554.6868 | -0.00577206793 | -7060.72122 | 0.00305457536 | -22554.6868 | -0.00577206793 | -7060.72122 | 0.145 | 0.00595326853 | -33062.7887 | -0.00924207934 | -4108.60161 | 0.00759517501 | -30298.8553 | -0.0107487483 | -4765.92568 | 0.00759517501 | -30298.8553 | -0.0107487483 | -4765.92568 | 0.02625 | 0.00800127491 | -27182.6895 | -0.0139079296 | 63.0873331 | 0.00647501076 | -31305.5594 | -0.0105691015 | -4007.61221
0.147125 | 0.0021842585 | -30688.5414 | -0.00499606026 | -4643.04951 | 0.00292277389 | -21515.172 | -0.00556981102 | -7700.98191 | 0.00292277389 | -21515.172 | -0.00556981102 | -7700.98191 | 0.147125 | 0.00588539053 | -33826.0313 | -0.00918023477 | -5029.94942 | 0.00744385963 | -31076.1011 | -0.0105689309 | -5716.15182 | 0.00744385963 | -31076.1011 | -0.0105689309 | -5716.15182 | 0.026875 | 0.00798491976 | -27210.9988 | -0.0138660018 | 57.0976328 | 0.00646264964 | -31336.9911 | -0.0105658456 | -4005.49016
0.14925 | 0.00207999109 | -28848.8781 | -0.00478626971 | -4963.08762 | 0.00279705121 | -20502.398 | -0.00537499232 | -8277.03728 | 0.00279705121 | -20502.398 | -0.00537499232 | -8277.03728 | 0.14925 | 0.0057898934 | -34257.7282 | -0.00904804776 | -5435.26968 | 0.0072762444 | -31701.8511 | -0.0103779619 | -6875.21807 | 0.0072762444 | -31701.8511 | -0.0103779619 | -6875.21807 | 0.0275 | 0.00796895337 | -27239.0064 | -0.0138240072 | 51.1600959 | 0.00645064738 | -31367.9947 | -0.0105620727 | -4003.7279
0.151375 | 0.00198046175 | -27069.2893 | -0.00458091541 | -5227.22781 | 0.0026768912 | -19523.1976 | -0.00518762649 | -8811.46741 | 0.0026768912 | -19523.1976 | -0.00518762649 | -8811.46741 | 0.151375 | 0.00568629297 | -34341.9514 | -0.00888247723 | -5621.96286 | 0.00710230335 | -32364.6224 | -0.0101863888 | -8104.66324 | 0.00710230335 | -32364.6224 | -0.0101863888 | -8104.66324 | 0.028125 | 0.00795336042 | -27266.6195 | -0.013781962 | 45.3678892 | 0.00643899089 | -31398.531 | -0.0105577802 | -4002.26921
0.1535 | 0.00188572597 | -25347.5662 | -0.00438035207 | -5445.23083 | 0.00256189784 | -18578.8296 | -0.00500707788 | -9313.99212 | 0.00256189784 | -18578.8296 | -0.00500707788 | -9313.99212 | 0.1535 | 0.00558602227 | -34400.7988 | -0.00871914522 | -5877.35631 | 0.00692762115 | -32737.1272 | -0.00998000129 | -9181.04645 | 0.00692762115 | -32737.1272 | -0.00998000129 | -9181.04645 | 0.02875 | 0.00793812616 | -27293.7499 | -0.0137398788 | 39.8116299 | 0.00642766765 | -31428.5662 | -0.0105529679 | -4001.06318
0.155625 | 0.00179572714 | -23681.3674 | -0.00418493444 | -5625.37894 | 0.00245178109 | -17667.0675 | -0.00483242724 | -9786.65826 | 0.00245178109 | -17667.0675 | -0.00483242724 | -9786.65826 | 0.155625 | 0.0054944574 | -34580.7719 | -0.0085686496 | -6220.53906 | 0.00675494731 | -32508.4093 | -0.00975384808 | -10094.6134 | 0.00675494731 | -32508.4093 | -0.00975384808 | -10094.6134 | 0.029375 | 0.00792323641 | -27320.3152 | -0.0136977677 | 34.5780583 | 0.0064166657 | -31458.072 | -0.0105476376 | -4000.06421
0.15775 | 0.00171032885 | -22068.4035 | -0.00399492783 | -5773.94724 | 0.00234633648 | -16783.8674 | -0.00466273581 | -10227.7684 | 0.00234633648 | -16783.8674 | -0.00466273581 | -10227.7684 | 0.15775 | 0.00541270653 | -34832.8092 | -0.00842753643 | -6587.97901 | 0.00658528658 | -31557.0327 | -0.009509241 | -10894.3833 | 0.00658528658 | -31557.0327 | -0.009509241 | -10894.3833 | 0.03 | 0.00790867765 | -27346.2394 | -0.0136556367 | 29.7487911 | 0.00640597358 | -31487.0254 | -0.0105417933 | -3999.23193
0.159875 | 0.00162934701 | -20506.4993 | -0.00381046693 | -5895.14768 | 0.00224542207 | -15924.6386 | -0.00449722002 | -10634.6738 | 0.00224542207 | -15924.6386 | -0.00449722002 | -10634.6738 | 0.159875 | 0.0053391415 | -34969.3133 | -0.00828630147 | -6924.47723 | 0.00641864488 | -29978.6896 | -0.00925118311 | -11616.4721 | 0.00641864488 | -29978.6896 | -0.00925118311 | -11616.4721 | 0.030625 | 0.007894437 | -27371.4543 | -0.0136134922 | 25.3991658 | 0.00639558032 | -31515.409 | -0.010535441 | -3998.53116
0.162 | 0.00155257815 | -18993.595 | -0.00363155302 | -5991.4141 | 0.00214893539 | -15085.1509 | -0.00433534977 | -11005.5627 | 0.00214893539 | -15085.1509 | -0.00433534977 | -11005.5627 | 0.162 | 0.0052706617 | -34755.3991 | -0.00813481907 | -7211.54582 | 0.00625452683 | -28026.74 | -0.00898623081 | -12265.7491 | 0.00625452683 | -28026.74 | -0.00898623081 | -12265.7491 | 0.03125 | 0.00788050229 | -27395.8995 | -0.0135713401 | 21.5971874 | 0.00638547544 | -31543.2102 | -0.0105285886 | -3997.93175
0.164125 | 0.0014798216 | -17527.7341 | -0.0034580797 | -6063.90601 | 0.00205679249 | -14262.1097 | -0.00417688342 | -11340.383 | 0.00205679249 | -14262.1097 | -0.00417688342 | -11340.383 | 0.164125 | 0.00520368985 | -34000.8421 | -0.00796559695 | -7459.82393 | 0.00609226065 | -26013.7103 | -0.00872080174 | -12826.3904 | 0.00609226065 | -26013.7103 | -0.00872080174 | -12826.3904 | 0.031875 | 0.00786686205 | -27419.5237 | -0.0135291857 | 18.402585 | 0.00637564891 | -31570.4216 | -0.0105212454 | -3997.40839
0.16625 | 0.00141089413 | -16107.0701 | -0.00328987708 | -6113.11857 | 0.00196891057 | -13453.4396 | -0.00402185252 | -11641.0485 | 0.00196891057 | -13453.4396 | -0.00402185252 | -11641.0485 | 0.16625 | 0.00513490754 | -32628.4541 | -0.00777525502 | -7686.67463 | 0.00593120815 | -24211.2853 | -0.00845993939 | -13282.3629 | 0.00593120815 | -24211.2853 | -0.00845993939 | -13282.3629 | 0.0325 | 0.00785350555 | -27442.2846 | -0.0134870346 | 15.8659886 | 0.00636609111 | -31597.0405 | -0.0105134228 | -3996.94041
0.168375 | 0.0013456369 | -14729.9088 | -0.00312676477 | -6139.49555 | 0.00188519507 | -12658.3146 | -0.00387050942 | -11911.0832 | 0.00188519507 | -12658.3146 | -0.00387050942 | -11911.0832 | 0.168375 | 0.00506174561 | -30703.8676 | -0.00756462667 | -7894.63346 | 0.00577090152 | -22775.8404 | -0.00820654574 | -13634.3426 | 0.00577090152 | -22775.8404 | -0.00820654574 | -13634.3426 | 0.033125 | 0.00784042278 | -27464.15 | -0.0134448929 | 14.0282303 | 0.00635679284 | -31623.0687 | -0.0105051332 | -3996.51154
0.1705 | 0.00128391507 | -13394.7875 | -0.00296860349 | -6143.95188 | 0.00180553159 | -11876.9821 | -0.0037232507 | -12154.871 | 0.00180553159 | -11876.9821 | -0.0037232507 | -12154.871 | 0.1705 | 0.0049826513 | -28420.9602 | -0.00733788079 | -8060.90739 | 0.00561113441 | -21716.0688 | -0.00796109315 | -13905.0378 | 0.00561113441 | -21716.0688 | -0.00796109315 | -13905.0378 | 0.03375 | 0.00782760449 | -27485.0975 | -0.0134027678 | 12.9197782 | 0.00634774528 | -31648.5123 | -0.0104963908 | -3996.10964
0.172625 | 0.00122561153 | -12100.5779 | -0.00281533552 | -6128.22165 | 0.00172978279 | -11110.4264 | -0.00358052961 | -12376.6816 | 0.00172978279 | -11110.4264 | -0.00358052961 | -12376.6816 | 0.172625 | 0.00489716003 | -26046.4 | -0.00710106292 | -8142.65115 | 0.00545202224 | -20908.7721 | -0.00772182662 | -14130.3578 | 0.00545202224 | -20908.7721 | -0.00772182662 | -14130.3578 | 0.034375 | 0.00781504215 | -27505.1148 | -0.0133606676 | 12.5603069 | 0.00633893994 | -31673.3814 | -0.0104872109 | -3995.72641
0.17475 | 0.00117061658 | -10846.5845 | -0.00266700414 | -6094.95716 | 0.00165778964 | -10359.9241 | -0.00344277056 | -12579.6564 | 0.00165778964 | -10359.9241 | -0.00344277056 | -12579.6564 | 0.17475 | 0.00480580442 | -23836.0451 | -0.00686045373 | -8097.27597 | 0.00529403533 | -20158.3895 | -0.00748546768 | -14339.337 | 0.00529403533 | -20158.3895 | -0.00748546768 | -14339.337 | 0.035 | 0.00780272795 | -27524.2003 | -0.0133186022 | 12.9584083 | 0.00633036869 | -31697.6897 | -0.01047761 | -3995.35713
0.176875 | 0.00111881615 | -9632.59331 | -0.00252374193 | -6047.5141 | 0.00158937652 | -9626.54704 | -0.0033102987 | -12764.9434 | 0.00158937652 | -9626.54704 | -0.0033102987 | -12764.9434 | 0.176875 | 0.00470989847 | -21945.1825 | -0.00662114327 | -7911.57366 | 0.00513799848 | -19285.3537 | -0.00724843119 | -14531.1925 | 0.00513799848 | -19285.3537 | -0.00724843119 | -14531.1925 | 0.035625 | 0.00779065475 | -27542.3623 | -0.0132765831 | 14.1114447 | 0.0063220237 | -31721.4544 | -0.0104676055 | -3995.00031
0.179 | 0.00107008177 | -8458.81318 | -0.00238571829 | -5989.36749 | 0.00152435898 | -8910.66894 | -0.00318329765 | -12931.1802 | 0.00152435898 | -8910.66894 | -0.00318329765 | -12931.1802 | 0.179 | 0.00461123845 | -20363.8393 | -0.00638621928 | -7627.96733 | 0.0049850417 | -18217.8699 | -0.00700856602 | -14663.3629 | 0.0049850417 | -18217.8699 | -0.00700856602 | -14663.3629 | 0.03625 | 0.0077788161 | -27559.6195 | -0.0132346237 | 16.005548 | 0.00631389742 | -31744.6958 | -0.0104572161 | -3994.6574
0.181125 | 0.00102426571 | -7325.63431 | -0.00225303604 | -5923.11249 | 0.00146255291 | -8211.53947 | -0.00306180853 | -13074.5322 | 0.00146255291 | -8211.53947 | -0.00306180853 | -13074.5322 | 0.181125 | 0.00451176607 | -18917.6538 | -0.00615696784 | -7350.72778 | 0.00483647863 | -17051.2276 | -0.00676743107 | -14669.844 | 0.00483647863 | -17051.2276 | -0.00676743107 | -14669.844 | 0.036875 | 0.00776720613 | -27576 | -0.0131927396 | 18.6157627 | 0.00630598256 | -31767.437 | -0.0104464608 | -3994.33248
0.18325 | 0.000981205426 | -6233.11533 | -0.00212556729 | -5849.01396 | 0.00140378355 | -7526.98971 | -0.00294578326 | -13189.5019 | 0.00140378355 | -7526.98971 | -0.00294578326 | -13189.5019 | 0.18325 | 0.00441324269 | -17384.0422 | -0.00593448471 | -7209.52305 | 0.0046935823 | -16028.2602 | -0.00653311771 | -14534.6077 | 0.0046935823 | -16028.2602 | -0.00653311771 | -14534.6077 | 0.0375 | 0.00775581954 | -27591.5419 | -0.013150948 | 21.9063348 | 0.00629827208 | -31789.7035 | -0.0104353598 | -3994.03194
0.185375 | 0.000940741722 | -5180.09376 | -0.00200271868 | -5763.07785 | 0.00134789257 | -6853.33802 | -0.00283520528 | -13270.7321 | 0.00134789257 | -6853.33802 | -0.00283520528 | -13270.7321 | 0.185375 | 0.00431698638 | -15782.6495 | -0.00572309575 | -7252.19625 | 0.00455722102 | -15384.0841 | -0.00632362983 | -14450.3575 | 0.00455722102 | -15384.0841 | -0.00632362983 | -14450.3575 | 0.038125 | 0.00774465152 | -27606.2916 | -0.0131092683 | 25.8311423 | 0.00629075914 | -31811.5231 | -0.0104239335 | -3993.76417
0.1875 | 0.000902755245 | -4162.80024 | -0.00188311601 | -5654.6273 | 0.00129474129 | -6185.56828 | -0.00273029067 | -13316.0374 | 0.00129474129 | -6185.56828 | -0.00273029067 | -13316.0374 | 0.1875 | 0.00422372635 | -14554.748 | -0.00551396827 | -6976.68825 | 0.00442731189 | -14964.997 | -0.00616596077 | -14968.0799 | 0.00442731189 | -14964.997 | -0.00616596077 | -14968.0799 | 0.03875 | 0.00773369769 | -27620.3043 | -0.013067722 | 30.3342675 | 0.00628343711 | -31832.9252 | -0.010412203 | -3993.53926
0.1875 | 0.000902755245 | -4148.34761 | -0.00189022107 | -5834.36845 | 0.00129474129 | -6164.11245 | -0.00273919547 | -13540.6659 | 0.00129474129 | -6164.11245 | -0.00273919547 | -13540.6659 | 0.1875 | 0.00422372635 | -14908.3233 | -0.00553598461 | -7233.19539 | 0.00442731189 | -14987.7535 | -0.00617083278 | -15098.3437 | 0.00442731189 | -14987.7535 | -0.00617083278 | -15098.3437 | 0.039375 | 0.00772295401 | -27633.6424 | -0.0130263322 | 35.3507051 | 0.00627629951 | -31853.9409 | -0.0104001896 | -3993.36875
0.196875 | 0.000756732744 | -240.149354 | -0.0014163727 | -5019.49187 | 0.00108619275 | -3712.19964 | -0.00227563919 | -13517.9897 | 0.00108619275 | -3712.19964 | -0.00227563919 | -13517.9897 | 0.196875 | 0.00376187216 | -9471.65478 | -0.00458669861 | -5883.59202 | 0.00384948139 | -11975.6076 | -0.0052637374 | -14646.492 | 0.00384948139 | -11975.6076 | -0.0052637374 | -14646.492 | 0.04 | 0.00771241669 | -27646.3753 | -0.0129851237 | 40.8072018 | 0.00626934003 | -31874.6023 | -0.0103879149 | -3993.2653
0.20625 | 0.000646622797 | 2847.5377 | -0.00104989615 | -4565.5481 | 0.000922513326 | -1093.37445 | -0.00187518872 | -13243.8963 | 0.000922513326 | -1093.37445 | -0.00187518872 | -13243.8963 | 0.20625 | 0.00336811444 | -5477.03805 | -0.00380541987 | -4816.14403 | 0.00336810054 | -9480.62253 | -0.00451227848 | -14131.4716 | 0.00336810054 | -9480.62253 | -0.00451227848 | -14131.4716 | 0.040625 | 0.00770208213 | -27658.578 | -0.0129441228 | 46.6232223 | 0.00626255247 | -31894.9428 | -0.0103754007 | -3993.24246
0.215625 | 0.000564125935 | 4603.17813 | -0.000786640816 | -4050.40011 | 0.000794071312 | 924.920767 | -0.00155328144 | -12650.5863 | 0.000794071312 | 924.920767 | -0.00155328144 | -12650.5863 | 0.215625 | 0.00303243701 | -2326.45905 | -0.00315400131 | -3813.74426 | 0.00296767342 | -7315.22432 | -0.00388129882 | -13449.4327 | 0.00296767342 | -7315.22432 | -0.00388129882 | -13449.4327 | 0.04125 | 0.00769194676 | -27670.3304 | -0.0129033572 | 52.7120339 | 0.00625593073 | -31914.9959 | -0.0103626686 | -3993.31445
0.225 | 0.000502009754 | 5175.70211 | -0.000610337759 | -3473.86276 | 0.000692767118 | 2141.74244 | -0.00130759613 | -11817.2551 | 0.000692767118 | 2141.74244 | -0.00130759613 | -11817.2551 | 0.225 | 0.0027437403 | 158.295826 | -0.00261421094 | -2904.03436 | 0.00263248595 | -5388.28006 | -0.00334594932 | -12630.9806 | 0.00263248595 | -5388.28006 | -0.00334594932 | -12630.9806 | 0.041875 | 0.00768200698 | -27681.7162 | -0.0128628552 | 58.9819013 | 0.0062494688 | -31934.796 | -0.0103497402 | -3993.49592
0.234375 | 0.000454489191 | 4968.93532 | -0.000499739663 | -2964.09336 | 0.000612100951 | 2657.53656 | -0.00112614728 | -10864.7264 | 0.000612100951 | 2657.53656 | -0.00112614728 | -10864.7264 | 0.234375 | 0.00249176274 | 2110.8259 | -0.00216781379 | -2100.52018 | 0.0023483695 | -3653.42048 | -0.00288645201 | -11706.88 | 0.0023483695 | -3653.42048 | -0.00288645201 | -11706.88 | 0.0425 | 0.00767225907 | -27692.8213 | -0.0128226461 | 65.337384 | 0.00624316072 | -31954.3771 | -0.0103366369 | -3993.80174
0.24375 | 0.000417245104 | 4400.30149 | -0.000433622484 | -2625.02589 | 0.000547057557 | 2694.48741 | -0.000993210309 | -9898.8065 | 0.000547057557 | 2694.48741 | -0.000993210309 | -9898.8065 | 0.24375 | 0.00226799466 | 3634.01569 | -0.00179799909 | -1404.53165 | 0.00210352534 | -2089.62636 | -0.00248758345 | -10706.4527 | 0.00210352534 | -2089.62636 | -0.00248758345 | -10706.4527 | 0.043125 | 0.00766269901 | -27703.7331 | -0.0127827591 | 71.680724 | 0.00623700059 | -31973.7733 | -0.0103233796 | -3994.24686
0.253125 | 0.00038724597 | 3780.97827 | -0.000393946863 | -2481.30585 | 0.000493895274 | 2484.6652 | -0.000893360765 | -8987.80111 | 0.000493895274 | 2484.6652 | -0.000893360765 | -8987.80111 | 0.253125 | 0.00206595816 | 4808.57194 | -0.00149023225 | -809.373694 | 0.00188875063 | -688.894977 | -0.00213804654 | -9657.32722 | 0.00188875063 | -688.894977 | -0.00213804654 | -9657.32722 | 0.04375 | 0.00765332242 | -27714.5388 | -0.0127432236 | 77.9133146 | 0.00623098248 | -31993.0184 | -0.0103099889 | -3994.84616
0.2625 | 0.000362481598 | 3280.29801 | -0.000367477389 | -2483.86888 | 0.000449897478 | 2210.09072 | -0.000813910256 | -8161.83354 | 0.000449897478 | 2210.09072 | -0.000813910256 | -8161.83354 | 0.2625 | 0.00188110859 | 5698.14659 | -0.00123262758 | -304.967185 | 0.00169730015 | 551.083687 | -0.00182977101 | -8585.69668 | 0.00169730015 | 551.083687 | -0.00182977101 | -8585.69668 | 0.044375 | 0.00764412445 | -27725.3244 | -0.0127040682 | 83.9372354 | 0.00622510051 | -32012.1454 | -0.0102964847 | -3995.6143
0.271875 | 0.000341679226 | 2942.79552 | -0.000346157759 | -2545.99356 | 0.000413124409 | 1980.61207 | -0.000746022101 | -7423.80618 | 0.000413124409 | 1980.61207 | -0.000746022101 | -7423.80618 | 0.271875 | 0.00171053244 | 6352.59253 | -0.00101593747 | 118.276162 | 0.00152454534 | 1630.95418 | -0.00155718252 | -7516.47983 | 0.00152454534 | 1630.95418 | -0.00155718252 | -7516.47983 | 0.045 | 0.00763509963 | -27736.173 | -0.0126653206 | 89.6568435 | 0.00621934872 | -32031.1869 | -0.0102828863 | -3996.56565
0.28125 | 0.000324045365 | 2731.91534 | -0.000326539937 | -2586.34511 | 0.000382189254 | 1837.26527 | -0.000684789586 | -6764.04587 | 0.000382189254 | 1837.26527 | -0.000684789586 | -6764.04587 | 0.28125 | 0.00155255942 | 6810.49835 | -0.000833254064 | 467.155707 | 0.00136754073 | 2551.78271 | -0.00131648072 | -6473.01351 | 0.00136754073 | 2551.78271 | -0.00131648072 | -6473.01351 | 0.045625 | 0.00762624182 | -27747.1635 | -0.012627007 | 94.9804023 | 0.00621372114 | -32050.1744 | -0.0102692121 | -3997.71424
0.290625 | 0.000309057637 | 2580.00181 | -0.000308565359 | -2562.21356 | 0.000356072383 | 1770.5678 | -0.000628559697 | -6172.87463 | 0.000356072383 | 1770.5678 | -0.000628559697 | -6172.87463 | 0.290625 | 0.00140636629 | 7101.74698 | -0.000679519114 | 745.3263 | 0.00122457166 | 3316.20342 | -0.00110496608 | -5476.14253 | 0.00122457166 | 3316.20342 | -0.00110496608 | -5476.14253 | 0.04625 | 0.00761754405 | -27758.3691 | -0.0125891515 | 99.8217363 | 0.0062082117 | -32069.1383 | -0.0102554796 | -3999.07367
0.3 | 0.000296317037 | 2429.8058 | -0.000293996276 | -2482.83691 | 0.000333980462 | 1744.97104 | -0.000577785272 | -5647.54698 | 0.000333980462 | 1744.97104 | -0.000577785272 | -5647.54698 | 0.3 | 0.00127162121 | 7250.44217 | -0.000550937996 | 954.805697 | 0.00109473114 | 3929.26654 | -0.000920455922 | -4542.8081 | 0.00109473114 | 3929.26654 | -0.000920455922 | -4542.8081 | 0.046875 | 0.00760899846 | -27769.8561 | -0.012551776 | 104.101892 | 0.00620281425 | -32088.1083 | -0.0102417053 | -4000.65715
0.309375 | 0.000285461109 | 2258.35229 | -0.000284795291 | -2399.3861 | 0.000315251905 | 1722.47433 | -0.000533688436 | -5192.19573 | 0.000315251905 | 1722.47433 | -0.000533688436 | -5192.19573 | 0.309375 | 0.00114819595 | 7278.14576 | -0.000444393695 | 1098.82035 | 0.000977554554 | 4399.27365 | -0.000760829564 | -3684.47207 | 0.000977554554 | 4399.27365 | -0.000760829564 | -3684.47207 | 0.0475 | 0.00760059622 | -27781.6823 | -0.0125148991 | 107.750788 | 0.00619752252 | -32107.1126 | -0.0102279045 | -4002.47749
0.31875 | 0.000276131092 | 2079.62399 | -0.000281751182 | -2374.87577 | 0.000299306329 | 1680.18073 | -0.000497018244 | -4811.62794 | 0.000299306329 | 1680.18073 | -0.000497018244 | -4811.62794 | 0.31875 | 0.00103595831 | 7206.96756 | -0.000356956637 | 1185.01975 | 0.000872727132 | 4738.52887 | -0.000623742749 | -2905.95016 | 0.000872727132 | 4738.52887 | -0.000623742749 | -2905.95016 | 0.048125 | 0.00759232743 | -27793.8956 | -0.0124785362 | 110.708839 | 0.00619233011 | -32126.1785 | -0.0102140912 | -4004.54714
0.328125 | 0.000267980682 | 1928.12643 | -0.000283649063 | -2443.95118 | 0.000285632795 | 1618.35105 | -0.000467185421 | -4502.01323 | 0.000285632795 | 1618.35105 | -0.000467185421 | -4502.01323 | 0.328125 | 0.00093464509 | 7061.64857 | -0.000285586216 | 1227.64448 | 0.000779868583 | 4963.57756 | -0.000506551509 | -2205.46343 | 0.000779868583 | 4963.57756 | -0.000506551509 | -2205.46343 | 0.04875 | 0.00758418111 | -27806.5329 | -0.0124426982 | 112.928527 | 0.00618723044 | -32145.3321 | -0.0102002781 | -4006.87829
0.3375 | 0.000260709929 | 1831.01061 | -0.000287282972 | -2579.18857 | 0.000273809477 | 1557.29024 | -0.000442057101 | -4243.70666 | 0.000273809477 | 1557.29024 | -0.000442057101 | -4243.70666 | 0.3375 | 0.000843807678 | 6869.37748 | -0.000227119887 | 1246.78771 | 0.000698391672 | 5094.14722 | -0.000406485545 | -1576.95287 | 0.000698391672 | 5094.14722 | -0.000406485545 | -1576.95287 | 0.049375 | 0.00757614511 | -27819.6185 | -0.0124073919 | 114.375904 | 0.00618221678 | -32164.5984 | -0.0101864764 | -4009.48294
0.346875 | 0.000254104677 | 1782.04013 | -0.000288608947 | -2687.23303 | 0.000263545812 | 1523.17667 | -0.000418694475 | -4003.64871 | 0.000263545812 | 1523.17667 | -0.000418694475 | -4003.64871 | 0.346875 | 0.000762815684 | 6655.67893 | -0.000178645683 | 1262.44506 | 0.000627425494 | 5149.64845 | -0.000321111245 | -1015.93834 | 0.000627425494 | 5149.64845 | -0.000321111245 | -1015.93834 | 0.05 | 0.00756820612 | -27833.1632 | -0.0123726188 | 115.032002 | 0.00617728215 | -32184.0014 | -0.0101726955 | -4012.37303
0.35625 | 0.000248059612 | 1736.29981 | -0.000285336672 | -2664.78438 | 0.000254736893 | 1524.72222 | -0.000395316227 | -3756.98506 | 0.000254736893 | 1524.72222 | -0.000395316227 | -3756.98506 | 0.35625 | 0.000690898979 | 6434.31142 | -0.000138354012 | 1280.60233 | 0.000565789788 | 5141.73675 | -0.000249124471 | -530.438673 | 0.000565789788 | 5141.73675 | -0.000249124471 | -530.438673 | 0.050625 | 0.00756034966 | -27847.163 | -0.0123383749 | 114.89413 | 0.00617241936 | -32203.5643 | -0.0101589433 | -4015.56059
0.365625 | 0.000242561148 | 1650.15393 | -0.000281257762 | -2551.12861 | 0.000247518982 | 1524.32777 | -0.000374770691 | -3539.74903 | 0.000247518982 | 1524.32777 | -0.000374770691 | -3539.74903 | 0.365625 | 0.000627204802 | 6188.71131 | -0.000106964594 | 1268.16563 | 0.000512003156 | 5061.07903 | -0.000191513214 | -158.705924 | 0.000512003156 | 5061.07903 | -0.000191513214 | -158.705924 | 0.05125 | 0.0075525601 | -27861.5985 | -0.0123046501 | 113.977029 | 0.00616762098 | -32223.3098 | -0.0101452258 | -4019.0579
0.375 | 0.000237604948 | 1596.57248 | -0.000292608755 | -2820.599 | 0.000242314218 | 1409.17592 | -0.000369799591 | -3546.64985 | 0.000242314218 | 1409.17592 | -0.000369799591 | -3546.64985 | 0.375 | 0.000570843552 | 6031.33286 | -7.63722423e-05 | 1269.23646 | 0.000464305379 | 5073.95653 | -0.000137801686 | 182.851522 | 0.000464305379 | 5073.95653 | -0.000137801686 | 182.851522 | 0.051875 | 0.00754482076 | -27876.4337 | -0.0122714278 | 112.313864 | 0.00616287927 | -32243.2598 | -0.0101315471 | -4022.8777
0.375 | 0.000237604948 | 1632.67711 | -0.000279630488 | -2566.05889 | 0.000242314218 | 1529.55681 | -0.000354175418 | -3315.74954 | 0.000242314218 | 1529.55681 | -0.000354175418 | -3315.74954 | 0.375 | 0.000570843552 | 5842.11862 | -8.98244124e-05 | 1113.09307 | 0.000464305379 | 4856.11197 | -0.000153130249 | 4.23740722 | 0.000464305379 | 4856.11197 | -0.000153130249 | 4.23740722 | 0.0525 | 0.00753711392 | -27891.6153 | -0.0122386846 | 109.957021 | 0.0061581862 | -32263.4364 | -0.0101179092 | -4027.03335
0.41625 | 0.000211763975 | 1393.21766 | -0.000271044348 | -2531.2827 | 0.000213104642 | 1363.13468 | -0.000304533173 | -2841.66472 | 0.000213104642 | 1363.13468 | -0.000304533173 | -2841.66472 | 0.41625 | 0.00038874692 | 4384.47569 | -3.94682997e-05 | 904.897656 | 0.00031928288 | 3685.98343 | -4.68426855e-05 | 718.544298 | 0.00031928288 | 3685.98343 | -4.68426855e-05 | 718.544298 | 0.053125 | 0.00752942102 | -27907.0726 | -0.0122063897 | 106.978693 | 0.00615353339 | -32283.8615 | -0.010104312 | -4031.5391
0.4575 | 0.000189001954 | 1233.23962 | -0.000250652189 | -2336.5661 | 0.000189951627 | 1237.82899 | -0.000263662262 | -2444.69988 | 0.000189951627 | 1237.82899 | -0.000263662262 | -2444.69988 | 0.4575 | 0.000288203388 | 3315.44037 | -2.6446438e-05 | 720.325911 | 0.000243107278 | 2890.8763 | -1.12982284e-05 | 836.189765 | 0.000243107278 | 2890.8763 | -1.12982284e-05 | 836.189765 | 0.05375 | 0.00752172278 | -27922.717 | -0.0121745048 | 103.47121 | 0.00614891211 | -32304.5578 | -0.0100907529 | -4036.41031
0.49875 | 0.000170025401 | 1124.34474 | -0.000226844404 | -2092.07653 | 0.000171216484 | 1140.15751 | -0.000231018673 | -2122.12969 | 0.000171216484 | 1140.15751 | -0.000231018673 | -2122.12969 | 0.49875 | 0.000227521289 | 2617.0185 | -2.32564351e-05 | 587.878434 | 0.000198023303 | 2382.55629 | -2.48807117e-06 | 756.574804 | 0.000198023303 | 2382.55629 | -2.48807117e-06 | 756.574804 | 0.054375 | 0.00751399941 | -27938.442 | -0.0121429836 | 99.5470993 | 0.00614431324 | -32325.5487 | -0.0100772272 | -4041.66368
0.54 | 0.000154283141 | 1043.12343 | -0.000203998654 | -1857.34842 | 0.000155668839 | 1059.02663 | -0.000205256249 | -1865.81675 | 0.000155668839 | 1059.02663 | -0.000205256249 | -1865.81675 | 0.54 | 0.000187501252 | 2151.67355 | -2.26502636e-05 | 472.788187 | 0.000167840459 | 2017.44029 | -3.98438005e-06 | 615.61666 | 0.000167840459 | 2017.44029 | -3.98438005e-06 | 615.61666 | 0.055 | 0.00750623085 | -27954.1231 | -0.0121117718 | 95.3388372 | 0.00613972724 | -32346.859 | -0.0100637276 | -4047.31754
0.58125 | 0.000140950374 | 973.436947 | -0.000183858666 | -1657.10404 | 0.000142394914 | 986.597315 | -0.000184713235 | -1663.77426 | 0.000142394914 | 986.597315 | -0.000184713235 | -1663.77426 | 0.58125 | 0.000159211235 | 1830.79041 | -2.168405e-05 | 376.706526 | 0.000145758788 | 1737.09983 | -7.55641327e-06 | 484.522554 | 0.000145758788 | 1737.09983 | -7.55641327e-06 | 484.522554 | 0.055625 | 0.00749839709 | -27969.619 | -0.0120808068 | 90.9982578 | 0.0061351441 | -32368.5155 | -0.0100502443 | -4053.39207
0.6225 | 0.000129302299 | 906.492059 | -0.000166605101 | -1494.28919 | 0.000130733687 | 918.303274 | -0.000167760675 | -1502.14127 | 0.000130733687 | 918.303274 | -0.000167760675 | -1502.14127 | 0.6225 | 0.000138356723 | 1599.1241 | -1.98406403e-05 | 306.981414 | 0.000128901184 | 1520.35395 | -1.00423993e-05 | 389.485029 | 0.000128901184 | 1520.35395 | -1.00423993e-05 | 389.485029 | 0.05625 | 0.00749047851 | -27984.7717 | -0.0120500176 | 86.695594 | 0.00613055334 | -32390.5472 | -0.0100367646 | -4059.90959
0.66375 | 0.000118823318 | 839.518991 | -0.000151652193 | -1360.38689 | 0.000120227563 | 852.320946 | -0.000153029892 | -1367.21259 | 0.000120227563 | 852.320946 | -0.000153029892 | -1367.21259 | 0.66375 | 0.000122674148 | 1423.43865 | -1.76937399e-05 | 263.848619 | 0.000115889069 | 1356.97853 | -1.1038114e-05 | 329.418494 | 0.000115889069 | 1356.97853 | -1.1038114e-05 | 329.418494 | 0.056875 | 0.00748245628 | -27999.4077 | -0.0120193252 | 82.6181111 | 0.00612594395 | -32412.9864 | -0.0100232731 | -4066.89481
0.705 | 0.000109203571 | 773.735763 | -0.00013820389 | -1243.12284 | 0.000110581494 | 788.746424 | -0.000139536238 | -1247.23492 | 0.000110581494 | 788.746424 | -0.000139536238 | -1247.23492 | 0.705 | 0.000110762633 | 1284.44441 | -1.60346003e-05 | 238.917166 | 0.000105839728 | 1236.29761 | -1.12916602e-05 | 290.634294 | 0.000105839728 | 1236.29761 | -1.12916602e-05 | 290.634294 | 0.0575 | 0.00747431285 | -28013.3401 | -0.0119886419 | 78.9683005 | 0.00612130437 | -32435.869 | -0.0100097516 | -4074.3751
0.74625 | 0.000100293055 | 712.155273 | -0.000125603189 | -1131.72618 | 0.00010162755 | 728.689397 | -0.000126716332 | -1133.74939 | 0.00010162755 | 728.689397 | -0.000126716332 | -1133.74939 | 0.74625 | 0.000101602766 | 1171.2585 | -1.53822196e-05 | 219.534103 | 9.8020165e-05 | 1145.00607 | -1.16939515e-05 | 257.743492 | 9.8020165e-05 | 1145.00607 | -1.16939515e-05 | 257.743492 | 0.058125 | 0.00746603247 | -28026.3696 | -0.0119578723 | 75.9615958 | 0.00611662244 | -32459.2353 | -0.00999617866 | -4082.38069
0.7875 | 9.20464678e-05 | 657.664216 | -0.000113508394 | -1019.95979 | 9.3293334e-05 | 673.449491 | -0.000114395978 | -1022.33011 | 9.3293334e-05 | 673.449491 | -0.000114395978 | -1022.33011 | 0.7875 | 9.4390268e-05 | 1077.73 | -1.57980275e-05 | 194.817489 | 9.17817826e-05 | 1069.65677 | -1.27544046e-05 | 220.468436 | 9.17817826e-05 | 1069.65677 | -1.27544046e-05 | 220.468436 | 0.05875 | 0.00745760181 | -28038.2873 | -0.0119269133 | 73.8235754 | 0.00611188538 | -32483.1309 | -0.00998252987 | -4090.94493
0.82875 | 8.44739752e-05 | 611.675832 | -0.00010192999 | -907.184116 | 8.55733136e-05 | 623.895569 | -0.00010270599 | -912.637219 | 8.55733136e-05 | 623.895569 | -0.00010270599 | -912.637219 | 0.82875 | 8.84965389e-05 | 1000.08809 | -1.69260239e-05 | 160.350298 | 8.65894511e-05 | 1000.32869 | -1.4451342e-05 | 176.43602 | 8.65894511e-05 | 1000.32869 | -1.4451342e-05 | 176.43602 | 0.059375 | 0.00744901064 | -28048.8775 | -0.0118956544 | 72.7866135 | 0.00610707971 | -32507.6075 | -0.00996877753 | -4100.10452
0.87 | 7.76037766e-05 | 573.531356 | -9.11618656e-05 | -797.769186 | 7.85024914e-05 | 580.123748 | -9.19631061e-05 | -807.771888 | 7.85024914e-05 | 580.123748 | -9.19631061e-05 | -807.771888 | 0.87 | 8.34627085e-05 | 935.488358 | -1.81793409e-05 | 119.731803 | 8.20557278e-05 | 933.076443 | -1.63466094e-05 | 130.417445 | 8.20557278e-05 | 933.076443 | -1.63466094e-05 | 130.417445 | 0.06 | 0.00744025259 | -28057.9203 | -0.0118639783 | 73.0859391 | 0.00610219125 | -32532.7237 | -0.00995489064 | -4109.89965
0.91125 | 7.14574207e-05 | 540.697955 | -8.16405789e-05 | -699.219289 | 7.21320153e-05 | 541.425085 | -8.2533217e-05 | -712.990182 | 7.21320153e-05 | 541.425085 | -8.2533217e-05 | -712.990182 | 0.91125 | 7.89847701e-05 | 881.149023 | -1.89941975e-05 | 82.386774 | 7.79433408e-05 | 869.844905 | -1.78539087e-05 | 90.8711203 | 7.79433408e-05 | 869.844905 | -1.78539087e-05 | 90.8711203 | 0.060625 | 0.007431326 | -28065.1961 | -0.0118317619 | 74.9550636 | 0.00609720504 | -32558.546 | -0.00994083474 | -4120.37419
0.9525 | 6.60359939e-05 | 509.683754 | -7.37663858e-05 | -619.425336 | 6.65064434e-05 | 506.549082 | -7.46941046e-05 | -633.901268 | 6.65064434e-05 | 506.549082 | -7.46941046e-05 | -633.901268 | 0.9525 | 7.48759566e-05 | 833.885625 | -1.90722166e-05 | 58.2366838 | 7.41284243e-05 | 815.616637 | -1.85503525e-05 | 65.0372491 | 7.41284243e-05 | 815.616637 | -1.85503525e-05 | 65.0372491 | 0.06125 | 0.00742223487 | -28070.4892 | -0.0117988766 | 78.6205356 | 0.00609210531 | -32585.1497 | -0.00992657183 | -4131.57578
0.99375 | 6.131369e-05 | 477.463506 | -6.77197427e-05 | -563.509969 | 6.16424365e-05 | 474.20436 | -6.8514899e-05 | -574.344852 | 6.16424365e-05 | 474.20436 | -6.8514899e-05 | -574.344852 | 0.99375 | 7.10091493e-05 | 789.969582 | -1.85320739e-05 | 51.0409161 | 7.05340776e-05 | 773.643198 | -1.84207396e-05 | 54.2244601 | 7.05340776e-05 | 773.643198 | -1.84207396e-05 | 54.2244601 | 0.061875 | 0.00741298987 | -28073.593 | -0.0117651897 | 84.2959799 | 0.00608687543 | -32612.6205 | -0.00991206027 | -4143.55597
1.035 | 5.72342934e-05 | 443.081279 | -6.33069929e-05 | -530.780739 | 5.75086858e-05 | 443.693052 | -6.37694606e-05 | -534.211686 | 5.75086858e-05 | 443.693052 | -6.37694606e-05 | -534.211686 | 1.035 | 6.7252088e-05 | 745.352673 | -1.78914478e-05 | 53.4197997 | 6.70540658e-05 | 740.695152 | -1.79240583e-05 | 51.3207611 | 6.70540658e-05 | 740.695152 | -1.79240583e-05 | 51.3207611 | 0.0625 | 0.00740360949 | -28171.9096 | -0.0117305653 | 2.37251025 | 0.00608149782 | -32641.0546 | -0.00989725469 | -4156.37019
1.07625 | 5.37055049e-05 | 408.96946 | -5.98689501e-05 | -512.35695 | 5.40069099e-05 | 415.530653 | -5.9900893e-05 | -507.540023 | 5.40069099e-05 | 415.530653 | -5.9900893e-05 | -507.540023 | 1.07625 | 6.34143018e-05 | 696.41631 | -1.78002406e-05 | 47.7751116 | 6.34928096e-05 | 705.34921 | -1.77717167e-05 | 42.9529215 | 6.34928096e-05 | 705.34921 | -1.77717167e-05 | 42.9529215 | 0.0625 | 0.00740360949 | -28074.3151 | -0.0117305653 | 92.1753771 | 0.00608149782 | -32559.0969 | -0.00989725469 | -4084.01822
1.1175 | 5.05856589e-05 | 381.396221 | -5.62860892e-05 | -490.085917 | 5.09537653e-05 | 391.858282 | -5.60543922e-05 | -481.290017 | 5.09537653e-05 | 391.858282 | -5.60543922e-05 | -481.290017 | 1.1175 | 5.92285829e-05 | 641.521188 | -1.84460396e-05 | 18.527513 | 5.95518116e-05 | 653.414551 | -1.83070063e-05 | 19.1102734 | 5.95518116e-05 | 653.414551 | -1.83070063e-05 | 19.1102734 | 0.063125 | 0.00739899518 | -28171.2154 | -0.0117068068 | 12.6114976 | 0.00607836575 | -32574.3085 | -0.00988440949 | -4089.07365
1.15875 | 4.76571332e-05 | 369.326508 | -5.11140577e-05 | -437.414664 | 4.80635275e-05 | 376.409476 | -5.11956385e-05 | -435.267091 | 4.80635275e-05 | 376.409476 | -5.11956385e-05 | -435.267091 | 1.15875 | 5.43923405e-05 | 583.749694 | -1.85527881e-05 | -17.705795 | 5.48952576e-05 | 585.684038 | -1.83752991e-05 | -6.55921827 | 5.48952576e-05 | 585.684038 | -1.83752991e-05 | -6.55921827 | 0.06375 | 0.00739436769 | -28171.5206 | -0.011682954 | 21.6954264 | 0.00607529045 | -32589.0573 | -0.00987167098 | -4093.72615
1.2 | 4.45805916e-05 | 380.854452 | -4.28832183e-05 | -322.933281 | 4.49314042e-05 | 373.748873 | -4.43319375e-05 | -343.734379 | 4.49314042e-05 | 373.748873 | -4.43319375e-05 | -343.734379 | 1.2 | 4.86958397e-05 | 535.350178 | -1.38936363e-05 | 43.8339098 | 4.93292427e-05 | 554.279643 | -1.35744836e-05 | 37.8190986 | 4.93292427e-05 | 554.279643 | -1.35744836e-05 | 37.8190986 | 0.064375 | 0.00738973442 | -28172.6838 | -0.0116590502 | 29.764274 | 0.00607227014 | -32603.3576 | -0.00985903966 | -4097.99683
1.2 | 4.45805916e-05 | 357.515976 | -4.56694348e-05 | -375.333413 | 4.49314042e-05 | 358.353854 | -4.606855e-05 | -380.588427 | 4.49314042e-05 | 358.353854 | -4.606855e-05 | -380.588427 | [13 empty] | 0.065 | 0.0073851018 | -28174.5799 | -0.0116351357 | 36.9424749 | 0.00606930311 | -32617.224 | -0.0098465161 | -4101.90662
1.30535654 | 3.71467555e-05 | 303.581287 | -3.66391041e-05 | -295.614501 | 3.74141892e-05 | 305.512894 | -3.68930538e-05 | -297.914687 | 3.74141892e-05 | 305.512894 | -3.68930538e-05 | -297.914687 | [13 empty] | 0.065625 | 0.00738047543 | -28177.0986 | -0.0116112475 | 43.3402445 | 0.00606638773 | -32630.6716 | -0.00983410098 | -4105.47622
1.41071308 | 3.09813345e-05 | 258.386918 | -2.93099717e-05 | -231.288036 | 3.11745676e-05 | 260.300573 | -2.94748965e-05 | -232.279218 | 3.11745676e-05 | 260.300573 | -2.94748965e-05 | -232.279218 | [13 empty] | 0.06625 | 0.00737586011 | -28180.1431 | -0.0115874196 | 49.0548256 | 0.00606352245 | -32643.715 | -0.00982179503 | -4108.72602
1.51606961 | 2.58588443e-05 | 220.094752 | -2.34024678e-05 | -179.9973 | 2.59906093e-05 | 221.530132 | -2.35128868e-05 | -180.525654 | 2.59906093e-05 | 221.530132 | -2.35128868e-05 | -180.525654 | [13 empty] | 0.066875 | 0.00737126001 | -28183.6288 | -0.0115636834 | 54.1716588 | 0.00606070578 | -32656.3695 | -0.00980959905 | -4111.67605
1.62142615 | 2.15837619e-05 | 187.289017 | -1.86594508e-05 | -139.488263 | 2.16674827e-05 | 188.15104 | -1.87358321e-05 | -139.924843 | 2.16674827e-05 | 188.15104 | -1.87358321e-05 | -139.924843 | [13 empty] | 0.0675 | 0.00736667867 | -28187.4821 | -0.0115400677 | 58.765481 | 0.00605793633 | -32668.6498 | -0.00979751388 | -4114.34592
1.72678269 | 1.79923337e-05 | 158.909546 | -1.48526661e-05 | -107.685069 | 1.8040498e-05 | 159.281926 | -1.49067946e-05 | -108.14316 | 1.8040498e-05 | 159.281926 | -1.49067946e-05 | -108.14316 | [13 empty] | 0.068125 | 0.00736211916 | -28191.6395 | -0.0115165986 | 62.9013538 | 0.00605521276 | -32680.5708 | -0.00978554039 | -4116.75472
1.83213923 | 1.49521941e-05 | 134.185131 | -1.17865669e-05 | -82.7464157 | 1.49755647e-05 | 134.215951 | -1.18251737e-05 | -83.2195295 | 1.49755647e-05 | 134.215951 | -1.18251737e-05 | -83.2195295 | [13 empty] | 0.06875 | 0.00735758409 | -28196.0465 | -0.0114933 | 66.6356246 | 0.0060525338 | -32692.1471 | -0.0097736795 | -4118.92105
1.93749576 | 1.236019e-05 | 112.56948 | -9.29980382e-06 | -63.1029851 | 1.23675412e-05 | 112.406997 | -9.32687074e-06 | -63.5459863 | 1.23675412e-05 | 112.406997 | -9.32687074e-06 | -63.5459863 | [13 empty] | 0.069375 | 0.00735307571 | -28200.6563 | -0.0114701934 | 70.0168235 | 0.00604989825 | -32703.3931 | -0.00976193213 | -4120.86293
2.0428523 | 1.01388719e-05 | 93.6819275 | -7.2646895e-06 | -47.4764112 | 1.01370183e-05 | 93.4438555 | -7.28278815e-06 | -47.8475395 | 1.01370183e-05 | 93.4438555 | -7.28278815e-06 | -47.8475395 | [13 empty] | 0.07 | 0.00734859592 | -28205.4295 | -0.0114472983 | 73.086498 | 0.00604730497 | -32714.323 | -0.00975029924 | -4122.59774
2.14820884 | 8.23212962e-06 | 77.2546363 | -5.58494363e-06 | -34.8805531 | 8.22609299e-06 | 77.0185241 | -5.59591833e-06 | -35.1580025 | 8.22609299e-06 | 77.0185241 | -5.59591833e-06 | -35.1580025 | [13 empty] | 0.070625 | 0.0073441464 | -28210.3331 | -0.0114246321 | 75.879989 | 0.00604475289 | -32724.9504 | -0.00973878176 | -4124.14225
2.25356538 | 6.60042738e-06 | 63.0876515 | -4.19202502e-06 | -24.6061463 | 6.59365104e-06 | 62.8935553 | -4.19727549e-06 | -24.7893807 | 6.59365104e-06 | 62.8935553 | -4.19727549e-06 | -24.7893807 | [13 empty] | 0.07125 | 0.00733972858 | -28215.3394 | -0.0114022105 | 78.4271488 | 0.00604224099 | -32735.2888 | -0.00972738065 | -4125.51255
2.35892191 | 5.21603377e-06 | 51.0127689 | -3.04035651e-06 | -16.1902026 | 5.21060538e-06 | 50.8722759 | -3.04092494e-06 | -16.2933178 | 5.21060538e-06 | 50.8722759 | -3.04092494e-06 | -16.2933178 | [13 empty] | 0.071875 | 0.00733534373 | -28220.4258 | -0.0113800473 | 80.7530059 | 0.00603976831 | -32745.3511 | -0.00971609685 | -4126.72402
2.46427845 | 4.05856132e-06 | 40.8667962 | -2.10174876e-06 | -9.37182982 | 4.05543825e-06 | 40.7745676 | -2.09836347e-06 | -9.41401932 | 4.05543825e-06 | 40.7745676 | -2.09836347e-06 | -9.41401932 | [13 empty] | 0.0725 | 0.00733099295 | -28225.5737 | -0.0113581546 | 82.878377 | 0.00603733394 | -32755.1498 | -0.00970493128 | -4127.79134
2.56963499 | 3.11103812e-06 | 32.4743902 | -1.35932903e-06 | -4.03643934 | 3.11028628e-06 | 32.4197638 | -1.35250506e-06 | -4.032989 | 3.11028628e-06 | 32.4197638 | -1.35250506e-06 | -4.032989 | [13 empty] | 0.073125 | 0.00732667728 | -28230.7683 | -0.0113365429 | 84.8204296 | 0.00603493703 | -32764.697 | -0.00969388487 | -4128.72845
2.67499153 | 2.35664124e-06 | 25.6402656 | -8.01280968e-07 | -0.150609586 | 2.35770047e-06 | 25.6170871 | -7.91525791e-07 | -0.10682677 | 2.35770047e-06 | 25.6170871 | -7.91525791e-07 | -0.10682677 | [13 empty] | 0.07375 | 0.00732239763 | -28235.998 | -0.0113152216 | 86.5931972 | 0.00603257678 | -32774.0043 | -0.0096829585 | -4129.54855
2.78034806 | 1.77613774e-06 | 20.1501793 | -4.1470145e-07 | 2.30982668 | 1.77811625e-06 | 20.1629182 | -4.02821978e-07 | 2.39974382 | 1.77811625e-06 | 20.1629182 | -4.02821978e-07 | 2.39974382 | [13 empty] | 0.074375 | 0.00731815489 | -28241.2536 | -0.0112941983 | 88.2080495 | 0.00603025244 | -32783.0826 | -0.00967215305 | -4130.2641
2.8857046 | 1.3460086e-06 | 15.7797057 | -1.7988055e-07 | 3.43560597 | 1.34798965e-06 | 15.8430567 | -1.67335581e-07 | 3.5825371 | 1.34798965e-06 | 15.8430567 | -1.67335581e-07 | 3.5825371 | [13 empty] | 0.075 | 0.00731394989 | -28246.5283 | -0.0112734796 | 89.6741198 | 0.00602796331 | -32791.9424 | -0.00966146936 | -4130.88679
2.99106114 | 1.03717736e-06 | 12.3094249 | -6.53106409e-08 | 3.46060309 | 1.03849584e-06 | 12.4370004 | -5.45008029e-08 | 3.66425741 | 1.03849584e-06 | 12.4370004 | -5.45008029e-08 | 3.66425741 | [13 empty] | 0.075625 | 0.00730978348 | -28251.817 | -0.0112530709 | 90.9986914 | 0.00602570872 | -32800.5937 | -0.00965090826 | -4131.42758
3.09641768 | 8.14228857e-07 | 9.54475909 | -2.37307078e-08 | 2.83568138 | 8.14646446e-07 | 9.72013927 | -1.8065939e-08 | 3.0536277 | 8.14646446e-07 | 9.72013927 | -1.8065939e-08 | 3.0536277 | [13 empty] | 0.07625 | 0.00730565645 | -28257.1159 | -0.0112329764 | 92.1875458 | 0.00602348807 | -32809.0459 | -0.00964047051 | -4131.89667
3.20177421 | 6.3498238e-07 | 7.33829979 | 1.04880972e-08 | 2.29606128 | 6.34660454e-07 | 7.45862675 | 6.95554888e-09 | 2.39146458 | 6.34660454e-07 | 7.45862675 | 6.95554888e-09 | 2.39146458 | [13 empty] | 0.076875 | 0.00730156965 | -28262.4226 | -0.0112131995 | 93.2452738 | 0.00602130078 | -32817.3077 | -0.00963015688 | -4132.30351
3.30713075 | 4.50275399e-07 | 5.61207837 | 1.223096e-07 | 2.91814471 | 4.49415938e-07 | 5.39056007 | 1.05950735e-07 | 2.57695387 | 4.49415938e-07 | 5.39056007 | 1.05950735e-07 | 2.57695387 | [13 empty] | 0.0775 | 0.00729752392 | -28267.7353 | -0.0111937424 | 94.1755531 | 0.00601914634 | -32825.3874 | -0.00961996808 | -4132.65683
3.30713075 | 4.50275399e-07 | 6.89340412 | 2.74024106e-07 | 5.46219062 | 4.49415938e-07 | 6.84877532 | 2.80675591e-07 | 5.47855295 | 4.49415938e-07 | 6.84877532 | 2.80675591e-07 | 5.47855295 | [13 empty] | 0.078125 | 0.00729352011 | -28273.0529 | -0.0111746068 | 94.9813925 | 0.00601702426 | -32833.2928 | -0.00960990481 | -4132.96463
3.47177421 | 2.17392147e-07 | 4.11898103 | 3.29548924e-07 | 5.02972779 | 2.16649197e-07 | 4.12774753 | 3.34967584e-07 | 5.08852842 | 2.16649197e-07 | 4.12774753 | 3.34967584e-07 | 5.08852842 | [13 empty] | 0.07875 | 0.00728955913 | -28278.3747 | -0.0111557934 | 95.6653458 | 0.00601493408 | -32841.031 | -0.0095999677 | -4133.23423
3.63641768 | 6.03484963e-08 | 2.17031909 | 3.51069318e-07 | 4.5310596 | 5.94380335e-08 | 2.19163671 | 3.55636382e-07 | 4.59685639 | 5.94380335e-08 | 2.19163671 | 3.55636382e-07 | 4.59685639 | [13 empty] | 0.079375 | 0.00728564189 | -28283.7 | -0.0111373022 | 96.2296973 | 0.0060128754 | -32848.6085 | -0.00959015737 | -4133.47223
3.80106114 | -4.12544424e-08 | 0.84707926 | 3.49242151e-07 | 4.01802904 | -4.23395186e-08 | 0.861899624 | 3.52868508e-07 | 4.07110766 | -4.23395186e-08 | 0.861899624 | 3.52868508e-07 | 4.07110766 | [13 empty] | 0.08 | 0.00728176934 | -28289.0284 | -0.0111191327 | 96.6766204 | 0.00601084785 | -32856.0316 | -0.0095804744 | -4133.68459
3.9657046 | -1.03439489e-07 | -0.016930976 | 3.3223191e-07 | 3.52085181 | -1.04602123e-07 | -0.0135565963 | 3.34767572e-07 | 3.55425747 | -1.04602123e-07 | -0.0135565963 | 3.34767572e-07 | 3.55425747 | [13 empty] | 0.080625 | 0.00727794246 | -28294.3593 | -0.0111012838 | 97.0083106 | 0.00600885109 | -32863.3056 | -0.00957091935 | -4133.87663
4.13034806 | -1.38409285e-07 | -0.554297405 | 3.06133617e-07 | 3.05552466 | -1.39544801e-07 | -0.559424266 | 3.07570914e-07 | 3.07128982 | -1.39544801e-07 | -0.559424266 | 3.07570914e-07 | 3.07128982 | [13 empty] | 0.08125 | 0.00727416223 | -28299.6918 | -0.0110837539 | 97.227096 | 0.00600688482 | -32870.4358 | -0.00956149272 | -4134.05303
4.29499153 | -1.55134918e-07 | -0.866580394 | 2.75359152e-07 | 2.62916093 | -1.56176441e-07 | -0.874123641 | 2.75888623e-07 | 2.63437462 | -1.56176441e-07 | -0.874123641 | 2.75888623e-07 | 2.63437462 | [13 empty] | 0.081875 | 0.00727042968 | -28305.0248 | -0.0110665409 | 97.335526 | 0.00600494875 | -32877.4266 | -0.009552195 | -4134.2179
4.45963499 | -1.59950699e-07 | -1.02826078 | 2.42985277e-07 | 2.24370052 | -1.60882435e-07 | -1.03236205 | 2.42955652e-07 | 2.24692467 | -1.60882435e-07 | -1.03236205 | 2.42955652e-07 | 2.24692467 | [13 empty] | 0.0825 | 0.00726674585 | -28310.3568 | -0.0110496424 | 97.3364394 | 0.00600304267 | -32884.2821 | -0.00954302665 | -4134.37479
4.62427845 | -1.57131677e-07 | -1.09146225 | 2.11061655e-07 | 1.89837834 | -1.57983732e-07 | -1.08856601 | 2.10887754e-07 | 1.90678139 | -1.57983732e-07 | -1.08856601 | 2.10887754e-07 | 1.90678139 | [13 empty] | 0.083125 | 0.00726311176 | -28315.6861 | -0.0110330557 | 97.2330153 | 0.00600116635 | -32891.0061 | -0.00953398808 | -4134.5267
4.78892191 | -1.49433656e-07 | -1.09095077 | 1.80877171e-07 | 1.59127249 | -1.5026758e-07 | -1.08071912 | 1.80931944e-07 | 1.60872062 | -1.5026758e-07 | -1.08071912 | 1.80931944e-07 | 1.60872062 | [13 empty] | 0.08375 | 0.00725952847 | -28321.0103 | -0.0110167776 | 97.0288063 | 0.00599931962 | -32897.6016 | -0.0095250797 | -4134.67614
4.95356538 | -1.38578601e-07 | -1.04900055 | 1.53182839e-07 | 1.32019009 | -1.3946926e-07 | -1.03422869 | 1.53702204e-07 | 1.34641176 | -1.3946926e-07 | -1.03422869 | 1.53702204e-07 | 1.34641176 | [13 empty] | 0.084375 | 0.00725599701 | -28326.3268 | -0.011000805 | 96.7277571 | 0.00599750233 | -32904.0717 | -0.00951630189 | -4134.82515
5.11820884 | -1.25671518e-07 | -0.979804671 | 1.28369602e-07 | 1.08308562 | -1.26688096e-07 | -0.965534632 | 1.29391154e-07 | 1.11390589 | -1.26688096e-07 | -0.965534632 | 1.29391154e-07 | 1.11390589 | [13 empty] | 0.085 | 0.00725251841 | -28331.6324 | -0.0109851344 | 96.3342087 | 0.00599571436 | -32910.4187 | -0.00950765499 | -4134.97535
5.2828523 | -1.1153804e-07 | -0.893197208 | 1.06599316e-07 | 0.878143725 | -1.12725057e-07 | -0.885264322 | 1.079484e-07 | 0.906670522 | -1.12725057e-07 | -0.885264322 | 1.079484e-07 | 0.906670522 | [13 empty] | 0.085625 | 0.00724909368 | -28336.9235 | -0.0109697622 | 95.8528906 | 0.00599395561 | -32916.6448 | -0.00949913935 | -4135.12792
5.44749576 | -9.69751101e-08 | -0.797542716 | 8.78872208e-08 | 0.703595008 | -9.83332438e-08 | -0.800827661 | 8.92162712e-08 | 0.722130806 | -9.83332438e-08 | -0.800827661 | 8.92162712e-08 | 0.722130806 | [13 empty] | 0.08625 | 0.00724572379 | -28342.1963 | -0.0109546846 | 95.2889023 | 0.00599222602 | -32922.7518 | -0.00949075529 | -4135.28372
5.61213923 | -8.29103151e-08 | -0.70173738 | 7.21341869e-08 | 0.557270606 | -8.43765645e-08 | -0.718436732 | 7.30136702e-08 | 0.559619309 | -8.43765645e-08 | -0.718436732 | 7.30136702e-08 | 0.559619309 | [13 empty] | 0.086875 | 0.0072424097 | -28347.4464 | -0.0109398981 | 94.6476846 | 0.00599052554 | -32928.7412 | -0.00948250311 | -4135.44325
5.77678269 | -7.04685943e-08 | -0.616355125 | 5.9107039e-08 | 0.435837988 | -7.1895933e-08 | -0.644624971 | 5.91587486e-08 | 0.419578459 | -7.1895933e-08 | -0.644624971 | 5.91587486e-08 | 0.419578459 | [13 empty] | 0.0875 | 0.0072391523 | -28352.6693 | -0.0109253987 | 93.9349825 | 0.00598885415 | -32934.6143 | -0.0094743831 | -4135.60672
5.94142615 | -6.09481958e-08 | -0.554060644 | 4.83652556e-08 | 0.333597457 | -6.20862894e-08 | -0.587431047 | 4.74211208e-08 | 0.301802059 | -6.20862894e-08 | -0.587431047 | 4.74211208e-08 | 0.301802059 | [13 empty] | 0.088125 | 0.00723595245 | -28357.8599 | -0.0109111827 | 93.1568015 | 0.00598721186 | -32940.372 | -0.00946639556 | -4135.77409
6.10606961 | -5.57109239e-08 | -0.529500108 | 3.91323376e-08 | 0.2406557 | -5.61917751e-08 | -0.557503008 | 3.73943369e-08 | 0.202444367 | -5.61917751e-08 | -0.557503008 | 3.73943369e-08 | 0.202444367 | [13 empty] | 0.08875 | 0.00723281094 | -28363.0134 | -0.0108972464 | 92.3193578 | 0.0059855987 | -32946.0153 | -0.00945854077 | -4135.94508
6.27071308 | -5.59948794e-08 | -0.558969064 | 3.01101442e-08 | 0.140229624 | -5.53303876e-08 | -0.569468615 | 2.82793268e-08 | 0.109467412 | -5.53303876e-08 | -0.569468615 | 2.82793268e-08 | 0.109467412 | [13 empty] | 0.089375 | 0.00722972849 | -28368.1243 | -0.0108835861 | 91.4290229 | 0.00598401471 | -32951.5448 | -0.00945081901 | -4136.11922
6.43535654 | -6.26610545e-08 | -0.660245793 | 1.92344931e-08 | 0.00477068369 | -6.0263449e-08 | -0.644008152 | 1.85695344e-08 | -0.00386061764 | -6.0263449e-08 | -0.644008152 | 1.85695344e-08 | -0.00386061764 | [13 empty] | 0.09 | 0.00722670576 | -28373.1875 | -0.0108701981 | 90.4922656 | 0.00598245997 | -32956.9611 | -0.00944323055 | -4136.29591
6.6 | -7.58883105e-08 | -0.853067195 | 3.37032164e-09 | -0.209463265 | -7.11292223e-08 | -0.811156334 | 5.62845497e-09 | -0.18786091 | -7.11292223e-08 | -0.811156334 | 5.62845497e-09 | -0.18786091 | [13 empty] | 0.090625 | 0.00722374335 | -28378.1974 | -0.0108570791 | 89.5155905 | 0.00598093458 | -32962.2644 | -0.00943577569 | -4136.47438
[26 empty] | 0.09125 | 0.00722084174 | -28383.1488 | -0.0108442257 | 88.5054754 | 0.00597943864 | -32967.4553 | -0.00942845471 | -4136.65382
[26 empty] | 0.091875 | 0.00721800135 | -28388.0365 | -0.0108316347 | 87.4683072 | 0.0059779723 | -32972.5338 | -0.00942126791 | -4136.83331
[26 empty] | 0.0925 | 0.00721522251 | -28392.8554 | -0.010819303 | 86.410319 | 0.0059765357 | -32977.5003 | -0.00941421561 | -4137.01195
[26 empty] | 0.093125 | 0.00721250546 | -28397.6006 | -0.0108072279 | 85.3375275 | 0.00597512902 | -32982.3549 | -0.00940729812 | -4137.1888
[26 empty] | 0.09375 | 0.00720985033 | -28402.2677 | -0.0107954068 | 84.2556721 | 0.00597375246 | -32987.0978 | -0.00940051579 | -4137.36296
[26 empty] | 0.094375 | 0.00720725716 | -28406.8524 | -0.010783837 | 83.1701574 | 0.00597240622 | -32991.7294 | -0.00939386898 | -4137.53358
[26 empty] | 0.095 | 0.00720472591 | -28411.3509 | -0.0107725166 | 82.0859984 | 0.00597109053 | -32996.2499 | -0.00938735807 | -4137.69987
[26 empty] | 0.095625 | 0.00720225643 | -28415.7599 | -0.0107614434 | 81.00777 | 0.00596980565 | -33000.6597 | -0.00938098344 | -4137.86114
[26 empty] | 0.09625 | 0.00719984848 | -28420.0765 | -0.0107506157 | 79.9395608 | 0.00596855183 | -33004.9592 | -0.00937474554 | -4138.0168
[26 empty] | 0.096875 | 0.00719750173 | -28424.2982 | -0.0107400319 | 78.8849325 | 0.00596732937 | -33009.149 | -0.00936864479 | -4138.16639
[26 empty] | 0.0975 | 0.00719521576 | -28428.4234 | -0.0107296907 | 77.8468848 | 0.00596613855 | -33013.2296 | -0.00936268168 | -4138.30957
[26 empty] | 0.098125 | 0.00719299009 | -28432.4507 | -0.0107195911 | 76.8278266 | 0.00596497971 | -33017.2019 | -0.00935685669 | -4138.44615
[26 empty] | 0.09875 | 0.00719082412 | -28436.3796 | -0.0107097321 | 75.829554 | 0.00596385317 | -33021.0667 | -0.00935117035 | -4138.57607
[26 empty] | 0.099375 | 0.00718871721 | -28440.2099 | -0.0107001132 | 74.8532349 | 0.00596275929 | -33024.8249 | -0.0093456232 | -4138.69943
[26 empty] | 0.1 | 0.00718666864 | -28443.9422 | -0.0106907338 | 73.8994017 | 0.00596169843 | -33028.4776 | -0.00934021579 | -4138.81644
[26 empty] | 0.100625 | 0.00718467764 | -28447.5777 | -0.0106815937 | 72.9679507 | 0.00596067099 | -33032.0259 | -0.00933494873 | -4138.92748
[26 empty] | 0.10125 | 0.00718274339 | -28451.118 | -0.0106726929 | 72.0581511 | 0.00595967738 | -33035.4711 | -0.00932982263 | -4139.03302
[26 empty] | 0.101875 | 0.00718086501 | -28454.5655 | -0.0106640315 | 71.1686598 | 0.005958718 | -33038.8142 | -0.00932483809 | -4139.13364
[26 empty] | 0.1025 | 0.00717904162 | -28457.9229 | -0.0106556097 | 70.2975469 | 0.00595779332 | -33042.0568 | -0.00931999578 | -4139.22999
[26 empty] | 0.103125 | 0.00717727229 | -28461.1935 | -0.0106474282 | 69.442328 | 0.00595690378 | -33045.2001 | -0.00931529634 | -4139.32279
[26 empty] | 0.10375 | 0.00717555608 | -28464.3809 | -0.0106394872 | 68.6000058 | 0.00595604986 | -33048.2453 | -0.00931074043 | -4139.41276
[26 empty] | 0.104375 | 0.00717389207 | -28467.4893 | -0.0106317877 | 67.7671196 | 0.00595523207 | -33051.1937 | -0.00930632871 | -4139.50062
[26 empty] | 0.105 | 0.00717227931 | -28470.523 | -0.0106243303 | 66.939804 | 0.00595445092 | -33054.0463 | -0.00930206186 | -4139.587
[26 empty] | 0.105625 | 0.00717071691 | -28473.4867 | -0.0106171159 | 66.1138551 | 0.00595370695 | -33056.8042 | -0.00929794052 | -4139.67243
[26 empty] | 0.10625 | 0.00716920398 | -28476.3851 | -0.0106101454 | 65.2848063 | 0.00595300072 | -33059.468 | -0.00929396533 | -4139.75727
[26 empty] | 0.106875 | 0.00716773967 | -28479.2231 | -0.0106034196 | 64.4480104 | 0.0059523328 | -33062.0382 | -0.00929013691 | -4139.84165
[26 empty] | 0.1075 | 0.00716632319 | -28482.0055 | -0.0105969395 | 63.5987314 | 0.0059517038 | -33064.5148 | -0.00928645586 | -4139.92538
[26 empty] | 0.108125 | 0.0071649538 | -28484.7371 | -0.0105907059 | 62.7322426 | 0.00595111435 | -33066.8976 | -0.00928292271 | -4140.00789
[26 empty] | 0.10875 | 0.00716363082 | -28487.4223 | -0.0105847195 | 61.8439327 | 0.0059505651 | -33069.1857 | -0.00927953798 | -4140.08817
[26 empty] | 0.109375 | 0.00716235367 | -28490.0653 | -0.0105789811 | 60.9294186 | 0.00595005671 | -33071.3778 | -0.0092763021 | -4140.16461
[26 empty] | 0.11 | 0.00716112183 | -28492.6698 | -0.0105734912 | 59.9846651 | 0.00594958989 | -33073.4716 | -0.00927321546 | -4140.23497
[26 empty] | 0.110625 | 0.00715993486 | -28495.2391 | -0.0105682502 | 59.00611 | 0.00594916537 | -33075.4642 | -0.00927027833 | -4140.29623
[26 empty] | 0.11125 | 0.00715879242 | -28497.7755 | -0.0105632582 | 57.9907957 | 0.0059487839 | -33077.3519 | -0.00926749093 | -4140.34449
[26 empty] | 0.111875 | 0.00715769428 | -28500.2807 | -0.0105585152 | 56.936505 | 0.00594844626 | -33079.1297 | -0.00926485334 | -4140.37485
[26 empty] | 0.1125 | 0.00715664028 | -28502.7556 | -0.0105540209 | 55.841902 | 0.00594815327 | -33080.7916 | -0.00926236552 | -4140.38124
[26 empty] | 0.113125 | 0.00715563037 | -28505.1996 | -0.0105497744 | 54.7066768 | 0.00594790578 | -33082.3302 | -0.00926002729 | -4140.35634
[26 empty] | 0.11375 | 0.00715466459 | -28507.6114 | -0.0105457748 | 53.5316927 | 0.00594770467 | -33083.7368 | -0.00925783833 | -4140.29136
[26 empty] | 0.114375 | 0.00715374307 | -28509.9882 | -0.0105420205 | 52.3191367 | 0.00594755084 | -33085.0009 | -0.00925579813 | -4140.17593
[26 empty] | 0.115 | 0.00715286602 | -28512.3256 | -0.0105385098 | 51.0726712 | 0.00594744526 | -33086.1103 | -0.00925390598 | -4139.99791
[26 empty] | 0.115625 | 0.00715203371 | -28514.6179 | -0.0105352401 | 49.7975862 | 0.00594738892 | -33087.0509 | -0.00925216097 | -4139.74318
[26 empty] | 0.11625 | 0.00715124648 | -28516.8577 | -0.0105322084 | 48.5009524 | 0.00594738284 | -33087.8064 | -0.00925056195 | -4139.39549
[26 empty] | 0.116875 | 0.0071505047 | -28519.0358 | -0.0105294112 | 47.1917723 | 0.0059474281 | -33088.358 | -0.0092491075 | -4138.93625
[26 empty] | 0.1175 | 0.00714980876 | -28521.141 | -0.0105268443 | 45.8811297 | 0.00594752582 | -33088.6847 | -0.00924779592 | -4138.34429
[26 empty] | 0.118125 | 0.00714915905 | -28523.1604 | -0.0105245026 | 44.5823369 | 0.00594767717 | -33088.7623 | -0.00924662523 | -4137.59564
[26 empty] | 0.11875 | 0.00714855592 | -28525.079 | -0.0105223804 | 43.3110769 | 0.00594788335 | -33088.564 | -0.00924559308 | -4136.66333
[26 empty] | 0.119375 | 0.00714799967 | -28526.8794 | -0.0105204713 | 42.085541 | 0.00594814563 | -33088.0594 | -0.00924469677 | -4135.5171
[26 empty] | 0.12 | 0.00714749048 | -28528.5425 | -0.0105187678 | 40.9265604 | 0.00594846534 | -33087.2148 | -0.00924393322 | -4134.12313
[26 empty] | 0.120625 | 0.0071470284 | -28530.0467 | -0.0105172616 | 39.8577294 | 0.00594884384 | -33085.9927 | -0.00924329892 | -4132.44383
[26 empty] | 0.12125 | 0.00714661327 | -28531.3681 | -0.0105159434 | 38.9055213 | 0.00594928258 | -33084.3515 | -0.00924278991 | -4130.43749
[26 empty] | 0.121875 | 0.0071462447 | -28532.4809 | -0.0105148026 | 38.0993929 | 0.00594978304 | -33082.2453 | -0.00924240174 | -4128.05801
[26 empty] | 0.1225 | 0.00714592199 | -28533.3567 | -0.0105138279 | 37.4718786 | 0.00595034681 | -33079.6236 | -0.00924212944 | -4125.25456
[26 empty] | 0.123125 | 0.00714564409 | -28533.9652 | -0.0105130065 | 37.0586715 | 0.00595097549 | -33076.4307 | -0.00924196749 | -4121.97132
[26 empty] | 0.12375 | 0.00714540947 | -28534.2737 | -0.0105123245 | 36.89869 | 0.00595167081 | -33072.606 | -0.00924190977 | -4118.14705
[26 empty] | 0.124375 | 0.00714521613 | -28534.2476 | -0.0105117667 | 37.0341293 | 0.00595243454 | -33068.0828 | -0.00924194953 | -4113.71483
[26 empty] | 0.125 | 0.00714506141 | -28533.8503 | -0.0105113162 | 37.5104958 | 0.00595326853 | -33062.7887 | -0.00924207934 | -4108.60161
[26 empty] | 0.125625 | 0.00714521613 | -28534.2476 | -0.0105117667 | 37.0341293 | 0.00595243454 | -33068.0828 | -0.00924194953 | -4113.71483
[26 empty] | 0.12625 | 0.00714540947 | -28534.2737 | -0.0105123245 | 36.89869 | 0.00595167081 | -33072.606 | -0.00924190977 | -4118.14705
[26 empty] | 0.126875 | 0.00714564409 | -28533.9652 | -0.0105130065 | 37.0586715 | 0.00595097549 | -33076.4307 | -0.00924196749 | -4121.97132
[26 empty] | 0.1275 | 0.00714592199 | -28533.3567 | -0.0105138279 | 37.4718786 | 0.00595034681 | -33079.6236 | -0.00924212944 | -4125.25456
[26 empty] | 0.128125 | 0.0071462447 | -28532.4809 | -0.0105148026 | 38.0993929 | 0.00594978304 | -33082.2453 | -0.00924240174 | -4128.05801
[26 empty] | 0.12875 | 0.00714661327 | -28531.3681 | -0.0105159434 | 38.9055213 | 0.00594928258 | -33084.3515 | -0.00924278991 | -4130.43749
[26 empty] | 0.129375 | 0.0071470284 | -28530.0467 | -0.0105172616 | 39.8577294 | 0.00594884384 | -33085.9927 | -0.00924329892 | -4132.44383
[26 empty] | 0.13 | 0.00714749048 | -28528.5425 | -0.0105187678 | 40.9265604 | 0.00594846534 | -33087.2148 | -0.00924393322 | -4134.12313
[26 empty] | 0.130625 | 0.00714799967 | -28526.8794 | -0.0105204713 | 42.085541 | 0.00594814563 | -33088.0594 | -0.00924469677 | -4135.5171
[26 empty] | 0.13125 | 0.00714855592 | -28525.079 | -0.0105223804 | 43.3110769 | 0.00594788335 | -33088.564 | -0.00924559308 | -4136.66333
[26 empty] | 0.131875 | 0.00714915905 | -28523.1604 | -0.0105245026 | 44.5823369 | 0.00594767717 | -33088.7623 | -0.00924662523 | -4137.59564
[26 empty] | 0.1325 | 0.00714980876 | -28521.141 | -0.0105268443 | 45.8811297 | 0.00594752582 | -33088.6847 | -0.00924779592 | -4138.34429
[26 empty] | 0.133125 | 0.0071505047 | -28519.0358 | -0.0105294112 | 47.1917723 | 0.0059474281 | -33088.358 | -0.0092491075 | -4138.93625
[26 empty] | 0.13375 | 0.00715124648 | -28516.8577 | -0.0105322084 | 48.5009524 | 0.00594738284 | -33087.8064 | -0.00925056195 | -4139.39549
[26 empty] | 0.134375 | 0.00715203371 | -28514.6179 | -0.0105352401 | 49.7975862 | 0.00594738892 | -33087.0509 | -0.00925216097 | -4139.74318
[26 empty] | 0.135 | 0.00715286602 | -28512.3256 | -0.0105385098 | 51.0726712 | 0.00594744526 | -33086.1103 | -0.00925390598 | -4139.99791
[26 empty] | 0.135625 | 0.00715374307 | -28509.9882 | -0.0105420205 | 52.3191367 | 0.00594755084 | -33085.0009 | -0.00925579813 | -4140.17593
[26 empty] | 0.13625 | 0.00715466459 | -28507.6114 | -0.0105457748 | 53.5316927 | 0.00594770467 | -33083.7368 | -0.00925783833 | -4140.29136
[26 empty] | 0.136875 | 0.00715563037 | -28505.1996 | -0.0105497744 | 54.7066768 | 0.00594790578 | -33082.3302 | -0.00926002729 | -4140.35634
[26 empty] | 0.1375 | 0.00715664028 | -28502.7556 | -0.0105540209 | 55.841902 | 0.00594815327 | -33080.7916 | -0.00926236552 | -4140.38124
[26 empty] | 0.138125 | 0.00715769428 | -28500.2807 | -0.0105585152 | 56.936505 | 0.00594844626 | -33079.1297 | -0.00926485334 | -4140.37485
[26 empty] | 0.13875 | 0.00715879242 | -28497.7755 | -0.0105632582 | 57.9907957 | 0.0059487839 | -33077.3519 | -0.00926749093 | -4140.34449
[26 empty] | 0.139375 | 0.00715993486 | -28495.2391 | -0.0105682502 | 59.00611 | 0.00594916537 | -33075.4642 | -0.00927027833 | -4140.29623
[26 empty] | 0.14 | 0.00716112183 | -28492.6698 | -0.0105734912 | 59.9846651 | 0.00594958989 | -33073.4716 | -0.00927321546 | -4140.23497
[26 empty] | 0.140625 | 0.00716235367 | -28490.0653 | -0.0105789811 | 60.9294186 | 0.00595005671 | -33071.3778 | -0.0092763021 | -4140.16461
[26 empty] | 0.14125 | 0.00716363082 | -28487.4223 | -0.0105847195 | 61.8439327 | 0.0059505651 | -33069.1857 | -0.00927953798 | -4140.08817
[26 empty] | 0.141875 | 0.0071649538 | -28484.7371 | -0.0105907059 | 62.7322426 | 0.00595111435 | -33066.8976 | -0.00928292271 | -4140.00789
[26 empty] | 0.1425 | 0.00716632319 | -28482.0055 | -0.0105969395 | 63.5987314 | 0.0059517038 | -33064.5148 | -0.00928645586 | -4139.92538
[26 empty] | 0.143125 | 0.00716773967 | -28479.2231 | -0.0106034196 | 64.4480104 | 0.0059523328 | -33062.0382 | -0.00929013691 | -4139.84165
[26 empty] | 0.14375 | 0.00716920398 | -28476.3851 | -0.0106101454 | 65.2848063 | 0.00595300072 | -33059.468 | -0.00929396533 | -4139.75727
[26 empty] | 0.144375 | 0.00717071691 | -28473.4867 | -0.0106171159 | 66.1138551 | 0.00595370695 | -33056.8042 | -0.00929794052 | -4139.67243
[26 empty] | 0.145 | 0.00717227931 | -28470.523 | -0.0106243303 | 66.939804 | 0.00595445092 | -33054.0463 | -0.00930206186 | -4139.587
[26 empty] | 0.145625 | 0.00717389207 | -28467.4893 | -0.0106317877 | 67.7671196 | 0.00595523207 | -33051.1937 | -0.00930632871 | -4139.50062
[26 empty] | 0.14625 | 0.00717555608 | -28464.3809 | -0.0106394872 | 68.6000058 | 0.00595604986 | -33048.2453 | -0.00931074043 | -4139.41276
[26 empty] | 0.146875 | 0.00717727229 | -28461.1935 | -0.0106474282 | 69.442328 | 0.00595690378 | -33045.2001 | -0.00931529634 | -4139.32279
[26 empty] | 0.1475 | 0.00717904162 | -28457.9229 | -0.0106556097 | 70.2975469 | 0.00595779332 | -33042.0568 | -0.00931999578 | -4139.22999
[26 empty] | 0.148125 | 0.00718086501 | -28454.5655 | -0.0106640315 | 71.1686598 | 0.005958718 | -33038.8142 | -0.00932483809 | -4139.13364
[26 empty] | 0.14875 | 0.00718274339 | -28451.118 | -0.0106726929 | 72.0581511 | 0.00595967738 | -33035.4711 | -0.00932982263 | -4139.03302
[26 empty] | 0.149375 | 0.00718467764 | -28447.5777 | -0.0106815937 | 72.9679507 | 0.00596067099 | -33032.0259 | -0.00933494873 | -4138.92748
[26 empty] | 0.15 | 0.00718666864 | -28443.9422 | -0.0106907338 | 73.8994017 | 0.00596169843 | -33028.4776 | -0.00934021579 | -4138.81644
[26 empty] | 0.150625 | 0.00718871721 | -28440.2099 | -0.0107001132 | 74.8532349 | 0.00596275929 | -33024.8249 | -0.0093456232 | -4138.69943
[26 empty] | 0.15125 | 0.00719082412 | -28436.3796 | -0.0107097321 | 75.829554 | 0.00596385317 | -33021.0667 | -0.00935117035 | -4138.57607
[26 empty] | 0.151875 | 0.00719299009 | -28432.4507 | -0.0107195911 | 76.8278266 | 0.00596497971 | -33017.2019 | -0.00935685669 | -4138.44615
[26 empty] | 0.1525 | 0.00719521576 | -28428.4234 | -0.0107296907 | 77.8468848 | 0.00596613855 | -33013.2296 | -0.00936268168 | -4138.30957
[26 empty] | 0.153125 | 0.00719750173 | -28424.2982 | -0.0107400319 | 78.8849325 | 0.00596732937 | -33009.149 | -0.00936864479 | -4138.16639
[26 empty] | 0.15375 | 0.00719984848 | -28420.0765 | -0.0107506157 | 79.9395608 | 0.00596855183 | -33004.9592 | -0.00937474554 | -4138.0168
[26 empty] | 0.154375 | 0.00720225643 | -28415.7599 | -0.0107614434 | 81.00777 | 0.00596980565 | -33000.6597 | -0.00938098344 | -4137.86114
[26 empty] | 0.155 | 0.00720472591 | -28411.3509 | -0.0107725166 | 82.0859984 | 0.00597109053 | -32996.2499 | -0.00938735807 | -4137.69987
[26 empty] | 0.155625 | 0.00720725716 | -28406.8524 | -0.010783837 | 83.1701574 | 0.00597240622 | -32991.7294 | -0.00939386898 | -4137.53358
[26 empty] | 0.15625 | 0.00720985033 | -28402.2677 | -0.0107954068 | 84.2556721 | 0.00597375246 | -32987.0978 | -0.00940051579 | -4137.36296
[26 empty] | 0.156875 | 0.00721250546 | -28397.6006 | -0.0108072279 | 85.3375275 | 0.00597512902 | -32982.3549 | -0.00940729812 | -4137.1888
[26 empty] | 0.1575 | 0.00721522251 | -28392.8554 | -0.010819303 | 86.410319 | 0.0059765357 | -32977.5003 | -0.00941421561 | -4137.01195
[26 empty] | 0.158125 | 0.00721800135 | -28388.0365 | -0.0108316347 | 87.4683072 | 0.0059779723 | -32972.5338 | -0.00942126791 | -4136.83331
[26 empty] | 0.15875 | 0.00722084174 | -28383.1488 | -0.0108442257 | 88.5054754 | 0.00597943864 | -32967.4553 | -0.00942845471 | -4136.65382
[26 empty] | 0.159375 | 0.00722374335 | -28378.1974 | -0.0108570791 | 89.5155905 | 0.00598093458 | -32962.2644 | -0.00943577569 | -4136.47438
[26 empty] | 0.16 | 0.00722670576 | -28373.1875 | -0.0108701981 | 90.4922656 | 0.00598245997 | -32956.9611 | -0.00944323055 | -4136.29591
[26 empty] | 0.160625 | 0.00722972849 | -28368.1243 | -0.0108835861 | 91.4290229 | 0.00598401471 | -32951.5448 | -0.00945081901 | -4136.11922
[26 empty] | 0.16125 | 0.00723281094 | -28363.0134 | -0.0108972464 | 92.3193578 | 0.0059855987 | -32946.0153 | -0.00945854077 | -4135.94508
[26 empty] | 0.161875 | 0.00723595245 | -28357.8599 | -0.0109111827 | 93.1568015 | 0.00598721186 | -32940.372 | -0.00946639556 | -4135.77409
[26 empty] | 0.1625 | 0.0072391523 | -28352.6693 | -0.0109253987 | 93.9349825 | 0.00598885415 | -32934.6143 | -0.0094743831 | -4135.60672
[26 empty] | 0.163125 | 0.0072424097 | -28347.4464 | -0.0109398981 | 94.6476846 | 0.00599052554 | -32928.7412 | -0.00948250311 | -4135.44325
[26 empty] | 0.16375 | 0.00724572379 | -28342.1963 | -0.0109546846 | 95.2889023 | 0.00599222602 | -32922.7518 | -0.00949075529 | -4135.28372
[26 empty] | 0.164375 | 0.00724909368 | -28336.9235 | -0.0109697622 | 95.8528906 | 0.00599395561 | -32916.6448 | -0.00949913935 | -4135.12792
[26 empty] | 0.165 | 0.00725251841 | -28331.6324 | -0.0109851344 | 96.3342087 | 0.00599571436 | -32910.4187 | -0.00950765499 | -4134.97535
[26 empty] | 0.165625 | 0.00725599701 | -28326.3268 | -0.011000805 | 96.7277571 | 0.00599750233 | -32904.0717 | -0.00951630189 | -4134.82515
[26 empty] | 0.16625 | 0.00725952847 | -28321.0103 | -0.0110167776 | 97.0288063 | 0.00599931962 | -32897.6016 | -0.0095250797 | -4134.67614
[26 empty] | 0.166875 | 0.00726311176 | -28315.6861 | -0.0110330557 | 97.2330153 | 0.00600116635 | -32891.0061 | -0.00953398808 | -4134.5267
[26 empty] | 0.1675 | 0.00726674585 | -28310.3568 | -0.0110496424 | 97.3364394 | 0.00600304267 | -32884.2821 | -0.00954302665 | -4134.37479
[26 empty] | 0.168125 | 0.00727042968 | -28305.0248 | -0.0110665409 | 97.335526 | 0.00600494875 | -32877.4266 | -0.009552195 | -4134.2179
[26 empty] | 0.16875 | 0.00727416223 | -28299.6918 | -0.0110837539 | 97.227096 | 0.00600688482 | -32870.4358 | -0.00956149272 | -4134.05303
[26 empty] | 0.169375 | 0.00727794246 | -28294.3593 | -0.0111012838 | 97.0083106 | 0.00600885109 | -32863.3056 | -0.00957091935 | -4133.87663
[26 empty] | 0.17 | 0.00728176934 | -28289.0284 | -0.0111191327 | 96.6766204 | 0.00601084785 | -32856.0316 | -0.0095804744 | -4133.68459
[26 empty] | 0.170625 | 0.00728564189 | -28283.7 | -0.0111373022 | 96.2296973 | 0.0060128754 | -32848.6085 | -0.00959015737 | -4133.47223
[26 empty] | 0.17125 | 0.00728955913 | -28278.3747 | -0.0111557934 | 95.6653458 | 0.00601493408 | -32841.031 | -0.0095999677 | -4133.23423
[26 empty] | 0.171875 | 0.00729352011 | -28273.0529 | -0.0111746068 | 94.9813925 | 0.00601702426 | -32833.2928 | -0.00960990481 | -4132.96463
[26 empty] | 0.1725 | 0.00729752392 | -28267.7353 | -0.0111937424 | 94.1755531 | 0.00601914634 | -32825.3874 | -0.00961996808 | -4132.65683
[26 empty] | 0.173125 | 0.00730156965 | -28262.4226 | -0.0112131995 | 93.2452738 | 0.00602130078 | -32817.3077 | -0.00963015688 | -4132.30351
[26 empty] | 0.17375 | 0.00730565645 | -28257.1159 | -0.0112329764 | 92.1875458 | 0.00602348807 | -32809.0459 | -0.00964047051 | -4131.89667
[26 empty] | 0.174375 | 0.00730978348 | -28251.817 | -0.0112530709 | 90.9986914 | 0.00602570872 | -32800.5937 | -0.00965090826 | -4131.42758
[26 empty] | 0.175 | 0.00731394989 | -28246.5283 | -0.0112734796 | 89.6741198 | 0.00602796331 | -32791.9424 | -0.00966146936 | -4130.88679
[26 empty] | 0.175625 | 0.00731815489 | -28241.2536 | -0.0112941983 | 88.2080495 | 0.00603025244 | -32783.0826 | -0.00967215305 | -4130.2641
[26 empty] | 0.17625 | 0.00732239763 | -28235.998 | -0.0113152216 | 86.5931972 | 0.00603257678 | -32774.0043 | -0.0096829585 | -4129.54855
[26 empty] | 0.176875 | 0.00732667728 | -28230.7683 | -0.0113365429 | 84.8204296 | 0.00603493703 | -32764.697 | -0.00969388487 | -4128.72845
[26 empty] | 0.1775 | 0.00733099295 | -28225.5737 | -0.0113581546 | 82.878377 | 0.00603733394 | -32755.1498 | -0.00970493128 | -4127.79134
[26 empty] | 0.178125 | 0.00733534373 | -28220.4258 | -0.0113800473 | 80.7530059 | 0.00603976831 | -32745.3511 | -0.00971609685 | -4126.72402
[26 empty] | 0.17875 | 0.00733972858 | -28215.3394 | -0.0114022105 | 78.4271488 | 0.00604224099 | -32735.2888 | -0.00972738065 | -4125.51255
[26 empty] | 0.179375 | 0.0073441464 | -28210.3331 | -0.0114246321 | 75.879989 | 0.00604475289 | -32724.9504 | -0.00973878176 | -4124.14225
[26 empty] | 0.18 | 0.00734859592 | -28205.4295 | -0.0114472983 | 73.086498 | 0.00604730497 | -32714.323 | -0.00975029924 | -4122.59774
[26 empty] | 0.180625 | 0.00735307571 | -28200.6563 | -0.0114701934 | 70.0168235 | 0.00604989825 | -32703.3931 | -0.00976193213 | -4120.86293
[26 empty] | 0.18125 | 0.00735758409 | -28196.0465 | -0.0114933 | 66.6356246 | 0.0060525338 | -32692.1471 | -0.0097736795 | -4118.92105
[26 empty] | 0.181875 | 0.00736211916 | -28191.6395 | -0.0115165986 | 62.9013538 | 0.00605521276 | -32680.5708 | -0.00978554039 | -4116.75472
[26 empty] | 0.1825 | 0.00736667867 | -28187.4821 | -0.0115400677 | 58.765481 | 0.00605793633 | -32668.6498 | -0.00979751388 | -4114.34592
[26 empty] | 0.183125 | 0.00737126001 | -28183.6288 | -0.0115636834 | 54.1716588 | 0.00606070578 | -32656.3695 | -0.00980959905 | -4111.67605
[26 empty] | 0.18375 | 0.00737586011 | -28180.1431 | -0.0115874196 | 49.0548256 | 0.00606352245 | -32643.715 | -0.00982179503 | -4108.72602
[26 empty] | 0.184375 | 0.00738047543 | -28177.0986 | -0.0116112475 | 43.3402445 | 0.00606638773 | -32630.6716 | -0.00983410098 | -4105.47622
[26 empty] | 0.185 | 0.0073851018 | -28174.5799 | -0.0116351357 | 36.9424749 | 0.00606930311 | -32617.224 | -0.0098465161 | -4101.90662
[26 empty] | 0.185625 | 0.00738973442 | -28172.6838 | -0.0116590502 | 29.764274 | 0.00607227014 | -32603.3576 | -0.00985903966 | -4097.99683
[26 empty] | 0.18625 | 0.00739436769 | -28171.5206 | -0.011682954 | 21.6954264 | 0.00607529045 | -32589.0573 | -0.00987167098 | -4093.72615
[26 empty] | 0.186875 | 0.00739899518 | -28171.2154 | -0.0117068068 | 12.6114976 | 0.00607836575 | -32574.3085 | -0.00988440949 | -4089.07365
[26 empty] | 0.1875 | 0.00740360949 | -28171.9096 | -0.0117305653 | 2.37251025 | 0.00608149782 | -32641.0546 | -0.00989725469 | -4156.37019
[26 empty] | 0.1875 | 0.00740360949 | -28074.3151 | -0.0117305653 | 92.1753771 | 0.00608149782 | -32559.0969 | -0.00989725469 | -4084.01822
[26 empty] | 0.188125 | 0.00741298987 | -28073.593 | -0.0117651897 | 84.2959799 | 0.00608687543 | -32612.6205 | -0.00991206027 | -4143.55597
[26 empty] | 0.18875 | 0.00742223487 | -28070.4892 | -0.0117988766 | 78.6205356 | 0.00609210531 | -32585.1497 | -0.00992657183 | -4131.57578
[26 empty] | 0.189375 | 0.007431326 | -28065.1961 | -0.0118317619 | 74.9550636 | 0.00609720504 | -32558.546 | -0.00994083474 | -4120.37419
[26 empty] | 0.19 | 0.00744025259 | -28057.9203 | -0.0118639783 | 73.0859391 | 0.00610219125 | -32532.7237 | -0.00995489064 | -4109.89965
[26 empty] | 0.190625 | 0.00744901064 | -28048.8775 | -0.0118956544 | 72.7866135 | 0.00610707971 | -32507.6075 | -0.00996877753 | -4100.10452
[26 empty] | 0.19125 | 0.00745760181 | -28038.2873 | -0.0119269133 | 73.8235754 | 0.00611188538 | -32483.1309 | -0.00998252987 | -4090.94493
[26 empty] | 0.191875 | 0.00746603247 | -28026.3696 | -0.0119578723 | 75.9615958 | 0.00611662244 | -32459.2353 | -0.00999617866 | -4082.38069
[26 empty] | 0.1925 | 0.00747431285 | -28013.3401 | -0.0119886419 | 78.9683005 | 0.00612130437 | -32435.869 | -0.0100097516 | -4074.3751
[26 empty] | 0.193125 | 0.00748245628 | -27999.4077 | -0.0120193252 | 82.6181111 | 0.00612594395 | -32412.9864 | -0.0100232731 | -4066.89481
[26 empty] | 0.19375 | 0.00749047851 | -27984.7717 | -0.0120500176 | 86.695594 | 0.00613055334 | -32390.5472 | -0.0100367646 | -4059.90959
[26 empty] | 0.194375 | 0.00749839709 | -27969.619 | -0.0120808068 | 90.9982578 | 0.0061351441 | -32368.5155 | -0.0100502443 | -4053.39207
[26 empty] | 0.195 | 0.00750623085 | -27954.1231 | -0.0121117718 | 95.3388372 | 0.00613972724 | -32346.859 | -0.0100637276 | -4047.31754
[26 empty] | 0.195625 | 0.00751399941 | -27938.442 | -0.0121429836 | 99.5470993 | 0.00614431324 | -32325.5487 | -0.0100772272 | -4041.66368
[26 empty] | 0.19625 | 0.00752172278 | -27922.717 | -0.0121745048 | 103.47121 | 0.00614891211 | -32304.5578 | -0.0100907529 | -4036.41031
[26 empty] | 0.196875 | 0.00752942102 | -27907.0726 | -0.0122063897 | 106.978693 | 0.00615353339 | -32283.8615 | -0.010104312 | -4031.5391
[26 empty] | 0.1975 | 0.00753711392 | -27891.6153 | -0.0122386846 | 109.957021 | 0.0061581862 | -32263.4364 | -0.0101179092 | -4027.03335
[26 empty] | 0.198125 | 0.00754482076 | -27876.4337 | -0.0122714278 | 112.313864 | 0.00616287927 | -32243.2598 | -0.0101315471 | -4022.8777
[26 empty] | 0.19875 | 0.0075525601 | -27861.5985 | -0.0123046501 | 113.977029 | 0.00616762098 | -32223.3098 | -0.0101452258 | -4019.0579
[26 empty] | 0.199375 | 0.00756034966 | -27847.163 | -0.0123383749 | 114.89413 | 0.00617241936 | -32203.5643 | -0.0101589433 | -4015.56059
[26 empty] | 0.2 | 0.00756820612 | -27833.1632 | -0.0123726188 | 115.032002 | 0.00617728215 | -32184.0014 | -0.0101726955 | -4012.37303
[26 empty] | 0.200625 | 0.00757614511 | -27819.6185 | -0.0124073919 | 114.375904 | 0.00618221678 | -32164.5984 | -0.0101864764 | -4009.48294
[26 empty] | 0.20125 | 0.00758418111 | -27806.5329 | -0.0124426982 | 112.928527 | 0.00618723044 | -32145.3321 | -0.0102002781 | -4006.87829
[26 empty] | 0.201875 | 0.00759232743 | -27793.8956 | -0.0124785362 | 110.708839 | 0.00619233011 | -32126.1785 | -0.0102140912 | -4004.54714
[26 empty] | 0.2025 | 0.00760059622 | -27781.6823 | -0.0125148991 | 107.750788 | 0.00619752252 | -32107.1126 | -0.0102279045 | -4002.47749
[26 empty] | 0.203125 | 0.00760899846 | -27769.8561 | -0.012551776 | 104.101892 | 0.00620281425 | -32088.1083 | -0.0102417053 | -4000.65715
[26 empty] | 0.20375 | 0.00761754405 | -27758.3691 | -0.0125891515 | 99.8217363 | 0.0062082117 | -32069.1383 | -0.0102554796 | -3999.07367
[26 empty] | 0.204375 | 0.00762624182 | -27747.1635 | -0.012627007 | 94.9804023 | 0.00621372114 | -32050.1744 | -0.0102692121 | -3997.71424
[26 empty] | 0.205 | 0.00763509963 | -27736.173 | -0.0126653206 | 89.6568435 | 0.00621934872 | -32031.1869 | -0.0102828863 | -3996.56565
[26 empty] | 0.205625 | 0.00764412445 | -27725.3244 | -0.0127040682 | 83.9372354 | 0.00622510051 | -32012.1454 | -0.0102964847 | -3995.6143
[26 empty] | 0.20625 | 0.00765332242 | -27714.5388 | -0.0127432236 | 77.9133146 | 0.00623098248 | -31993.0184 | -0.0103099889 | -3994.84616
[26 empty] | 0.206875 | 0.00766269901 | -27703.7331 | -0.0127827591 | 71.680724 | 0.00623700059 | -31973.7733 | -0.0103233796 | -3994.24686
[26 empty] | 0.2075 | 0.00767225907 | -27692.8213 | -0.0128226461 | 65.337384 | 0.00624316072 | -31954.3771 | -0.0103366369 | -3993.80174
[26 empty] | 0.208125 | 0.00768200698 | -27681.7162 | -0.0128628552 | 58.9819013 | 0.0062494688 | -31934.796 | -0.0103497402 | -3993.49592
[26 empty] | 0.20875 | 0.00769194676 | -27670.3304 | -0.0129033572 | 52.7120339 | 0.00625593073 | -31914.9959 | -0.0103626686 | -3993.31445
[26 empty] | 0.209375 | 0.00770208213 | -27658.578 | -0.0129441228 | 46.6232223 | 0.00626255247 | -31894.9428 | -0.0103754007 | -3993.24246
[26 empty] | 0.21 | 0.00771241669 | -27646.3753 | -0.0129851237 | 40.8072018 | 0.00626934003 | -31874.6023 | -0.0103879149 | -3993.2653
[26 empty] | 0.210625 | 0.00772295401 | -27633.6424 | -0.0130263322 | 35.3507051 | 0.00627629951 | -31853.9409 | -0.0104001896 | -3993.36875
[26 empty] | 0.21125 | 0.00773369769 | -27620.3043 | -0.013067722 | 30.3342675 | 0.00628343711 | -31832.9252 | -0.010412203 | -3993.53926
[26 empty] | 0.211875 | 0.00774465152 | -27606.2916 | -0.0131092683 | 25.8311423 | 0.00629075914 | -31811.5231 | -0.0104239335 | -3993.76417
[26 empty] | 0.2125 | 0.00775581954 | -27591.5419 | -0.013150948 | 21.9063348 | 0.00629827208 | -31789.7035 | -0.0104353598 | -3994.03194
[26 empty] | 0.213125 | 0.00776720613 | -27576 | -0.0131927396 | 18.6157627 | 0.00630598256 | -31767.437 | -0.0104464608 | -3994.33248
[26 empty] | 0.21375 | 0.0077788161 | -27559.6195 | -0.0132346237 | 16.005548 | 0.00631389742 | -31744.6958 | -0.0104572161 | -3994.6574
[26 empty] | 0.214375 | 0.00779065475 | -27542.3623 | -0.0132765831 | 14.1114447 | 0.0063220237 | -31721.4544 | -0.0104676055 | -3995.00031
[26 empty] | 0.215 | 0.00780272795 | -27524.2003 | -0.0133186022 | 12.9584083 | 0.00633036869 | -31697.6897 | -0.01047761 | -3995.35713
[26 empty] | 0.215625 | 0.00781504215 | -27505.1148 | -0.0133606676 | 12.5603069 | 0.00633893994 | -31673.3814 | -0.0104872109 | -3995.72641
[26 empty] | 0.21625 | 0.00782760449 | -27485.0975 | -0.0134027678 | 12.9197782 | 0.00634774528 | -31648.5123 | -0.0104963908 | -3996.10964
[26 empty] | 0.216875 | 0.00784042278 | -27464.15 | -0.0134448929 | 14.0282303 | 0.00635679284 | -31623.0687 | -0.0105051332 | -3996.51154
[26 empty] | 0.2175 | 0.00785350555 | -27442.2846 | -0.0134870346 | 15.8659886 | 0.00636609111 | -31597.0405 | -0.0105134228 | -3996.94041
[26 empty] | 0.218125 | 0.00786686205 | -27419.5237 | -0.0135291857 | 18.402585 | 0.00637564891 | -31570.4216 | -0.0105212454 | -3997.40839
[26 empty] | 0.21875 | 0.00788050229 | -27395.8995 | -0.0135713401 | 21.5971874 | 0.00638547544 | -31543.2102 | -0.0105285886 | -3997.93175
[26 empty] | 0.219375 | 0.007894437 | -27371.4543 | -0.0136134922 | 25.3991658 | 0.00639558032 | -31515.409 | -0.010535441 | -3998.53116
[26 empty] | 0.22 | 0.00790867765 | -27346.2394 | -0.0136556367 | 29.7487911 | 0.00640597358 | -31487.0254 | -0.0105417933 | -3999.23193
[26 empty] | 0.220625 | 0.00792323641 | -27320.3152 | -0.0136977677 | 34.5780583 | 0.0064166657 | -31458.072 | -0.0105476376 | -4000.06421
[26 empty] | 0.22125 | 0.00793812616 | -27293.7499 | -0.0137398788 | 39.8116299 | 0.00642766765 | -31428.5662 | -0.0105529679 | -4001.06318
[26 empty] | 0.221875 | 0.00795336042 | -27266.6195 | -0.013781962 | 45.3678892 | 0.00643899089 | -31398.531 | -0.0105577802 | -4002.26921
[26 empty] | 0.2225 | 0.00796895337 | -27239.0064 | -0.0138240072 | 51.1600959 | 0.00645064738 | -31367.9947 | -0.0105620727 | -4003.7279
[26 empty] | 0.223125 | 0.00798491976 | -27210.9988 | -0.0138660018 | 57.0976328 | 0.00646264964 | -31336.9911 | -0.0105658456 | -4005.49016
[26 empty] | 0.22375 | 0.00800127491 | -27182.6895 | -0.0139079296 | 63.0873331 | 0.00647501076 | -31305.5594 | -0.0105691015 | -4007.61221
[26 empty] | 0.224375 | 0.00801803467 | -27154.1752 | -0.0139497704 | 69.0348751 | 0.00648774441 | -31273.7446 | -0.0105718452 | -4010.15548
[26 empty] | 0.225 | 0.00803521536 | -27125.5548 | -0.013991499 | 74.8462313 | 0.00650086486 | -31241.5971 | -0.0105740843 | -4013.18645
[26 empty] | 0.225625 | 0.00805283377 | -27096.929 | -0.0140330841 | 80.4291579 | 0.00651438701 | -31209.1726 | -0.0105758289 | -4016.77646
[26 empty] | 0.22625 | 0.00807090711 | -27068.3984 | -0.0140744881 | 85.6947081 | 0.00652832643 | -31176.532 | -0.0105770917 | -4021.0014
[26 empty] | 0.226875 | 0.00808945297 | -27040.0626 | -0.0141156656 | 90.558753 | 0.00654269932 | -31143.7415 | -0.0105778883 | -4025.94128
[26 empty] | 0.2275 | 0.00810848937 | -27012.019 | -0.0141565626 | 94.9434928 | 0.00655752261 | -31110.8717 | -0.0105782372 | -4031.67978
[26 empty] | 0.228125 | 0.00812803469 | -26984.3614 | -0.0141971159 | 98.7789386 | 0.00657281389 | -31077.9978 | -0.0105781601 | -4038.30358
[26 empty] | 0.22875 | 0.00814810774 | -26957.1788 | -0.0142372515 | 102.004346 | 0.0065885915 | -31045.1991 | -0.0105776816 | -4045.90172
[26 empty] | 0.229375 | 0.00816872772 | -26930.5542 | -0.0142768839 | 104.569577 | 0.00660487451 | -31012.5582 | -0.0105768296 | -4054.56469
[26 empty] | 0.23 | 0.00818991434 | -26904.5634 | -0.0143159155 | 106.436373 | 0.00662168273 | -30980.1608 | -0.0105756354 | -4064.38352
[26 empty] | 0.230625 | 0.00821168785 | -26879.2742 | -0.0143542346 | 107.579513 | 0.00663903674 | -30948.0949 | -0.0105741336 | -4075.4486
[26 empty] | 0.23125 | 0.00823406912 | -26854.7448 | -0.0143917153 | 107.987826 | 0.00665695789 | -30916.4501 | -0.0105723623 | -4087.84847
[26 empty] | 0.231875 | 0.00825707979 | -26831.0232 | -0.014428216 | 107.66505 | 0.0066754683 | -30885.3169 | -0.0105703634 | -4101.66838
[26 empty] | 0.2325 | 0.0082807424 | -26808.1464 | -0.0144635784 | 106.630487 | 0.0066945909 | -30854.7855 | -0.0105681822 | -4116.98869
[26 empty] | 0.233125 | 0.00830508058 | -26786.1399 | -0.0144976265 | 104.919456 | 0.00671434941 | -30824.945 | -0.0105658679 | -4133.88314
[26 empty] | 0.23375 | 0.00833011929 | -26765.0165 | -0.0145301658 | 102.583483 | 0.00673476834 | -30795.8826 | -0.0105634737 | -4152.41685
[26 empty] | 0.234375 | 0.00835588502 | -26744.7767 | -0.0145609819 | 99.6902243 | 0.00675587299 | -30767.6817 | -0.0105610566 | -4172.64421
[26 empty] | 0.235 | 0.00838240618 | -26725.4081 | -0.01458984 | 96.3230819 | 0.00677768949 | -30740.4212 | -0.0105586776 | -4194.60648
[26 empty] | 0.235625 | 0.00840971339 | -26706.8856 | -0.0146164835 | 92.5804778 | 0.00680024473 | -30714.1737 | -0.0105564018 | -4218.32926
[26 empty] | 0.23625 | 0.0084378399 | -26689.1718 | -0.0146406337 | 88.5747583 | 0.00682356642 | -30689.0041 | -0.0105542986 | -4243.81966
[26 empty] | 0.236875 | 0.00846682207 | -26672.2174 | -0.0146619883 | 84.4306925 | 0.00684768302 | -30664.9679 | -0.0105524415 | -4271.06322
[26 empty] | 0.2375 | 0.00849669987 | -26655.9622 | -0.0146802212 | 80.2835314 | 0.00687262378 | -30642.1095 | -0.0105509083 | -4300.02069
[26 empty] | 0.238125 | 0.00852751748 | -26640.3362 | -0.0146949812 | 76.2765894 | 0.00689841869 | -30620.4601 | -0.0105497814 | -4330.62438
[26 empty] | 0.23875 | 0.00855932393 | -26625.2614 | -0.0147058919 | 72.5583137 | 0.00692509848 | -30600.0356 | -0.0105491474 | -4362.7744
[26 empty] | 0.239375 | 0.00859217386 | -26610.6535 | -0.0147125508 | 69.2788009 | 0.00695269459 | -30580.8345 | -0.0105490975 | -4396.33446
[26 empty] | 0.24 | 0.00862612828 | -26596.4243 | -0.0147145288 | 66.5857239 | 0.00698123914 | -30562.8356 | -0.0105497274 | -4431.12752
[26 empty] | 0.240625 | 0.00866125548 | -26582.4843 | -0.01471137 | 64.6196268 | 0.00701076491 | -30545.9954 | -0.0105511376 | -4466.93101
[26 empty] | 0.24125 | 0.00869763204 | -26568.7465 | -0.014702591 | 63.5085479 | 0.00704130531 | -30530.2453 | -0.010553433 | -4503.47177
[26 empty] | 0.241875 | 0.00873534385 | -26555.1294 | -0.0146876812 | 63.3619269 | 0.00707289432 | -30515.489 | -0.0105567233 | -4540.42069
[26 empty] | 0.2425 | 0.00877448728 | -26541.562 | -0.0146661022 | 64.2637541 | 0.00710556647 | -30501.5993 | -0.0105611232 | -4577.38691
[26 empty] | 0.243125 | 0.00881517052 | -26527.9879 | -0.0146372884 | 66.2649163 | 0.00713935677 | -30488.4151 | -0.0105667517 | -4613.91174
[26 empty] | 0.24375 | 0.00885751486 | -26514.3715 | -0.0146006465 | 69.3746937 | 0.0071743007 | -30475.7379 | -0.0105737331 | -4649.46217
[26 empty] | 0.244375 | 0.00890165626 | -26500.7034 | -0.0145555564 | 73.5513607 | 0.00721043409 | -30463.3285 | -0.0105821963 | -4683.42399
[26 empty] | 0.245 | 0.00894774695 | -26487.0075 | -0.0145013716 | 78.6918435 | 0.00724779312 | -30450.9029 | -0.010592275 | -4715.09449
[26 empty] | 0.245625 | 0.00899595716 | -26473.3484 | -0.0144374193 | 84.6203856 | 0.00728641421 | -30438.1288 | -0.0106041081 | -4743.67475
[26 empty] | 0.24625 | 0.00904647697 | -26459.8396 | -0.0143630019 | 91.0761696 | 0.00732633396 | -30424.6211 | -0.0106178391 | -4768.26152
[26 empty] | 0.246875 | 0.00909951838 | -26446.6523 | -0.0142773976 | 97.6998467 | 0.00736758907 | -30409.9381 | -0.0106336167 | -4787.83862
[26 empty] | 0.2475 | 0.00915531743 | -26434.0252 | -0.0141798618 | 104.018919 | 0.00741021625 | -30393.5764 | -0.0106515943 | -4801.26787
[26 empty] | 0.248125 | 0.00921413651 | -26422.2753 | -0.0140696281 | 109.431926 | 0.00745425214 | -30374.9666 | -0.0106719304 | -4807.2796
[26 empty] | 0.24875 | 0.00927626682 | -26411.8094 | -0.0139459106 | 113.19137 | 0.00749973319 | -30353.468 | -0.0106947885 | -4804.46256
[26 empty] | 0.249375 | 0.00934203102 | -26403.1364 | -0.0138079049 | 114.385345 | 0.00754669556 | -30328.3638 | -0.0107203367 | -4791.25342
[26 empty] | 0.25 | 0.009411786 | -26396.8808 | -0.013654791 | 111.917789 | 0.00759517501 | -30298.8553 | -0.0107487483 | -4765.92568

## Sub 6 1.2% 30 ksi I
0.125
Group 2, Condition 3 (IFF) Sequence Step 1 - IFF 1.2%
PATHS ALONG Y-DIRECTION (L) | [12 empty] | PATHS ALONG X-DIRECTION (T) | [12 empty] | PATHS ALONG Z-DIRECTION (THROUGH THICKNESS)
| Midplane |  | Midplane |  | Entry |  | Entry |  | Exit |  | Exit |  |  | Midplane |  | Midplane |  | Entry |  | Entry |  | Exit |  | Exit |  |  | At bore |  | At bore |  | 0.02" away from bore |  | 0.02" away from bore
| Hoop |  | Radial |  | Hoop |  | Radial |  | Hoop |  | Radial |  |  | Hoop |  | Radial |  | Hoop |  | Radial |  | Hoop |  | Radial |  |  | Hoop |  | Radial |  | Hoop |  | Radial
Radial | Strain | Stress | Strain | Stress | Strain | Stress | Strain | Stress | Strain | Stress | Strain | Stress | Radial | Strain | Stress | Strain | Stress | Strain | Stress | Strain | Stress | Strain | Stress | Strain | Stress | z coordinate | Strain | Stress | Strain | Stress | Strain | Stress | Strain | Stress
dim, in | in/in | psi | in/in | psi | in/in | psi | in/in | psi | in/in | psi | in/in | psi | dim, in | in/in | psi | in/in | psi | in/in | psi | in/in | psi | in/in | psi | in/in | psi | in | in/in | psi | in/in | psi | in/in | psi | in/in | psi
0.125 | 0.01083625 | -40.0764 | -0.01447389 | -54401.27 | 0.01133157 | 13839.89 | -0.01505871 | -40339.82 | 0.01133157 | 13839.89 | -0.01505871 | -40339.82 | 0.125 | 0.01051165 | -834.6605 | -0.0134097 | -57075.11 | 0.01067347 | 246.9775 | -0.01477199 | -55126.1 | 0.01067347 | 246.9775 | -0.01477199 | -55126.1 | 0 | 0.01067347 | 246.9775 | -0.01477199 | -55126.1 | 0.007347047 | 11565.88 | -0.009119274 | -43649.16
0.12625 | 0.0105815 | 290.6475 | -0.01417569 | -53961.68 | 0.01108774 | 11873.68 | -0.01451751 | -42413.5 | 0.01108774 | 11873.68 | -0.01451751 | -42413.5 | 0.12625 | 0.01025626 | -277.9655 | -0.01310329 | -56454.09 | 0.01041972 | -2068.88 | -0.01420139 | -57827.65 | 0.01041972 | -2068.88 | -0.01420139 | -57827.65 | 0.000781253 | 0.01068461 | 6414.18 | -0.0140012 | -49361.03 | 0.007343605 | 11561.86 | -0.00911678 | -43652.17
0.1275 | 0.01033209 | 733.0031 | -0.01387241 | -53413.32 | 0.01084979 | 14778.95 | -0.01376054 | -39549.96 | 0.01084979 | 14778.95 | -0.01376054 | -39549.96 | 0.1275 | 0.01000958 | 664.1451 | -0.01277115 | -55447.93 | 0.01018298 | 2610.984 | -0.0132732 | -53374.11 | 0.01018298 | 2610.984 | -0.0132732 | -53374.11 | 0.001562499 | 0.01070967 | 3255.377 | -0.01395506 | -52602.26 | 0.007340183 | 11570.95 | -0.009114483 | -43642.03
0.12875 | 0.01009566 | 1178.373 | -0.0135817 | -52869.65 | 0.01062461 | 16893.4 | -0.01326077 | -37360.44 | 0.01062461 | 16893.4 | -0.01326077 | -37360.44 | 0.12875 | 0.009761963 | 1411.924 | -0.01245493 | -54630.88 | 0.009934777 | 6347.246 | -0.01260275 | -49617.61 | 0.009934777 | 6347.246 | -0.01260275 | -49617.61 | 0.002343751 | 0.01071382 | 3631.705 | -0.01377638 | -52451.3 | 0.007336874 | 11578.42 | -0.009112565 | -43633.27
0.13 | 0.009865393 | 1639.107 | -0.01329563 | -52315.94 | 0.01040415 | 16737.86 | -0.01294217 | -37465.19 | 0.01040415 | 16737.86 | -0.01294217 | -37465.19 | 0.13 | 0.009518625 | 2124.283 | -0.01214608 | -53849.58 | 0.009688681 | 6676.814 | -0.01221446 | -49267.57 | 0.009688681 | 6676.814 | -0.01221446 | -49267.57 | 0.003124997 | 0.01071453 | 2882.028 | -0.01379903 | -53215.09 | 0.007333604 | 11578.96 | -0.009110811 | -43631.39
0.13125 | 0.009641925 | 2024.003 | -0.01302251 | -51838.4 | 0.01018588 | 16918.74 | -0.0126332 | -37230.07 | 0.01018588 | 16918.74 | -0.0126332 | -37230.07 | 0.13125 | 0.00928601 | 2770.526 | -0.01185345 | -53134.73 | 0.009451804 | 7498.61 | -0.01183829 | -48401.71 | 0.009451804 | 7498.61 | -0.01183829 | -48401.71 | 0.004687503 | 0.01070347 | 4292.438 | -0.0136243 | -51835.15 | 0.00732711 | 11560.82 | -0.0091088 | -43646.1
0.1325 | 0.009423457 | 2475.474 | -0.01274822 | -51297.85 | 0.009971169 | 17033.77 | -0.0123505 | -37051.45 | 0.009971169 | 17033.77 | -0.0123505 | -37051.45 | 0.1325 | 0.009059659 | 3361.351 | -0.01157186 | -52476.38 | 0.009221501 | 8051.046 | -0.01151382 | -47794.43 | 0.009221501 | 8051.046 | -0.01151382 | -47794.43 | 0.006250001 | 0.01069559 | 3033.174 | -0.01370005 | -53075.53 | 0.007320705 | 11524.52 | -0.009108087 | -43678.58
0.13375 | 0.009213361 | 2872.413 | -0.0124868 | -50815.75 | 0.009763827 | 17084.25 | -0.01208923 | -36934.56 | 0.009763827 | 17084.25 | -0.01208923 | -36934.56 | 0.13375 | 0.008842529 | 3873.549 | -0.01130613 | -51898.08 | 0.009001601 | 8552.257 | -0.01121406 | -47233.56 | 0.009001601 | 8552.257 | -0.01121406 | -47233.56 | 0.0078125 | 0.01068985 | 3356.93 | -0.01365693 | -52757.74 | 0.007314435 | 11477.68 | -0.009109551 | -43721.25
0.135 | 0.009007081 | 3334.505 | -0.01222321 | -50271.55 | 0.009559784 | 17120.09 | -0.01183275 | -36834.17 | 0.009559784 | 17120.09 | -0.01183275 | -36834.17 | 0.135 | 0.008629746 | 4437.804 | -0.01104014 | -51268.85 | 0.008786609 | 9000.555 | -0.01092416 | -46725.01 | 0.008786609 | 9000.555 | -0.01092416 | -46725.01 | 0.009374999 | 0.01068565 | 2487.696 | -0.01372515 | -53619.71 | 0.007308275 | 11411.39 | -0.009112479 | -43783.11
0.1375 | 0.008619945 | 4083.727 | -0.01173617 | -49369.82 | 0.009174698 | 17047.23 | -0.01137852 | -36774.2 | 0.009174698 | 17047.23 | -0.01137852 | -36774.2 | 0.1375 | 0.008233397 | 5291.638 | -0.0105606 | -50288.34 | 0.008388035 | 9625.521 | -0.01042904 | -45975.38 | 0.008388035 | 9625.521 | -0.01042904 | -45975.38 | 0.0109375 | 0.01067981 | 2942.319 | -0.01366442 | -53177.28 | 0.007302315 | 11335.53 | -0.009117451 | -43854.66
0.14 | 0.008251936 | 4997.305 | -0.01125291 | -48317.57 | 0.0088068 | 17095.56 | -0.01093177 | -36605.43 | 0.0088068 | 17095.56 | -0.01093177 | -36605.43 | 0.14 | 0.007859164 | 6311.735 | -0.01008793 | -49136.02 | 0.008013044 | 10380.15 | -0.009945826 | -45087.42 | 0.008013044 | 10380.15 | -0.009945826 | -45087.42 | 0.0125 | 0.01067578 | 1946.969 | -0.01374587 | -54160.03 | 0.007296465 | 11247.47 | -0.009123517 | -43938.12
0.1425 | 0.007911398 | 5731.346 | -0.01081234 | -47458.56 | 0.008463946 | 17001.15 | -0.01053688 | -36581.96 | 0.008463946 | 17001.15 | -0.01053688 | -36581.96 | 0.1425 | 0.007516277 | 7090.544 | -0.00966695 | -48233.7 | 0.007670761 | 10890.78 | -0.009531989 | -44450.08 | 0.007670761 | 10890.78 | -0.009531989 | -44450.08 | 0.015625 | 0.01066596 | 2121.093 | -0.01370682 | -53993.98 | 0.007285513 | 11043.65 | -0.009139654 | -44134.42
0.145 | 0.007586706 | 6629.576 | -0.01037234 | -46437.5 | 0.008135606 | 17052.22 | -0.01014068 | -36418.77 | 0.008135606 | 17052.22 | -0.01014068 | -36418.77 | 0.145 | 0.007191423 | 8058.489 | -0.009247168 | -47144.3 | 0.007347047 | 11565.88 | -0.009119274 | -43649.16 | 0.007347047 | 11565.88 | -0.009119274 | -43649.16 | 0.01875 | 0.01065598 | 1369.014 | -0.01375028 | -54743.1 | 0.007275258 | 10826.25 | -0.009157706 | -44344.01
0.1475 | 0.007285131 | 7370.036 | -0.009969019 | -45586.35 | 0.007828557 | 17006.59 | -0.009783181 | -36353.23 | 0.007828557 | 17006.59 | -0.009783181 | -36353.23 | 0.1475 | 0.006892684 | 8814.445 | -0.008871282 | -46271.73 | 0.007049937 | 12051.72 | -0.008758978 | -43043.77 | 0.007049937 | 12051.72 | -0.008758978 | -43043.77 | 0.021875 | 0.01064668 | 1429.215 | -0.01371718 | -54691.22 | 0.007266032 | 10594.9 | -0.009176471 | -44570.64
0.15 | 0.006997148 | 8261.53 | -0.009565697 | -44595.87 | 0.007534114 | 17087.39 | -0.009424674 | -36175.17 | 0.007534114 | 17087.39 | -0.009424674 | -36175.17 | 0.15 | 0.006609188 | 9737.406 | -0.008495619 | -45224.92 | 0.0067682 | 12678.91 | -0.008398625 | -42288.72 | 0.0067682 | 12678.91 | -0.008398625 | -42288.72 | 0.025 | 0.01063625 | 1011.601 | -0.01372392 | -55111.15 | 0.00725733 | 10379.83 | -0.00919497 | -44779.9
0.1525 | 0.006729035 | 9016.857 | -0.009194202 | -43752.84 | 0.007258203 | 17098.44 | -0.009097015 | -36071.49 | 0.007258203 | 17098.44 | -0.009097015 | -36071.49 | 0.1525 | 0.006347776 | 10477.04 | -0.008157476 | -44367.99 | 0.006508577 | 13151.67 | -0.008079949 | -41696.88 | 0.006508577 | 13151.67 | -0.008079949 | -41696.88 | 0.03125 | 0.0106216 | 417.3469 | -0.01372733 | -55713.94 | 0.007242821 | 9942.106 | -0.009225267 | -45215.28
0.155 | 0.006472711 | 9902.778 | -0.008822822 | -42785.67 | 0.00699338 | 17221.68 | -0.008768782 | -35868.91 | 0.00699338 | 17221.68 | -0.008768782 | -35868.91 | 0.155 | 0.006099346 | 11365.01 | -0.007819262 | -43362.76 | 0.006261841 | 13746.22 | -0.007761036 | -40982.02 | 0.006261841 | 13746.22 | -0.007761036 | -40982.02 | 0.0375 | 0.01060077 | 338.0864 | -0.0136763 | -55802.56 | 0.00723057 | 9598.51 | -0.009248331 | -45556.33
0.1575 | 0.006233745 | 10661.39 | -0.008480067 | -41950.16 | 0.006744957 | 17287.27 | -0.008468047 | -35717.97 | 0.006744957 | 17287.27 | -0.008468047 | -35717.97 | 0.1575 | 0.005869849 | 12087.31 | -0.00751378 | -42523.06 | 0.006033807 | 14214.75 | -0.007476984 | -40400.4 | 0.006033807 | 14214.75 | -0.007476984 | -40400.4 | 0.04375 | 0.01059055 | -370.7635 | -0.01369311 | -56522.39 | 0.007221221 | 9277.216 | -0.00926196 | -45882.29
0.16 | 0.006005077 | 11538.75 | -0.008137298 | -41005.78 | 0.006506334 | 17429.94 | -0.008168556 | -35500.18 | 0.006506334 | 17429.94 | -0.008168556 | -35500.18 | 0.16 | 0.005651475 | 12932.28 | -0.00720844 | -41552.49 | 0.005816684 | 14768.87 | -0.007193443 | -39721.68 | 0.005816684 | 14768.87 | -0.007193443 | -39721.68 | 0.05 | 0.01057226 | -108.9449 | -0.01361529 | -56272.05 | 0.007213409 | 9033.905 | -0.009270339 | -46129.07
0.1625 | 0.00579163 | 12304.19 | -0.007820009 | -40181.52 | 0.006282193 | 17502.72 | -0.007894734 | -35354.8 | 0.006282193 | 17502.72 | -0.007894734 | -35354.8 | 0.1625 | 0.005449363 | 13635.48 | -0.006931424 | -40730.18 | 0.005615403 | 15187.25 | -0.00694199 | -39189.52 | 0.005615403 | 15187.25 | -0.00694199 | -39189.52 | 0.05625 | 0.01056604 | -892.6964 | -0.01364697 | -57066.56 | 0.007207643 | 8819.853 | -0.009273334 | -46349.48
0.165 | 0.005581096 | 13311.09 | -0.007484187 | -39119.03 | 0.006060496 | 17734.26 | -0.007594625 | -35079.71 | 0.006060496 | 17734.26 | -0.007594625 | -35079.71 | 0.165 | 0.005250665 | 14592.14 | -0.006635797 | -39647.21 | 0.005417538 | 15790.29 | -0.006665836 | -38459.18 | 0.005417538 | 15790.29 | -0.006665836 | -38459.18 | 0.0625 | 0.01055056 | -402.4749 | -0.01355584 | -56587.88 | 0.007202928 | 8653.569 | -0.009273324 | -46521.01
0.1735 | 0.004975763 | 15666.14 | -0.006551807 | -36598.14 | 0.005415483 | 18241.32 | -0.006782844 | -34346.41 | 0.005415483 | 18241.32 | -0.006782844 | -34346.41 | 0.1735 | 0.004689105 | 16667.97 | -0.005845748 | -37183.69 | 0.004855114 | 17183.82 | -0.00594743 | -36709.33 | 0.004855114 | 17183.82 | -0.00594743 | -36709.33 | 0.06875 | 0.01054775 | -1232.158 | -0.01360042 | -57427.46 | 0.007199589 | 8513.999 | -0.009271422 | -46666.35
0.182 | 0.004449257 | 19026.67 | -0.005614877 | -33119.42 | 0.004846662 | 19279.56 | -0.005969924 | -33176.96 | 0.004846662 | 19279.56 | -0.005969924 | -33176.96 | 0.182 | 0.004208521 | 19666.84 | -0.005057165 | -33772.92 | 0.004370168 | 19037.48 | -0.005237601 | -34469.62 | 0.004370168 | 19037.48 | -0.005237601 | -34469.62 | 0.075 | 0.01053479 | -591.0353 | -0.01350398 | -56796.13 | 0.007196927 | 8401.423 | -0.009267912 | -46783.77
0.1961667 | 0.003795417 | 22405.82 | -0.004497873 | -29594.22 | 0.004120289 | 20351.08 | -0.005000166 | -31849.83 | 0.004120289 | 20351.08 | -0.005000166 | -31849.83 | 0.1961667 | 0.003623117 | 22533.12 | -0.004150687 | -30365.42 | 0.003768354 | 20892.74 | -0.004423675 | -32143.38 | 0.003768354 | 20892.74 | -0.004423675 | -32143.38 | 0.08125 | 0.01053474 | -1450.01 | -0.01355976 | -57663.51 | 0.007195135 | 8311.525 | -0.009264493 | -46878.08
0.2103333 | 0.003279511 | 27793.89 | -0.003382161 | -24452.49 | 0.003529773 | 23203.21 | -0.003962891 | -29388.45 | 0.003529773 | 23203.21 | -0.003962891 | -29388.45 | 0.2103333 | 0.003165479 | 26244.44 | -0.003283276 | -25558.06 | 0.003288425 | 24279.02 | -0.003584444 | -29035.95 | 0.003288425 | 24279.02 | -0.003584444 | -29035.95 | 0.0875 | 0.01052389 | -710.8674 | -0.01346279 | -56931.56 | 0.007193749 | 8236.684 | -0.009260194 | -46956.62
0.2301667 | 0.002771011 | 23294.8 | -0.002791217 | -20776.46 | 0.002951968 | 22299.81 | -0.003217512 | -26582.89 | 0.002951968 | 22299.81 | -0.003217512 | -26582.89 | 0.2301667 | 0.002697165 | 21583.32 | -0.002794845 | -21931.56 | 0.002797439 | 21240.68 | -0.003029271 | -24926.14 | 0.002797439 | 21240.68 | -0.003029271 | -24926.14 | 0.09375 | 0.01052598 | -1585.858 | -0.01352805 | -57813.25 | 0.007192877 | 8180.733 | -0.009257016 | -47015.56
0.25 | 0.002357762 | 20054.36 | -0.002244635 | -16411.85 | 0.002487873 | 19327.31 | -0.002590239 | -20908.13 | 0.002487873 | 19327.31 | -0.002590239 | -20908.13 | 0.25 | 0.002305613 | 18714.36 | -0.00230099 | -17785.17 | 0.002384388 | 18353.99 | -0.002524417 | -20539.99 | 0.002384388 | 18353.99 | -0.002524417 | -20539.99 | 0.1 | 0.01051685 | -783.6482 | -0.01343326 | -57015.4 | 0.007192224 | 8133.447 | -0.009253306 | -47065.3
0.2602125 | 0.002189441 | 18388.76 | -0.002077924 | -15422.89 | 0.002299138 | 17798.56 | -0.002409085 | -19506.15 | 0.002299138 | 17798.56 | -0.002409085 | -19506.15 | 0.2602125 | 0.002142259 | 17242.03 | -0.002136618 | -16660.83 | 0.002211299 | 17023.6 | -0.002339456 | -19033.44 | 0.002211299 | 17023.6 | -0.002339456 | -19033.44 | 0.10625 | 0.01052064 | -1664.626 | -0.01350657 | -57901.24 | 0.007191853 | 8102.309 | -0.009251214 | -47098.17
0.270425 | 0.002032431 | 17100.78 | -0.001890979 | -13985.6 | 0.002123034 | 16519 | -0.002200364 | -17736.62 | 0.002123034 | 16519 | -0.002200364 | -17736.62 | 0.270425 | 0.001989549 | 16076.98 | -0.001957108 | -15193.59 | 0.00204947 | 15870.56 | -0.002144603 | -17360.38 | 0.00204947 | 15870.56 | -0.002144603 | -17360.38 | 0.1125 | 0.01051292 | -822.6894 | -0.01341561 | -57060.98 | 0.00719159 | 8076.635 | -0.009248747 | -47125.17
0.2820625 | 0.001877441 | 15678.02 | -0.001734208 | -12938.18 | 0.001950231 | 15226.52 | -0.00200832 | -16138.31 | 0.001950231 | 15226.52 | -0.00200832 | -16138.31 | 0.2820625 | 0.001837688 | 14785.48 | -0.001800098 | -14037.82 | 0.001888583 | 14655.7 | -0.001967715 | -15898.93 | 0.001888583 | 14655.7 | -0.001967715 | -15898.93 | 0.11875 | 0.01051811 | -1700.545 | -0.01349575 | -57941.73 | 0.00719148 | 8065.482 | -0.009248117 | -47136.99
0.2937 | 0.001736737 | 14531.4 | -0.001577648 | -11729.5 | 0.001794178 | 14125.35 | -0.001818122 | -14496.01 | 0.001794178 | 14125.35 | -0.001818122 | -14496.01 | 0.2937 | 0.001699329 | 13733.58 | -0.001643208 | -12750.37 | 0.001742104 | 13615.28 | -0.001791071 | -14379.14 | 0.001742104 | 13615.28 | -0.001791071 | -14379.14 | 0.125 | 0.01051165 | -834.6605 | -0.0134097 | -57075.11 | 0.007191423 | 8058.489 | -0.009247168 | -47144.3
0.3067625 | 0.001600677 | 13300.13 | -0.00144943 | -10866.81 | 0.001644731 | 12994.97 | -0.001654111 | -13142.77 | 0.001644731 | 12994.97 | -0.001654111 | -13142.77 | 0.3067625 | 0.001565029 | 12597.36 | -0.001509642 | -11764.21 | 0.001600219 | 12538.16 | -0.001636323 | -13105.96 | 0.001600219 | 12538.16 | -0.001636323 | -13105.96 | 0.13125 | 0.01051811 | -1700.545 | -0.01349575 | -57941.73 | 0.00719148 | 8065.482 | -0.009248117 | -47136.99
0.319825 | 0.001477337 | 12305.29 | -0.001321161 | -9868.075 | 0.001510322 | 12045.77 | -0.001490828 | -11733.27 | 0.001510322 | 12045.77 | -0.001490828 | -11733.27 | 0.319825 | 0.001443142 | 11675.74 | -0.001376075 | -10661.79 | 0.001471769 | 11624.46 | -0.001481951 | -11778.77 | 0.001471769 | 11624.46 | -0.001481951 | -11778.77 | 0.1375 | 0.01051292 | -822.6894 | -0.01341561 | -57060.98 | 0.00719159 | 8076.635 | -0.009248747 | -47125.17
0.3343125 | 0.00135978 | 11263.75 | -0.001216235 | -9146.805 | 0.001383749 | 11077.92 | -0.001354474 | -10617.86 | 0.001383749 | 11077.92 | -0.001354474 | -10617.86 | 0.3343125 | 0.001326878 | 10702 | -0.001263603 | -9823.181 | 0.00134974 | 10691.1 | -0.001350581 | -10704.37 | 0.00134974 | 10691.1 | -0.001350581 | -10704.37 | 0.14375 | 0.01052064 | -1664.626 | -0.01350657 | -57901.24 | 0.007191853 | 8102.309 | -0.009251214 | -47098.17
0.3488 | 0.001253243 | 10414.87 | -0.001111183 | -8319.204 | 0.001270062 | 10266.19 | -0.001218645 | -9452.602 | 0.001270062 | 10266.19 | -0.001218645 | -9452.602 | 0.3488 | 0.001221578 | 9911.203 | -0.001151071 | -8888.022 | 0.001239625 | 9902.818 | -0.001219518 | -9581.729 | 0.001239625 | 9902.818 | -0.001219518 | -9581.729 | 0.15 | 0.01051685 | -783.6482 | -0.01343326 | -57015.4 | 0.007192224 | 8133.447 | -0.009253306 | -47065.3
0.3647125 | 0.001152796 | 9544.221 | -0.001024159 | -7704.463 | 0.001164213 | 9444.524 | -0.001107769 | -8557.089 | 0.001164213 | 9444.524 | -0.001107769 | -8557.089 | 0.3647125 | 0.001122444 | 9090.494 | -0.001056428 | -8173.383 | 0.0011365 | 9106.93 | -0.001110335 | -8695.434 | 0.0011365 | 9106.93 | -0.001110335 | -8695.434 | 0.15625 | 0.01052598 | -1585.858 | -0.01352805 | -57813.25 | 0.007192877 | 8180.733 | -0.009257016 | -47015.56
0.380625 | 0.00106175 | 8827.629 | -0.0009369953 | -7009.045 | 0.001069064 | 8752.627 | -0.0009972792 | -7619.645 | 0.001069064 | 8752.627 | -0.0009972792 | -7619.645 | 0.380625 | 0.001032755 | 8421.856 | -0.000961708 | -7380.886 | 0.001043571 | 8435.146 | -0.001001381 | -7767.643 | 0.001043571 | 8435.146 | -0.001001381 | -7767.643 | 0.1625 | 0.01052389 | -710.8674 | -0.01346279 | -56931.56 | 0.007193749 | 8236.684 | -0.009260194 | -46956.62
0.3979625 | 0.0009766178 | 8102.978 | -0.0008636813 | -6478.279 | 0.0009810936 | 8057.59 | -0.0009082774 | -6912.478 | 0.0009810936 | 8057.59 | -0.0009082774 | -6912.478 | 0.3979625 | 0.0009491628 | 7736.963 | -0.0008818722 | -6770.892 | 0.0009574339 | 7764.105 | -0.0009118149 | -7046.528 | 0.0009574339 | 7764.105 | -0.0009118149 | -7046.528 | 0.16875 | 0.01053474 | -1450.01 | -0.01355976 | -57663.51 | 0.007195135 | 8311.525 | -0.009264493 | -46878.08
0.4153 | 0.0008994176 | 7501.543 | -0.0007902619 | -5886.309 | 0.0009018393 | 7468.395 | -0.0008195027 | -6170.328 | 0.0009018393 | 7468.395 | -0.0008195027 | -6170.328 | 0.4153 | 0.0008735707 | 7177.313 | -0.000801976 | -6098.561 | 0.0008798185 | 7196.738 | -0.0008223896 | -6290.382 | 0.0008798185 | 7196.738 | -0.0008223896 | -6290.382 | 0.175 | 0.01053479 | -591.0353 | -0.01350398 | -56796.13 | 0.007196927 | 8401.423 | -0.009267912 | -46783.77
0.4340625 | 0.0008276896 | 6898.082 | -0.0007278934 | -5427.282 | 0.0008288456 | 6881.791 | -0.0007482344 | -5613.9 | 0.0008288456 | 6881.791 | -0.0007482344 | -5613.9 | 0.4340625 | 0.0008036778 | 6609.087 | -0.0007345596 | -5578.841 | 0.0008084042 | 6635.978 | -0.0007492995 | -5706.188 | 0.0008084042 | 6635.978 | -0.0007492995 | -5706.188 | 0.18125 | 0.01054775 | -1232.158 | -0.01360042 | -57427.46 | 0.007199589 | 8513.999 | -0.009271422 | -46666.35
0.452825 | 0.0007625873 | 6394.243 | -0.0006654652 | -4920.658 | 0.0007628837 | 6380.618 | -0.0006770685 | -5028.567 | 0.0007628837 | 6380.618 | -0.0006770685 | -5028.567 | 0.452825 | 0.0007404841 | 6144.016 | -0.0006671083 | -5008.773 | 0.0007440125 | 6160.582 | -0.0006762769 | -5092.809 | 0.0007440125 | 6160.582 | -0.0006762769 | -5092.809 | 0.1875 | 0.01055056 | -402.4749 | -0.01355584 | -56587.88 | 0.007202928 | 8653.569 | -0.009273324 | -46521.01
0.4730125 | 0.0007023767 | 5890.218 | -0.0006123013 | -4526.381 | 0.0007022349 | 5886.363 | -0.0006196558 | -4587.384 | 0.0007022349 | 5886.363 | -0.0006196558 | -4587.384 | 0.4730125 | 0.0006824374 | 5674.538 | -0.0006102786 | -4568.05 | 0.0006850883 | 5695.622 | -0.0006165858 | -4617.943 | 0.0006850883 | 5695.622 | -0.0006165858 | -4617.943 | 0.19375 | 0.01056604 | -892.6964 | -0.01364697 | -57066.56 | 0.007207643 | 8819.853 | -0.009273334 | -46349.48
0.4932 | 0.0006476488 | 5467.704 | -0.0005591153 | -4093.86 | 0.000647243 | 5460.81 | -0.0005622646 | -4122.492 | 0.000647243 | 5460.81 | -0.0005622646 | -4122.492 | 0.4932 | 0.0006299563 | 5290.292 | -0.0005534368 | -4086.095 | 0.0006319119 | 5300.442 | -0.0005569142 | -4118.994 | 0.0006319119 | 5300.442 | -0.0005569142 | -4118.994 | 0.2 | 0.01057226 | -108.9449 | -0.01361529 | -56272.05 | 0.007213409 | 9033.905 | -0.009270339 | -46129.07
0.5148125 | 0.0005971772 | 5045.129 | -0.0005139501 | -3758.675 | 0.0005966952 | 5044.754 | -0.000515506 | -3767.559 | 0.0005966952 | 5044.754 | -0.000515506 | -3767.559 | 0.5148125 | 0.0005820229 | 4904.061 | -0.0005057179 | -3714.444 | 0.0005834682 | 4917.799 | -0.0005079641 | -3729.955 | 0.0005834682 | 4917.799 | -0.0005079641 | -3729.955 | 0.20625 | 0.01059055 | -370.7635 | -0.01369311 | -56522.39 | 0.007221221 | 9277.216 | -0.00926196 | -45882.29
0.536425 | 0.0005512051 | 4689.736 | -0.0004687859 | -3391.967 | 0.0005507026 | 4683.941 | -0.0004687318 | -3393.351 | 0.0005507026 | 4683.941 | -0.0004687318 | -3393.351 | 0.536425 | 0.0005386902 | 4588.449 | -0.000458001 | -3308.642 | 0.0005397218 | 4592.079 | -0.0004590107 | -3321.186 | 0.0005397218 | 4592.079 | -0.0004590107 | -3321.186 | 0.2125 | 0.01060077 | 338.0864 | -0.0136763 | -55802.56 | 0.00723057 | 9598.51 | -0.009248331 | -45556.33
0.5594625 | 0.0005088588 | 4334.03 | -0.0004306117 | -3109.684 | 0.0005083994 | 4333.507 | -0.0004301996 | -3103.302 | 0.0005083994 | 4333.507 | -0.0004301996 | -3103.302 | 0.5594625 | 0.000499325 | 4272.541 | -0.0004181164 | -2996.629 | 0.0005000413 | 4279.659 | -0.0004186763 | -2999.624 | 0.0005000413 | 4279.659 | -0.0004186763 | -2999.624 | 0.21875 | 0.0106216 | 417.3469 | -0.01372733 | -55713.94 | 0.007242821 | 9942.106 | -0.009225267 | -45215.28
0.5825 | 0.000470183 | 4033.773 | -0.0003924485 | -2801.122 | 0.0004697733 | 4027.57 | -0.0003916443 | -2797.707 | 0.0004697733 | 4027.57 | -0.0003916443 | -2797.707 | 0.5825 | 0.0004637575 | 4015.241 | -0.0003782399 | -2656.164 | 0.000464209 | 4013.766 | -0.0003783335 | -2661.958 | 0.000464209 | 4013.766 | -0.0003783335 | -2661.958 | 0.225 | 0.01063625 | 1011.601 | -0.01372392 | -55111.15 | 0.00725733 | 10379.83 | -0.00919497 | -44779.9
0.6069625 | 0.0004345479 | 3733.081 | -0.0003603101 | -2564.824 | 0.0004341981 | 3731.626 | -0.0003595755 | -2557.687 | 0.0004341981 | 3731.626 | -0.0003595755 | -2557.687 | 0.6069625 | 0.0004316357 | 3759.069 | -0.000345043 | -2394.795 | 0.0004318724 | 3761.095 | -0.0003449811 | -2394.155 | 0.0004318724 | 3761.095 | -0.0003449811 | -2394.155 | 0.228125 | 0.01064668 | 1429.215 | -0.01371718 | -54691.22 | 0.007266032 | 10594.9 | -0.009176471 | -44570.64
0.631425 | 0.0004018973 | 3478.037 | -0.0003281843 | -2306.624 | 0.0004015998 | 3471.617 | -0.00032749 | -2305.187 | 0.0004015998 | 3471.617 | -0.00032749 | -2305.187 | 0.631425 | 0.0004026578 | 3551.637 | -0.0003118551 | -2109.669 | 0.0004027068 | 3546.673 | -0.0003116233 | -2113.184 | 0.0004027068 | 3546.673 | -0.0003116233 | -2113.184 | 0.23125 | 0.01065598 | 1369.014 | -0.01375028 | -54743.1 | 0.007275258 | 10826.25 | -0.009157706 | -44344.01
0.6573125 | 0.0003717707 | 3222.613 | -0.0003011633 | -2109.25 | 0.0003715189 | 3220.51 | -0.0003006069 | -2104.95 | 0.0003715189 | 3220.51 | -0.0003006069 | -2104.95 | 0.6573125 | 0.0003766855 | 3346.668 | -0.0002843253 | -1890.725 | 0.000376572 | 3345.048 | -0.0002840107 | -1888.952 | 0.000376572 | 3345.048 | -0.0002840107 | -1888.952 | 0.234375 | 0.01066596 | 2121.093 | -0.01370682 | -53993.98 | 0.007285513 | 11043.65 | -0.009139654 | -44134.42
0.6832 | 0.0003440709 | 3004.649 | -0.0002741527 | -1893.728 | 0.0003438563 | 2998.524 | -0.0002737164 | -1894.695 | 0.0003438563 | 2998.524 | -0.0002737164 | -1894.695 | 0.6832 | 0.0003533378 | 3182.445 | -0.0002568029 | -1651.888 | 0.0003530767 | 3175.19 | -0.0002563965 | -1653.855 | 0.0003530767 | 3175.19 | -0.0002563965 | -1653.855 | 0.2375 | 0.01067578 | 1946.969 | -0.01374587 | -54160.03 | 0.007296465 | 11247.47 | -0.009123517 | -43938.12
0.7105125 | 0.0003184555 | 2786.444 | -0.0002514049 | -1728.736 | 0.0003182694 | 2784.118 | -0.0002510647 | -1726.892 | 0.0003182694 | 2784.118 | -0.0002510647 | -1726.892 | 0.7105125 | 0.0003326504 | 3022.005 | -0.0002340678 | -1468.278 | 0.0003322534 | 3017.752 | -0.0002335764 | -1465.492 | 0.0003322534 | 3017.752 | -0.0002335764 | -1465.492 | 0.2390625 | 0.01067981 | 2942.319 | -0.01366442 | -53177.28 | 0.007302315 | 11335.53 | -0.009117451 | -43854.66
0.737825 | 0.0002948186 | 2598.934 | -0.0002286651 | -1548.789 | 0.000294655 | 2593.415 | -0.0002284127 | -1551.012 | 0.000294655 | 2593.415 | -0.0002284127 | -1551.012 | 0.737825 | 0.0003141879 | 2896.026 | -0.0002113376 | -1267.875 | 0.0003136632 | 2887.131 | -0.0002107567 | -1268.009 | 0.0003136632 | 2887.131 | -0.0002107567 | -1268.009 | 0.240625 | 0.01068565 | 2487.696 | -0.01372515 | -53619.71 | 0.007308275 | 11411.39 | -0.009112479 | -43783.11
0.7665625 | 0.0002729022 | 2411.323 | -0.0002094563 | -1410.553 | 0.0002727546 | 2409.033 | -0.0002092517 | -1410.051 | 0.0002727546 | 2409.033 | -0.0002092517 | -1410.051 | 0.7665625 | 0.000298143 | 2775.221 | -0.0001926941 | -1113.833 | 0.0002974934 | 2768.883 | -0.0001920115 | -1109.615 | 0.0002974934 | 2768.883 | -0.0001920115 | -1109.615 | 0.2421875 | 0.01068985 | 3356.93 | -0.01365693 | -52757.74 | 0.007314435 | 11477.68 | -0.009109551 | -43721.25
0.7953 | 0.0002526075 | 2248.909 | -0.0001902538 | -1260.017 | 0.000252472 | 2244.058 | -0.0001900939 | -1262.528 | 0.000252472 | 2244.058 | -0.0001900939 | -1262.528 | 0.7953 | 0.0002840319 | 2684.183 | -0.0001740527 | -945.3622 | 0.0002832606 | 2673.847 | -0.0001732656 | -943.3509 | 0.0002832606 | 2673.847 | -0.0001732656 | -943.3509 | 0.24375 | 0.01069559 | 3033.174 | -0.01370005 | -53075.53 | 0.007320705 | 11524.52 | -0.009108087 | -43678.58
0.8254625 | 0.000233738 | 2086.504 | -0.0001739736 | -1143.921 | 0.0002336104 | 2084.337 | -0.0001738319 | -1143.955 | 0.0002336104 | 2084.337 | -0.0001738319 | -1143.955 | 0.8254625 | 0.0002722071 | 2599.915 | -0.0001589794 | -816.5092 | 0.0002713099 | 2591.671 | -0.0001580747 | -810.4754 | 0.0002713099 | 2591.671 | -0.0001580747 | -810.4754 | 0.2453125 | 0.01070347 | 4292.438 | -0.0136243 | -51835.15 | 0.00732711 | 11560.82 | -0.0091088 | -43646.1
0.855625 | 0.0002162072 | 1944.889 | -0.0001576988 | -1017.684 | 0.0002160851 | 1940.622 | -0.0001575746 | -1019.998 | 0.0002160851 | 1940.622 | -0.0001575746 | -1019.998 | 0.855625 | 0.0002621266 | 2542.248 | -0.0001439052 | -674.867 | 0.0002611021 | 2530.34 | -0.0001428794 | -670.5303 | 0.0002611021 | 2530.34 | -0.0001428794 | -670.5303 | 0.246875 | 0.01071453 | 2882.028 | -0.01379903 | -53215.09 | 0.007333604 | 11578.96 | -0.009110811 | -43631.39
0.8872125 | 0.0001998659 | 1803.37 | -0.000143854 | -920.0285 | 0.0001997465 | 1801.317 | -0.0001437341 | -920.1856 | 0.0001997465 | 1801.317 | -0.0001437341 | -920.1856 | 0.8872125 | 0.0002543284 | 2493.346 | -0.0001320704 | -568.2109 | 0.0002531654 | 2483.085 | -0.0001309142 | -560.0966 | 0.0002531654 | 2483.085 | -0.0001309142 | -560.0966 | 0.2476562 | 0.01071382 | 3631.705 | -0.01377638 | -52451.3 | 0.007336874 | 11578.42 | -0.009112565 | -43633.27
0.9188 | 0.0001846395 | 1679.139 | -0.0001300142 | -813.9597 | 0.0001845214 | 1675.331 | -0.0001298985 | -815.9145 | 0.0001845214 | 1675.331 | -0.0001298985 | -815.9145 | 0.9188 | 0.0002481877 | 2469.422 | -0.0001202311 | -449.6733 | 0.0002468803 | 2455.544 | -0.0001189379 | -442.9462 | 0.0002468803 | 2455.544 | -0.0001189379 | -442.9462 | 0.2484375 | 0.01070967 | 3255.377 | -0.01395506 | -52602.26 | 0.007340183 | 11570.95 | -0.009114483 | -43642.03
0.9518125 | 0.0001704164 | 1555.089 | -0.0001182114 | -731.7979 | 0.0001702978 | 1553.112 | -0.0001180944 | -731.9084 | 0.0001702978 | 1553.112 | -0.0001180944 | -731.9084 | 0.9518125 | 0.0002444817 | 2456.965 | -0.0001115088 | -363.6575 | 0.0002430104 | 2444.283 | -0.0001100855 | -353.4043 | 0.0002430104 | 2444.283 | -0.0001100855 | -353.4043 | 0.2492187 | 0.01068461 | 6414.18 | -0.0140012 | -49361.03 | 0.007343605 | 11561.86 | -0.00911678 | -43652.17
0.984825 | 0.0001571315 | 1445.554 | -0.0001064134 | -642.5942 | 0.0001570115 | 1442.09 | -0.000106295 | -644.1683 | 0.0001570115 | 1442.09 | -0.000106295 | -644.1683 | 0.984825 | 0.0002424605 | 2469.57 | -0.0001027746 | -265.8341 | 0.0002408151 | 2452.97 | -0.0001012124 | -257.02 | 0.0002408151 | 2452.97 | -0.0001012124 | -257.02 | 0.25 | 0.01067347 | 246.9775 | -0.01477199 | -55126.1 | 0.007347047 | 11565.88 | -0.009119274 | -43649.16
1.019263 | 0.0001447044 | 1336.299 | -9.633949e-05 | -573.566 | 0.0001445818 | 1334.372 | -9.621777e-05 | -573.5571 | 0.0001445818 | 1334.372 | -9.621777e-05 | -573.5571 | 1.019263 | 0.0002432325 | 2497.466 | -9.728175e-05 | -200.5336 | 0.0002413862 | 2481.427 | -9.564225e-05 | -188.9535 | 0.0002413862 | 2481.427 | -9.564225e-05 | -188.9535
1.0537 | 0.0001330757 | 1239.357 | -8.627081e-05 | -498.5925 | 0.0001329501 | 1236.155 | -8.614479e-05 | -499.8009 | 0.0001329501 | 1236.155 | -8.614479e-05 | -499.8009 | 1.0537 | 0.00024586 | 2552.677 | -9.176464e-05 | -122.4275 | 0.0002437994 | 2531.793 | -9.00501e-05 | -113.3992 | 0.0002437994 | 2531.793 | -9.00501e-05 | -113.3992
1.089562 | 0.0001221922 | 1142.827 | -7.76754e-05 | -440.786 | 0.0001220629 | 1140.929 | -7.754793e-05 | -440.6494 | 0.0001220629 | 1140.929 | -7.754793e-05 | -440.6494 | 1.089562 | 0.0002519403 | 2628.882 | -8.99861e-05 | -80.30677 | 0.0002496416 | 2607.587 | -8.834507e-05 | -70.38557 | 0.0002496416 | 2607.587 | -8.834507e-05 | -70.38557
1.125425 | 0.0001119961 | 1056.862 | -6.908391e-05 | -377.8909 | 0.0001118629 | 1053.833 | -6.894683e-05 | -378.7782 | 0.0001118629 | 1053.833 | -6.894683e-05 | -378.7782 | 1.125425 | 0.0002602376 | 2737.416 | -8.822475e-05 | -23.55874 | 0.0002576995 | 2708.973 | -8.676751e-05 | -20.34491 | 0.0002576995 | 2708.973 | -8.676751e-05 | -20.34491
1.162712 | 0.0001024584 | 971.4419 | -6.176848e-05 | -329.7786 | 0.0001023214 | 969.6207 | -6.164831e-05 | -329.5623 | 0.0001023214 | 969.6207 | -6.164831e-05 | -329.5623 | 1.162712 | 0.0002730775 | 2874.86 | -9.148521e-05 | -13.68251 | 0.0002703677 | 2846.395 | -8.997381e-05 | -8.701953 | 0.0002703677 | 2846.395 | -8.997381e-05 | -8.701953
1.2 | 9.34746e-05 | 895.2173 | -5.436733e-05 | -276.1798 | 9.333403e-05 | 892.062 | -5.423043e-05 | -277.1367 | 9.333403e-05 | 892.062 | -5.423043e-05 | -277.1367 | 1.2 | 0.0002885492 | 3053.081 | -9.483887e-05 | 15.37911 | 0.0002858591 | 3017.019 | -9.318872e-05 | 13.70624 | 0.0002858591 | 3017.019 | -9.318872e-05 | 13.70624

## Sub 6 1.2% 30 ksi L
0.125
Group 2, Condition 3 (IFF) Sequence Step 1 - IFF 1.2%
PATHS ALONG Y-DIRECTION (L) | [12 empty] | PATHS ALONG X-DIRECTION (T) | [12 empty] | PATHS ALONG Z-DIRECTION (THROUGH THICKNESS)
| Midplane |  | Midplane |  | Entry |  | Entry |  | Exit |  | Exit |  |  | Midplane |  | Midplane |  | Entry |  | Entry |  | Exit |  | Exit |  |  | At bore |  | At bore |  | 0.02" away from bore |  | 0.02" away from bore
| Hoop |  | Radial |  | Hoop |  | Radial |  | Hoop |  | Radial |  |  | Hoop |  | Radial |  | Hoop |  | Radial |  | Hoop |  | Radial |  |  | Hoop |  | Radial |  | Hoop |  | Radial
Radial | Strain | Stress | Strain | Stress | Strain | Stress | Strain | Stress | Strain | Stress | Strain | Stress | Radial | Strain | Stress | Strain | Stress | Strain | Stress | Strain | Stress | Strain | Stress | Strain | Stress | z coordinate | Strain | Stress | Strain | Stress | Strain | Stress | Strain | Stress
dim, in | in/in | psi | in/in | psi | in/in | psi | in/in | psi | in/in | psi | in/in | psi | dim, in | in/in | psi | in/in | psi | in/in | psi | in/in | psi | in/in | psi | in/in | psi | in | in/in | psi | in/in | psi | in/in | psi | in/in | psi
0.125 | 0.005652065 | -37035.23 | -0.008161308 | -114.8121 | 0.006638415 | -22579.26 | -0.01009273 | -225.2435 | 0.006638415 | -22579.26 | -0.01009273 | -225.2435 | 0.125 | 0.020102 | 28720.87 | -0.01953359 | -29348.87 | 0.01966786 | 31232.97 | -0.0193736 | -25112.15 | 0.01966786 | 31232.97 | -0.0193736 | -25112.15 | 0 | 0.01966786 | 31232.97 | -0.0193736 | -25112.15 | 0.01585468 | 28055.19 | -0.01515457 | -28608.39
0.12625 | 0.005542873 | -35335.4 | -0.007979239 | -460.1529 | 0.006546912 | -22052.32 | -0.009652694 | -1817.216 | 0.006546912 | -22052.32 | -0.009652694 | -1817.216 | 0.12625 | 0.0197578 | 27892.91 | -0.01925847 | -30115.39 | 0.01931085 | 29536.54 | -0.01916729 | -28003.01 | 0.01931085 | 29536.54 | -0.01916729 | -28003.01 | 0.000781253 | 0.01975307 | 28440.62 | -0.01969327 | -29279.75 | 0.01588091 | 28264.37 | -0.01515145 | -28384.92
0.1275 | 0.00543394 | -33633.09 | -0.007795126 | -775.7889 | 0.006452743 | -18622.84 | -0.009098991 | -1176.979 | 0.006452743 | -18622.84 | -0.009098991 | -1176.979 | 0.1275 | 0.01941993 | 26918.26 | -0.0190033 | -31026.46 | 0.01897614 | 27004.16 | -0.01885441 | -30764.23 | 0.01897614 | 27004.16 | -0.01885441 | -30764.23 | 0.001562499 | 0.01984651 | 23844.36 | -0.02016288 | -34300.12 | 0.01590655 | 28478.79 | -0.01514998 | -28158.14
0.12875 | 0.005327428 | -32021.63 | -0.007611827 | -973.7128 | 0.006353666 | -16135.79 | -0.008760068 | -888.071 | 0.006353666 | -16135.79 | -0.008760068 | -888.071 | 0.12875 | 0.01921872 | 27510.48 | -0.01874795 | -30356.72 | 0.01876752 | 27373.58 | -0.01852096 | -30359.69 | 0.01876752 | 27373.58 | -0.01852096 | -30359.69 | 0.002343751 | 0.01985011 | 25987.67 | -0.0198324 | -31940.91 | 0.01593057 | 28679.98 | -0.01515106 | -27948.01
0.13 | 0.005221476 | -30467.48 | -0.007430335 | -1151.786 | 0.006251386 | -15059.02 | -0.008496903 | -1137.027 | 0.006251386 | -15059.02 | -0.008496903 | -1137.027 | 0.13 | 0.01903961 | 27364.35 | -0.01857765 | -30466.32 | 0.01858146 | 26918.67 | -0.01829219 | -30784.23 | 0.01858146 | 26918.67 | -0.01829219 | -30784.23 | 0.003124997 | 0.01986186 | 30632.95 | -0.01933545 | -26483.07 | 0.01595391 | 28853.87 | -0.01515339 | -27765.39
0.13125 | 0.005114645 | -29023.51 | -0.007250301 | -1279.56 | 0.006142923 | -13730.6 | -0.008240011 | -1037.175 | 0.006142923 | -13730.6 | -0.008240011 | -1037.175 | 0.13125 | 0.01882542 | 26957.2 | -0.01839468 | -30827.63 | 0.01837264 | 27160.68 | -0.01801146 | -30472.67 | 0.01837264 | 27160.68 | -0.01801146 | -30472.67 | 0.004687503 | 0.01992558 | 27324.55 | -0.01978045 | -30827.61 | 0.01599678 | 29139.49 | -0.0151641 | -27468.99
0.1325 | 0.00500785 | -27597.73 | -0.007070001 | -1394.958 | 0.006032529 | -12625.99 | -0.008014876 | -1151.572 | 0.006032529 | -12625.99 | -0.008014876 | -1151.572 | 0.1325 | 0.01860259 | 27170.99 | -0.01814747 | -30539.25 | 0.01815809 | 27101.66 | -0.0177592 | -30460.34 | 0.01815809 | 27101.66 | -0.0177592 | -30460.34 | 0.006250001 | 0.01998994 | 27764.84 | -0.01984189 | -30347.37 | 0.01603694 | 29346.55 | -0.01517886 | -27252.84
0.13375 | 0.004901708 | -26265.76 | -0.006892187 | -1463.968 | 0.005920954 | -11647.94 | -0.00780388 | -1264.234 | 0.005920954 | -11647.94 | -0.00780388 | -1264.234 | 0.13375 | 0.01836749 | 27249.16 | -0.01789964 | -30387.31 | 0.01793322 | 26994.09 | -0.01750786 | -30489.51 | 0.01793322 | 26994.09 | -0.01750786 | -30489.51 | 0.0078125 | 0.0200331 | 27723.08 | -0.01989238 | -30512.27 | 0.01607321 | 29533.7 | -0.01519805 | -27064.64
0.135 | 0.004795902 | -24937.85 | -0.006714224 | -1528.309 | 0.005808711 | -10714.76 | -0.00759598 | -1378.752 | 0.005808711 | -10714.76 | -0.00759598 | -1378.752 | 0.135 | 0.01812896 | 27616.97 | -0.01762239 | -29928.08 | 0.01770523 | 27094.22 | -0.01723659 | -30301.45 | 0.01770523 | 27094.22 | -0.01723659 | -30301.45 | 0.009374999 | 0.02008106 | 27945.9 | -0.01991598 | -30225.81 | 0.01610726 | 29660.34 | -0.01521915 | -26936.92
0.1375 | 0.004588856 | -22571.18 | -0.006371444 | -1579.008 | 0.005585508 | -9168.138 | -0.007219627 | -1599.049 | 0.005585508 | -9168.138 | -0.007219627 | -1599.049 | 0.1375 | 0.01765275 | 28170.92 | -0.01708368 | -29192.29 | 0.01723471 | 27254.85 | -0.01670706 | -29959.48 | 0.01723471 | 27254.85 | -0.01670706 | -29959.48 | 0.0109375 | 0.02008764 | 27698.36 | -0.01992226 | -30531.75 | 0.01613804 | 29775.57 | -0.01524221 | -26825.77
0.14 | 0.004385674 | -20258.34 | -0.006030278 | -1559.201 | 0.0053634 | -7698.134 | -0.006848482 | -1762.774 | 0.0053634 | -7698.134 | -0.006848482 | -1762.774 | 0.14 | 0.01718399 | 28906.33 | -0.01653506 | -28268.83 | 0.01676808 | 27517.1 | -0.01617357 | -29511.8 | 0.01676808 | 27517.1 | -0.01617357 | -29511.8 | 0.0125 | 0.020113 | 28630.09 | -0.01986908 | -29493.64 | 0.01616726 | 29856.87 | -0.01526595 | -26748.06
0.1425 | 0.004190001 | -18226.75 | -0.005705147 | -1465.046 | 0.005145884 | -6520.839 | -0.006509462 | -1903.437 | 0.005145884 | -6520.839 | -0.006509462 | -1903.437 | 0.1425 | 0.01673858 | 29520.49 | -0.01601926 | -27472.76 | 0.01630951 | 27764.28 | -0.01566486 | -29082.86 | 0.01630951 | 27764.28 | -0.01566486 | -29082.86 | 0.015625 | 0.02017328 | 27890.58 | -0.01996885 | -30327.52 | 0.01621668 | 29986.53 | -0.01531358 | -26633.29
0.145 | 0.003999181 | -16202.36 | -0.005380961 | -1296.132 | 0.004931903 | -5342.07 | -0.006169702 | -1965.745 | 0.004931903 | -5342.07 | -0.006169702 | -1965.745 | 0.145 | 0.01629984 | 30209.27 | -0.0155025 | -26600.7 | 0.01585468 | 28055.19 | -0.01515457 | -28608.39 | 0.01585468 | 28055.19 | -0.01515457 | -28608.39 | 0.01875 | 0.0202375 | 27765.4 | -0.02002208 | -30422.9 | 0.01625933 | 30064.15 | -0.01535941 | -26570.48
0.1475 | 0.003816403 | -14413.55 | -0.005073607 | -1098.218 | 0.004724331 | -4372.306 | -0.005854835 | -2010.852 | 0.004724331 | -4372.306 | -0.005854835 | -2010.852 | 0.1475 | 0.01587056 | 30810.17 | -0.01500219 | -25816.45 | 0.01540764 | 28346.42 | -0.01466177 | -28135.99 | 0.01540764 | 28346.42 | -0.01466177 | -28135.99 | 0.021875 | 0.02027114 | 28776.04 | -0.01992851 | -29363.29 | 0.01629285 | 30120.06 | -0.01540063 | -26532.94
0.15 | 0.003638891 | -12601.02 | -0.004766301 | -822.7595 | 0.004521343 | -3381.06 | -0.005539348 | -1987.824 | 0.004521343 | -3381.06 | -0.005539348 | -1987.824 | 0.15 | 0.01544679 | 31468.97 | -0.01450151 | -24972.11 | 0.01496652 | 28674.94 | -0.01416945 | -27624.38 | 0.01496652 | 28674.94 | -0.01416945 | -27624.38 | 0.025 | 0.02031553 | 27352.09 | -0.02008128 | -30839.83 | 0.01632197 | 30164.75 | -0.01543831 | -26504.48
0.1525 | 0.003469789 | -10984.63 | -0.004475971 | -546.2561 | 0.004325963 | -2544.975 | -0.00524521 | -1962.799 | 0.004325963 | -2544.975 | -0.00524521 | -1962.799 | 0.1525 | 0.01502823 | 31997.77 | -0.01401698 | -24258.39 | 0.01453453 | 28966.71 | -0.01369672 | -27154.01 | 0.01453453 | 28966.71 | -0.01369672 | -27154.01 | 0.03125 | 0.02030139 | 29015.31 | -0.01989408 | -29089 | 0.01636031 | 30202.94 | -0.01549433 | -26496.87
0.155 | 0.003306124 | -9334.346 | -0.004185824 | -192.5318 | 0.004135769 | -1672.951 | -0.004950703 | -1869.941 | 0.004135769 | -1672.951 | -0.004950703 | -1869.941 | 0.155 | 0.01461698 | 32612.43 | -0.01353167 | -23454.59 | 0.01411108 | 29330.98 | -0.0132235 | -26606.51 | 0.01411108 | 29330.98 | -0.0132235 | -26606.51 | 0.0375 | 0.02034749 | 27739.03 | -0.02001029 | -30416.02 | 0.01638505 | 30223.46 | -0.01553795 | -26504.15
0.1575 | 0.003151031 | -7857.84 | -0.00391309 | 141.5203 | 0.003953896 | -924.3154 | -0.004677388 | -1780.542 | 0.003953896 | -924.3154 | -0.004677388 | -1780.542 | 0.1575 | 0.01421754 | 33065.33 | -0.01307197 | -22816.96 | 0.01370205 | 29633.66 | -0.01277794 | -26132.35 | 0.01370205 | 29633.66 | -0.01277794 | -26132.35 | 0.04375 | 0.02031102 | 28733.18 | -0.01986606 | -29358.49 | 0.01639588 | 30217.97 | -0.01556162 | -26530.87
0.16 | 0.003001363 | -6336.272 | -0.003640401 | 548.9029 | 0.003777463 | -155.6407 | -0.004405572 | -1648.772 | 0.003777463 | -155.6407 | -0.004405572 | -1648.772 | 0.16 | 0.01382818 | 33631.61 | -0.0126121 | -22062.37 | 0.01330405 | 29996.48 | -0.01233403 | -25593.13 | 0.01330405 | 29996.48 | -0.01233403 | -25593.13 | 0.05 | 0.02032648 | 28013.71 | -0.01991724 | -30116.4 | 0.01640035 | 30238.53 | -0.01557615 | -26528.16
0.1625 | 0.002860172 | -4961.189 | -0.003384558 | 923.4231 | 0.003609554 | 492.4284 | -0.004154976 | -1557.664 | 0.003609554 | 492.4284 | -0.004154976 | -1557.664 | 0.1625 | 0.01345661 | 34031.41 | -0.0121844 | -21482.61 | 0.01292475 | 30252.05 | -0.01192619 | -25178.81 | 0.01292475 | 30252.05 | -0.01192619 | -25178.81 | 0.05625 | 0.0202878 | 28601.47 | -0.01980891 | -29475.9 | 0.01639764 | 30234.8 | -0.0155795 | -26543.4
0.165 | 0.00272011 | -3403.731 | -0.003114356 | 1458.158 | 0.003442207 | 1273.604 | -0.003878112 | -1347.737 | 0.003442207 | 1273.604 | -0.003878112 | -1347.737 | 0.165 | 0.01308562 | 34729.15 | -0.01173086 | -20590.49 | 0.01254679 | 30700.36 | -0.01147677 | -24527.92 | 0.01254679 | 30700.36 | -0.01147677 | -24527.92 | 0.0625 | 0.02029391 | 28071.84 | -0.01983981 | -30046.16 | 0.0163915 | 30257.68 | -0.01557704 | -26529.82
0.1735 | 0.002313322 | 618.3602 | -0.002352603 | 2721.012 | 0.002949236 | 3327.097 | -0.003132161 | -794.3057 | 0.002949236 | 3327.097 | -0.003132161 | -794.3057 | 0.1735 | 0.01200505 | 35543.06 | -0.01050597 | -19220.31 | 0.01145412 | 31578.25 | -0.01030652 | -23185.26 | 0.01145412 | 31578.25 | -0.01030652 | -23185.26 | 0.06875 | 0.02023228 | 28337.25 | -0.01974754 | -29741.44 | 0.01638081 | 30243.92 | -0.01557056 | -26549.96
0.182 | 0.001958146 | 5259.929 | -0.001584554 | 4785.177 | 0.002510564 | 5653.82 | -0.002381643 | 137.9991 | 0.002510564 | 5653.82 | -0.002381643 | 137.9991 | 0.182 | 0.01104714 | 37710.54 | -0.009284078 | -16441.2 | 0.010491 | 33160.87 | -0.009138325 | -21037.27 | 0.010491 | 33160.87 | -0.009138325 | -21037.27 | 0.075 | 0.02023756 | 28285.14 | -0.01974263 | -29821.59 | 0.01636854 | 30258.34 | -0.01555996 | -26539.96
0.1961667 | 0.001526545 | 10487.61 | -0.0006665263 | 6821.478 | 0.001956873 | 8423.309 | -0.001501652 | 1083.629 | 0.001956873 | 8423.309 | -0.001501652 | 1083.629 | 0.1961667 | 0.009836863 | 38377.9 | -0.007897595 | -14982.65 | 0.009287457 | 34097.21 | -0.007849599 | -19509.7 | 0.009287457 | 34097.21 | -0.007849599 | -19509.7 | 0.08125 | 0.02018207 | 28078.9 | -0.0196987 | -30006.5 | 0.01635413 | 30228.47 | -0.01555018 | -26573.8
0.2103333 | 0.001199079 | 17248.9 | 0.0002519538 | 10280.64 | 0.001517381 | 12698.06 | -0.0005566799 | 3039.678 | 0.001517381 | 12698.06 | -0.0005566799 | 3039.678 | 0.2103333 | 0.008827204 | 41269.37 | -0.006519705 | -11189.84 | 0.008293628 | 36171.09 | -0.00658417 | -16676.97 | 0.008293628 | 36171.09 | -0.00658417 | -16676.97 | 0.0875 | 0.02018744 | 28507.61 | -0.01965457 | -29580.9 | 0.01633984 | 30229.63 | -0.01553781 | -26575.32
0.2301667 | 0.0008953339 | 14504.56 | 0.000658215 | 12625.79 | 0.001114646 | 13424.9 | 7.593233e-05 | 5194.851 | 0.001114646 | 13424.9 | 7.593233e-05 | 5194.851 | 0.2301667 | 0.007794047 | 41588.7 | -0.005335788 | -9980.583 | 0.007297673 | 36962.37 | -0.005498933 | -15264.87 | 0.007297673 | 36962.37 | -0.005498933 | -15264.87 | 0.09375 | 0.02013198 | 28001.54 | -0.01964225 | -30081.11 | 0.01632753 | 30200.71 | -0.01552911 | -26606.47
0.25 | 0.0006531015 | 12549.53 | 0.001026268 | 15506.25 | 0.0008038163 | 11831.74 | 0.0005919249 | 10152.86 | 0.0008038163 | 11831.74 | 0.0005919249 | 10152.86 | 0.25 | 0.006985728 | 44014.26 | -0.004214045 | -6564.461 | 0.00652551 | 38638.8 | -0.004482274 | -12784.26 | 0.00652551 | 38638.8 | -0.004482274 | -12784.26 | 0.1 | 0.02014387 | 28656.41 | -0.01958759 | -29419.37 | 0.01631672 | 30209.86 | -0.01551848 | -26598.44
0.2602125 | 0.0005570403 | 11532.5 | 0.001131405 | 16083.37 | 0.0006830218 | 10920.31 | 0.0007260364 | 11261.13 | 0.0006830218 | 10920.31 | 0.0007260364 | 11261.13 | 0.2602125 | 0.006668732 | 44062.66 | -0.003865404 | -6174.827 | 0.00622567 | 39014.43 | -0.004147211 | -12166.54 | 0.00622567 | 39014.43 | -0.004147211 | -12166.54 | 0.10625 | 0.02010235 | 27943.2 | -0.01960907 | -30139.6 | 0.01630944 | 30191.04 | -0.01551317 | -26618.26
0.270425 | 0.000467924 | 10783.98 | 0.001251796 | 16994.83 | 0.0005713486 | 10209.38 | 0.0008851682 | 12695.86 | 0.0005713486 | 10209.38 | 0.0008851682 | 12695.86 | 0.270425 | 0.006373276 | 44850.56 | -0.003476717 | -4987.12 | 0.00594617 | 39692.34 | -0.003766409 | -11120.74 | 0.00594617 | 39692.34 | -0.003766409 | -11120.74 | 0.1125 | 0.02011349 | 28729.3 | -0.01954599 | -29339.58 | 0.0163038 | 30208.13 | -0.01550636 | -26601.33
0.2820625 | 0.0003807779 | 9960.83 | 0.001350714 | 17645.93 | 0.0004641161 | 9513.409 | 0.001031181 | 14006.44 | 0.0004641161 | 9513.409 | 0.001031181 | 14006.44 | 0.2820625 | 0.006077249 | 45289 | -0.003132121 | -4171.105 | 0.005667409 | 40285.19 | -0.00341519 | -10173.49 | 0.005667409 | 40285.19 | -0.00341519 | -10173.49 | 0.11875 | 0.02009186 | 27843.56 | -0.01960301 | -30249.24 | 0.01630102 | 30191.11 | -0.0155052 | -26619.09
0.2937 | 0.0003019577 | 9317.812 | 0.001449447 | 18409.72 | 0.0003685265 | 8945.864 | 0.00117508 | 15336.44 | 0.0003685265 | 8945.864 | 0.00117508 | 15336.44 | 0.2937 | 0.005794139 | 45973.81 | -0.002786746 | -3081.122 | 0.005405663 | 40991.03 | -0.003060303 | -9050.193 | 0.005405663 | 40991.03 | -0.003060303 | -9050.193 | 0.125 | 0.020102 | 28720.87 | -0.01953359 | -29348.87 | 0.01629984 | 30209.27 | -0.0155025 | -26600.7
0.3067625 | 0.0002258745 | 8633.629 | 0.001530395 | 18969.75 | 0.0002784479 | 8360.175 | 0.00129852 | 16442.52 | 0.0002784479 | 8360.175 | 0.00129852 | 16442.52 | 0.3067625 | 0.005481393 | 46311.89 | -0.002459023 | -2278.913 | 0.005130034 | 41783.56 | -0.002706454 | -7772.977 | 0.005130034 | 41783.56 | -0.002706454 | -7772.977 | 0.13125 | 0.02009186 | 27843.56 | -0.01960301 | -30249.24 | 0.01630102 | 30191.11 | -0.0155052 | -26619.09
0.319825 | 0.0001567049 | 8092.484 | 0.001611448 | 19618.86 | 0.0001979997 | 7890.001 | 0.00142127 | 17582.35 | 0.0001979997 | 7890.001 | 0.00142127 | 17582.35 | 0.319825 | 0.005167057 | 46780.08 | -0.002124714 | -1261.597 | 0.004854619 | 42675.67 | -0.002339259 | -6281.98 | 0.004854619 | 42675.67 | -0.002339259 | -6281.98 | 0.1375 | 0.02011349 | 28729.3 | -0.01954599 | -29339.58 | 0.0163038 | 30208.13 | -0.01550636 | -26601.33
0.3343125 | 9.027505e-05 | 7532.376 | 0.001679975 | 20128.06 | 0.0001227165 | 7400.596 | 0.00152454 | 18507.68 | 0.0001227165 | 7400.596 | 0.00152454 | 18507.68 | 0.3343125 | 0.004809838 | 46620.17 | -0.001815767 | -721.7452 | 0.004530805 | 43550.41 | -0.001962769 | -4653.054 | 0.004530805 | 43550.41 | -0.001962769 | -4653.054 | 0.14375 | 0.02010235 | 27943.2 | -0.01960907 | -30139.6 | 0.01630944 | 30191.04 | -0.01551317 | -26618.26
0.3488 | 2.952854e-05 | 7079.815 | 0.00174867 | 20701.1 | 5.506057e-05 | 7003.548 | 0.001627373 | 19461.46 | 5.506057e-05 | 7003.548 | 0.001627373 | 19461.46 | 0.3488 | 0.00447406 | 46958.22 | -0.001498064 | 252.6586 | 0.004232453 | 44099.46 | -0.001600826 | -2504.718 | 0.004232453 | 44099.46 | -0.001600826 | -2504.718 | 0.15 | 0.02014387 | 28656.41 | -0.01958759 | -29419.37 | 0.01631672 | 30209.86 | -0.01551848 | -26598.44
0.3647125 | -2.865865e-05 | 6619.888 | 0.001809199 | 21181.8 | -8.238422e-06 | 6588.14 | 0.001713175 | 20227.42 | -8.238422e-06 | 6588.14 | 0.001713175 | 20227.42 | 0.3647125 | 0.00419883 | 44326.56 | -0.001374137 | 170.2298 | 0.004005874 | 41675.49 | -0.001458337 | -1619.136 | 0.004005874 | 41675.49 | -0.001458337 | -1619.136 | 0.15625 | 0.02013198 | 28001.54 | -0.01964225 | -30081.11 | 0.01632753 | 30200.71 | -0.01552911 | -26606.47
0.380625 | -8.209432e-05 | 6241.018 | 0.001869896 | 21707.24 | -6.556875e-05 | 6245.257 | 0.001798687 | 21016.33 | -6.556875e-05 | 6245.257 | 0.001798687 | 21016.33 | 0.380625 | 0.003991965 | 42214.32 | -0.001269563 | 525.6123 | 0.0038352 | 40210.72 | -0.001318782 | -625.8618 | 0.0038352 | 40210.72 | -0.001318782 | -625.8618 | 0.1625 | 0.02018744 | 28507.61 | -0.01965457 | -29580.9 | 0.01633984 | 30229.63 | -0.01553781 | -26575.32
0.3979625 | -0.000133124 | 5858.54 | 0.001924966 | 22165.42 | -0.0001193494 | 5886.457 | 0.001870054 | 21649.11 | -0.0001193494 | 5886.457 | 0.001870054 | 21649.11 | 0.3979625 | 0.003848566 | 40564.1 | -0.001235417 | 282.1289 | 0.003716993 | 39045.57 | -0.001257831 | -371.4961 | 0.003716993 | 39045.57 | -0.001257831 | -371.4961 | 0.16875 | 0.02018207 | 28078.9 | -0.0196987 | -30006.5 | 0.01635413 | 30228.47 | -0.01555018 | -26573.8
0.4153 | -0.0001800882 | 5539.829 | 0.001980158 | 22656.12 | -0.0001684014 | 5585.363 | 0.001941274 | 22300.97 | -0.0001684014 | 5585.363 | 0.001941274 | 22300.97 | 0.4153 | 0.00373246 | 39342.03 | -0.001198047 | 276.095 | 0.003622098 | 38168.63 | -0.001195672 | -4.041726 | 0.003622098 | 38168.63 | -0.001195672 | -4.041726 | 0.175 | 0.02023756 | 28285.14 | -0.01974263 | -29821.59 | 0.01636854 | 30258.34 | -0.01555996 | -26539.96
0.4340625 | -0.0002247387 | 5217.031 | 0.00203068 | 23087.41 | -0.0002145158 | 5272.539 | 0.002001106 | 22827.59 | -0.0002145158 | 5272.539 | 0.002001106 | 22827.59 | 0.4340625 | 0.003638816 | 38308.91 | -0.001178711 | 138.1465 | 0.003547331 | 37403.15 | -0.001164872 | 66.9117 | 0.003547331 | 37403.15 | -0.001164872 | 66.9117 | 0.18125 | 0.02023228 | 28337.25 | -0.01974754 | -29741.44 | 0.01638081 | 30243.92 | -0.01557056 | -26549.96
0.452825 | -0.0002658531 | 4947.496 | 0.002081269 | 23544.47 | -0.0002567815 | 5006.799 | 0.00206089 | 23370.43 | -0.0002567815 | 5006.799 | 0.00206089 | 23370.43 | 0.452825 | 0.00355902 | 37470.61 | -0.001157867 | 97.25264 | 0.003483838 | 36778.25 | -0.001132731 | 199.7413 | 0.003483838 | 36778.25 | -0.001132731 | 199.7413 | 0.1875 | 0.02029391 | 28071.84 | -0.01983981 | -30046.16 | 0.0163915 | 30257.68 | -0.01557704 | -26529.82
0.4730125 | -0.0003047214 | 4672.084 | 0.002127247 | 23941.32 | -0.000296513 | 4734.007 | 0.002111572 | 23814.01 | -0.000296513 | 4734.007 | 0.002111572 | 23814.01 | 0.4730125 | 0.003492055 | 36757.43 | -0.001142368 | 37.4647 | 0.003430605 | 36218.44 | -0.001114835 | 203.5068 | 0.003430605 | 36218.44 | -0.001114835 | 203.5068 | 0.19375 | 0.0202878 | 28601.47 | -0.01980891 | -29475.9 | 0.01639764 | 30234.8 | -0.0155795 | -26543.4
0.4932 | -0.000340494 | 4443.331 | 0.00217325 | 24360.5 | -0.0003330193 | 4500.687 | 0.002162264 | 24271.58 | -0.0003330193 | 4500.687 | 0.002162264 | 24271.58 | 0.4932 | 0.003433972 | 36155.13 | -0.001126588 | 20.41133 | 0.003384095 | 35740.25 | -0.001096459 | 239.4443 | 0.003384095 | 35740.25 | -0.001096459 | 239.4443 | 0.2 | 0.02032648 | 28013.71 | -0.01991724 | -30116.4 | 0.01640035 | 30238.53 | -0.01557615 | -26528.16
0.5148125 | -0.0003740988 | 4207.281 | 0.002214421 | 24716.92 | -0.0003672464 | 4264.344 | 0.002205559 | 24649.47 | -0.0003672464 | 4264.344 | 0.002205559 | 24649.47 | 0.5148125 | 0.003384024 | 35632.2 | -0.001113038 | 0.5919904 | 0.003343627 | 35306.83 | -0.00108488 | 218.4062 | 0.003343627 | 35306.83 | -0.00108488 | 218.4062 | 0.20625 | 0.02031102 | 28733.18 | -0.01986606 | -29358.49 | 0.01639588 | 30217.97 | -0.01556162 | -26530.87
0.536425 | -0.0004049948 | 4013.048 | 0.002255592 | 25093.7 | -0.0003987105 | 4061.757 | 0.002248882 | 25039.45 | -0.0003987105 | 4061.757 | 0.002248882 | 25039.45 | 0.536425 | 0.003340184 | 35182.84 | -0.001099381 | 6.793691 | 0.003307666 | 34928.26 | -0.001072956 | 219.2316 | 0.003307666 | 34928.26 | -0.001072956 | 219.2316 | 0.2125 | 0.02034749 | 27739.03 | -0.02001029 | -30416.02 | 0.01638505 | 30223.46 | -0.01553795 | -26504.15
0.5594625 | -0.0004338264 | 3811.058 | 0.002291796 | 25407.01 | -0.0004280699 | 3858.986 | 0.002285997 | 25363.37 | -0.0004280699 | 3858.986 | 0.002285997 | 25363.37 | 0.5594625 | 0.003302049 | 34785.81 | -0.001087583 | 5.409946 | 0.00327578 | 34584.42 | -0.001064445 | 195.4749 | 0.00327578 | 34584.42 | -0.001064445 | 195.4749 | 0.21875 | 0.02030139 | 29015.31 | -0.01989408 | -29089 | 0.01636031 | 30202.94 | -0.01549433 | -26496.87
0.5825 | -0.0004602955 | 3646.629 | 0.00232799 | 25739.08 | -0.0004550337 | 3685.393 | 0.002323136 | 25697.69 | -0.0004550337 | 3685.393 | 0.002323136 | 25697.69 | 0.5825 | 0.003268315 | 34442.15 | -0.001075767 | 22.64288 | 0.003247194 | 34280.51 | -0.001055709 | 187.2913 | 0.003247194 | 34280.51 | -0.001055709 | 187.2913 | 0.225 | 0.02031553 | 27352.09 | -0.02008128 | -30839.83 | 0.01632197 | 30164.75 | -0.01543831 | -26504.48
0.6069625 | -0.0004848261 | 3474.861 | 0.002359295 | 26009.7 | -0.0004800357 | 3513.3 | 0.002354887 | 25975.26 | -0.0004800357 | 3513.3 | 0.002354887 | 25975.26 | 0.6069625 | 0.00323876 | 34133.91 | -0.001065887 | 26.8653 | 0.003221648 | 34005.02 | -0.001048899 | 168.1645 | 0.003221648 | 34005.02 | -0.001048899 | 168.1645 | 0.228125 | 0.02027114 | 28776.04 | -0.01992851 | -29363.29 | 0.01629285 | 30120.06 | -0.01540063 | -26532.94
0.631425 | -0.0005073037 | 3336.546 | 0.002390586 | 26297.42 | -0.0005029528 | 3366.515 | 0.00238665 | 26261.73 | -0.0005029528 | 3366.515 | 0.00238665 | 26261.73 | 0.631425 | 0.003212457 | 33866.24 | -0.001056011 | 45.85009 | 0.00319864 | 33760.13 | -0.001041944 | 160.6807 | 0.00319864 | 33760.13 | -0.001041944 | 160.6807 | 0.23125 | 0.0202375 | 27765.4 | -0.02002208 | -30422.9 | 0.01625933 | 30064.15 | -0.01535941 | -26570.48
0.6573125 | -0.0005279816 | 3191.836 | 0.002417253 | 26527.84 | -0.0005240442 | 3222.082 | 0.002413623 | 26498.12 | -0.0005240442 | 3222.082 | 0.002413623 | 26498.12 | 0.6573125 | 0.00318929 | 33623.4 | -0.001048044 | 49.68892 | 0.003178024 | 33538.33 | -0.001036313 | 146.8424 | 0.003178024 | 33538.33 | -0.001036313 | 146.8424 | 0.234375 | 0.02017328 | 27890.58 | -0.01996885 | -30327.52 | 0.01621668 | 29986.53 | -0.01531358 | -26633.29
0.6832 | -0.0005468808 | 3076.595 | 0.002443908 | 26773.53 | -0.0005433233 | 3099.582 | 0.002440596 | 26742.1 | -0.0005433233 | 3099.582 | 0.002440596 | 26742.1 | 0.6832 | 0.003168567 | 33411.97 | -0.001040084 | 65.53212 | 0.003159408 | 33340.53 | -0.001030595 | 141.8445 | 0.003159408 | 33340.53 | -0.001030595 | 141.8445 | 0.2375 | 0.020113 | 28630.09 | -0.01986908 | -29493.64 | 0.01616726 | 29856.87 | -0.01526595 | -26748.06
0.7105125 | -0.0005641233 | 2956.084 | 0.002466313 | 26967.17 | -0.0005609147 | 2979.796 | 0.002463268 | 26941.33 | -0.0005609147 | 2979.796 | 0.002463268 | 26941.33 | 0.7105125 | 0.003150238 | 33218.58 | -0.001033853 | 66.73337 | 0.003142717 | 33161.2 | -0.001025973 | 131.3815 | 0.003142717 | 33161.2 | -0.001025973 | 131.3815 | 0.2390625 | 0.02008764 | 27698.36 | -0.01992226 | -30531.75 | 0.01613804 | 29775.57 | -0.01524221 | -26825.77
0.737825 | -0.0005798284 | 2861.283 | 0.002488708 | 27174.24 | -0.0005769357 | 2878.965 | 0.002485931 | 27147 | -0.0005769357 | 2878.965 | 0.002485931 | 27147 | 0.737825 | 0.00313377 | 33049.65 | -0.001027626 | 77.62182 | 0.003127614 | 33000.85 | -0.001021303 | 127.7051 | 0.003127614 | 33000.85 | -0.001021303 | 127.7051 | 0.240625 | 0.02008106 | 27945.9 | -0.01991598 | -30225.81 | 0.01610726 | 29660.34 | -0.01521915 | -26936.92
0.7665625 | -0.0005940182 | 2762.287 | 0.002507264 | 27334.7 | -0.0005914088 | 2780.957 | 0.002504723 | 27312.57 | -0.0005914088 | 2780.957 | 0.002504723 | 27312.57 | 0.7665625 | 0.003119144 | 32894.14 | -0.001022874 | 75.6523 | 0.003114065 | 32855.02 | -0.001017616 | 118.4362 | 0.003114065 | 32855.02 | -0.001017616 | 118.4362 | 0.2421875 | 0.0200331 | 27723.08 | -0.01989238 | -30512.27 | 0.01607321 | 29533.7 | -0.01519805 | -27064.64
0.7953 | -0.0006068821 | 2685.568 | 0.00252581 | 27506.85 | -0.0006045264 | 2699.275 | 0.002523504 | 27483.62 | -0.0006045264 | 2699.275 | 0.002523504 | 27483.62 | 0.7953 | 0.003105943 | 32757.61 | -0.001018124 | 81.35533 | 0.003101773 | 32724.18 | -0.001013904 | 114.3967 | 0.003101773 | 32724.18 | -0.001013904 | 114.3967 | 0.24375 | 0.01998994 | 27764.84 | -0.01984189 | -30347.37 | 0.01603694 | 29346.55 | -0.01517886 | -27252.84
0.8254625 | -0.0006183677 | 2605.556 | 0.002540917 | 27637.54 | -0.0006162349 | 2620.387 | 0.00253881 | 27618.78 | -0.0006162349 | 2620.387 | 0.00253881 | 27618.78 | 0.8254625 | 0.003094158 | 32631.14 | -0.001014581 | 76.33068 | 0.00309072 | 32604.51 | -0.001011072 | 104.7421 | 0.00309072 | 32604.51 | -0.001011072 | 104.7421 | 0.2453125 | 0.01992558 | 27324.55 | -0.01978045 | -30827.61 | 0.01599678 | 29139.49 | -0.0151641 | -27468.99
0.855625 | -0.0006287135 | 2544.755 | 0.002556013 | 27778.32 | -0.0006267787 | 2555.502 | 0.002554102 | 27758.6 | -0.0006267787 | 2555.502 | 0.002554102 | 27758.6 | 0.855625 | 0.003083457 | 32519.2 | -0.001011041 | 77.23145 | 0.003080649 | 32496.54 | -0.00100823 | 99.08644 | 0.003080649 | 32496.54 | -0.00100823 | 99.08644 | 0.246875 | 0.01986186 | 30632.95 | -0.01933545 | -26483.07 | 0.01595391 | 28853.87 | -0.01515339 | -27765.39
0.8872125 | -0.0006378132 | 2481.353 | 0.002568037 | 27882.3 | -0.0006360493 | 2493.285 | 0.002566285 | 27866.36 | -0.0006360493 | 2493.285 | 0.002566285 | 27866.36 | 0.8872125 | 0.003073816 | 32414.58 | -0.001008452 | 69.51314 | 0.00307153 | 32396.85 | -0.001006139 | 88.22019 | 0.00307153 | 32396.85 | -0.001006139 | 88.22019 | 0.2476562 | 0.01985011 | 25987.67 | -0.0198324 | -31940.91 | 0.01593057 | 28679.98 | -0.01515106 | -27948.01
0.9188 | -0.0006459377 | 2434.441 | 0.002580051 | 27994.94 | -0.0006443247 | 2443.009 | 0.002578454 | 27978.07 | -0.0006443247 | 2443.009 | 0.002578454 | 27978.07 | 0.9188 | 0.003064978 | 32320.74 | -0.001005869 | 66.1704 | 0.003063151 | 32305.97 | -0.001004046 | 80.30698 | 0.003063151 | 32305.97 | -0.001004046 | 80.30698 | 0.2484375 | 0.01984651 | 23844.36 | -0.02016288 | -34300.12 | 0.01590655 | 28478.79 | -0.01514998 | -28158.14
0.9518125 | -0.0006529448 | 2385.408 | 0.002589322 | 28074.89 | -0.00065146 | 2395.173 | 0.002587845 | 28061.19 | -0.00065146 | 2395.173 | 0.002587845 | 28061.19 | 0.9518125 | 0.003056866 | 32231.69 | -0.001003981 | 56.33998 | 0.003055439 | 32220.64 | -0.00100253 | 68.10458 | 0.003055439 | 32220.64 | -0.00100253 | 68.10458 | 0.2492187 | 0.01975307 | 28440.62 | -0.01969327 | -29279.75 | 0.01588091 | 28264.37 | -0.01515145 | -28384.92
0.984825 | -0.0006591242 | 2350.444 | 0.002598582 | 28162.26 | -0.000657752 | 2357.44 | 0.002597223 | 28147.61 | -0.000657752 | 2357.44 | 0.002597223 | 28147.61 | 0.984825 | 0.0030493 | 32149.89 | -0.001002105 | 49.36732 | 0.003048234 | 32141.37 | -0.001001025 | 57.84406 | 0.003048234 | 32141.37 | -0.001001025 | 57.84406 | 0.25 | 0.01966786 | 31232.97 | -0.0193736 | -25112.15 | 0.01585468 | 28055.19 | -0.01515457 | -28608.39
1.019263 | -0.0006643134 | 2313.63 | 0.002605396 | 28220.55 | -0.0006630356 | 2321.822 | 0.002604126 | 28208.55 | -0.0006630356 | 2321.822 | 0.002604126 | 28208.55 | 1.019263 | 0.003042097 | 32070.19 | -0.001000627 | 38.44427 | 0.003041364 | 32064.7 | -0.0009998423 | 44.97246 | 0.003041364 | 32064.7 | -0.0009998423 | 44.97246
1.0537 | -0.0006688092 | 2288.705 | 0.002612198 | 28285.14 | -0.0006676136 | 2294.616 | 0.002611015 | 28272.2 | -0.0006676136 | 2294.616 | 0.002611015 | 28272.2 | 1.0537 | 0.003035161 | 31993.89 | -0.0009991704 | 28.63288 | 0.003034745 | 31991 | -0.0009986834 | 32.9027 | 0.003034745 | 31991 | -0.0009986834 | 32.9027
1.089562 | -0.0006724432 | 2262.011 | 0.002616823 | 28323.88 | -0.0006713159 | 2269.061 | 0.002615701 | 28313.1 | -0.0006713159 | 2269.061 | 0.002615701 | 28313.1 | 1.089562 | 0.003028103 | 31916.14 | -0.0009976722 | 18.67684 | 0.00302799 | 31915.97 | -0.0009974242 | 21.37208 | 0.00302799 | 31915.97 | -0.0009974242 | 21.37208
1.125425 | -0.0006755077 | 2245.232 | 0.002621438 | 28367.95 | -0.0006744397 | 2250.362 | 0.002620384 | 28356.27 | -0.0006744397 | 2250.362 | 0.002620384 | 28356.27 | 1.125425 | 0.003020957 | 31836.76 | -0.0009961879 | 7.684203 | 0.003021128 | 31839.75 | -0.0009961768 | 9.403882 | 0.003021128 | 31839.75 | -0.0009961768 | 9.403882
1.162712 | -0.0006778413 | 2226.569 | 0.002624118 | 28389.01 | -0.0006768216 | 2232.927 | 0.002623082 | 28379.08 | -0.0006768216 | 2232.927 | 0.002623082 | 28379.08 | 1.162712 | 0.003012927 | 31750.73 | -0.0009938528 | 3.77497 | 0.003013289 | 31755.24 | -0.0009940488 | 3.862979 | 0.003013289 | 31755.24 | -0.0009940488 | 3.862979
1.2 | -0.0006797765 | 2215.932 | 0.002626899 | 28415.75 | -0.0006787988 | 2220.316 | 0.002625924 | 28404.66 | -0.0006787988 | 2220.316 | 0.002625924 | 28404.66 | 1.2 | 0.003004432 | 31657.47 | -0.0009914647 | -3.251937 | 0.003004781 | 31663.27 | -0.0009918397 | -3.191044 | 0.003004781 | 31663.27 | -0.0009918397 | -3.191044

## Sub 6 1.2% 30 ksi U
0.125
Group 2, Condition 3 (IFF) Sequence Step 2 - remove IFF 1.2%
PATHS ALONG Y-DIRECTION (L) | [12 empty] | PATHS ALONG X-DIRECTION (T) | [12 empty] | PATHS ALONG Z-DIRECTION (THROUGH THICKNESS)
| Midplane |  | Midplane |  | Entry |  | Entry |  | Exit |  | Exit |  |  | Midplane |  | Midplane |  | Entry |  | Entry |  | Exit |  | Exit |  |  | At bore |  | At bore |  | 0.02" away from bore |  | 0.02" away from bore
| Hoop |  | Radial |  | Hoop |  | Radial |  | Hoop |  | Radial |  |  | Hoop |  | Radial |  | Hoop |  | Radial |  | Hoop |  | Radial |  |  | Hoop |  | Radial |  | Hoop |  | Radial
Radial | Strain | Stress | Strain | Stress | Strain | Stress | Strain | Stress | Strain | Stress | Strain | Stress | Radial | Strain | Stress | Strain | Stress | Strain | Stress | Strain | Stress | Strain | Stress | Strain | Stress | z coordinate | Strain | Stress | Strain | Stress | Strain | Stress | Strain | Stress
dim, in | in/in | psi | in/in | psi | in/in | psi | in/in | psi | in/in | psi | in/in | psi | dim, in | in/in | psi | in/in | psi | in/in | psi | in/in | psi | in/in | psi | in/in | psi | in | in/in | psi | in/in | psi | in/in | psi | in/in | psi
0.125 | 0.009471567 | -11069.18 | -0.01324017 | -44655.65 | 0.009763784 | 1653.818 | -0.01395143 | -31331.53 | 0.009763784 | 1653.818 | -0.01395143 | -31331.53 | 0.125 | 0.01566796 | -14887.4 | -0.01719147 | -19266.76 | 0.01528834 | -13196.93 | -0.01760481 | -20852.89 | 0.01528834 | -13196.93 | -0.01760481 | -20852.89 | 0 | 0.01528834 | -13196.93 | -0.01760481 | -20852.89 | 0.0121591 | -9280.424 | -0.01352034 | -23714.31
0.12625 | 0.009220194 | -10633.76 | -0.01294097 | -44210.64 | 0.009519984 | -4419.832 | -0.01328682 | -36530.96 | 0.009519984 | -4419.832 | -0.01328682 | -36530.96 | 0.12625 | 0.01540475 | -14834.02 | -0.01696518 | -20181.2 | 0.01502274 | -14972.13 | -0.01734638 | -24117.97 | 0.01502274 | -14972.13 | -0.01734638 | -24117.97 | 0.000781253 | 0.01535662 | -14092.82 | -0.01757528 | -20201.81 | 0.01218588 | -9050.232 | -0.01351342 | -23444.02
0.1275 | 0.008984339 | -9425.168 | -0.0125705 | -42537.13 | 0.009288725 | 1326.317 | -0.01218825 | -28175.77 | 0.009288725 | 1326.317 | -0.01218825 | -28175.77 | 0.1275 | 0.01515447 | -14560.33 | -0.0167244 | -20652.42 | 0.01478191 | -15390.54 | -0.01690477 | -24480.52 | 0.01478191 | -15390.54 | -0.01690477 | -24480.52 | 0.001562499 | 0.01543072 | -19127.33 | -0.01797046 | -24911.29 | 0.01221203 | -8819.345 | -0.01350812 | -23174.42
0.12875 | 0.008744296 | -8557.054 | -0.01222075 | -41101.25 | 0.009065338 | 5894.458 | -0.01147856 | -21883.96 | 0.009065338 | 5894.458 | -0.01147856 | -21883.96 | 0.12875 | 0.0149962 | -13456.75 | -0.01648855 | -19966.33 | 0.01460788 | -13951.91 | -0.0165182 | -22859.32 | 0.01460788 | -13951.91 | -0.0165182 | -22859.32 | 0.002343751 | 0.01543605 | -18088.33 | -0.01772998 | -24386.52 | 0.01223645 | -8602.815 | -0.01350534 | -22921.58
0.13 | 0.008507958 | -8060.97 | -0.01191998 | -40358.96 | 0.008846797 | 5240.342 | -0.01122252 | -22998.33 | 0.008846797 | 5240.342 | -0.01122252 | -22998.33 | 0.13 | 0.01485198 | -13223.33 | -0.01633854 | -20133.39 | 0.0144473 | -14208.82 | -0.01629436 | -23326.52 | 0.0144473 | -14208.82 | -0.01629436 | -23326.52 | 0.003124997 | 0.01545005 | -12775.81 | -0.01711455 | -17336.87 | 0.01226015 | -8412.627 | -0.01350378 | -22694.71
0.13125 | 0.008284 | -7578.951 | -0.01163468 | -39686.49 | 0.008633256 | 4732.45 | -0.01100812 | -24238.71 | 0.008633256 | 4732.45 | -0.01100812 | -24238.71 | 0.13125 | 0.01468043 | -13119 | -0.01617453 | -20471.21 | 0.0142771 | -13597.94 | -0.01603275 | -23103.48 | 0.0142771 | -13597.94 | -0.01603275 | -23103.48 | 0.004687503 | 0.01551908 | -16620.27 | -0.01762355 | -22767.79 | 0.01230352 | -8093.463 | -0.01350671 | -22306.9
0.1325 | 0.008066606 | -7159.037 | -0.01136794 | -39246.41 | 0.00842405 | 4934.913 | -0.01074674 | -24185.27 | 0.00842405 | 4934.913 | -0.01074674 | -24185.27 | 0.1325 | 0.01450148 | -12538.46 | -0.01596761 | -20482.81 | 0.01410323 | -13253.27 | -0.01580772 | -23225.49 | 0.01410323 | -13253.27 | -0.01580772 | -23225.49 | 0.006250001 | 0.01558915 | -15429.41 | -0.01753876 | -20422.79 | 0.012344 | -7853.777 | -0.01351366 | -21998.77
0.13375 | 0.007858213 | -6792.764 | -0.01111498 | -38875.48 | 0.008223101 | 5073.614 | -0.01050147 | -24157.51 | 0.008223101 | 5073.614 | -0.01050147 | -24157.51 | 0.13375 | 0.01431045 | -12055.04 | -0.01575553 | -20557.97 | 0.01391906 | -12983.3 | -0.01558576 | -23432.31 | 0.01391906 | -12983.3 | -0.01558576 | -23432.31 | 0.0078125 | 0.01564597 | -17403.04 | -0.01782379 | -24487.66 | 0.01238038 | -7635.567 | -0.01352512 | -21719.08
0.135 | 0.007654053 | -6381.76 | -0.0108633 | -38493.3 | 0.008025843 | 5057.283 | -0.01027415 | -24393.97 | 0.008025843 | 5057.283 | -0.01027415 | -24393.97 | 0.135 | 0.01411589 | -11344.74 | -0.015522 | -20451.01 | 0.0137317 | -12555.22 | -0.01534978 | -23517.79 | 0.0137317 | -12555.22 | -0.01534978 | -23517.79 | 0.009374999 | 0.01568427 | -16984.94 | -0.01782753 | -23770.64 | 0.01241442 | -7479.298 | -0.0135386 | -21501.12
0.1375 | 0.00727298 | -5725.336 | -0.01040208 | -37936.85 | 0.007655388 | 4970.072 | -0.009867078 | -24837.94 | 0.007655388 | 4970.072 | -0.009867078 | -24837.94 | 0.1375 | 0.01372192 | -10119.81 | -0.01506094 | -20311.1 | 0.01333899 | -11724.33 | -0.01488751 | -23654.97 | 0.01333899 | -11724.33 | -0.01488751 | -23654.97 | 0.0109375 | 0.01568322 | -16424.9 | -0.01774112 | -22475.3 | 0.01244502 | -7335.299 | -0.0135542 | -21300.59
0.14 | 0.006913084 | -4880.424 | -0.009945674 | -37230.12 | 0.007303368 | 5031.841 | -0.009466139 | -25144.52 | 0.007303368 | 5031.841 | -0.009466139 | -25144.52 | 0.14 | 0.01333004 | -8815.113 | -0.01459236 | -20061.68 | 0.01294536 | -10873.22 | -0.01442367 | -23748.59 | 0.01294536 | -10873.22 | -0.01442367 | -23748.59 | 0.0125 | 0.01570525 | -14598.96 | -0.01754949 | -19418.29 | 0.01247399 | -7227.738 | -0.01357056 | -21136.11
0.1425 | 0.006582687 | -4192.793 | -0.009533078 | -36719.38 | 0.006977556 | 4993.425 | -0.009109677 | -25504.55 | 0.006977556 | 4993.425 | -0.009109677 | -25504.55 | 0.1425 | 0.01295289 | -7654.635 | -0.01414212 | -19779.58 | 0.01255242 | -10066.18 | -0.01397218 | -23733.16 | 0.01255242 | -10066.18 | -0.01397218 | -23733.16 | 0.015625 | 0.01578162 | -16685.5 | -0.01783986 | -23238.26 | 0.01252264 | -7045.496 | -0.01360432 | -20852.75
0.145 | 0.006269213 | -3322.772 | -0.00912089 | -36035.69 | 0.006666828 | 5096.834 | -0.008752815 | -25740.18 | 0.006666828 | 5096.834 | -0.008752815 | -25740.18 | 0.145 | 0.01257796 | -6499.943 | -0.01369236 | -19478.1 | 0.0121591 | -9280.424 | -0.01352034 | -23714.31 | 0.0121591 | -9280.424 | -0.01352034 | -23714.31 | 0.01875 | 0.01582883 | -15644.74 | -0.01770673 | -20555.84 | 0.01256431 | -6924.442 | -0.01363713 | -20635.54
0.1475 | 0.005980218 | -2592.645 | -0.008745851 | -35518.54 | 0.006378073 | 5129.481 | -0.008431001 | -26024.07 | 0.006378073 | 5129.481 | -0.008431001 | -26024.07 | 0.1475 | 0.01220608 | -5450.981 | -0.01324839 | -19146.95 | 0.01176755 | -8519.476 | -0.01307632 | -23598.32 | 0.01176755 | -8519.476 | -0.01307632 | -23598.32 | 0.021875 | 0.0158719 | -15346.49 | -0.01773208 | -21226 | 0.01259667 | -6824.321 | -0.01366669 | -20452.19
0.15 | 0.005705541 | -1698.078 | -0.008370568 | -34852.53 | 0.006102276 | 5291.427 | -0.008108194 | -26195.47 | 0.006102276 | 5291.427 | -0.008108194 | -26195.47 | 0.15 | 0.01183618 | -4400.55 | -0.0128043 | -18786.21 | 0.01137854 | -7767.686 | -0.01263295 | -23464.19 | 0.01137854 | -7767.686 | -0.01263295 | -23464.19 | 0.025 | 0.01590437 | -16010.76 | -0.01776007 | -20859.11 | 0.0126246 | -6744.478 | -0.01369359 | -20293.75
0.1525 | 0.005451687 | -924.8173 | -0.008027152 | -34326.98 | 0.005845457 | 5398.871 | -0.007813917 | -26411.15 | 0.005845457 | 5398.871 | -0.007813917 | -26411.15 | 0.1525 | 0.0114664 | -3494.761 | -0.01236803 | -18464.49 | 0.01099385 | -7075.123 | -0.01220158 | -23295.52 | 0.01099385 | -7075.123 | -0.01220158 | -23295.52 | 0.03125 | 0.01590289 | -14709.98 | -0.0176412 | -20112.82 | 0.01266035 | -6639.274 | -0.01373225 | -20061.02
0.155 | 0.005210123 | -12.79787 | -0.007683822 | -33672.89 | 0.005599955 | 5620.028 | -0.00751902 | -26527.86 | 0.005599955 | 5620.028 | -0.00751902 | -26527.86 | 0.155 | 0.01110111 | -2547.285 | -0.01193103 | -18074.62 | 0.01061495 | -6347.616 | -0.01176978 | -23065.98 | 0.01061495 | -6347.616 | -0.01176978 | -23065.98 | 0.0375 | 0.01592305 | -15582.08 | -0.01765974 | -20056.3 | 0.01268225 | -6573.175 | -0.01376115 | -19883.75
0.1575 | 0.004986573 | 784.1276 | -0.00736887 | -33141.47 | 0.005371141 | 5794.111 | -0.00725004 | -26675.4 | 0.005371141 | 5794.111 | -0.00725004 | -26675.4 | 0.1575 | 0.01074355 | -1772.799 | -0.01151294 | -17776.9 | 0.01024655 | -5700.332 | -0.0113595 | -22848.7 | 0.01024655 | -5700.332 | -0.0113595 | -22848.7 | 0.04375 | 0.01591269 | -14523.21 | -0.01755512 | -19455.12 | 0.01269022 | -6541.285 | -0.01377475 | -19770.66
0.16 | 0.004773668 | 1705.61 | -0.007053857 | -32497.76 | 0.005152272 | 6046.097 | -0.006982317 | -26756.51 | 0.005152272 | 6046.097 | -0.006982317 | -26756.51 | 0.16 | 0.01039373 | -920.9366 | -0.01109471 | -17379.95 | 0.009886897 | -5023.622 | -0.01095094 | -22579.57 | 0.009886897 | -5023.622 | -0.01095094 | -22579.57 | 0.05 | 0.01589654 | -15490.04 | -0.01757478 | -19959.85 | 0.01269182 | -6498.931 | -0.01378121 | -19659.53
0.1625 | 0.00457644 | 2526.039 | -0.006763829 | -31963.02 | 0.004948079 | 6238.427 | -0.006738549 | -26887.76 | 0.004948079 | 6238.427 | -0.006738549 | -26887.76 | 0.1625 | 0.01005837 | -244.5383 | -0.01070314 | -17096.7 | 0.009542645 | -4467.324 | -0.01057286 | -22377.92 | 0.009542645 | -4467.324 | -0.01057286 | -22377.92 | 0.05625 | 0.01587106 | -14706.29 | -0.01746938 | -19251.2 | 0.01268646 | -6487.5 | -0.01377904 | -19594.95
0.165 | 0.004382316 | 3585.488 | -0.006455977 | -31199.59 | 0.004746492 | 6587.203 | -0.006469914 | -26904.13 | 0.004746492 | 6587.203 | -0.006469914 | -26904.13 | 0.165 | 0.009722924 | 694.6241 | -0.01028898 | -16556.87 | 0.009199035 | -3739.384 | -0.01015679 | -21983.87 | 0.009199035 | -3739.384 | -0.01015679 | -21983.87 | 0.0625 | 0.01586863 | -15272.09 | -0.01748536 | -19671.9 | 0.0126779 | -6455.776 | -0.01377231 | -19519.63
0.1735 | 0.003834777 | 6197.565 | -0.005612327 | -29582.61 | 0.004170079 | 7529.848 | -0.005753776 | -27036.58 | 0.004170079 | 7529.848 | -0.005753776 | -27036.58 | 0.1735 | 0.008740076 | 2276.466 | -0.009158895 | -15944.3 | 0.008200323 | -2057.53 | -0.009064662 | -21200.66 | 0.008200323 | -2057.53 | -0.009064662 | -21200.66 | 0.06875 | 0.01581835 | -14813.29 | -0.01738927 | -19233.39 | 0.0126653 | -6464.279 | -0.01376338 | -19500.08
0.182 | 0.00336763 | 9829.492 | -0.004765133 | -27013.8 | 0.00367054 | 9013.259 | -0.00503724 | -26734.59 | 0.00367054 | 9013.259 | -0.00503724 | -26734.59 | 0.182 | 0.00786398 | 4978.392 | -0.00803064 | -14020.88 | 0.0073158 | 154.012 | -0.007973019 | -19653 | 0.0073158 | 154.012 | -0.007973019 | -19653 | 0.075 | 0.01580719 | -15220.13 | -0.01739612 | -19631.26 | 0.01265146 | -6446.242 | -0.01375112 | -19460.9
0.1961667 | 0.002812885 | 13813.48 | -0.0037766 | -24686.8 | 0.003057414 | 10889.4 | -0.00420418 | -26583.18 | 0.003057414 | 10889.4 | -0.00420418 | -26583.18 | 0.1961667 | 0.006749013 | 6428.41 | -0.006733166 | -13240.02 | 0.006203859 | 1901.803 | -0.006754949 | -18599.56 | 0.006203859 | 1901.803 | -0.006754949 | -18599.56 | 0.08125 | 0.01576461 | -15002.21 | -0.01732379 | -19269.29 | 0.01263587 | -6473.895 | -0.01374023 | -19474.38
0.2103333 | 0.00239482 | 19780.32 | -0.002788795 | -20754.97 | 0.002577883 | 14515.83 | -0.003304917 | -25320.39 | 0.002577883 | 14515.83 | -0.003304917 | -25320.39 | 0.2103333 | 0.005811729 | 9771.716 | -0.005442114 | -10256.88 | 0.005279568 | 4526.274 | -0.005557856 | -16308.66 | 0.005279568 | 4526.274 | -0.005557856 | -16308.66 | 0.0875 | 0.01575446 | -15066 | -0.01731173 | -19467.09 | 0.01262066 | -6471.552 | -0.01372737 | -19463.63
0.2301667 | 0.002013088 | 16242.5 | -0.002332648 | -18190.11 | 0.002142135 | 14720.2 | -0.00270614 | -23694.18 | 0.002142135 | 14720.2 | -0.00270614 | -23694.18 | 0.2301667 | 0.004840957 | 10636 | -0.004314203 | -9440.712 | 0.004343336 | 5864.632 | -0.004514514 | -15154.63 | 0.004343336 | 5864.632 | -0.004514514 | -15154.63 | 0.09375 | 0.01570711 | -15181.28 | -0.01726437 | -19363.31 | 0.01260764 | -6500.513 | -0.01371851 | -19487.97
0.25 | 0.001715684 | 13803.13 | -0.001916517 | -14975.92 | 0.001807487 | 12729.04 | -0.002219151 | -19175.26 | 0.001807487 | 12729.04 | -0.002219151 | -19175.26 | 0.25 | 0.004075543 | 13333.61 | -0.003245067 | -6509.315 | 0.003612089 | 7873.813 | -0.003536487 | -12971.55 | 0.003612089 | 7873.813 | -0.003536487 | -12971.55 | 0.1 | 0.01571101 | -14904.31 | -0.0172425 | -19275.86 | 0.01259615 | -6492.967 | -0.01370803 | -19477.34
0.2602125 | 0.001600393 | 12581.72 | -0.00179791 | -14344.08 | 0.001677819 | 11686.16 | -0.002092175 | -18184.67 | 0.001677819 | 11686.16 | -0.002092175 | -18184.67 | 0.2602125 | 0.003772636 | 13519.02 | -0.002907853 | -6184.834 | 0.003325656 | 8375.949 | -0.003208871 | -12392.55 | 0.003325656 | 8375.949 | -0.003208871 | -12392.55 | 0.10625 | 0.01567197 | -15324.16 | -0.01723052 | -19457.31 | 0.01258834 | -6514.301 | -0.01370281 | -19496.2
0.270425 | 0.001493718 | 11671.74 | -0.001661906 | -13331.24 | 0.00155763 | 10846.12 | -0.001940371 | -16869.63 | 0.00155763 | 10846.12 | -0.001940371 | -16869.63 | 0.270425 | 0.003489474 | 14391.88 | -0.002533674 | -5124.516 | 0.003057979 | 9152.904 | -0.002838632 | -11425.08 | 0.003057979 | 9152.904 | -0.002838632 | -11425.08 | 0.1125 | 0.01568157 | -14818.72 | -0.01719945 | -19179.01 | 0.01258228 | -6499.056 | -0.01369621 | -19479.47
0.2820625 | 0.001390572 | 10685.18 | -0.00155053 | -12618.08 | 0.001442185 | 10033.96 | -0.001799256 | -15648.98 | 0.001442185 | 10033.96 | -0.001799256 | -15648.98 | 0.2820625 | 0.003203328 | 14917.3 | -0.002198451 | -4374.105 | 0.002789356 | 9840.518 | -0.002493939 | -10515.11 | 0.002789356 | 9840.518 | -0.002493939 | -10515.11 | 0.11875 | 0.01565857 | -15488.39 | -0.01722626 | -19622.62 | 0.01257926 | -6517.764 | -0.01369503 | -19496.83
0.2937 | 0.001297968 | 9913.482 | -0.001439346 | -11775.1 | 0.001339177 | 9360.137 | -0.001660064 | -14403.78 | 0.001339177 | 9360.137 | -0.001660064 | -14403.78 | 0.2937 | 0.002927923 | 15655.47 | -0.001862344 | -3365.228 | 0.002535782 | 10617.99 | -0.002145568 | -9436.544 | 0.002535782 | 10617.99 | -0.002145568 | -9436.544 | 0.125 | 0.01566796 | -14887.4 | -0.01719147 | -19266.76 | 0.01257796 | -6499.943 | -0.01369236 | -19478.1
0.3067625 | 0.001209559 | 9100.256 | -0.00134903 | -11172.23 | 0.001241986 | 8681.393 | -0.001538968 | -13352.97 | 0.001241986 | 8681.393 | -0.001538968 | -13352.97 | 0.3067625 | 0.002620977 | 16047.6 | -0.001539883 | -2596.606 | 0.002266218 | 11469.2 | -0.001795269 | -8176.847 | 0.002266218 | 11469.2 | -0.001795269 | -8176.847 | 0.13125 | 0.01565857 | -15488.39 | -0.01722626 | -19622.62 | 0.01257926 | -6517.764 | -0.01369503 | -19496.83
0.319825 | 0.001129746 | 8457.651 | -0.001258616 | -10466.08 | 0.00115509 | 8125.984 | -0.001418489 | -12265.27 | 0.00115509 | 8125.984 | -0.001418489 | -12265.27 | 0.319825 | 0.002310963 | 16550.85 | -0.001210207 | -1615.191 | 0.001995523 | 12400.45 | -0.001432064 | -6715.712 | 0.001995523 | 12400.45 | -0.001432064 | -6715.712 | 0.1375 | 0.01568157 | -14818.72 | -0.01719945 | -19179.01 | 0.01258228 | -6499.056 | -0.01369621 | -19479.47
0.3343125 | 0.001053861 | 7796.577 | -0.001183361 | -9929.622 | 0.001073667 | 7562.123 | -0.001315726 | -11369.78 | 0.001073667 | 7562.123 | -0.001315726 | -11369.78 | 0.3343125 | 0.001958952 | 16437.07 | -0.0009061472 | -1109.208 | 0.001676127 | 13323.31 | -0.001057413 | -5088.248 | 0.001676127 | 13323.31 | -0.001057413 | -5088.248 | 0.14375 | 0.01567197 | -15324.16 | -0.01723052 | -19457.31 | 0.01258834 | -6514.301 | -0.01370281 | -19496.2
0.3488 | 0.0009848785 | 7263.798 | -0.00110794 | -9318.252 | 0.001000423 | 7097.106 | -0.001213359 | -10443.38 | 0.001000423 | 7097.106 | -0.001213359 | -10443.38 | 0.3488 | 0.001628445 | 16818.44 | -0.0005938765 | -176.2826 | 0.00138223 | 13919.34 | -0.0006972309 | -2942.173 | 0.00138223 | 13919.34 | -0.0006972309 | -2942.173 | 0.15 | 0.01571101 | -14904.31 | -0.0172425 | -19275.86 | 0.01259615 | -6492.967 | -0.01370803 | -19477.34
0.3647125 | 0.0009193344 | 6724.695 | -0.001042676 | -8820.914 | 0.000931808 | 6621.6 | -0.001126866 | -9689.907 | 0.000931808 | 6621.6 | -0.001126866 | -9689.907 | 0.3647125 | 0.001354767 | 14215.99 | -0.0004694059 | -237.499 | 0.001159124 | 11533.12 | -0.0005555507 | -2052.771 | 0.001159124 | 11533.12 | -0.0005555507 | -2052.771 | 0.15625 | 0.01570711 | -15181.28 | -0.01726437 | -19363.31 | 0.01260764 | -6500.513 | -0.01371851 | -19487.97
0.380625 | 0.0008593961 | 6281.443 | -0.0009772382 | -8270.777 | 0.0008696039 | 6223.813 | -0.001040645 | -8911.678 | 0.0008696039 | 6223.813 | -0.001040645 | -8911.678 | 0.380625 | 0.00114888 | 12118.95 | -0.0003647639 | 125.8798 | 0.0009909973 | 10096.53 | -0.0004166039 | -1056.333 | 0.0009909973 | 10096.53 | -0.0004166039 | -1056.333 | 0.1625 | 0.01575446 | -15066 | -0.01731173 | -19467.09 | 0.01262066 | -6471.552 | -0.01372737 | -19463.63
0.3979625 | 0.0008024598 | 5835.92 | -0.0009187509 | -7801.762 | 0.0008111584 | 5815.304 | -0.000967889 | -8280.637 | 0.0008111584 | 5815.304 | -0.000967889 | -8280.637 | 0.3979625 | 0.001006551 | 10478.97 | -0.0003312813 | -121.0901 | 0.0008742382 | 8949.628 | -0.0003553538 | -792.8114 | 0.0008742382 | 8949.628 | -0.0003553538 | -792.8114 | 0.16875 | 0.01576461 | -15002.21 | -0.01732379 | -19269.29 | 0.01263587 | -6473.895 | -0.01374023 | -19474.38
0.4153 | 0.0007501719 | 5464.181 | -0.0008601357 | -7294.783 | 0.0007577813 | 5468.477 | -0.0008952788 | -7629.228 | 0.0007577813 | 5468.477 | -0.0008952788 | -7629.228 | 0.4153 | 0.0008912288 | 9264.948 | -0.0002942348 | -127.8476 | 0.0007803399 | 8085.515 | -0.0002928929 | -418.0415 | 0.0007803399 | 8085.515 | -0.0002928929 | -418.0415 | 0.175 | 0.01580719 | -15220.13 | -0.01739612 | -19631.26 | 0.01265146 | -6446.242 | -0.01375112 | -19460.9
0.4340625 | 0.0007005633 | 5089.701 | -0.0008069417 | -6854.726 | 0.0007074727 | 5112.95 | -0.0008336829 | -7098.101 | 0.0007074727 | 5112.95 | -0.0008336829 | -7098.101 | 0.4340625 | 0.0007980111 | 8240.724 | -0.0002742899 | -255.4493 | 0.0007061569 | 7330.454 | -0.000261204 | -334.2464 | 0.0007061569 | 7330.454 | -0.000261204 | -334.2464 | 0.18125 | 0.01581835 | -14813.29 | -0.01738927 | -19233.39 | 0.0126653 | -6464.279 | -0.01376338 | -19500.08
0.452825 | 0.0006548803 | 4774.922 | -0.0007536727 | -6385.478 | 0.0006612602 | 4807.4 | -0.0007721402 | -6549.873 | 0.0006612602 | 4807.4 | -0.0007721402 | -6549.873 | 0.452825 | 0.0007184185 | 7407.633 | -0.0002528233 | -287.8157 | 0.0006429834 | 6712.822 | -0.0002281664 | -189.5676 | 0.0006429834 | 6712.822 | -0.0002281664 | -189.5676 | 0.1875 | 0.01586863 | -15272.09 | -0.01748536 | -19671.9 | 0.0126779 | -6455.776 | -0.01377231 | -19519.63
0.4730125 | 0.0006116324 | 4455.367 | -0.0007053402 | -5979.414 | 0.0006176306 | 4496.253 | -0.0007194747 | -6098.045 | 0.0006176306 | 4496.253 | -0.0007194747 | -6098.045 | 0.4730125 | 0.0006513532 | 6698.998 | -0.000236094 | -332.5205 | 0.0005897365 | 6158.136 | -0.0002089222 | -169.885 | 0.0005897365 | 6158.136 | -0.0002089222 | -169.885 | 0.19375 | 0.01587106 | -14706.29 | -0.01746938 | -19251.2 | 0.01268646 | -6487.5 | -0.01377904 | -19594.95
0.4932 | 0.0005717341 | 4186.376 | -0.0006569755 | -5549.069 | 0.0005773953 | 4226.555 | -0.0006668063 | -5631.638 | 0.0005773953 | 4226.555 | -0.0006668063 | -5631.638 | 0.4932 | 0.0005930321 | 6098.964 | -0.0002190795 | -335.6461 | 0.0005430516 | 5683.155 | -0.0001891934 | -118.6491 | 0.0005430516 | 5683.155 | -0.0001891934 | -118.6491 | 0.2 | 0.01589654 | -15490.04 | -0.01757478 | -19959.85 | 0.01269182 | -6498.931 | -0.01378121 | -19659.53
0.5148125 | 0.0005340598 | 3910.771 | -0.0006134831 | -5181.567 | 0.00053941 | 3954.223 | -0.0006213457 | -5242.802 | 0.00053941 | 3954.223 | -0.0006213457 | -5242.802 | 0.5148125 | 0.0005426652 | 5577.778 | -0.0002039353 | -337.7682 | 0.0005021977 | 5251.619 | -0.0001759653 | -121.6763 | 0.0005021977 | 5251.619 | -0.0001759653 | -121.6763 | 0.20625 | 0.01591269 | -14523.21 | -0.01755512 | -19455.12 | 0.01269022 | -6541.285 | -0.01377475 | -19770.66
0.536425 | 0.0004992531 | 3679.171 | -0.0005699851 | -4792.733 | 0.0005042934 | 3716.881 | -0.0005758605 | -4841.511 | 0.0005042934 | 3716.881 | -0.0005758605 | -4841.511 | 0.536425 | 0.0004983466 | 5129.162 | -0.0001886872 | -314.4197 | 0.0004657763 | 4874.041 | -0.000162389 | -103.1062 | 0.0004657763 | 4874.041 | -0.000162389 | -103.1062 | 0.2125 | 0.01592305 | -15582.08 | -0.01765974 | -20056.3 | 0.01268225 | -6573.175 | -0.01376115 | -19883.75
0.5594625 | 0.0004664665 | 3440.004 | -0.0005313167 | -4465.741 | 0.0004711827 | 3479.036 | -0.0005363663 | -4504.086 | 0.0004711827 | 3479.036 | -0.0005363663 | -4504.086 | 0.5594625 | 0.0004596421 | 4732.513 | -0.0001751153 | -296.8651 | 0.0004333211 | 4530.55 | -0.0001520663 | -107.6557 | 0.0004333211 | 4530.55 | -0.0001520663 | -107.6557 | 0.21875 | 0.01590289 | -14709.98 | -0.0176412 | -20112.82 | 0.01266035 | -6639.274 | -0.01373225 | -20061.02
0.5825 | 0.0004361329 | 3239.447 | -0.0004926555 | -4119.63 | 0.0004405235 | 3271.02 | -0.0004968486 | -4156.068 | 0.0004405235 | 3271.02 | -0.0004968486 | -4156.068 | 0.5825 | 0.0004253348 | 4389.138 | -0.0001615267 | -260.7472 | 0.0004041541 | 4226.86 | -0.0001415163 | -96.65486 | 0.0004041541 | 4226.86 | -0.0001415163 | -96.65486 | 0.225 | 0.01590437 | -16010.76 | -0.01776007 | -20859.11 | 0.0126246 | -6744.478 | -0.01369359 | -20293.75
0.6069625 | 0.0004076159 | 3031.26 | -0.0004586386 | -3832.342 | 0.0004116675 | 3063.698 | -0.0004624483 | -3862.19 | 0.0004116675 | 3063.698 | -0.0004624483 | -3862.19 | 0.6069625 | 0.0003951906 | 4081.111 | -0.0001498155 | -237.1407 | 0.0003780027 | 3951.492 | -0.000132841 | -96.08053 | 0.0003780027 | 3951.492 | -0.000132841 | -96.08053 | 0.228125 | 0.0158719 | -15346.49 | -0.01773208 | -21226 | 0.01259667 | -6824.321 | -0.01366669 | -20452.19
0.631425 | 0.0003811928 | 2856.819 | -0.0004246328 | -3527.986 | 0.0003849141 | 2881.883 | -0.0004280347 | -3559.361 | 0.0003849141 | 2881.883 | -0.0004280347 | -3559.361 | 0.631425 | 0.0003683369 | 3814.242 | -0.0001381086 | -198.4818 | 0.0003544267 | 3707.169 | -0.0001240181 | -83.69627 | 0.0003544267 | 3707.169 | -0.0001240181 | -83.69627 | 0.23125 | 0.01582883 | -15644.74 | -0.01770673 | -20555.84 | 0.01256431 | -6924.442 | -0.01363713 | -20635.54
0.6573125 | 0.0003563856 | 2675.281 | -0.0003949347 | -3277.661 | 0.0003597772 | 2701.255 | -0.0003980799 | -3303.48 | 0.0003597772 | 2701.255 | -0.0003980799 | -3303.48 | 0.6573125 | 0.0003446716 | 3572.463 | -0.0001283402 | -175.3559 | 0.0003332893 | 3486.359 | -0.0001165529 | -77.87998 | 0.0003332893 | 3486.359 | -0.0001165529 | -77.87998 | 0.234375 | 0.01578162 | -16685.5 | -0.01783986 | -23238.26 | 0.01252264 | -7045.496 | -0.01360432 | -20852.75
0.6832 | 0.000333362 | 2522.986 | -0.0003652475 | -3012.312 | 0.0003364415 | 2542.416 | -0.000368123 | -3040.066 | 0.0003364415 | 2542.416 | -0.000368123 | -3040.066 | 0.6832 | 0.0003235256 | 3363.249 | -0.0001185776 | -139.6712 | 0.0003142269 | 3290.452 | -0.0001089996 | -62.90194 | 0.0003142269 | 3290.452 | -0.0001089996 | -62.90194 | 0.2375 | 0.01570525 | -14598.96 | -0.01754949 | -19418.29 | 0.01247399 | -7227.738 | -0.01357056 | -21136.11
0.7105125 | 0.0003117621 | 2364.405 | -0.0003394388 | -2795.26 | 0.0003145427 | 2384.848 | -0.0003420834 | -2817.804 | 0.0003145427 | 2384.848 | -0.0003420834 | -2817.804 | 0.7105125 | 0.00030489 | 3172.731 | -0.0001106476 | -119.7011 | 0.000297205 | 3113.95 | -0.0001026471 | -54.20093 | 0.000297205 | 3113.95 | -0.0001026471 | -54.20093 | 0.2390625 | 0.01568322 | -16424.9 | -0.01774112 | -22475.3 | 0.01244502 | -7335.299 | -0.0135542 | -21300.59
0.737825 | 0.0002916789 | 2230.953 | -0.0003136397 | -2565.173 | 0.0002941826 | 2245.847 | -0.0003160493 | -2589.208 | 0.0002941826 | 2245.847 | -0.0003160493 | -2589.208 | 0.737825 | 0.000288223 | 3008.302 | -0.0001027205 | -89.2634 | 0.0002818801 | 2957.75 | -9.624524e-05 | -38.2535 | 0.0002818801 | 2957.75 | -9.624524e-05 | -38.2535 | 0.240625 | 0.01568427 | -16984.94 | -0.01782753 | -23770.64 | 0.01241442 | -7479.298 | -0.0135386 | -21501.12
0.7665625 | 0.00027284 | 2092.069 | -0.0002912617 | -2377.483 | 0.0002750866 | 2108.02 | -0.0002934544 | -2396.706 | 0.0002750866 | 2108.02 | -0.0002934544 | -2396.706 | 0.7665625 | 0.0002735834 | 2858.423 | -9.643891e-05 | -73.37801 | 0.0002682941 | 2817.543 | -9.100073e-05 | -29.2604 | 0.0002682941 | 2817.543 | -9.100073e-05 | -29.2604 | 0.2421875 | 0.01564597 | -17403.04 | -0.01782379 | -24487.66 | 0.01238038 | -7635.567 | -0.01352512 | -21719.08
0.7953 | 0.0002552896 | 1974.651 | -0.0002688923 | -2178.604 | 0.0002573011 | 1985.975 | -0.0002708688 | -2198.878 | 0.0002573011 | 1985.975 | -0.0002708688 | -2198.878 | 0.7953 | 0.0002605101 | 2729.631 | -9.015851e-05 | -48.82442 | 0.0002561082 | 2694.049 | -8.573035e-05 | -14.44327 | 0.0002561082 | 2694.049 | -8.573035e-05 | -14.44327 | 0.24375 | 0.01558915 | -15429.41 | -0.01753876 | -20422.79 | 0.012344 | -7853.777 | -0.01351366 | -21998.77
0.8254625 | 0.0002388196 | 1852.587 | -0.0002495039 | -2016.551 | 0.0002406176 | 1864.951 | -0.0002512869 | -2032.56 | 0.0002406176 | 1864.951 | -0.0002512869 | -2032.56 | 0.8254625 | 0.0002491101 | 2612.522 | -8.532753e-05 | -37.33065 | 0.00024542 | 2583.807 | -8.158639e-05 | -7.164784 | 0.00024542 | 2583.807 | -8.158639e-05 | -7.164784 | 0.2453125 | 0.01551908 | -16620.27 | -0.01762355 | -22767.79 | 0.01230352 | -8093.463 | -0.01350671 | -22306.9
0.855625 | 0.0002234437 | 1748.797 | -0.0002301233 | -1844.955 | 0.0002250477 | 1757.317 | -0.0002317152 | -1861.756 | 0.0002250477 | 1757.317 | -0.0002317152 | -1861.756 | 0.855625 | 0.0002389722 | 2512.566 | -8.04982e-05 | -18.69668 | 0.0002358916 | 2487.391 | -7.743043e-05 | 4.843915 | 0.0002358916 | 2487.391 | -7.743043e-05 | 4.843915 | 0.246875 | 0.01545005 | -12775.81 | -0.01711455 | -17336.87 | 0.01226015 | -8412.627 | -0.01350378 | -22694.71
0.8872125 | 0.0002090017 | 1641.04 | -0.0002133232 | -1705.17 | 0.0002104318 | 1650.554 | -0.0002147515 | -1718.304 | 0.0002104318 | 1650.554 | -0.0002147515 | -1718.304 | 0.8872125 | 0.0002302323 | 2422.121 | -7.694073e-05 | -11.7055 | 0.0002276557 | 2401.992 | -7.435026e-05 | 9.105463 | 0.0002276557 | 2401.992 | -7.435026e-05 | 9.105463 | 0.2476562 | 0.01543605 | -18088.33 | -0.01772998 | -24386.52 | 0.01223645 | -8602.815 | -0.01350534 | -22921.58
0.9188 | 0.0001954892 | 1548.828 | -0.0001965306 | -1557.266 | 0.0001967619 | 1555.148 | -0.0001977979 | -1571.071 | 0.0001967619 | 1555.148 | -0.0001977979 | -1571.071 | 0.9188 | 0.0002225104 | 2345.596 | -7.338778e-05 | 1.102903 | 0.0002203758 | 2327.978 | -7.1268e-05 | 17.19378 | 0.0002203758 | 2327.978 | -7.1268e-05 | 17.19378 | 0.2484375 | 0.01543072 | -19127.33 | -0.01797046 | -24911.29 | 0.01221203 | -8819.345 | -0.01350812 | -23174.42
0.9518125 | 0.0001827816 | 1453.228 | -0.0001819654 | -1436.775 | 0.0001839143 | 1460.48 | -0.0001830988 | -1447.477 | 0.0001839143 | 1460.48 | -0.0001830988 | -1447.477 | 0.9518125 | 0.0002159437 | 2276.695 | -7.093696e-05 | 3.650625 | 0.0002141916 | 2262.977 | -6.917586e-05 | 17.76921 | 0.0002141916 | 2262.977 | -6.917586e-05 | 17.76921 | 0.2492187 | 0.01535662 | -14092.82 | -0.01757528 | -20201.81 | 0.01218588 | -9050.232 | -0.01351342 | -23444.02
0.984825 | 0.0001708652 | 1370.864 | -0.0001674072 | -1309.373 | 0.0001718711 | 1375.457 | -0.0001684086 | -1320.684 | 0.0001718711 | 1375.457 | -0.0001684086 | -1320.684 | 0.984825 | 0.0002101769 | 2218.757 | -6.849738e-05 | 10.73397 | 0.0002087718 | 2207.067 | -6.709316e-05 | 21.30433 | 0.0002087718 | 2207.067 | -6.709316e-05 | 21.30433 | 0.25 | 0.01528834 | -13196.93 | -0.01760481 | -20852.89 | 0.0121591 | -9280.424 | -0.01352034 | -23714.31
1.019263 | 0.0001596422 | 1285.604 | -0.00015477 | -1205.581 | 0.0001605358 | 1291.08 | -0.0001556635 | -1214.264 | 0.0001605358 | 1291.08 | -0.0001556635 | -1214.264 | 1.019263 | 0.0002052999 | 2166.449 | -6.695326e-05 | 9.303481 | 0.0002042141 | 2157.978 | -6.58464e-05 | 18.20521 | 0.0002042141 | 2157.978 | -6.58464e-05 | 18.20521
1.0537 | 0.000149095 | 1211.641 | -0.0001421398 | -1095.902 | 0.0001498868 | 1214.893 | -0.0001429261 | -1105.154 | 0.0001498868 | 1214.893 | -0.0001429261 | -1105.154 | 1.0537 | 0.0002009882 | 2121.837 | -6.543074e-05 | 10.9179 | 0.0002002047 | 2115.397 | -6.462564e-05 | 17.06392 | 0.0002002047 | 2115.397 | -6.462564e-05 | 17.06392
1.089562 | 0.0001391477 | 1135.227 | -0.000131167 | -1006.56 | 0.000139849 | 1139.291 | -0.0001318697 | -1013.62 | 0.000139849 | 1139.291 | -0.0001318697 | -1013.62 | 1.089562 | 0.0001971868 | 2080.118 | -6.446485e-05 | 6.971644 | 0.000196695 | 2076.54 | -6.393026e-05 | 11.52589 | 0.000196695 | 2076.54 | -6.393026e-05 | 11.52589
1.125425 | 0.0001297801 | 1068.511 | -0.000120198 | -912.1426 | 0.0001303992 | 1070.667 | -0.0001208087 | -919.7304 | 0.0001303992 | 1070.667 | -0.0001208087 | -919.7304 | 1.125425 | 0.0001936383 | 2041.684 | -6.352033e-05 | 4.136791 | 0.0001934199 | 2040.436 | -6.32733e-05 | 6.576076 | 0.0001934199 | 2040.436 | -6.32733e-05 | 6.576076
1.162712 | 0.0001209337 | 999.7027 | -0.0001106674 | -835.3446 | 0.00012148 | 1002.745 | -0.0001112335 | -841.1153 | 0.00012148 | 1002.745 | -0.0001112335 | -841.1153 | 1.162712 | 0.0001899575 | 2001.776 | -6.247231e-05 | 1.696536 | 0.0001899222 | 2002.186 | -6.244624e-05 | 2.593312 | 0.0001899222 | 2002.186 | -6.244624e-05 | 2.593312
1.2 | 0.0001125429 | 939.2832 | -0.0001010445 | -753.0359 | 0.0001130227 | 940.3227 | -0.0001015249 | -759.6034 | 0.0001130227 | 940.3227 | -0.0001015249 | -759.6034 | 1.2 | 0.0001861712 | 1960.289 | -6.137536e-05 | -1.098778 | 0.0001861232 | 1960.884 | -6.152497e-05 | -1.309251 | 0.0001861232 | 1960.884 | -6.152497e-05 | -1.309251

## Sub 6 1.2% 30 ksi R
0.125
Group 2, Condition 3 (IFF) Sequence Step 2 - remove IFF 1.2%
PATHS ALONG Y-DIRECTION (L) | [12 empty] | PATHS ALONG X-DIRECTION (T) | [12 empty] | PATHS ALONG Z-DIRECTION (THROUGH THICKNESS)
| Midplane |  | Midplane |  | Entry |  | Entry |  | Exit |  | Exit |  |  | Midplane |  | Midplane |  | Entry |  | Entry |  | Exit |  | Exit |  |  | At bore |  | At bore |  | 0.02" away from bore |  | 0.02" away from bore
| Hoop |  | Radial |  | Hoop |  | Radial |  | Hoop |  | Radial |  |  | Hoop |  | Radial |  | Hoop |  | Radial |  | Hoop |  | Radial |  |  | Hoop |  | Radial |  | Hoop |  | Radial
Radial | Strain | Stress | Strain | Stress | Strain | Stress | Strain | Stress | Strain | Stress | Strain | Stress | Radial | Strain | Stress | Strain | Stress | Strain | Stress | Strain | Stress | Strain | Stress | Strain | Stress | z coordinate | Strain | Stress | Strain | Stress | Strain | Stress | Strain | Stress
dim, in | in/in | psi | in/in | psi | in/in | psi | in/in | psi | in/in | psi | in/in | psi | dim, in | in/in | psi | in/in | psi | in/in | psi | in/in | psi | in/in | psi | in/in | psi | in | in/in | psi | in/in | psi | in/in | psi | in/in | psi
0.125 | 0.004209036 | -50899.87 | -0.007851749 | -85.44292 | 0.00511283 | -38653.87 | -0.009595846 | -211.0944 | 0.00511283 | -38653.87 | -0.009595846 | -211.0944 | 0.125 | 0.00931971 | -49342.36 | -0.0119271 | 675.6229 | 0.009870539 | -48832.88 | -0.01380425 | -1116.999 | 0.009870539 | -48832.88 | -0.01380425 | -1116.999 | 0 | 0.009870539 | -48832.88 | -0.01380425 | -1116.999 | 0.008749997 | -40444.18 | -0.01117214 | -9259.977
0.12625 | 0.004072162 | -49609.93 | -0.007666911 | -603.3537 | 0.004981387 | -38613.76 | -0.00915362 | -2003.252 | 0.004981387 | -38613.76 | -0.00915362 | -2003.252 | 0.12625 | 0.009269259 | -49764.01 | -0.01191217 | 8.865929 | 0.009778291 | -49849.5 | -0.01352831 | -2925.662 | 0.009778291 | -49849.5 | -0.01352831 | -2925.662 | 0.000781253 | 0.00988092 | -45357.7 | -0.01346615 | 2163.58 | 0.008750998 | -40456.69 | -0.0111492 | -8900.881
0.1275 | 0.003939027 | -48259.22 | -0.007479421 | -1054.921 | 0.004852897 | -35597.83 | -0.008601366 | -1531.942 | 0.004852897 | -35597.83 | -0.008601366 | -1531.942 | 0.1275 | 0.009230606 | -49951.57 | -0.01188754 | -399.2162 | 0.009704816 | -48693.79 | -0.01311867 | -2173.145 | 0.009704816 | -48693.79 | -0.01311867 | -2173.145 | 0.001562499 | 0.009899702 | -47291.69 | -0.01359552 | -46.0563 | 0.008751838 | -40469.75 | -0.01112823 | -8550.291
0.12875 | 0.003813995 | -46968.36 | -0.007300219 | -1459.986 | 0.004727827 | -33460.34 | -0.008272475 | -1467.202 | 0.004727827 | -33460.34 | -0.008272475 | -1467.202 | 0.12875 | 0.009206521 | -49941.25 | -0.01185839 | -580.4582 | 0.009664804 | -47705.69 | -0.01288254 | -1530.344 | 0.009664804 | -47705.69 | -0.01288254 | -1530.344 | 0.002343751 | 0.009874977 | -46429.72 | -0.01335662 | 764.7199 | 0.008751829 | -40496.84 | -0.01111021 | -8226.375
0.13 | 0.003692872 | -45687.01 | -0.007123385 | -1827.959 | 0.004604033 | -32675.94 | -0.008019648 | -1920.438 | 0.004604033 | -32675.94 | -0.008019648 | -1920.438 | 0.13 | 0.009183359 | -50235.99 | -0.01185746 | -1067.419 | 0.009628577 | -48029.44 | -0.01274256 | -2053.74 | 0.009628577 | -48029.44 | -0.01274256 | -2053.74 | 0.003124997 | 0.009858116 | -46591.25 | -0.01326726 | 521.2827 | 0.008751497 | -40541.78 | -0.01109391 | -7927.162
0.13125 | 0.003575654 | -44484.64 | -0.006953619 | -2196.51 | 0.004480138 | -31593.54 | -0.007778377 | -2068.137 | 0.004480138 | -31593.54 | -0.007778377 | -2068.137 | 0.13125 | 0.009143688 | -50545.27 | -0.01183958 | -1586.314 | 0.009575458 | -47911.2 | -0.01259078 | -2235.37 | 0.009575458 | -47911.2 | -0.01259078 | -2235.37 | 0.004687503 | 0.009841025 | -46430.48 | -0.01327967 | 763.925 | 0.008750229 | -40654.63 | -0.01107064 | -7409.764
0.1325 | 0.003461209 | -43259.55 | -0.006783796 | -2535.03 | 0.004357754 | -30689.93 | -0.007568907 | -2412.701 | 0.004357754 | -30689.93 | -0.007568907 | -2412.701 | 0.1325 | 0.009101184 | -50864.67 | -0.01181954 | -2183.527 | 0.009519144 | -48163.23 | -0.01248207 | -2855.67 | 0.009519144 | -48163.23 | -0.01248207 | -2855.67 | 0.006250001 | 0.009829758 | -46823.89 | -0.01332542 | 397.2107 | 0.008748536 | -40837.69 | -0.01105518 | -7012.338
0.13375 | 0.003351353 | -42101.46 | -0.0066209 | -2866.71 | 0.004239011 | -29876.48 | -0.007377766 | -2790.438 | 0.004239011 | -29876.48 | -0.007377766 | -2790.438 | 0.13375 | 0.009056392 | -51059.99 | -0.01178432 | -2684.702 | 0.0094591 | -48425.38 | -0.01238169 | -3609.752 | 0.0094591 | -48425.38 | -0.01238169 | -3609.752 | 0.0078125 | 0.009814703 | -46519.35 | -0.01327057 | 797.2041 | 0.008746734 | -41010.96 | -0.01104962 | -6686.512
0.135 | 0.003243589 | -40916.02 | -0.006457311 | -3171.852 | 0.004121858 | -29074.9 | -0.007189119 | -3150.17 | 0.004121858 | -29074.9 | -0.007189119 | -3150.17 | 0.135 | 0.009010876 | -51266.45 | -0.01174781 | -3241.611 | 0.009398588 | -48793.26 | -0.01229768 | -4677.155 | 0.009398588 | -48793.26 | -0.01229768 | -4677.155 | 0.009374999 | 0.009807603 | -47082.15 | -0.01329438 | 347.3688 | 0.008744886 | -41230.24 | -0.01104857 | -6444.476
0.1375 | 0.00304256 | -38758.99 | -0.006153569 | -3789.125 | 0.003900637 | -27695.96 | -0.006861003 | -3935.994 | 0.003900637 | -27695.96 | -0.006861003 | -3935.994 | 0.1375 | 0.008910272 | -51214.62 | -0.01162846 | -4050.329 | 0.009264854 | -48906.73 | -0.01207103 | -6239.376 | 0.009264854 | -48906.73 | -0.01207103 | -6239.376 | 0.0109375 | 0.00978553 | -46814.27 | -0.0132023 | 731.9085 | 0.008742948 | -41443.28 | -0.01105291 | -6253.861
0.14 | 0.002852247 | -36556.42 | -0.005852397 | -4298.403 | 0.003688869 | -26293.84 | -0.006539135 | -4639.931 | 0.003688869 | -26293.84 | -0.006539135 | -4639.931 | 0.14 | 0.008804691 | -51231.34 | -0.01150807 | -5067.13 | 0.009115728 | -46017.04 | -0.01181253 | -7858.748 | 0.009115728 | -46017.04 | -0.01181253 | -7858.748 | 0.0125 | 0.009775264 | -47210.2 | -0.0131933 | 478.3732 | 0.008740959 | -41676.96 | -0.01105971 | -6109.504
0.1425 | 0.002677774 | -34570.32 | -0.005575733 | -4801.686 | 0.003491682 | -25101.77 | -0.006257248 | -5379.535 | 0.003491682 | -25101.77 | -0.006257248 | -5379.535 | 0.1425 | 0.008694988 | -49556.28 | -0.0112858 | -5311.156 | 0.008941557 | -43077.82 | -0.01148871 | -8456.271 | 0.008941557 | -43077.82 | -0.01148871 | -8456.271 | 0.015625 | 0.009758217 | -47333.97 | -0.01312494 | 592.3323 | 0.008737003 | -42132.93 | -0.01108116 | -5949.918
0.145 | 0.002512354 | -32524.48 | -0.005299853 | -5195.291 | 0.003303015 | -23844.83 | -0.00597449 | -6015.85 | 0.003303015 | -23844.83 | -0.00597449 | -6015.85 | 0.145 | 0.008566433 | -46147.2 | -0.01103961 | -6320.561 | 0.008749997 | -40444.18 | -0.01117214 | -9259.977 | 0.008749997 | -40444.18 | -0.01117214 | -9259.977 | 0.01875 | 0.009753304 | -47758.7 | -0.01308275 | 463.1 | 0.00873302 | -42573.9 | -0.01110502 | -5862.218
0.1475 | 0.002360197 | -30667.07 | -0.005045317 | -5589.853 | 0.003127001 | -22741.21 | -0.005720597 | -6660.223 | 0.003127001 | -22741.21 | -0.005720597 | -6660.223 | 0.1475 | 0.008409041 | -42804.55 | -0.01072912 | -6453.025 | 0.008534692 | -38012.92 | -0.01083657 | -9729.627 | 0.008534692 | -38012.92 | -0.01083657 | -9729.627 | 0.021875 | 0.009738119 | -47714.08 | -0.01298437 | 657.1968 | 0.008729161 | -42992.33 | -0.01112948 | -5870.117
0.15 | 0.002215858 | -28744.87 | -0.004790713 | -5885.114 | 0.002958609 | -21578.03 | -0.005465972 | -7221.582 | 0.002958609 | -21578.03 | -0.005465972 | -7221.582 | 0.15 | 0.008236169 | -39799.89 | -0.01042701 | -6824.237 | 0.00830819 | -35769.12 | -0.01050229 | -10255.48 | 0.00830819 | -35769.12 | -0.01050229 | -10255.48 | 0.025 | 0.009735988 | -48121.72 | -0.01295044 | 514.3886 | 0.00872531 | -43360.76 | -0.01115239 | -5876.676
0.1525 | 0.00208299 | -26984.6 | -0.004554933 | -6184.012 | 0.002801529 | -20531.84 | -0.005233991 | -7782.38 | 0.002801529 | -20531.84 | -0.005233991 | -7782.38 | 0.1525 | 0.008040207 | -37076.06 | -0.01010308 | -6951.863 | 0.008067206 | -33719.82 | -0.01016058 | -10579.24 | 0.008067206 | -33719.82 | -0.01016058 | -10579.24 | 0.03125 | 0.009673671 | -48259.39 | -0.01278528 | 601.6406 | 0.008717743 | -43988.8 | -0.0111806 | -5951.574
0.155 | 0.001956976 | -25167.22 | -0.004319252 | -6393.037 | 0.00265135 | -19428.89 | -0.005001552 | -8267.42 | 0.00265135 | -19428.89 | -0.005001552 | -8267.42 | 0.155 | 0.00783593 | -34513.3 | -0.009778688 | -7114.89 | 0.007821654 | -31771.64 | -0.009818812 | -10898.99 | 0.007821654 | -31771.64 | -0.009818812 | -10898.99 | 0.0375 | 0.009663157 | -48598.87 | -0.01268971 | 586.231 | 0.00870938 | -44475.38 | -0.01120002 | -6012.312
0.1575 | 0.001841118 | -23498.86 | -0.004101087 | -6610.345 | 0.002511476 | -18424.4 | -0.004789747 | -8742.267 | 0.002511476 | -18424.4 | -0.004789747 | -8742.267 | 0.1575 | 0.007621769 | -32233.41 | -0.009451546 | -7168.693 | 0.007572202 | -30006.01 | -0.009483506 | -11099.96 | 0.007572202 | -30006.01 | -0.009483506 | -11099.96 | 0.04375 | 0.009611999 | -48774.54 | -0.01257015 | 547.939 | 0.008700131 | -44858.04 | -0.01120238 | -6088.549
0.16 | 0.001731318 | -21774.27 | -0.003882872 | -6747.426 | 0.00237785 | -17389.57 | -0.004579339 | -9170.048 | 0.00237785 | -17389.57 | -0.004579339 | -9170.048 | 0.16 | 0.007405663 | -30029.58 | -0.009124448 | -7201.378 | 0.007323543 | -28314.11 | -0.009150203 | -11291.4 | 0.007323543 | -28314.11 | -0.009150203 | -11291.4 | 0.05 | 0.009599094 | -48902.63 | -0.01248383 | 613.8877 | 0.008689925 | -45144.07 | -0.0111981 | -6127.386
0.1625 | 0.001630539 | -20179.06 | -0.003680501 | -6896.629 | 0.002253531 | -16455.03 | -0.004387854 | -9606.196 | 0.002253531 | -16455.03 | -0.004387854 | -9606.196 | 0.1625 | 0.007190678 | -28086.72 | -0.008807925 | -7200.174 | 0.007079216 | -26814.76 | -0.008834656 | -11433.93 | 0.007079216 | -26814.76 | -0.008834656 | -11433.93 | 0.05625 | 0.009547998 | -49106.88 | -0.0123913 | 507.1452 | 0.008678545 | -45366.61 | -0.01118599 | -6170.481
0.165 | 0.001531483 | -18408.44 | -0.003465894 | -6914.112 | 0.002130598 | -15389.2 | -0.004174312 | -9965.231 | 0.002130598 | -15389.2 | -0.004174312 | -9965.231 | 0.165 | 0.006971958 | -25991.22 | -0.008475685 | -7078.099 | 0.006832273 | -25208.43 | -0.008487763 | -11475.61 | 0.006832273 | -25208.43 | -0.008487763 | -11475.61 | 0.0625 | 0.009535294 | -49110.41 | -0.01231901 | 621.5963 | 0.008666261 | -45534.55 | -0.01116978 | -6190.282
0.1735 | 0.0012607 | -13552.29 | -0.002873123 | -7233.69 | 0.001785025 | -12324.84 | -0.003613959 | -11039.32 | 0.001785025 | -12324.84 | -0.003613959 | -11039.32 | 0.1735 | 0.006305706 | -21027.12 | -0.007531925 | -7068.162 | 0.006096409 | -21061.49 | -0.007559739 | -11610.36 | 0.006096409 | -21061.49 | -0.007559739 | -11610.36 | 0.06875 | 0.009482097 | -49312.57 | -0.01224262 | 485.4846 | 0.008652259 | -45675.98 | -0.0111519 | -6221.706
0.182 | 0.001037522 | -8146.739 | -0.00227591 | -6804.969 | 0.001490056 | -9028.285 | -0.00305155 | -11766.24 | 0.001490056 | -9028.285 | -0.00305155 | -11766.24 | 0.182 | 0.005692903 | -15734.9 | -0.006584421 | -6072.871 | 0.005429781 | -16899.21 | -0.006626744 | -11095.46 | 0.005429781 | -16899.21 | -0.006626744 | -11095.46 | 0.075 | 0.009469246 | -49233.89 | -0.0121813 | 627.313 | 0.008637762 | -45781.11 | -0.01113113 | -6233.151
0.1961667 | 0.0008003357 | -1568.034 | -0.001583312 | -6744.171 | 0.001147694 | -4691.757 | -0.002410299 | -12819.57 | 0.001147694 | -4691.757 | -0.002410299 | -12819.57 | 0.1961667 | 0.004895545 | -10888.47 | -0.005462491 | -5803.161 | 0.004580158 | -12671.61 | -0.005570272 | -10921.19 | 0.004580158 | -12671.61 | -0.005570272 | -10921.19 | 0.08125 | 0.009421024 | -49435.43 | -0.01212426 | 483.6494 | 0.008622413 | -45884.15 | -0.01111291 | -6265.957
0.2103333 | 0.0006473177 | 6254.939 | -0.0008890536 | -5382.116 | 0.0008973632 | 895.7757 | -0.001700916 | -12916.18 | 0.0008973632 | 895.7757 | -0.001700916 | -12916.18 | 0.2103333 | 0.004212941 | -5100.467 | -0.004344327 | -3763.134 | 0.003865719 | -8191.029 | -0.004530987 | -9687.264 | 0.003865719 | -8191.029 | -0.004530987 | -9687.264 | 0.0875 | 0.009407584 | -49294.52 | -0.01207039 | 646.7884 | 0.008607622 | -45956.62 | -0.01109301 | -6277.463
0.2301667 | 0.0005392376 | 4978.975 | -0.0007028294 | -4862.307 | 0.0007052132 | 3257.942 | -0.001289674 | -12548.17 | 0.0007052132 | 3257.942 | -0.001289674 | -12548.17 | 0.2301667 | 0.003496825 | -1612.925 | -0.003360572 | -3483.69 | 0.003139938 | -4879.791 | -0.003621801 | -9290.883 | 0.003139938 | -4879.791 | -0.003621801 | -9290.883 | 0.09375 | 0.009368377 | -49490 | -0.01203141 | 500.2371 | 0.008595034 | -46029.33 | -0.0110786 | -6305.08
0.25 | 0.0004613522 | 4072.048 | -0.0005462058 | -3911.146 | 0.0005701405 | 2922.071 | -0.0009836627 | -9389.19 | 0.0005701405 | 2922.071 | -0.0009836627 | -9389.19 | 0.25 | 0.002933855 | 2957.29 | -0.002431753 | -1395.502 | 0.002576882 | -1384.069 | -0.002773248 | -7979.76 | 0.002576882 | -1384.069 | -0.002773248 | -7979.76 | 0.1 | 0.009361064 | -49329.1 | -0.0119922 | 657.9367 | 0.008584001 | -46069.85 | -0.01106321 | -6307.231
0.2602125 | 0.0004349667 | 3599.948 | -0.0005187855 | -3956.926 | 0.0005234498 | 2588.299 | -0.0009247025 | -8885.86 | 0.0005234498 | 2588.299 | -0.0009247025 | -8885.86 | 0.2602125 | 0.002712582 | 3951.225 | -0.002143576 | -1297.877 | 0.002358784 | -254.2141 | -0.002489911 | -7665.332 | 0.002358784 | -254.2141 | -0.002489911 | -7665.332 | 0.10625 | 0.009333149 | -49523.68 | -0.01197238 | 508.9741 | 0.008576418 | -46115.49 | -0.01105474 | -6326.504
0.270425 | 0.0004113498 | 3289.145 | -0.0004813177 | -3783.735 | 0.0004812521 | 2380.908 | -0.0008475114 | -8147.296 | 0.0004812521 | 2380.908 | -0.0008475114 | -8147.296 | 0.270425 | 0.002506077 | 5526.36 | -0.001822859 | -566.2523 | 0.002155639 | 1091.304 | -0.002169996 | -7039.34 | 0.002155639 | 1091.304 | -0.002169996 | -7039.34 | 0.1125 | 0.009329722 | -49342.54 | -0.01194291 | 668.881 | 0.008570543 | -46129.56 | -0.01104541 | -6318.953
0.2820625 | 0.0003901346 | 2959.732 | -0.0004593502 | -3770.999 | 0.0004437361 | 2218.058 | -0.0007762689 | -7448.418 | 0.0004437361 | 2218.058 | -0.0007762689 | -7448.418 | 0.2820625 | 0.002295546 | 6768.568 | -0.001537227 | -91.10204 | 0.001951174 | 2360.639 | -0.001870685 | -6415.569 | 0.001951174 | 2360.639 | -0.001870685 | -6415.569 | 0.11875 | 0.009317348 | -49545.22 | -0.01194549 | 509.7519 | 0.00856766 | -46153.95 | -0.01104296 | -6333.008
0.2937 | 0.0003719036 | 2724.084 | -0.0004375587 | -3689.535 | 0.0004120976 | 2113.157 | -0.0007074356 | -6757.251 | 0.0004120976 | 2113.157 | -0.0007074356 | -6757.251 | 0.2937 | 0.002088871 | 8123.132 | -0.001250772 | 596.1955 | 0.00175628 | 3652.937 | -0.0015681 | -5649.901 | 0.00175628 | 3652.937 | -0.0015681 | -5649.901 | 0.125 | 0.00931971 | -49342.36 | -0.0119271 | 675.6229 | 0.008566433 | -46147.2 | -0.01103961 | -6320.561
0.3067625 | 0.0003553552 | 2490.898 | -0.0004258002 | -3698.437 | 0.0003846867 | 2005.509 | -0.0006517084 | -6206.169 | 0.0003846867 | 2005.509 | -0.0006517084 | -6206.169 | 0.3067625 | 0.001848373 | 9135.361 | -0.000973305 | 1101.903 | 0.001544034 | 5021.07 | -0.001259213 | -4655.55 | 0.001544034 | 5021.07 | -0.001259213 | -4655.55 | 0.13125 | 0.009317348 | -49545.22 | -0.01194549 | 509.7519 | 0.00856766 | -46153.95 | -0.01104296 | -6333.008
0.319825 | 0.00034064 | 2317.469 | -0.0004139339 | -3661.253 | 0.0003614728 | 1946.765 | -0.0005966955 | -5645.098 | 0.0003614728 | 1946.765 | -0.0005966955 | -5645.098 | 0.319825 | 0.001598597 | 10169.04 | -0.0006886237 | 1779.966 | 0.001325693 | 6408.802 | -0.0009374896 | -3481.433 | 0.001325693 | 6408.802 | -0.0009374896 | -3481.433 | 0.1375 | 0.009329722 | -49342.54 | -0.01194291 | 668.881 | 0.008570543 | -46129.56 | -0.01104541 | -6318.953
0.3343125 | 0.0003267452 | 2158.742 | -0.0004060907 | -3647.744 | 0.0003412817 | 1875.973 | -0.0005533954 | -5212.829 | 0.0003412817 | 1875.973 | -0.0005533954 | -5212.829 | 0.3343125 | 0.001303895 | 10583.43 | -0.0004245304 | 2043.375 | 0.001056679 | 7784.205 | -0.0005997324 | -2092.934 | 0.001056679 | 7784.205 | -0.0005997324 | -2092.934 | 0.14375 | 0.009333149 | -49523.68 | -0.01197238 | 508.9741 | 0.008576418 | -46115.49 | -0.01105474 | -6326.504
0.3488 | 0.0003138899 | 2030.71 | -0.0003980785 | -3610.435 | 0.0003237796 | 1837.048 | -0.000510538 | -4773.508 | 0.0003237796 | 1837.048 | -0.000510538 | -4773.508 | 0.3488 | 0.00102525 | 11414.51 | -0.0001522313 | 2698.378 | 0.000808745 | 8778.945 | -0.0002764885 | -204.9977 | 0.000808745 | 8778.945 | -0.0002764885 | -204.9977 | 0.15 | 0.009361064 | -49329.1 | -0.0119922 | 657.9367 | 0.008584001 | -46069.85 | -0.01106321 | -6307.231
0.3647125 | 0.000301225 | 1920.511 | -0.0003897555 | -3554.341 | 0.0003080548 | 1781.458 | -0.000476946 | -4438.346 | 0.0003080548 | 1781.458 | -0.000476946 | -4438.346 | 0.3647125 | 0.0008003341 | 9257.026 | -6.271306e-05 | 2418.84 | 0.0006293624 | 6784.112 | -0.0001671736 | 472.9115 | 0.0006293624 | 6784.112 | -0.0001671736 | 472.9115 | 0.15625 | 0.009368377 | -49490 | -0.01203141 | 500.2371 | 0.008595034 | -46029.33 | -0.0110786 | -6305.08
0.380625 | 0.0002891867 | 1822.799 | -0.0003812642 | -3489.391 | 0.0002939274 | 1744.975 | -0.0004436382 | -4098.984 | 0.0002939274 | 1744.975 | -0.0004436382 | -4098.984 | 0.380625 | 0.0006385091 | 7537.151 | 6.967367e-06 | 2533.251 | 0.0005010372 | 5691.136 | -6.064062e-05 | 1240.789 | 0.0005010372 | 5691.136 | -6.064062e-05 | 1240.789 | 0.1625 | 0.009407584 | -49294.52 | -0.01207039 | 646.7884 | 0.008607622 | -45956.62 | -0.01109301 | -6277.463
0.3979625 | 0.0002770377 | 1739.858 | -0.0003704641 | -3390.498 | 0.000280639 | 1691.091 | -0.0004170452 | -3836.877 | 0.000280639 | 1691.091 | -0.0004170452 | -3836.877 | 0.3979625 | 0.000537141 | 6268.147 | 1.036695e-05 | 2094.353 | 0.0004216808 | 4877.785 | -2.739337e-05 | 1319.629 | 0.0004216808 | 4877.785 | -2.739337e-05 | 1319.629 | 0.16875 | 0.009421024 | -49435.43 | -0.01212426 | 483.6494 | 0.008622413 | -45884.15 | -0.01111291 | -6265.957
0.4153 | 0.0002653692 | 1661.083 | -0.0003595451 | -3290.306 | 0.0002682901 | 1648.729 | -0.0003905847 | -3571.739 | 0.0002682901 | 1648.729 | -0.0003905847 | -3571.739 | 0.4153 | 0.0004587928 | 5367.423 | 1.732952e-05 | 1869.572 | 0.0003617756 | 4305.786 | 7.026552e-06 | 1494.999 | 0.0003617756 | 4305.786 | 7.026552e-06 | 1494.999 | 0.175 | 0.009469246 | -49233.89 | -0.0121813 | 627.313 | 0.008637762 | -45781.11 | -0.01113113 | -6233.151
0.4340625 | 0.0002535395 | 1591.285 | -0.0003461732 | -3160.424 | 0.0002562316 | 1591.435 | -0.0003686389 | -3359.607 | 0.0002562316 | 1591.435 | -0.0003686389 | -3359.607 | 0.4340625 | 0.0003996619 | 4650.071 | 1.169192e-05 | 1576.064 | 0.0003192439 | 3831.867 | 1.473971e-05 | 1419.185 | 0.0003192439 | 3831.867 | 1.473971e-05 | 1419.185 | 0.18125 | 0.009482097 | -49312.57 | -0.01224262 | 485.4846 | 0.008652259 | -45675.98 | -0.0111519 | -6221.706
0.452825 | 0.0002421778 | 1523.914 | -0.0003327367 | -3031.31 | 0.0002447891 | 1541.916 | -0.0003467217 | -3144.807 | 0.0002447891 | 1541.916 | -0.0003467217 | -3144.807 | 0.452825 | 0.000350841 | 4075.664 | 7.572505e-06 | 1355.841 | 0.0002848141 | 3460.11 | 2.376877e-05 | 1391.766 | 0.0002848141 | 3460.11 | 2.376877e-05 | 1391.766 | 0.1875 | 0.009535294 | -49110.41 | -0.01231901 | 621.5963 | 0.008666261 | -45534.55 | -0.01116978 | -6190.282
0.4730125 | 0.0002307372 | 1459.746 | -0.0003176861 | -2885.582 | 0.0002334092 | 1481.285 | -0.0003277201 | -2964.716 | 0.0002334092 | 1481.285 | -0.0003277201 | -2964.716 | 0.4730125 | 0.0003119779 | 3619.623 | 2.714073e-06 | 1169.229 | 0.0002581371 | 3140.395 | 2.26278e-05 | 1274.381 | 0.0002581371 | 3140.395 | 2.26278e-05 | 1274.381 | 0.19375 | 0.009547998 | -49106.88 | -0.0123913 | 507.1452 | 0.008678545 | -45366.61 | -0.01118599 | -6170.481
0.4932 | 0.0002197938 | 1399.408 | -0.000302612 | -2739.775 | 0.000222528 | 1427.039 | -0.0003086901 | -2781.966 | 0.000222528 | 1427.039 | -0.0003086901 | -2781.966 | 0.4932 | 0.0002791291 | 3232.308 | -1.861589e-06 | 1005.931 | 0.0002355687 | 2870.694 | 2.194665e-05 | 1178.1 | 0.0002355687 | 2870.694 | 2.194665e-05 | 1178.1 | 0.2 | 0.009599094 | -48902.63 | -0.01248383 | 613.8877 | 0.008689925 | -45144.07 | -0.0111981 | -6127.386
0.5148125 | 0.0002088937 | 1337.952 | -0.0002870059 | -2591.214 | 0.0002116825 | 1365.32 | -0.0002916064 | -2622.394 | 0.0002116825 | 1365.32 | -0.0002916064 | -2622.394 | 0.5148125 | 0.0002519953 | 2918.222 | -4.829653e-06 | 883.318 | 0.0002168674 | 2634.101 | 1.793653e-05 | 1057.909 | 0.0002168674 | 2634.101 | 1.793653e-05 | 1057.909 | 0.20625 | 0.009611999 | -48774.54 | -0.01257015 | 547.939 | 0.008700131 | -44858.04 | -0.01120238 | -6088.549
0.536425 | 0.0001985155 | 1282.467 | -0.0002713996 | -2440.815 | 0.0002013173 | 1309.704 | -0.0002744776 | -2460.166 | 0.0002013173 | 1309.704 | -0.0002744776 | -2460.166 | 0.536425 | 0.0002286712 | 2643.853 | -7.694609e-06 | 771.053 | 0.000200543 | 2426.642 | 1.425706e-05 | 950.6401 | 0.000200543 | 2426.642 | 1.425706e-05 | 950.6401 | 0.2125 | 0.009663157 | -48598.87 | -0.01268971 | 586.231 | 0.00870938 | -44475.38 | -0.01120002 | -6012.312
0.5594625 | 0.0001882921 | 1223.331 | -0.0002561624 | -2298.218 | 0.0001910545 | 1249.319 | -0.0002588271 | -2315.232 | 0.0001910545 | 1249.319 | -0.0002588271 | -2315.232 | 0.5594625 | 0.0002090316 | 2416.316 | -9.252708e-06 | 686.7816 | 0.0001864408 | 2243.742 | 1.006802e-05 | 846.2862 | 0.0001864408 | 2243.742 | 1.006802e-05 | 846.2862 | 0.21875 | 0.009673671 | -48259.39 | -0.01278528 | 601.6406 | 0.008717743 | -43988.8 | -0.0111806 | -5951.574
0.5825 | 0.0001785967 | 1171.824 | -0.000240934 | -2152.248 | 0.0001812831 | 1195.082 | -0.0002431383 | -2167.739 | 0.0001812831 | 1195.082 | -0.0002431383 | -2167.739 | 0.5825 | 0.0001919539 | 2215.011 | -1.079407e-05 | 608.5757 | 0.0001739106 | 2079.964 | 6.094398e-06 | 750.3039 | 0.0001739106 | 2079.964 | 6.094398e-06 | 750.3039 | 0.225 | 0.009735988 | -48121.72 | -0.01295044 | 514.3886 | 0.00872531 | -43360.76 | -0.01115239 | -5876.676
0.6069625 | 0.0001691381 | 1115.603 | -0.0002266534 | -2020.375 | 0.000171702 | 1137.774 | -0.0002287683 | -2035.275 | 0.000171702 | 1137.774 | -0.0002287683 | -2035.275 | 0.6069625 | 0.0001773816 | 2044.332 | -1.167524e-05 | 546.3763 | 0.000162861 | 1935.856 | 2.604801e-06 | 666.0958 | 0.000162861 | 1935.856 | 2.604801e-06 | 666.0958 | 0.228125 | 0.009738119 | -47714.08 | -0.01298437 | 657.1968 | 0.008729161 | -42992.33 | -0.01112948 | -5870.117
0.631425 | 0.0001601952 | 1067.825 | -0.0002123825 | -1884.223 | 0.0001626185 | 1086.609 | -0.0002143752 | -1900.429 | 0.0001626185 | 1086.609 | -0.0002143752 | -1900.429 | 0.631425 | 0.0001645896 | 1892.5 | -1.255997e-05 | 488.8895 | 0.0001529541 | 1805.559 | -7.449864e-07 | 587.7542 | 0.0001529541 | 1805.559 | -7.449864e-07 | 587.7542 | 0.23125 | 0.009753304 | -47758.7 | -0.01308275 | 463.1 | 0.00873302 | -42573.9 | -0.01110502 | -5862.218
0.6573125 | 0.0001515402 | 1015.215 | -0.0001993436 | -1764.945 | 0.0001537974 | 1033.332 | -0.0002012764 | -1780.027 | 0.0001537974 | 1033.332 | -0.0002012764 | -1780.027 | 0.6573125 | 0.000153555 | 1761.345 | -1.323034e-05 | 439.8531 | 0.0001441359 | 1690.938 | -3.428653e-06 | 521.7378 | 0.0001441359 | 1690.938 | -3.428653e-06 | 521.7378 | 0.234375 | 0.009758217 | -47333.97 | -0.01312494 | 592.3323 | 0.008737003 | -42132.93 | -0.01108116 | -5949.918
0.6832 | 0.0001433744 | 971.1222 | -0.0001863124 | -1641.088 | 0.0001454637 | 986.0142 | -0.0001881683 | -1657.456 | 0.0001454637 | 986.0142 | -0.0001881683 | -1657.456 | 0.6832 | 0.0001437877 | 1644.235 | -1.390571e-05 | 394.7811 | 0.0001361913 | 1586.794 | -6.029111e-06 | 459.9371 | 0.0001361913 | 1586.794 | -6.029111e-06 | 459.9371 | 0.2375 | 0.009775264 | -47210.2 | -0.0131933 | 478.3732 | 0.008740959 | -41676.96 | -0.01105971 | -6109.504
0.7105125 | 0.0001355215 | 922.5517 | -0.0001745945 | -1534.593 | 0.0001374363 | 937.1204 | -0.0001763519 | -1549.12 | 0.0001374363 | 937.1204 | -0.0001763519 | -1549.12 | 0.7105125 | 0.0001352806 | 1541.599 | -1.458033e-05 | 354.2043 | 0.0001290913 | 1494.886 | -8.08784e-06 | 407.9725 | 0.0001290913 | 1494.886 | -8.08784e-06 | 407.9725 | 0.2390625 | 0.00978553 | -46814.27 | -0.0132023 | 731.9085 | 0.008742948 | -41443.28 | -0.01105291 | -6253.861
0.737825 | 0.0001281223 | 882.0823 | -0.0001628822 | -1423.635 | 0.0001298701 | 893.8323 | -0.0001645352 | -1438.832 | 0.0001298701 | 893.8323 | -0.0001645352 | -1438.832 | 0.737825 | 0.0001276914 | 1449.51 | -1.525712e-05 | 316.8841 | 0.0001226713 | 1411.088 | -1.010063e-05 | 359.0944 | 0.0001226713 | 1411.088 | -1.010063e-05 | 359.0944 | 0.240625 | 0.009807603 | -47082.15 | -0.01329438 | 347.3688 | 0.008744886 | -41230.24 | -0.01104857 | -6444.476
0.7665625 | 0.0001210405 | 837.6534 | -0.0001524495 | -1329.292 | 0.0001226263 | 849.2958 | -0.0001539787 | -1342.331 | 0.0001226263 | 849.2958 | -0.0001539787 | -1342.331 | 0.7665625 | 0.0001210154 | 1367.813 | -1.600139e-05 | 282.1867 | 0.0001169129 | 1336.588 | -1.175542e-05 | 317.109 | 0.0001169129 | 1336.588 | -1.175542e-05 | 317.109 | 0.2421875 | 0.009814703 | -46519.35 | -0.01327057 | 797.2041 | 0.008746734 | -41010.96 | -0.01104962 | -6686.512
0.7953 | 0.0001143717 | 800.6536 | -0.0001420211 | -1230.826 | 0.0001158069 | 809.8958 | -0.0001434263 | -1244.088 | 0.0001158069 | 809.8958 | -0.0001434263 | -1244.088 | 0.7953 | 0.0001150078 | 1293.94 | -1.674619e-05 | 250.013 | 0.0001116797 | 1268.33 | -1.338696e-05 | 277.3878 | 0.0001116797 | 1268.33 | -1.338696e-05 | 277.3878 | 0.24375 | 0.009829758 | -46823.89 | -0.01332542 | 397.2107 | 0.008748536 | -40837.69 | -0.01105518 | -7012.338
0.8254625 | 0.0001080102 | 760.2145 | -0.0001327839 | -1147.671 | 0.0001093049 | 769.4761 | -0.0001340646 | -1158.816 | 0.0001093049 | 769.4761 | -0.0001340646 | -1158.816 | 0.8254625 | 0.0001096507 | 1227.508 | -1.755476e-05 | 219.6195 | 0.0001069475 | 1206.875 | -1.480259e-05 | 242.211 | 0.0001069475 | 1206.875 | -1.480259e-05 | 242.211 | 0.2453125 | 0.009841025 | -46430.48 | -0.01327967 | 763.925 | 0.008750229 | -40654.63 | -0.01107064 | -7409.764
0.855625 | 0.0001020186 | 726.4351 | -0.0001235505 | -1060.818 | 0.0001031846 | 733.6659 | -0.0001247085 | -1072.002 | 0.0001031846 | 733.6659 | -0.0001247085 | -1072.002 | 0.855625 | 0.0001047684 | 1166.629 | -1.836471e-05 | 191.0067 | 0.0001026041 | 1150.031 | -1.62088e-05 | 208.6398 | 0.0001026041 | 1150.031 | -1.62088e-05 | 208.6398 | 0.246875 | 0.009858116 | -46591.25 | -0.01326726 | 521.2827 | 0.008751497 | -40541.78 | -0.01109391 | -7927.162
0.8872125 | 9.631407e-05 | 689.6786 | -0.0001153988 | -987.7876 | 9.736287e-05 | 697.0088 | -0.0001164464 | -997.0678 | 9.736287e-05 | 697.0088 | -0.0001164464 | -997.0678 | 0.8872125 | 0.0001003081 | 1110.756 | -1.919221e-05 | 163.9185 | 9.85964e-05 | 1097.744 | -1.746556e-05 | 178.1492 | 9.85964e-05 | 1097.744 | -1.746556e-05 | 178.1492 | 0.2476562 | 0.009874977 | -46429.72 | -0.01335662 | 764.7199 | 0.008751829 | -40496.84 | -0.01111021 | -8226.375
0.9188 | 9.093679e-05 | 658.8061 | -0.0001072507 | -911.4943 | 9.187888e-05 | 664.4219 | -0.0001081898 | -920.7841 | 9.187888e-05 | 664.4219 | -0.0001081898 | -920.7841 | 0.9188 | 9.615058e-05 | 1058.308 | -2.002434e-05 | 137.8185 | 9.484131e-05 | 1048.451 | -1.872346e-05 | 148.6418 | 9.484131e-05 | 1048.451 | -1.872346e-05 | 148.6418 | 0.2484375 | 0.009899702 | -47291.69 | -0.01359552 | -46.0563 | 0.008751838 | -40469.75 | -0.01112823 | -8550.291
0.9518125 | 8.58204e-05 | 625.35 | -0.0001000704 | -847.5199 | 8.666657e-05 | 631.1174 | -0.0001009174 | -855.1679 | 8.666657e-05 | 631.1174 | -0.0001009174 | -855.1679 | 0.9518125 | 9.217102e-05 | 1008.496 | -2.07749e-05 | 113.59 | 9.121979e-05 | 1001.403 | -1.980224e-05 | 121.7407 | 9.121979e-05 | 1001.403 | -1.980224e-05 | 121.7407 | 0.2492187 | 0.00988092 | -45357.7 | -0.01346615 | 2163.58 | 0.008750998 | -40456.69 | -0.0111492 | -8900.881
0.984825 | 8.099062e-05 | 597.0441 | -9.289348e-05 | -780.6932 | 8.174971e-05 | 601.3676 | -9.364983e-05 | -788.377 | 8.174971e-05 | 601.3676 | -9.364983e-05 | -788.377 | 0.984825 | 8.83114e-05 | 959.7183 | -2.153766e-05 | 89.35015 | 8.769181e-05 | 955.4571 | -2.08944e-05 | 95.09499 | 8.769181e-05 | 955.4571 | -2.08944e-05 | 95.09499 | 0.25 | 0.009870539 | -48832.88 | -0.01380425 | -1116.999 | 0.008749997 | -40444.18 | -0.01117214 | -9259.977
1.019263 | 7.639311e-05 | 566.485 | -8.657378e-05 | -724.752 | 7.707444e-05 | 571.0031 | -8.72552e-05 | -731.0312 | 7.707444e-05 | 571.0031 | -8.72552e-05 | -731.0312 | 1.019263 | 8.430912e-05 | 910.808 | -2.20186e-05 | 68.3405 | 8.400577e-05 | 908.939 | -2.163604e-05 | 71.90608 | 8.400577e-05 | 908.939 | -2.163604e-05 | 71.90608
1.0537 | 7.204506e-05 | 540.4062 | -8.025753e-05 | -666.3341 | 7.265579e-05 | 543.7077 | -8.086483e-05 | -672.6835 | 7.265579e-05 | 543.7077 | -8.086483e-05 | -672.6835 | 1.0537 | 8.018941e-05 | 859.6674 | -2.252388e-05 | 45.83823 | 8.019211e-05 | 860.892 | -2.240479e-05 | 47.98496 | 8.019211e-05 | 860.892 | -2.240479e-05 | 47.98496
1.089562 | 6.790131e-05 | 512.3625 | -7.469503e-05 | -617.4723 | 6.844903e-05 | 515.8739 | -7.524334e-05 | -622.645 | 6.844903e-05 | 515.8739 | -7.524334e-05 | -622.645 | 1.089562 | 7.542695e-05 | 804.4844 | -2.233106e-05 | 29.91742 | 7.573391e-05 | 808.105 | -2.240454e-05 | 30.52373 | 7.573391e-05 | 808.105 | -2.240454e-05 | 30.52373
1.125425 | 6.397392e-05 | 488.2144 | -6.913413e-05 | -566.4417 | 6.446432e-05 | 490.6802 | -6.961968e-05 | -571.7087 | 6.446432e-05 | 490.6802 | -6.961968e-05 | -571.7087 | 1.125425 | 7.019075e-05 | 742.0688 | -2.215009e-05 | 10.42379 | 7.078753e-05 | 749.7108 | -2.239618e-05 | 11.38735 | 7.078753e-05 | 749.7108 | -2.239618e-05 | 11.38735
1.162712 | 6.022438e-05 | 462.3313 | -6.423612e-05 | -523.8077 | 6.066367e-05 | 465.0892 | -6.468499e-05 | -528.0869 | 6.066367e-05 | 465.0892 | -6.468499e-05 | -528.0869 | 1.162712 | 6.347252e-05 | 669.7412 | -2.036083e-05 | 5.503607 | 6.426671e-05 | 678.7023 | -2.079879e-05 | 4.702055 | 6.426671e-05 | 678.7023 | -2.079879e-05 | 4.702055
1.2 | 5.664286e-05 | 439.8446 | -5.929553e-05 | -478.771 | 5.70354e-05 | 441.5336 | -5.968743e-05 | -483.2974 | 5.70354e-05 | 441.5336 | -5.968743e-05 | -483.2974 | 1.2 | 5.587074e-05 | 583.7704 | -1.850439e-05 | -5.526768 | 5.664914e-05 | 595.1866 | -1.912403e-05 | -5.187744 | 5.664914e-05 | 595.1866 | -1.912403e-05 | -5.187744

## Sub 7 1.2% 30 ksi I
0.125
Group 2, Condition 3 (IFF) Sequence Step 1 - IFF 1.2%
PATHS ALONG Y-DIRECTION (L) | [12 empty] | PATHS ALONG X-DIRECTION (T) | [12 empty] | PATHS ALONG Z-DIRECTION (THROUGH THICKNESS)
| Midplane |  | Midplane |  | Entry |  | Entry |  | Exit |  | Exit |  |  | Midplane |  | Midplane |  | Entry |  | Entry |  | Exit |  | Exit |  |  | At bore |  | At bore |  | 0.02" away from bore |  | 0.02" away from bore
| Hoop |  | Radial |  | Hoop |  | Radial |  | Hoop |  | Radial |  |  | Hoop |  | Radial |  | Hoop |  | Radial |  | Hoop |  | Radial |  |  | Hoop |  | Radial |  | Hoop |  | Radial
Radial | Strain | Stress | Strain | Stress | Strain | Stress | Strain | Stress | Strain | Stress | Strain | Stress | Radial | Strain | Stress | Strain | Stress | Strain | Stress | Strain | Stress | Strain | Stress | Strain | Stress | z coordinate | Strain | Stress | Strain | Stress | Strain | Stress | Strain | Stress
dim, in | in/in | psi | in/in | psi | in/in | psi | in/in | psi | in/in | psi | in/in | psi | dim, in | in/in | psi | in/in | psi | in/in | psi | in/in | psi | in/in | psi | in/in | psi | in | in/in | psi | in/in | psi | in/in | psi | in/in | psi
0 | [33 empty] | 0
nan | [33 empty] | nan
nan | [33 empty] | nan
nan | [33 empty] | nan
nan | [33 empty] | nan
nan | [33 empty] | nan
nan | [33 empty] | nan
nan | [33 empty] | nan
nan | [33 empty] | nan
nan | [33 empty] | nan
nan | [33 empty] | nan
nan | [33 empty] | nan
nan | [33 empty] | nan
nan | [33 empty] | nan
nan | [33 empty] | nan
nan | [33 empty] | nan
nan | [33 empty] | nan
nan | [33 empty] | nan
nan | [33 empty] | nan
nan | [33 empty] | nan
nan | [33 empty] | nan
nan | [33 empty] | nan
nan | [33 empty] | nan
nan | [33 empty] | nan
nan | [33 empty] | nan
nan | [33 empty] | nan
nan | [33 empty] | nan
nan | [33 empty] | nan
nan | [33 empty] | nan
nan | [33 empty] | nan
nan | [33 empty] | nan
nan | [33 empty] | nan
nan | [33 empty] | nan
nan | [33 empty] | nan
nan | [33 empty] | nan
nan | [33 empty] | nan
nan | [33 empty] | nan
nan | [33 empty] | nan
nan | [33 empty] | nan
nan | [33 empty] | nan
nan | [33 empty] | nan
nan | [33 empty] | nan
nan | [33 empty] | nan
nan | [33 empty] | nan
nan | [33 empty] | nan
nan | [33 empty] | nan
nan | [33 empty] | nan
nan | [33 empty] | nan
nan | [33 empty] | nan
nan | [33 empty] | nan
nan | [33 empty] | nan
nan | [33 empty] | nan
nan | [33 empty] | nan
nan | [33 empty] | nan
nan | [33 empty] | nan
nan | [33 empty] | nan
nan | [33 empty] | nan
nan | [33 empty] | nan

## Sub 7 1.2% 30 ksi L
0.125
Group 2, Condition 3 (IFF) Sequence Step 1 - IFF 1.2%
PATHS ALONG Y-DIRECTION (L) | [12 empty] | PATHS ALONG X-DIRECTION (T) | [12 empty] | PATHS ALONG Z-DIRECTION (THROUGH THICKNESS)
| Midplane |  | Midplane |  | Entry |  | Entry |  | Exit |  | Exit |  |  | Midplane |  | Midplane |  | Entry |  | Entry |  | Exit |  | Exit |  |  | At bore |  | At bore |  | 0.02" away from bore |  | 0.02" away from bore
| Hoop |  | Radial |  | Hoop |  | Radial |  | Hoop |  | Radial |  |  | Hoop |  | Radial |  | Hoop |  | Radial |  | Hoop |  | Radial |  |  | Hoop |  | Radial |  | Hoop |  | Radial
Radial | Strain | Stress | Strain | Stress | Strain | Stress | Strain | Stress | Strain | Stress | Strain | Stress | Radial | Strain | Stress | Strain | Stress | Strain | Stress | Strain | Stress | Strain | Stress | Strain | Stress | z coordinate | Strain | Stress | Strain | Stress | Strain | Stress | Strain | Stress
dim, in | in/in | psi | in/in | psi | in/in | psi | in/in | psi | in/in | psi | in/in | psi | dim, in | in/in | psi | in/in | psi | in/in | psi | in/in | psi | in/in | psi | in/in | psi | in | in/in | psi | in/in | psi | in/in | psi | in/in | psi
0 | [33 empty] | 0
nan | [33 empty] | nan
nan | [33 empty] | nan
nan | [33 empty] | nan
nan | [33 empty] | nan
nan | [33 empty] | nan
nan | [33 empty] | nan
nan | [33 empty] | nan
nan | [33 empty] | nan
nan | [33 empty] | nan
nan | [33 empty] | nan
nan | [33 empty] | nan
nan | [33 empty] | nan
nan | [33 empty] | nan
nan | [33 empty] | nan
nan | [33 empty] | nan
nan | [33 empty] | nan
nan | [33 empty] | nan
nan | [33 empty] | nan
nan | [33 empty] | nan
nan | [33 empty] | nan
nan | [33 empty] | nan
nan | [33 empty] | nan
nan | [33 empty] | nan
nan | [33 empty] | nan
nan | [33 empty] | nan
nan | [33 empty] | nan
nan | [33 empty] | nan
nan | [33 empty] | nan
nan | [33 empty] | nan
nan | [33 empty] | nan
nan | [33 empty] | nan
nan | [33 empty] | nan
nan | [33 empty] | nan
nan | [33 empty] | nan
nan | [33 empty] | nan
nan | [33 empty] | nan
nan | [33 empty] | nan
nan | [33 empty] | nan
nan | [33 empty] | nan
nan | [33 empty] | nan
nan | [33 empty] | nan
nan | [33 empty] | nan
nan | [33 empty] | nan
nan | [33 empty] | nan
nan | [33 empty] | nan
nan | [33 empty] | nan
nan | [33 empty] | nan
nan | [33 empty] | nan
nan | [33 empty] | nan
nan | [33 empty] | nan
nan | [33 empty] | nan
nan | [33 empty] | nan
nan | [33 empty] | nan
nan | [33 empty] | nan
nan | [33 empty] | nan
nan | [33 empty] | nan
nan | [33 empty] | nan

## Sub 7 1.2% 30 ksi U
0.125
Group 2, Condition 3 (IFF) Sequence Step 2 - remove IFF 1.2%
PATHS ALONG Y-DIRECTION (L) | [12 empty] | PATHS ALONG X-DIRECTION (T) | [12 empty] | PATHS ALONG Z-DIRECTION (THROUGH THICKNESS)
| Midplane |  | Midplane |  | Entry |  | Entry |  | Exit |  | Exit |  |  | Midplane |  | Midplane |  | Entry |  | Entry |  | Exit |  | Exit |  |  | At bore |  | At bore |  | 0.02" away from bore |  | 0.02" away from bore
| Hoop |  | Radial |  | Hoop |  | Radial |  | Hoop |  | Radial |  |  | Hoop |  | Radial |  | Hoop |  | Radial |  | Hoop |  | Radial |  |  | Hoop |  | Radial |  | Hoop |  | Radial
Radial | Strain | Stress | Strain | Stress | Strain | Stress | Strain | Stress | Strain | Stress | Strain | Stress | Radial | Strain | Stress | Strain | Stress | Strain | Stress | Strain | Stress | Strain | Stress | Strain | Stress | z coordinate | Strain | Stress | Strain | Stress | Strain | Stress | Strain | Stress
dim, in | in/in | psi | in/in | psi | in/in | psi | in/in | psi | in/in | psi | in/in | psi | dim, in | in/in | psi | in/in | psi | in/in | psi | in/in | psi | in/in | psi | in/in | psi | in | in/in | psi | in/in | psi | in/in | psi | in/in | psi
0 | [33 empty] | 0
nan | [33 empty] | nan
nan | [33 empty] | nan
nan | [33 empty] | nan
nan | [33 empty] | nan
nan | [33 empty] | nan
nan | [33 empty] | nan
nan | [33 empty] | nan
nan | [33 empty] | nan
nan | [33 empty] | nan
nan | [33 empty] | nan
nan | [33 empty] | nan
nan | [33 empty] | nan
nan | [33 empty] | nan
nan | [33 empty] | nan
nan | [33 empty] | nan
nan | [33 empty] | nan
nan | [33 empty] | nan
nan | [33 empty] | nan
nan | [33 empty] | nan
nan | [33 empty] | nan
nan | [33 empty] | nan
nan | [33 empty] | nan
nan | [33 empty] | nan
nan | [33 empty] | nan
nan | [33 empty] | nan
nan | [33 empty] | nan
nan | [33 empty] | nan
nan | [33 empty] | nan
nan | [33 empty] | nan
nan | [33 empty] | nan
nan | [33 empty] | nan
nan | [33 empty] | nan
nan | [33 empty] | nan
nan | [33 empty] | nan
nan | [33 empty] | nan
nan | [33 empty] | nan
nan | [33 empty] | nan
nan | [33 empty] | nan
nan | [33 empty] | nan
nan | [33 empty] | nan
nan | [33 empty] | nan
nan | [33 empty] | nan
nan | [33 empty] | nan
nan | [33 empty] | nan
nan | [33 empty] | nan
nan | [33 empty] | nan
nan | [33 empty] | nan
nan | [33 empty] | nan
nan | [33 empty] | nan
nan | [33 empty] | nan
nan | [33 empty] | nan
nan | [33 empty] | nan
nan | [33 empty] | nan
nan | [33 empty] | nan
nan | [33 empty] | nan
nan | [33 empty] | nan
nan | [33 empty] | nan

## Sub 7 1.2% 30 ksi R
0.125
Group 2, Condition 3 (IFF) Sequence Step 2 - remove IFF 1.2%
PATHS ALONG Y-DIRECTION (L) | [12 empty] | PATHS ALONG X-DIRECTION (T) | [12 empty] | PATHS ALONG Z-DIRECTION (THROUGH THICKNESS)
| Midplane |  | Midplane |  | Entry |  | Entry |  | Exit |  | Exit |  |  | Midplane |  | Midplane |  | Entry |  | Entry |  | Exit |  | Exit |  |  | At bore |  | At bore |  | 0.02" away from bore |  | 0.02" away from bore
| Hoop |  | Radial |  | Hoop |  | Radial |  | Hoop |  | Radial |  |  | Hoop |  | Radial |  | Hoop |  | Radial |  | Hoop |  | Radial |  |  | Hoop |  | Radial |  | Hoop |  | Radial
Radial | Strain | Stress | Strain | Stress | Strain | Stress | Strain | Stress | Strain | Stress | Strain | Stress | Radial | Strain | Stress | Strain | Stress | Strain | Stress | Strain | Stress | Strain | Stress | Strain | Stress | z coordinate | Strain | Stress | Strain | Stress | Strain | Stress | Strain | Stress
dim, in | in/in | psi | in/in | psi | in/in | psi | in/in | psi | in/in | psi | in/in | psi | dim, in | in/in | psi | in/in | psi | in/in | psi | in/in | psi | in/in | psi | in/in | psi | in | in/in | psi | in/in | psi | in/in | psi | in/in | psi
0 | [33 empty] | 0
nan | [33 empty] | nan
nan | [33 empty] | nan
nan | [33 empty] | nan
nan | [33 empty] | nan
nan | [33 empty] | nan
nan | [33 empty] | nan
nan | [33 empty] | nan
nan | [33 empty] | nan
nan | [33 empty] | nan
nan | [33 empty] | nan
nan | [33 empty] | nan
nan | [33 empty] | nan
nan | [33 empty] | nan
nan | [33 empty] | nan
nan | [33 empty] | nan
nan | [33 empty] | nan
nan | [33 empty] | nan
nan | [33 empty] | nan
nan | [33 empty] | nan
nan | [33 empty] | nan
nan | [33 empty] | nan
nan | [33 empty] | nan
nan | [33 empty] | nan
nan | [33 empty] | nan
nan | [33 empty] | nan
nan | [33 empty] | nan
nan | [33 empty] | nan
nan | [33 empty] | nan
nan | [33 empty] | nan
nan | [33 empty] | nan
nan | [33 empty] | nan
nan | [33 empty] | nan
nan | [33 empty] | nan
nan | [33 empty] | nan
nan | [33 empty] | nan
nan | [33 empty] | nan
nan | [33 empty] | nan
nan | [33 empty] | nan
nan | [33 empty] | nan
nan | [33 empty] | nan
nan | [33 empty] | nan
nan | [33 empty] | nan
nan | [33 empty] | nan
nan | [33 empty] | nan
nan | [33 empty] | nan
nan | [33 empty] | nan
nan | [33 empty] | nan
nan | [33 empty] | nan
nan | [33 empty] | nan
nan | [33 empty] | nan
nan | [33 empty] | nan
nan | [33 empty] | nan
nan | [33 empty] | nan
nan | [33 empty] | nan
nan | [33 empty] | nan
nan | [33 empty] | nan
nan | [33 empty] | nan

## Sub 8 1.2% 30 ksi I
0.125
Group 2, Condition 3 (IFF) Sequence Step 1 - IFF 1.2%
PATHS ALONG Y-DIRECTION (L) | [12 empty] | PATHS ALONG X-DIRECTION (T) | [12 empty] | PATHS ALONG Z-DIRECTION (THROUGH THICKNESS)
| Midplane |  | Midplane |  | Entry |  | Entry |  | Exit |  | Exit |  |  | Midplane |  | Midplane |  | Entry |  | Entry |  | Exit |  | Exit |  |  | At bore |  | At bore |  | 0.02" away from bore |  | 0.02" away from bore
| Hoop |  | Radial |  | Hoop |  | Radial |  | Hoop |  | Radial |  |  | Hoop |  | Radial |  | Hoop |  | Radial |  | Hoop |  | Radial |  |  | Hoop |  | Radial |  | Hoop |  | Radial
Radial | Strain | Stress | Strain | Stress | Strain | Stress | Strain | Stress | Strain | Stress | Strain | Stress | Radial | Strain | Stress | Strain | Stress | Strain | Stress | Strain | Stress | Strain | Stress | Strain | Stress | z coordinate | Strain | Stress | Strain | Stress | Strain | Stress | Strain | Stress
dim, in | in/in | psi | in/in | psi | in/in | psi | in/in | psi | in/in | psi | in/in | psi | dim, in | in/in | psi | in/in | psi | in/in | psi | in/in | psi | in/in | psi | in/in | psi | in | in/in | psi | in/in | psi | in/in | psi | in/in | psi
0 | [12 empty] | 0.125 |  | -14016.08 | [10 empty] | 0 |  | 66204.8 |  |  |  | 32581.72 |  | 0
nan | [12 empty] | 0.13 |  | -10266.38 | [10 empty] | 0.003670681 |  | 64774.79 |  |  |  | 20362.3 |  | nan
nan | [12 empty] | 0.135 |  | -10963.06 | [10 empty] | 0.0087911 |  | 49478.05 |  |  |  | 12915.02 |  | nan
nan | [12 empty] | 0.14 |  | -9156.615 | [10 empty] | 0.01593383 |  | 25486.59 |  |  |  | 7511.319 |  | nan
nan | [12 empty] | 0.145 |  | -6016.102 | [10 empty] | 0.02589759 |  | 17656.48 |  |  |  | 1092.796 |  | nan
nan | [12 empty] | 0.15 |  | -2140.66 | [10 empty] | 0.03979655 |  | -7764.2 |  |  |  | -608.2582 |  | nan
nan | [12 empty] | 0.155 |  | 1705.117 | [10 empty] | 0.05918491 |  | -15373.53 |  |  |  | -8385.23 |  | nan
nan | [12 empty] | 0.16 |  | 5693.312 | [10 empty] | 0.08623071 |  | -5227.798 |  |  |  | -16557.29 |  | nan
nan | [12 empty] | 0.165 |  | 9128.836 | [10 empty] | 0.125 |  | -14016.08 |  |  |  | -6016.102 |  | nan
nan | [12 empty] | 0.17 |  | 12452.58 | [10 empty] | 0.1765864 |  | 7648.812 |  |  |  | 8410.163 |  | nan
nan | [12 empty] | 0.175 |  | 14621.08 | [10 empty] | 0.25 |  | 6510.482 |  |  |  | 18742.43 |  | nan
nan | [12 empty] | 0.18 |  | 15835.89 | [18 empty] | nan
nan | [12 empty] | 0.185 |  | 17339.82 | [18 empty] | nan
nan | [12 empty] | 0.19 |  | 19318.6 | [18 empty] | nan
nan | [12 empty] | 0.195 |  | 21764.71 | [18 empty] | nan
nan | [12 empty] | 0.2 |  | 24710.18 | [18 empty] | nan
nan | [12 empty] | 0.205 |  | 25195.92 | [18 empty] | nan
nan | [12 empty] | 0.21 |  | 23817.38 | [18 empty] | nan
nan | [12 empty] | 0.215 |  | 22569.39 | [18 empty] | nan
nan | [12 empty] | 0.22 |  | 21421.2 | [18 empty] | nan
nan | [12 empty] | 0.225 |  | 20364.39 | [18 empty] | nan
nan | [12 empty] | 0.23 |  | 19390.77 | [18 empty] | nan
nan | [12 empty] | 0.235 |  | 18492.29 | [18 empty] | nan
nan | [12 empty] | 0.24 |  | 17665.94 | [18 empty] | nan
nan | [12 empty] | 0.245 |  | 16908.62 | [18 empty] | nan
nan | [12 empty] | 0.25 |  | 16245.58 | [18 empty] | nan
nan | [12 empty] | 0.2645551 |  | 14188.38 | [18 empty] | nan
nan | [12 empty] | 0.2798229 |  | 12484.25 | [18 empty] | nan
nan | [12 empty] | 0.2958383 |  | 11227.2 | [18 empty] | nan
nan | [12 empty] | 0.3126378 |  | 10111.25 | [18 empty] | nan
nan | [12 empty] | 0.3302599 |  | 9115.045 | [18 empty] | nan
nan | [12 empty] | 0.3487449 |  | 8235.252 | [18 empty] | nan
nan | [12 empty] | 0.368135 |  | 7454.456 | [18 empty] | nan
nan | [12 empty] | 0.3884745 |  | 6759.176 | [18 empty] | nan
nan | [12 empty] | 0.4098099 |  | 6137.826 | [18 empty] | nan
nan | [12 empty] | 0.43219 |  | 5581.069 | [18 empty] | nan
nan | [12 empty] | 0.4556659 |  | 5081.306 | [18 empty] | nan
nan | [12 empty] | 0.4802912 |  | 4632.391 | [18 empty] | nan
nan | [12 empty] | 0.5061224 |  | 4229.345 | [18 empty] | nan
nan | [12 empty] | 0.5332183 |  | 3868.091 | [18 empty] | nan
nan | [12 empty] | 0.561641 |  | 3545.272 | [18 empty] | nan
nan | [12 empty] | 0.5914554 |  | 3258.072 | [18 empty] | nan
nan | [12 empty] | 0.6227296 |  | 3004.113 | [18 empty] | nan
nan | [12 empty] | 0.6555352 |  | 2781.364 | [18 empty] | nan
nan | [12 empty] | 0.689947 |  | 2588.11 | [18 empty] | nan
nan | [12 empty] | 0.7260438 |  | 2422.941 | [18 empty] | nan
nan | [12 empty] | 0.763908 |  | 2284.792 | [18 empty] | nan
nan | [12 empty] | 0.8036262 |  | 2173.009 | [18 empty] | nan
nan | [12 empty] | 0.8452892 |  | 2087.464 | [18 empty] | nan
nan | [12 empty] | 0.8889923 |  | 2028.714 | [18 empty] | nan
nan | [12 empty] | 0.9348351 |  | 1998.225 | [18 empty] | nan
nan | [12 empty] | 0.9829227 |  | 1998.69 | [18 empty] | nan
nan | [12 empty] | 1.0333648 |  | 2034.467 | [18 empty] | nan
nan | [12 empty] | 1.0862768 |  | 2112.142 | [18 empty] | nan
nan | [12 empty] | 1.1417796 |  | 2241.505 | [18 empty] | nan
nan | [12 empty] | 1.2 |  | 2432.333 | [18 empty] | nan
nan

## Sub 8 1.2% 30 ksi L
0.125
Group 2, Condition 3 (IFF) Sequence Step 1 - IFF 1.2%
PATHS ALONG Y-DIRECTION (L) | [12 empty] | PATHS ALONG X-DIRECTION (T) | [12 empty] | PATHS ALONG Z-DIRECTION (THROUGH THICKNESS)
| Midplane |  | Midplane |  | Entry |  | Entry |  | Exit |  | Exit |  |  | Midplane |  | Midplane |  | Entry |  | Entry |  | Exit |  | Exit |  |  | At bore |  | At bore |  | 0.02" away from bore |  | 0.02" away from bore
| Hoop |  | Radial |  | Hoop |  | Radial |  | Hoop |  | Radial |  |  | Hoop |  | Radial |  | Hoop |  | Radial |  | Hoop |  | Radial |  |  | Hoop |  | Radial |  | Hoop |  | Radial
Radial | Strain | Stress | Strain | Stress | Strain | Stress | Strain | Stress | Strain | Stress | Strain | Stress | Radial | Strain | Stress | Strain | Stress | Strain | Stress | Strain | Stress | Strain | Stress | Strain | Stress | z coordinate | Strain | Stress | Strain | Stress | Strain | Stress | Strain | Stress
dim, in | in/in | psi | in/in | psi | in/in | psi | in/in | psi | in/in | psi | in/in | psi | dim, in | in/in | psi | in/in | psi | in/in | psi | in/in | psi | in/in | psi | in/in | psi | in | in/in | psi | in/in | psi | in/in | psi | in/in | psi
0 | [33 empty] | 0
nan | [33 empty] | nan
nan | [33 empty] | nan
nan | [33 empty] | nan
nan | [33 empty] | nan
nan | [33 empty] | nan
nan | [33 empty] | nan
nan | [33 empty] | nan
nan | [33 empty] | nan
nan | [33 empty] | nan
nan | [33 empty] | nan
nan | [33 empty] | nan
nan | [33 empty] | nan
nan | [33 empty] | nan
nan | [33 empty] | nan
nan | [33 empty] | nan
nan | [33 empty] | nan
nan | [33 empty] | nan
nan | [33 empty] | nan
nan | [33 empty] | nan
nan | [33 empty] | nan
nan | [33 empty] | nan
nan | [33 empty] | nan
nan | [33 empty] | nan
nan | [33 empty] | nan
nan | [33 empty] | nan
nan | [33 empty] | nan
nan | [33 empty] | nan
nan | [33 empty] | nan
nan | [33 empty] | nan
nan | [33 empty] | nan
nan | [33 empty] | nan
nan | [33 empty] | nan
nan | [33 empty] | nan
nan | [33 empty] | nan
nan | [33 empty] | nan
nan | [33 empty] | nan
nan | [33 empty] | nan
nan | [33 empty] | nan
nan | [33 empty] | nan
nan | [33 empty] | nan
nan | [33 empty] | nan
nan | [33 empty] | nan
nan | [33 empty] | nan
nan | [33 empty] | nan
nan | [33 empty] | nan
nan | [33 empty] | nan
nan | [33 empty] | nan
nan | [33 empty] | nan
nan | [33 empty] | nan
nan | [33 empty] | nan
nan | [33 empty] | nan
nan | [33 empty] | nan
nan | [33 empty] | nan
nan | [33 empty] | nan
nan | [33 empty] | nan
nan | [33 empty] | nan
nan | [33 empty] | nan

## Sub 8 1.2% 30 ksi U
0.125
Group 2, Condition 3 (IFF) Sequence Step 2 - remove IFF 1.2%
PATHS ALONG Y-DIRECTION (L) | [12 empty] | PATHS ALONG X-DIRECTION (T) | [12 empty] | PATHS ALONG Z-DIRECTION (THROUGH THICKNESS)
| Midplane |  | Midplane |  | Entry |  | Entry |  | Exit |  | Exit |  |  | Midplane |  | Midplane |  | Entry |  | Entry |  | Exit |  | Exit |  |  | At bore |  | At bore |  | 0.02" away from bore |  | 0.02" away from bore
| Hoop |  | Radial |  | Hoop |  | Radial |  | Hoop |  | Radial |  |  | Hoop |  | Radial |  | Hoop |  | Radial |  | Hoop |  | Radial |  |  | Hoop |  | Radial |  | Hoop |  | Radial
Radial | Strain | Stress | Strain | Stress | Strain | Stress | Strain | Stress | Strain | Stress | Strain | Stress | Radial | Strain | Stress | Strain | Stress | Strain | Stress | Strain | Stress | Strain | Stress | Strain | Stress | z coordinate | Strain | Stress | Strain | Stress | Strain | Stress | Strain | Stress
dim, in | in/in | psi | in/in | psi | in/in | psi | in/in | psi | in/in | psi | in/in | psi | dim, in | in/in | psi | in/in | psi | in/in | psi | in/in | psi | in/in | psi | in/in | psi | in | in/in | psi | in/in | psi | in/in | psi | in/in | psi
0 | [33 empty] | 0
nan | [33 empty] | nan
nan | [33 empty] | nan
nan | [33 empty] | nan
nan | [33 empty] | nan
nan | [33 empty] | nan
nan | [33 empty] | nan
nan | [33 empty] | nan
nan | [33 empty] | nan
nan | [33 empty] | nan
nan | [33 empty] | nan
nan | [33 empty] | nan
nan | [33 empty] | nan
nan | [33 empty] | nan
nan | [33 empty] | nan
nan | [33 empty] | nan
nan | [33 empty] | nan
nan | [33 empty] | nan
nan | [33 empty] | nan
nan | [33 empty] | nan
nan | [33 empty] | nan
nan | [33 empty] | nan
nan | [33 empty] | nan
nan | [33 empty] | nan
nan | [33 empty] | nan
nan | [33 empty] | nan
nan | [33 empty] | nan
nan | [33 empty] | nan
nan | [33 empty] | nan
nan | [33 empty] | nan
nan | [33 empty] | nan
nan | [33 empty] | nan
nan | [33 empty] | nan
nan | [33 empty] | nan
nan | [33 empty] | nan
nan | [33 empty] | nan
nan | [33 empty] | nan
nan | [33 empty] | nan
nan | [33 empty] | nan
nan | [33 empty] | nan
nan | [33 empty] | nan
nan | [33 empty] | nan
nan | [33 empty] | nan
nan | [33 empty] | nan
nan | [33 empty] | nan
nan | [33 empty] | nan
nan | [33 empty] | nan
nan | [33 empty] | nan
nan | [33 empty] | nan
nan | [33 empty] | nan
nan | [33 empty] | nan
nan | [33 empty] | nan
nan | [33 empty] | nan
nan | [33 empty] | nan
nan | [33 empty] | nan
nan | [33 empty] | nan
nan | [33 empty] | nan
nan | [33 empty] | nan

## Sub 8 1.2% 30 ksi R
0.125
Group 2, Condition 3 (IFF) Sequence Step 2 - remove IFF 1.2%
PATHS ALONG Y-DIRECTION (L) | [12 empty] | PATHS ALONG X-DIRECTION (T) | [12 empty] | PATHS ALONG Z-DIRECTION (THROUGH THICKNESS)
| Midplane |  | Midplane |  | Entry |  | Entry |  | Exit |  | Exit |  |  | Midplane |  | Midplane |  | Entry |  | Entry |  | Exit |  | Exit |  |  | At bore |  | At bore |  | 0.02" away from bore |  | 0.02" away from bore
| Hoop |  | Radial |  | Hoop |  | Radial |  | Hoop |  | Radial |  |  | Hoop |  | Radial |  | Hoop |  | Radial |  | Hoop |  | Radial |  |  | Hoop |  | Radial |  | Hoop |  | Radial
Radial | Strain | Stress | Strain | Stress | Strain | Stress | Strain | Stress | Strain | Stress | Strain | Stress | Radial | Strain | Stress | Strain | Stress | Strain | Stress | Strain | Stress | Strain | Stress | Strain | Stress | z coordinate | Strain | Stress | Strain | Stress | Strain | Stress | Strain | Stress
dim, in | in/in | psi | in/in | psi | in/in | psi | in/in | psi | in/in | psi | in/in | psi | dim, in | in/in | psi | in/in | psi | in/in | psi | in/in | psi | in/in | psi | in/in | psi | in | in/in | psi | in/in | psi | in/in | psi | in/in | psi
0 | [33 empty] | 0
nan | [33 empty] | nan
nan | [33 empty] | nan
nan | [33 empty] | nan
nan | [33 empty] | nan
nan | [33 empty] | nan
nan | [33 empty] | nan
nan | [33 empty] | nan
nan | [33 empty] | nan
nan | [33 empty] | nan
nan | [33 empty] | nan
nan | [33 empty] | nan
nan | [33 empty] | nan
nan | [33 empty] | nan
nan | [33 empty] | nan
nan | [33 empty] | nan
nan | [33 empty] | nan
nan | [33 empty] | nan
nan | [33 empty] | nan
nan | [33 empty] | nan
nan | [33 empty] | nan
nan | [33 empty] | nan
nan | [33 empty] | nan
nan | [33 empty] | nan
nan | [33 empty] | nan
nan | [33 empty] | nan
nan | [33 empty] | nan
nan | [33 empty] | nan
nan | [33 empty] | nan
nan | [33 empty] | nan
nan | [33 empty] | nan
nan | [33 empty] | nan
nan | [33 empty] | nan
nan | [33 empty] | nan
nan | [33 empty] | nan
nan | [33 empty] | nan
nan | [33 empty] | nan
nan | [33 empty] | nan
nan | [33 empty] | nan
nan | [33 empty] | nan
nan | [33 empty] | nan
nan | [33 empty] | nan
nan | [33 empty] | nan
nan | [33 empty] | nan
nan | [33 empty] | nan
nan | [33 empty] | nan
nan | [33 empty] | nan
nan | [33 empty] | nan
nan | [33 empty] | nan
nan | [33 empty] | nan
nan | [33 empty] | nan
nan | [33 empty] | nan
nan | [33 empty] | nan
nan | [33 empty] | nan
nan | [33 empty] | nan
nan | [33 empty] | nan
nan | [33 empty] | nan
nan | [33 empty] | nan

## Sub 9 1.2% 30 ksi I
0.125
Group 2, Condition 3 (IFF) Sequence Step 1 - IFF 1.2%
PATHS ALONG Y-DIRECTION (L) | [12 empty] | PATHS ALONG X-DIRECTION (T) | [12 empty] | PATHS ALONG Z-DIRECTION (THROUGH THICKNESS)
| Midplane |  | Midplane |  | Entry |  | Entry |  | Exit |  | Exit |  |  | Midplane |  | Midplane |  | Entry |  | Entry |  | Exit |  | Exit |  |  | At bore |  | At bore |  | 0.02" away from bore |  | 0.02" away from bore
| Hoop |  | Radial |  | Hoop |  | Radial |  | Hoop |  | Radial |  |  | Hoop |  | Radial |  | Hoop |  | Radial |  | Hoop |  | Radial |  |  | Hoop |  | Radial |  | Hoop |  | Radial
Radial | Strain | Stress | Strain | Stress | Strain | Stress | Strain | Stress | Strain | Stress | Strain | Stress | Radial | Strain | Stress | Strain | Stress | Strain | Stress | Strain | Stress | Strain | Stress | Strain | Stress | z coordinate | Strain | Stress | Strain | Stress | Strain | Stress | Strain | Stress
dim, in | in/in | psi | in/in | psi | in/in | psi | in/in | psi | in/in | psi | in/in | psi | dim, in | in/in | psi | in/in | psi | in/in | psi | in/in | psi | in/in | psi | in/in | psi | in | in/in | psi | in/in | psi | in/in | psi | in/in | psi
0.125 | 0.01230757 | -50444.19 | -0.0185364 | -46844.91 | 0.02847062 | 79494.59 | -0.2052805 | 37219.96 | 0.02121397 | 40113.89 | -0.01318891 | -42513.32 | 0.125 | 0.01211977 | -50471.29 | -0.01909444 | -45802.43 | 0.02827227 | 79590.78 | -0.2049268 | 37582.53 | 0.02041846 | 40628.24 | -0.01268075 | -42271.82 | 0 | 0.02827227 | 79590.78 | -0.2049268 | 37582.53 | 0.006073053 | 10775.23 | -0.04205808 | -17912.28
0.13 | 0.01059507 | -57591.84 | -0.02477925 | -44739.38 | 0.02040618 | 58040.67 | -0.1188795 | 48942.02 | 0.01942516 | 21507.47 | -0.0117392 | -46912.39 | 0.13 | 0.01041036 | -57787.64 | -0.02481016 | -43871.57 | 0.02023301 | 57772.67 | -0.1187504 | 49369.55 | 0.01869744 | 22078.34 | -0.01140274 | -46962.91 | 0.003 | 0.01904653 | 51207.98 | -0.1686053 | -26488.86 | 0.004854236 | 4720.8 | -0.02185326 | -28026.11
0.135 | 0.008620842 | -43511.95 | -0.02225004 | -42043.23 | 0.01150714 | 70927.88 | -0.07314457 | 55803.15 | 0.01726863 | -25739.93 | -0.0509144 | -55771.88 | 0.135 | 0.008449083 | -44007.11 | -0.02189111 | -41186.66 | 0.01135969 | 70851.56 | -0.07312737 | 56018.07 | 0.01664283 | -25054.21 | -0.04937354 | -55826.09 | 0.006190757 | 0.01686957 | 40491.56 | -0.1437651 | -11711.2 | 0.004009257 | 9312.603 | -0.01440716 | -16824.59
0.14 | 0.007673118 | -41199.71 | -0.01686494 | -40820.06 | 0.008290776 | 42707.61 | -0.05837953 | 11366.93 | 0.01290676 | -35156.1 | -0.1702028 | -60595.34 | 0.14 | 0.007516277 | -41647.88 | -0.01654259 | -40050.84 | 0.008155524 | 41309.18 | -0.05809089 | 10898.69 | 0.0124718 | -34211.99 | -0.1651437 | -61863.2 | 0.0095844 | 0.0161387 | 19082.78 | -0.1302086 | -8140.406 | 0.003529373 | 12153.82 | -0.01204866 | -4481.811
0.145 | 0.006920728 | -33637.74 | -0.01468147 | -40804.8 | 0.00619831 | 11934.91 | -0.04210872 | -17195.94 | 0.009092467 | -35954.12 | -0.02405759 | -64169.73 | 0.145 | 0.00677382 | -33978.98 | -0.01444429 | -40065.74 | 0.006073053 | 10775.23 | -0.04205808 | -17912.28 | 0.008829055 | -35266.85 | -0.02360875 | -64521.98 | 0.01319383 | 0.015162 | -2268.233 | -0.1159419 | 2502.527 | 0.003269894 | 12150.13 | -0.01298486 | 1578.079
0.15 | 0.006242546 | -24038.72 | -0.0135059 | -39587.62 | 0.004838796 | 110.1736 | -0.02631955 | -30062.97 | 0.008322738 | -5578.677 | -0.01009452 | -25536.09 | 0.15 | 0.006102499 | -24420.48 | -0.01331781 | -38884.23 | 0.004718902 | -1269.548 | -0.0262867 | -30615.07 | 0.008090272 | -4624.454 | -0.009900789 | -26637.43 | 0.01703277 | 0.01436138 | -8104.49 | -0.1059617 | 12222.91 | 0.003216546 | 9237.229 | -0.01609806 | 4213.247
0.155 | 0.005643817 | -14977.98 | -0.01224844 | -38626.12 | 0.004013443 | -3112.384 | -0.0155994 | -35549.56 | 0.007789092 | 12934.5 | -0.007218224 | -24284.94 | 0.155 | 0.005508901 | -15373.95 | -0.01207488 | -37953.49 | 0.003900712 | -4149.256 | -0.01548775 | -36033.22 | 0.007578548 | 13549.21 | -0.007118376 | -25190.73 | 0.02111581 | 0.01434195 | -10783.6 | -0.1055743 | -3540.373 | 0.003292003 | 5314.518 | -0.01874482 | 3848.905
0.16 | 0.005115962 | -7446.741 | -0.01101536 | -37502.39 | 0.003478822 | -3302.864 | -0.0106792 | -37460.99 | 0.007330875 | 20250.05 | -0.006609865 | -26147.37 | 0.16 | 0.004985888 | -7846.18 | -0.01085163 | -36863.1 | 0.003375189 | -3878.256 | -0.01050043 | -37894.77 | 0.00713797 | 20700.01 | -0.006520478 | -26836.31 | 0.02545847 | 0.01443779 | -20400.16 | -0.1113629 | -9079.455 | 0.003447399 | 830.3962 | -0.02037132 | 959.1628
0.165 | 0.004652126 | -1551.695 | -0.009932241 | -36301.57 | 0.003086074 | -2277.327 | -0.008391094 | -36346.55 | 0.006910497 | 23162.42 | -0.0063844 | -27764.88 | 0.165 | 0.004526848 | -1951.092 | -0.009777498 | -35689.32 | 0.002992101 | -2704.443 | -0.008246385 | -36645.53 | 0.006733136 | 23596.45 | -0.006293016 | -28360.81 | 0.03007726 | 0.01474663 | -30305.52 | -0.0887988 | -8032.092 | 0.003688044 | -3870.156 | -0.02169944 | -4966.572
0.17 | 0.004243836 | 3210.682 | -0.008908177 | -34881.45 | 0.002774585 | 492.6385 | -0.006664739 | -35159.13 | 0.006519567 | 24588.01 | -0.006253296 | -29528.86 | 0.17 | 0.004123557 | 2819.991 | -0.00875633 | -34295.12 | 0.002689004 | 165.79 | -0.006541907 | -35354.99 | 0.006356108 | 25013.17 | -0.006164666 | -30118.54 | 0.03498974 | 0.01284186 | -35889.14 | -0.05871609 | -13937 | 0.003999324 | -7719.216 | -0.02245544 | -11249.41
0.175 | 0.003886419 | 7331.108 | -0.007913639 | -33295.63 | 0.002521762 | 3008.247 | -0.005526256 | -34227.25 | 0.006154205 | 25333.08 | -0.006137753 | -31112.57 | 0.175 | 0.003771422 | 6942.624 | -0.007770012 | -32734.88 | 0.002443285 | 2660.483 | -0.005437034 | -34409.72 | 0.006003425 | 25819.38 | -0.006047624 | -31732.79 | 0.04021459 | 0.01365007 | -36757.5 | -0.05089987 | -19176.72 | 0.004314635 | -11723.97 | -0.02227536 | -16452.97
0.18 | 0.003574735 | 11260.19 | -0.006943294 | -31650.1 | 0.002310001 | 5159.53 | -0.004677091 | -33297.93 | 0.005812524 | 25835.61 | -0.006004816 | -32433.28 | 0.18 | 0.003465199 | 10864.57 | -0.006808016 | -31063.29 | 0.002237424 | 4773.58 | -0.004604343 | -33401.04 | 0.005673469 | 26314.63 | -0.00591774 | -33043.73 | 0.04577165 | 0.01307127 | -36914.56 | -0.04465801 | -16118.71 | 0.004602863 | -15414.98 | -0.02085917 | -21038.72
0.185 | 0.003304477 | 14484.88 | -0.006056622 | -29881.48 | 0.002130717 | 7272.095 | -0.003981766 | -32468.83 | 0.00549343 | 26272.23 | -0.005840641 | -33420.85 | 0.185 | 0.003200631 | 14207.91 | -0.005920498 | -29385.47 | 0.002063399 | 7011.078 | -0.003905623 | -32552.08 | 0.005365412 | 26353.46 | -0.005766117 | -33824.41 | 0.05168207 | 0.01382196 | -40350.8 | -0.03547083 | -30118.23 | 0.004860963 | -19202.45 | -0.02016272 | -25030.39
0.19 | 0.003069632 | 17318.87 | -0.005269259 | -27916.03 | 0.001976891 | 9452.514 | -0.003420383 | -31619.42 | 0.005196003 | 26412 | -0.005648702 | -33897.96 | 0.19 | 0.002971758 | 17028.8 | -0.005141799 | -27413.34 | 0.001914286 | 9228.146 | -0.003368049 | -31845.19 | 0.005077997 | 26245.26 | -0.005605045 | -34464.14 | 0.05796831 | 0.01264693 | -45406.22 | -0.03175359 | -33251.39 | 0.005103276 | -22002.44 | -0.01954337 | -27827.43
0.195 | 0.002865573 | 19887.35 | -0.00456217 | -26140.94 | 0.001842013 | 9817.32 | -0.003159708 | -30992.17 | 0.004918975 | 26294.61 | -0.005458508 | -34220.83 | 0.195 | 0.002773577 | 19611.11 | -0.004439503 | -25630.3 | 0.001782902 | 9123.477 | -0.003135715 | -30859.28 | 0.004809313 | 25658.35 | -0.005434644 | -34528.88 | 0.06465426 | 0.01284725 | -48080.68 | -0.03489027 | -36571.73 | 0.005340336 | -25143.31 | -0.01915096 | -30927.04
0.2 | 0.002688056 | 22087.14 | -0.003933398 | -24125.74 | 0.001718942 | 8919.264 | -0.002981493 | -29249.69 | 0.004660676 | 25887.44 | -0.005255397 | -34077.56 | 0.2 | 0.002602064 | 21878.01 | -0.003816105 | -23638.06 | 0.001662637 | 8351.711 | -0.002950966 | -29112.14 | 0.004558588 | 25320.83 | -0.005236822 | -34505.55 | 0.07176534 | 0.01320441 | -41307.58 | -0.03076596 | -34388.96 | 0.005613783 | -26750.56 | -0.01924167 | -33555.27
0.205 | 0.002533464 | 24469.99 | -0.003367612 | -22377.59 | 0.0016067 | 8328.525 | -0.002785149 | -27334.62 | 0.00442021 | 25684.72 | -0.005036445 | -33922.28 | 0.205 | 0.002453329 | 24009.44 | -0.003280306 | -21836.95 | 0.001552973 | 7812.598 | -0.002751295 | -27139.37 | 0.00432517 | 25126.77 | -0.00501482 | -34346.49 | 0.07932858 | 0.01270601 | -46474.61 | -0.03250032 | -31107.12 | 0.005854052 | -28424.92 | -0.0189722 | -33645.29
0.21 | 0.002397065 | 23787.48 | -0.003049247 | -20417.04 | 0.00150447 | 7838.795 | -0.002597485 | -25470.33 | 0.004196706 | 25592.57 | -0.004800225 | -33664.86 | 0.21 | 0.002321611 | 23071.07 | -0.00298781 | -20041.93 | 0.001453076 | 7354.406 | -0.002562659 | -25254.59 | 0.004108327 | 25048.97 | -0.004775859 | -34079.54 | 0.08737274 | 0.01249312 | -43945.77 | -0.0275121 | -28222.71 | 0.00606041 | -28893.58 | -0.01755806 | -34489.1
0.215 | 0.002272944 | 22488.65 | -0.00281102 | -18793.56 | 0.001411243 | 7403.643 | -0.002423533 | -23735.91 | 0.003989213 | 25569.67 | -0.004555616 | -33347.84 | 0.215 | 0.002201753 | 21809.09 | -0.002749027 | -18391.7 | 0.001361952 | 6946.119 | -0.002388502 | -23508.72 | 0.003907223 | 25019.13 | -0.004531074 | -33776.27 | 0.09592839 | 0.01277103 | -50513.99 | -0.01779607 | -35374.66 | 0.006289767 | -30807.32 | -0.01729802 | -35423.16
0.22 | 0.002159729 | 21290.71 | -0.002589958 | -17277.15 | 0.001326074 | 7011.15 | -0.002263694 | -22138.87 | 0.003796675 | 25556.97 | -0.004313018 | -33033.97 | 0.22 | 0.002092406 | 20639.41 | -0.002532234 | -16913.12 | 0.001278682 | 6576.583 | -0.00222869 | -21904.35 | 0.003720698 | 24994.12 | -0.004296905 | -33481.58 | 0.1050281 | 0.01188564 | -54677.46 | -0.009437913 | -41809.38 | 0.00649854 | -32651.39 | -0.01659833 | -36797.41
0.225 | 0.002056241 | 20182.03 | -0.002389841 | -15920.56 | 0.001248114 | 6653.262 | -0.002117069 | -20673.06 | 0.003617814 | 25561.15 | -0.004086351 | -32723.99 | 0.225 | 0.001992414 | 19558.24 | -0.002335684 | -15586.36 | 0.00120244 | 6238.988 | -0.002082217 | -20433.44 | 0.003547537 | 25099.45 | -0.00406361 | -33047.21 | 0.1147063 | 0.0123201 | -52343.42 | -0.009796105 | -45038.03 | 0.006662465 | -33416.58 | -0.01581281 | -37227.19
0.23 | 0.001961404 | 19154.96 | -0.002209418 | -14712.51 | 0.001176614 | 6325.498 | -0.001982494 | -19327.43 | 0.003451519 | 26017.42 | -0.003855104 | -32328.22 | 0.23 | 0.001900744 | 18557.58 | -0.002158391 | -14403.04 | 0.001132499 | 5929.394 | -0.001947832 | -19083.85 | 0.003386663 | 25491.67 | -0.003850195 | -32808.81 | 0.125 | 0.01211977 | -50471.29 | -0.01909444 | -45802.43 | 0.00677382 | -33978.98 | -0.01444429 | -40065.74
0.235 | 0.001874261 | 18203.19 | -0.002047203 | -13639.51 | 0.001110914 | 6023.805 | -0.001858963 | -18092.51 | 0.003296532 | 25016.19 | -0.003723467 | -32028.12 | 0.235 | 0.001816477 | 17630.67 | -0.001999027 | -13351.68 | 0.00106822 | 5644.162 | -0.001824497 | -17845.59 | 0.003236275 | 24237.19 | -0.00372715 | -32306.5 | 0.135299 | 0.0119354 | -44716.91 | -0.02453651 | -42197.71 | 0.006847477 | -34346.08 | -0.01390857 | -38835.66
0.24 | 0.001793968 | 17320 | -0.001901811 | -12690.16 | 0.001050428 | 5741.816 | -0.00174588 | -16965.07 | 0.003149764 | 23868.23 | -0.003668917 | -31499.58 | 0.24 | 0.001738796 | 16770.75 | -0.001856254 | -12421.54 | 0.001009033 | 5377.201 | -0.001711598 | -16715.16 | 0.00309344 | 23205.29 | -0.003678134 | -31779.91 | 0.1451433 | 0.0122222 | -42463.65 | -0.03561909 | -42724.26 | 0.006844967 | -33676.77 | -0.01175034 | -40748.06
0.245 | 0.001719775 | 16501.2 | -0.001771738 | -11850.34 | 0.0009946205 | 5483.839 | -0.001642376 | -15929.39 | 0.003014384 | 23079.89 | -0.003017231 | -27705.4 | 0.245 | 0.001666981 | 15973.66 | -0.001728585 | -11598.83 | 0.0009544192 | 5133.005 | -0.001608258 | -15676.73 | 0.002962021 | 22415.55 | -0.002963239 | -27810.21 | 0.1545528 | 0.01229041 | -45159.86 | -0.03721341 | -45154.33 | 0.006865842 | -33548.52 | -0.01132835 | -42968.06
0.25 | 0.001651297 | 15742.01 | -0.001657049 | -11122.25 | 0.0009426761 | 5249.685 | -0.001543161 | -14936.09 | 0.002888653 | 13815.73 | -0.005186337 | -33969.46 | 0.25 | 0.001600661 | 15234.77 | -0.001616038 | -10885.34 | 0.0009035879 | 4911.644 | -0.001509203 | -14680.97 | 0.002837453 | 12822 | -0.005440708 | -34342.72 | 0.1635468 | 0.01264602 | -46697.89 | -0.02905128 | -49143.23 | 0.00691233 | -32710.56 | -0.01075449 | -46567.19
0.255 | 0.001586993 | 15009.17 | -0.001550895 | -10470.98 | 0.0008947221 | 5064.658 | -0.001441388 | -13905.29 | 0.002727861 | 22412.26 | -0.002828871 | -26951.97 | 0.255 | 0.001538351 | 14521.71 | -0.001511859 | -10246.53 | 0.0008566528 | 4738.284 | -0.001407618 | -13648.31 | 0.00267468 | 21957.99 | -0.002768911 | -26906.01 | 0.1721436 | 0.01367385 | -46008.67 | -0.02537603 | -49285.12 | 0.006960199 | -31478.72 | -0.01060399 | -46610.26
0.26015 | 0.001525479 | 14315.59 | -0.001452139 | -9863.192 | 0.0008494681 | 4960.89 | -0.001341973 | -12834.32 | 0.002620818 | 20227.46 | -0.002899482 | -24598.13 | 0.26015 | 0.001478707 | 13846.92 | -0.00141494 | -9650.047 | 0.0008123688 | 4645.197 | -0.001308422 | -12576.33 | 0.002571602 | 19754 | -0.00287425 | -24466.88 | 0.1803609 | 0.01219438 | -48140 | -0.01342619 | -49616.29 | 0.007008839 | -29673.75 | -0.01017303 | -47179.09
0.2654544 | 0.001466637 | 13667.5 | -0.001362969 | -9309.451 | 0.0008095276 | 4781.732 | -0.001264718 | -12061.82 | 0.002520942 | 19534.49 | -0.002763649 | -23377.82 | 0.2654544 | 0.001421626 | 13216.59 | -0.001327506 | -9106.937 | 0.0007733002 | 4476.357 | -0.001231309 | -11801.73 | 0.002474205 | 19047.31 | -0.002743041 | -23318.1 | 0.1882152 | 0.01199777 | -46526.36 | -0.009679151 | -54686.85 | 0.007052959 | -28894.04 | -0.009766656 | -47012.57
0.270918 | 0.001412524 | 13098.51 | -0.001286433 | -8817.591 | 0.000766219 | 4510.659 | -0.00119492 | -11414.43 | 0.002415046 | 18694.89 | -0.002654994 | -22475.41 | 0.270918 | 0.001369139 | 12663.71 | -0.001252681 | -8626.05 | 0.0007309339 | 4216.368 | -0.001161524 | -11151.02 | 0.002370881 | 18209.9 | -0.00264344 | -22507.95 | 0.1957228 | 0.01270464 | -41343.77 | -0.03038013 | -57479.22 | 0.007094915 | -27812.75 | -0.009630074 | -47724.82
0.2765455 | 0.001356896 | 12491.56 | -0.001208776 | -8342.268 | 0.0007276247 | 4342.261 | -0.00111826 | -10646.92 | 0.002298121 | 17631.91 | -0.002534896 | -21613.6 | 0.2765455 | 0.001315044 | 12072.39 | -0.001176595 | -8160.312 | 0.0006931861 | 4057.71 | -0.001084995 | -10381.7 | 0.002256171 | 17162.99 | -0.002527145 | -21678.93 | 0.2028988 | 0.01343594 | -32404.15 | -0.04967172 | -55612.91 | 0.007107579 | -26551.33 | -0.009366411 | -45957.45
0.2823418 | 0.001304471 | 11914.11 | -0.001141555 | -7948.203 | 0.0006907774 | 4184.424 | -0.001045279 | -9912.921 | 0.002215843 | 17100.47 | -0.002450063 | -20788.06 | 0.2823418 | 0.001264075 | 11510.68 | -0.001110746 | -7773.456 | 0.0006571609 | 3909.349 | -0.001012146 | -9645.974 | 0.002175455 | 16637.45 | -0.002443218 | -20867.51 | 0.2097579 | 0.01352228 | -30343.64 | -0.06311232 | -46167.2 | 0.007091231 | -23954.45 | -0.008383087 | -43356.63
0.2883119 | 0.001255524 | 11377.5 | -0.001082696 | -7609.432 | 0.0006557129 | 4035.81 | -0.0009765843 | -9218.97 | 0.002107208 | 16205.05 | -0.002316755 | -19718.84 | 0.2883119 | 0.001216506 | 10990.16 | -0.001053072 | -7439.415 | 0.0006228933 | 3769.849 | -0.0009435767 | -8950.401 | 0.002068503 | 15760.23 | -0.002311073 | -19803.22 | 0.2163141 | 0.01244986 | -21359.39 | -0.05026936 | -40618.63 | 0.007054222 | -17163.57 | -0.004491657 | -38764.74
0.2944612 | 0.00120594 | 10836.45 | -0.001025126 | -7280.39 | 0.0006225702 | 3894.771 | -0.0009105615 | -8554.75 | 0.002026158 | 15696.37 | -0.002221436 | -18795.35 | 0.2944612 | 0.00116821 | 10464.29 | -0.0009964722 | -7113.512 | 0.0005905206 | 3637.624 | -0.0008776979 | -8284.791 | 0.001988799 | 15266.05 | -0.002215794 | -18876.49 | 0.2225809 | 0.01408518 | -9898.972 | -0.009125883 | -22027.72 | 0.007051132 | -8542.226 | 0.0001189101 | -36863.63
0.3007949 | 0.001159558 | 10352.32 | -0.0009741701 | -6974.125 | 0.0005911009 | 3765.111 | -0.0008480939 | -7921.611 | 0.001933995 | 15034.28 | -0.002103631 | -17752.44 | 0.3007949 | 0.001123039 | 9994.227 | -0.0009464462 | -6810.567 | 0.0005598004 | 3516.421 | -0.0008153793 | -7650.486 | 0.001897899 | 14621.14 | -0.002097678 | -17824.13 | 0.2285709 | 0.01090511 | 2287.334 | 0.007660013 | 9618.207 | 0.007134865 | -1909.779 | 0.003355127 | -34624.59
0.3073186 | 0.001115047 | 9895.023 | -0.0009273194 | -6689.564 | 0.0005614504 | 3643.622 | -0.0007883451 | -7317.146 | 0.001848593 | 14396.67 | -0.002005499 | -16899.69 | 0.3073186 | 0.001079675 | 9550.59 | -0.0009004183 | -6528.331 | 0.0005308766 | 3403.088 | -0.0007558044 | -7045.176 | 0.001813667 | 13999.75 | -0.001998995 | -16960.2 | 0.2342964 | 0.01179014 | -46654.74 | -0.005637795 | -72747.66 | 0.007310599 | 2636.556 | 0.005947416 | -29730.01
0.3140379 | 0.001073727 | 9484.812 | -0.000886612 | -6433.706 | 0.0005333112 | 3528.902 | -0.0007321301 | -6746.882 | 0.00176692 | 13791.87 | -0.001905692 | -16030.82 | 0.3140379 | 0.001039464 | 9153.807 | -0.0008604925 | -6274.397 | 0.000503449 | 3296.242 | -0.0006997739 | -6474.317 | 0.001733064 | 13410.66 | -0.001898485 | -16078.59 | 0.239769 | 0.01034965 | -40118.28 | 0.008546369 | -18166.65 | 0.007606353 | 1278.477 | 0.00756973 | -17322.61
0.3209589 | 0.001029823 | 9028.832 | -0.0008460812 | -6204.058 | 0.0005068589 | 3420.37 | -0.000678988 | -6209.081 | 0.001688909 | 13239.8 | -0.001806498 | -15143.94 | 0.3209589 | 0.0009965615 | 8710.136 | -0.0008204688 | -6044.688 | 0.0004776909 | 3195.327 | -0.0006468415 | -5936.238 | 0.00165604 | 12873.66 | -0.00179847 | -15177.98 | 0.245 | 0.01386505 | 14768.32 | -0.004725473 | 8867.92 | 0.007971729 | -5660.092 | 0.01466887 | -26202.1
0.3280874 | 0.0009896706 | 8625.698 | -0.0008116718 | -6001.737 | 0.0004817607 | 3316.392 | -0.0006292805 | -5705.614 | 0.001614074 | 12714.59 | -0.001710524 | -14282.13 | 0.3280874 | 0.0009574213 | 8319.822 | -0.0007865886 | -5842.061 | 0.0004532766 | 3098.738 | -0.0005973567 | -5432.74 | 0.001582135 | 12363.26 | -0.001701592 | -14301.57 | 0.25 | 0.02041846 | 40628.24 | -0.01268075 | -42271.82 | 0.008829055 | -35266.85 | -0.02360875 | -64521.98
0.3354298 | 0.0009507565 | 8244.806 | -0.0007782735 | -5795.435 | 0.0004581749 | 3218.545 | -0.0005823994 | -5231.245 | 0.001542246 | 12213.61 | -0.00161855 | -13452.99 | 0.3354298 | 0.0009194563 | 7951.158 | -0.0007535712 | -5634.331 | 0.0004303625 | 3008.054 | -0.0005507252 | -4958.692 | 0.001511191 | 11876.8 | -0.001608654 | -13457.26
0.3429924 | 0.0009134785 | 7887.973 | -0.0007486228 | -5608.794 | 0.0004359184 | 3122.899 | -0.0005389009 | -4792.938 | 0.001473549 | 11731.02 | -0.001530789 | -12665.09 | 0.3429924 | 0.0008830993 | 7606.201 | -0.0007242403 | -5445.887 | 0.0004087705 | 2919.442 | -0.0005074884 | -4520.872 | 0.001443339 | 11408.34 | -0.001519905 | -12654.07
0.3507819 | 0.0008755732 | 7522.022 | -0.0007182145 | -5420.018 | 0.0004148242 | 3029.201 | -0.0004983219 | -4385.831 | 0.001407734 | 11268.62 | -0.001447338 | -11915.4 | 0.3507819 | 0.0008460861 | 7252.076 | -0.0006940082 | -5253.961 | 0.0003883379 | 2832.663 | -0.0004671856 | -4114.458 | 0.001378342 | 10959.83 | -0.001435463 | -11889.1
0.358805 | 0.000841442 | 7214.667 | -0.000692318 | -5239.929 | 0.0003949761 | 2939.945 | -0.0004607726 | -4009.002 | 0.001344814 | 10823.62 | -0.001367887 | -11204.31 | 0.358805 | 0.0008128352 | 6956.401 | -0.0006682914 | -5070.798 | 0.0003691482 | 2750.21 | -0.0004299303 | -3738.559 | 0.001316218 | 10528.43 | -0.001355028 | -11162.88
0.3670688 | 0.0008070188 | 6893.426 | -0.0006667011 | -5073.626 | 0.0003762076 | 2851.695 | -0.0004259924 | -3662.418 | 0.001284551 | 10393.89 | -0.001292924 | -10535.97 | 0.3670688 | 0.0007792689 | 6646.416 | -0.0006427882 | -4901.123 | 0.0003510393 | 2668.722 | -0.0003954602 | -3393.088 | 0.001256742 | 10112.1 | -0.001279103 | -10479.71
0.3755805 | 0.000773777 | 6590.283 | -0.0006427363 | -4912.236 | 0.0003585033 | 2765.767 | -0.0003940022 | -3344.811 | 0.001226891 | 9977.779 | -0.001222184 | -9909.443 | 0.3755805 | 0.0007468764 | 6354.502 | -0.0006188822 | -4735.877 | 0.0003339975 | 2589.524 | -0.0003637946 | -3076.765 | 0.001199866 | 9709.221 | -0.001207426 | -9838.7
0.3843475 | 0.0007416599 | 6301.601 | -0.0006194737 | -4751.217 | 0.0003417688 | 2680.906 | -0.0003645928 | -3054.969 | 0.001171747 | 9575.817 | -0.001155619 | -9323.082 | 0.3843475 | 0.0007156059 | 6077.037 | -0.000595628 | -4570.584 | 0.0003179319 | 2511.418 | -0.0003347224 | -2788.339 | 0.001145505 | 9320.396 | -0.001139953 | -9238.208
0.3933775 | 0.0007106286 | 6027.572 | -0.000596743 | -4588.681 | 0.0003259332 | 2596.893 | -0.0003376879 | -2791.915 | 0.001118996 | 9187.448 | -0.001092923 | -8773.986 | 0.3933775 | 0.0006854222 | 5814.243 | -0.0005728715 | -4403.488 | 0.0003027743 | 2434.228 | -0.0003081648 | -2526.787 | 0.001093547 | 8945.147 | -0.00107638 | -8675.303
0.4026784 | 0.0006806463 | 5767.567 | -0.000574767 | -4426.769 | 0.000310939 | 2513.814 | -0.000313129 | -2553.812 | 0.001068535 | 8812.841 | -0.001033769 | -8258.491 | 0.4026784 | 0.0006562939 | 5565.515 | -0.0005508464 | -4236.834 | 0.0002884699 | 2358.069 | -0.0002839639 | -2290.271 | 0.001043894 | 8583.72 | -0.001016376 | -8146.287
0.4122583 | 0.0006516529 | 5519.43 | -0.0005532985 | -4265.141 | 0.0002967177 | 2431.472 | -0.0002907014 | -2338.553 | 0.001020268 | 8451.744 | -0.0009778694 | -7773.723 | 0.4122583 | 0.0006281662 | 5328.743 | -0.0005293091 | -4070.31 | 0.0002749532 | 2282.777 | -0.0002619049 | -2076.678 | 0.0009964528 | 8235.928 | -0.000959656 | -7648.26
0.4221255 | 0.0006236571 | 5282.863 | -0.0005320145 | -4101.541 | 0.0002832318 | 2350.156 | -0.0002702413 | -2144.216 | 0.000974098 | 8103.653 | -0.0009250516 | -7318.009 | 0.4221255 | 0.0006010513 | 5103.664 | -0.0005079435 | -3901.713 | 0.0002621895 | 2208.672 | -0.000241825 | -1884.082 | 0.0009511353 | 7901.344 | -0.0009060458 | -7179.523
0.4322887 | 0.0005966735 | 5056.927 | -0.0005109208 | -3937.072 | 0.0002704182 | 2269.759 | -0.0002515831 | -1969.052 | 0.0009299343 | 7767.973 | -0.0008752421 | -6890.597 | 0.4322887 | 0.0005749687 | 4889.388 | -0.0004867658 | -3732.221 | 0.0002501188 | 2135.684 | -0.0002235598 | -1710.734 | 0.0009078547 | 7579.443 | -0.000855472 | -6739.298
0.4427568 | 0.000570712 | 4843.072 | -0.0004907569 | -3776.374 | 0.0002582164 | 2190.327 | -0.0002345164 | -1810.815 | 0.0008876766 | 7444.002 | -0.000828368 | -6490.795 | 0.4427568 | 0.0005499354 | 4687.427 | -0.0004665282 | -3566.568 | 0.000238685 | 2063.871 | -0.000206905 | -1554.459 | 0.0008665179 | 7269.625 | -0.000807861 | -6326.835
0.4535389 | 0.0005455571 | 4634.307 | -0.000470177 | -3613.759 | 0.0002465959 | 2112.196 | -0.0002188724 | -1667.551 | 0.0008473057 | 7130.572 | -0.0007844605 | -6119.857 | 0.4535389 | 0.0005257451 | 4490.829 | -0.0004458861 | -3399.112 | 0.000227864 | 1993.612 | -0.0001917007 | -1413.384 | 0.0008271132 | 6970.811 | -0.0007632433 | -5943.362
0.4646444 | 0.0005211734 | 4432.502 | -0.0004506165 | -3458.723 | 0.0002355221 | 2035.716 | -0.0002045591 | -1537.88 | 0.0008087015 | 6826.516 | -0.0007436677 | -5779.188 | 0.4646444 | 0.0005023582 | 4301.308 | -0.0004262769 | -3239.492 | 0.0002176381 | 1925.421 | -0.0001778603 | -1286.149 | 0.0007895344 | 6682.031 | -0.0007217796 | -5590.293
0.476083 | 0.0004978329 | 4242.629 | -0.000433136 | -3317.119 | 0.0002249358 | 1959.09 | -0.0001914371 | -1421.987 | 0.0007715869 | 6532.003 | -0.0007057306 | -5464.258 | 0.476083 | 0.0004800975 | 4124.085 | -0.0004088315 | -3094.291 | 0.0002079866 | 1857.838 | -0.0001652928 | -1173.307 | 0.0007535149 | 6403.084 | -0.0006832976 | -5264.266
0.4878648 | 0.0004738615 | 4034.665 | -0.0004124334 | -3162.317 | 0.0002148919 | 1883.627 | -0.0001802582 | -1325.114 | 0.000735406 | 6239.167 | -0.0006677512 | -5154.891 | 0.4878648 | 0.0004573285 | 3929.433 | -0.000388343 | -2937.68 | 0.0001989934 | 1792.413 | -0.0001546867 | -1079.581 | 0.0007185324 | 6125.237 | -0.0006450537 | -4947.494
0.5 | 0.0004545972 | 3899.272 | -0.0003936672 | -2988.888 | 0.0002057993 | 1820.942 | -0.0001692688 | -1224.725 | 0.0007013856 | 5968.104 | -0.0006313093 | -4853.778 | 0.5 | 0.000438969 | 3802.258 | -0.0003699319 | -2766.264 | 0.0001907832 | 1737.784 | -0.0001443357 | -983.4854 | 0.0006853617 | 5862.011 | -0.000608813 | -4647.076
0.515 | 0.0004262626 | 3650.395 | -0.0003698281 | -2814.098 | 0.000193003 | 1712.086 | -0.000156015 | -1122.046 | 0.0006586082 | 5604.1 | -0.0005934566 | -4563.042 | 0.515 | 0.000414534 | 3601.076 | -0.0003471273 | -2583.846 | 0.0001803697 | 1655.961 | -0.0001319921 | -880.5122 | 0.0006480768 | 5564.357 | -0.0005719139 | -4342.333
0.5310974 | 0.0004025621 | 3451.399 | -0.0003495657 | -2656.102 | 0.000182355 | 1624.44 | -0.0001455434 | -1038.195 | 0.0006218425 | 5296.379 | -0.0005582372 | -4286.221 | 0.5311008 | 0.0003916434 | 3421.122 | -0.0003253954 | -2401.451 | 0.0001708079 | 1582.906 | -0.0001214969 | -790.6987 | 0.0006115631 | 5275.202 | -0.0005336071 | -4023.925
0.5483724 | 0.0003797464 | 3265.745 | -0.000328714 | -2487.164 | 0.0001718996 | 1540.133 | -0.0001348628 | -950.8696 | 0.0005867374 | 5009.177 | -0.0005235768 | -4006.907 | 0.5483832 | 0.0003693615 | 3246.45 | -0.0003034677 | -2217.128 | 0.0001615941 | 1511.738 | -0.0001113236 | -704.4366 | 0.000576069 | 4994.717 | -0.000496267 | -3712.975
0.5669113 | 0.0003553169 | 3066.761 | -0.0003059093 | -2302.592 | 0.0001607517 | 1449.673 | -0.0001238261 | -861.1847 | 0.0005490826 | 4700.123 | -0.0004869899 | -3713.096 | 0.566934 | 0.0003478304 | 3078.789 | -0.0002816624 | -2032.885 | 0.0001527718 | 1444.107 | -0.0001016565 | -621.9279 | 0.0005417728 | 4724.33 | -0.0004601411 | -3411.512
0.5868065 | 0.0003322963 | 2882.349 | -0.0002837113 | -2119.816 | 0.0001507351 | 1369.221 | -0.0001138192 | -779.0396 | 0.0005131924 | 4409.031 | -0.0004515685 | -3425.117 | 0.5868461 | 0.0003269348 | 2916.153 | -0.0002601121 | -1850.846 | 0.000144279 | 1378.393 | -9.245109e-05 | -543.9268 | 0.0005084777 | 4461.51 | -0.0004251518 | -3119.844
0.6081572 | 0.0003100178 | 2700.604 | -0.0002624462 | -1947.974 | 0.0001407999 | 1287.077 | -0.0001043664 | -703.7463 | 0.0004786858 | 4124.898 | -0.0004182299 | -3158.326 | 0.6082196 | 0.0003071112 | 2762.946 | -0.0002391867 | -1673.16 | 0.0001363268 | 1317.012 | -8.380412e-05 | -470.5168 | 0.0004768081 | 4212.545 | -0.0003915995 | -2839.186
0.6310698 | 0.0002885143 | 2523.773 | -0.0002419619 | -1783.85 | 0.0001308853 | 1204.278 | -9.508147e-05 | -630.639 | 0.0004457157 | 3851.771 | -0.0003867071 | -2907.751 | 0.6311616 | 0.0002880785 | 2615.386 | -0.0002188875 | -1501.332 | 0.0001288628 | 1259.303 | -7.566279e-05 | -401.507 | 0.0004462317 | 3971.624 | -0.0003592757 | -2569.339
0.6556588 | 0.0002676892 | 2351.359 | -0.0002221739 | -1626.474 | 0.0001211656 | 1122.697 | -8.602228e-05 | -559.7307 | 0.0004138889 | 3586.458 | -0.000356581 | -2669.99 | 0.6557873 | 0.000270034 | 2475.517 | -0.0001993928 | -1336.372 | 0.0001219864 | 1206.457 | -6.804633e-05 | -336.6669 | 0.0004170297 | 3741.808 | -0.0003282595 | -2310.165
0.6820467 | 0.0002475697 | 2184.636 | -0.000203031 | -1474.374 | 0.000111732 | 1043.542 | -7.724512e-05 | -491.0088 | 0.0003831784 | 3330.581 | -0.0003275353 | -2440.628 | 0.6822202 | 0.0002532362 | 2346.433 | -0.0001808731 | -1178.667 | 0.0001158433 | 1160.231 | -6.098972e-05 | -275.707 | 0.0003895664 | 3527.349 | -0.0002986585 | -2061.245
0.710365 | 0.0002282424 | 2023.895 | -0.0001847164 | -1329.451 | 0.0001026172 | 966.886 | -6.880719e-05 | -425.1313 | 0.0003537159 | 3084.639 | -0.0002997824 | -2221.963 | 0.7105929 | 0.000237598 | 2226.889 | -0.0001633521 | -1028.948 | 0.0001104223 | 1120.439 | -5.449337e-05 | -218.7253 | 0.0003636769 | 3326.293 | -0.0002704413 | -1822.938
0.7407551 | 0.0002097543 | 1869.678 | -0.0001672898 | -1192.032 | 9.381949e-05 | 892.7871 | -6.069361e-05 | -361.9052 | 0.0003255924 | 2849.525 | -0.0002733855 | -2014.356 | 0.7410479 | 0.0002233424 | 2119.492 | -0.0001469536 | -887.4247 | 0.000105793 | 1087.929 | -4.857196e-05 | -165.5613 | 0.0003397256 | 3142.519 | -0.0002437689 | -1595.632
0.7733685 | 0.0001920322 | 1721.079 | -0.000150746 | -1062.381 | 8.529036e-05 | 820.6909 | -5.288529e-05 | -301.3365 | 0.0002987103 | 2624.007 | -0.0002483433 | -1818.232 | 0.7737379 | 0.0002104671 | 2024.559 | -0.0001316273 | -753.3524 | 0.0001019678 | 1062.937 | -4.321097e-05 | -115.9586 | 0.0003177075 | 2976.435 | -0.0002185573 | -1378.196
0.8083679 | 0.0001751568 | 1579.015 | -0.0001351439 | -940.7173 | 7.704759e-05 | 750.7733 | -4.540227e-05 | -243.5558 | 0.0002732212 | 2409.581 | -0.0002247523 | -1634.113 | 0.8088269 | 0.0001991369 | 1943.654 | -0.0001174818 | -627.3864 | 9.909601e-05 | 1046.722 | -3.853709e-05 | -70.90099 | 0.0002978006 | 2829.673 | -0.0001949129 | -1171.31
0.8459278 | 0.0001591241 | 1443.721 | -0.00012045 | -826.5024 | 6.909454e-05 | 683.1387 | -3.824028e-05 | -188.4518 | 0.0002491121 | 2206.341 | -0.0002025769 | -1461.508 | 0.8464911 | 0.0001894485 | 1877.753 | -0.0001045477 | -509.5866 | 9.739688e-05 | 1041.243 | -3.472789e-05 | -31.65001 | 0.0002799847 | 2702.272 | -0.0001727517 | -974.0844
0.8862356 | 0.0001438822 | 1314.672 | -0.0001066233 | -719.5047 | 6.143865e-05 | 617.8014 | -3.14157e-05 | -136.2033 | 0.0002262692 | 2013.145 | -0.0001817469 | -1300.068 | 0.8869193 | 0.0001816071 | 1829.251 | -9.288179e-05 | -399.6834 | 9.711611e-05 | 1048.912 | -3.194028e-05 | 0.9345818 | 0.0002644157 | 2596.407 | -0.0001520413 | -785.3494
0.9294922 | 0.0001294159 | 1191.908 | -9.362065e-05 | -619.213 | 5.406762e-05 | 554.723 | -2.490934e-05 | -86.59305 | 0.0002046676 | 1829.927 | -0.0001622151 | -1149.271 | 0.9303145 | 0.0001758509 | 1800.494 | -8.259404e-05 | -298.1582 | 9.84634e-05 | 1071.661 | -3.031833e-05 | 25.91483 | 0.0002513436 | 2514.691 | -0.000132881 | -605.3291
0.9759135 | 0.0001156789 | 1074.999 | -8.13903e-05 | -525.2595 | 4.689014e-05 | 493.1111 | -1.863749e-05 | -38.99241 | 0.0001843028 | 1656.471 | -0.0001440042 | -1009.48 | 0.9768944 | 0.0001725359 | 1795.162 | -7.38339e-05 | -205.4372 | 0.000101694 | 1112.058 | -2.998333e-05 | 42.79779 | 0.0002412112 | 2461.584 | -0.0001154757 | -434.8206
1.025731 | 0.0001027686 | 965.1316 | -6.99718e-05 | -437.5694 | 3.983694e-05 | 432.5392 | -1.249865e-05 | 7.558982 | 0.0001654563 | 1495.738 | -0.0001273181 | -881.6782 | 1.026893 | 0.0001722572 | 1818.353 | -6.701955e-05 | -124.6484 | 0.0001072642 | 1173.42 | -3.139649e-05 | 47.45379 | 0.0002346931 | 2442.795 | -0.0001003397 | -277.771
1.079193 | 9.027855e-05 | 856.6166 | -5.929566e-05 | -357.9682 | 3.284631e-05 | 370.9234 | -6.759542e-06 | 49.31249 | 0.0001473561 | 1339.301 | -0.0001116904 | -764.2337 | 1.08056 | 0.0001765631 | 1883.334 | -6.344587e-05 | -65.61382 | 0.0001168523 | 1271.123 | -3.575411e-05 | 31.91259 | 0.0002332537 | 2468.218 | -8.901371e-05 | -148.6907
1.136566 | 7.855963e-05 | 752.4915 | -4.966132e-05 | -288.6982 | 2.676191e-05 | 316.5869 | -1.953926e-06 | 83.40618 | 0.0001300542 | 1186.959 | -9.745191e-05 | -660.459 | 1.138166 | 0.0001867507 | 2006.588 | -6.360118e-05 | -26.3464 | 0.0001303433 | 1410.105 | -4.20242e-05 | 10.42886 | 0.0002396604 | 2566.083 | -8.336522e-05 | -56.9822
1.198137 | 6.818559e-05 | 662.5051 | -4.102492e-05 | -224.3141 | 2.108341e-05 | 266.7055 | 2.884038e-06 | 118.9216 | 0.0001150906 | 1054.828 | -8.475129e-05 | -567.9476 | 1.2 | 0.000202994 | 2188.582 | -6.796141e-05 | -11.65813 | 0.0001456264 | 1571.847 | -4.787702e-05 | 0.5409596 | 0.0002570558 | 2765.816 | -8.607691e-05 | -20.52449
1.293285 | 5.411567e-05 | 531.4461 | -3.075415e-05 | -157.7194 | 1.308268e-05 | 192.8546 | 8.719233e-06 | 157.4226 | 9.497524e-05 | 869.6176 | -7.009683e-05 | -470.8166
1.388434 | 4.266365e-05 | 427.9771 | -2.20593e-05 | -97.58974 | 6.857767e-06 | 136.1758 | 1.342944e-05 | 189.5403 | 7.828357e-05 | 718.395 | -5.724182e-05 | -382.1114
1.483582 | 3.334026e-05 | 342.2367 | -1.527688e-05 | -52.546 | 1.814756e-06 | 89.43047 | 1.69723e-05 | 212.5148 | 6.467711e-05 | 593.5742 | -4.733972e-05 | -316.0355
1.578731 | 2.575644e-05 | 271.4302 | -1.003196e-05 | -19.17934 | -2.166804e-06 | 51.97397 | 1.965757e-05 | 229.195 | 5.348491e-05 | 489.3388 | -3.952701e-05 | -265.9454
1.67388 | 1.960943e-05 | 213.127 | -6.01219e-06 | 5.074723 | -5.232568e-06 | 22.5665 | 2.157622e-05 | 240.2625 | 4.425968e-05 | 402.1555 | -3.341235e-05 | -228.5642
1.769028 | 1.465647e-05 | 165.3706 | -2.968485e-06 | 22.25361 | -7.51368e-06 | 0.1435217 | 2.286601e-05 | 246.8363 | 3.664068e-05 | 329.1267 | -2.861645e-05 | -200.7802
1.864177 | 1.069692e-05 | 126.5157 | -7.044843e-07 | 33.93579 | -9.126703e-06 | -16.27739 | 2.363519e-05 | 249.7596 | 3.03446e-05 | 267.9112 | -2.486815e-05 | -180.4323
1.959325 | 7.561682e-06 | 95.15143 | 9.377069e-07 | 41.36564 | -1.017937e-05 | -27.59252 | 2.398421e-05 | 249.8266 | 2.513872e-05 | 216.5943 | -2.194448e-05 | -165.735
2.054474 | 5.107312e-06 | 70.0615 | 2.08831e-06 | 45.54913 | -1.076757e-05 | -34.6233 | 2.399916e-05 | 247.6936 | 2.083172e-05 | 173.5494 | -1.96718e-05 | -155.3508
2.149622 | 3.211738e-06 | 50.19597 | 2.854203e-06 | 47.29545 | -1.0977e-05 | -38.10425 | 2.375527e-05 | 243.9328 | 1.726411e-05 | 137.4103 | -1.791026e-05 | -148.2157
2.244771 | 1.771292e-06 | 34.64957 | 3.322833e-06 | 47.25125 | -1.088263e-05 | -38.68504 | 2.331722e-05 | 239.0286 | 1.430308e-05 | 107.0102 | -1.654912e-05 | -143.5185
2.33992 | 6.983511e-07 | 22.64705 | 3.565636e-06 | 45.93289 | -1.054958e-05 | -36.93536 | 2.274012e-05 | 233.3876 | 1.183796e-05 | 81.36243 | -1.550042e-05 | -140.6329
2.435068 | -8.063356e-08 | 13.52785 | 3.640075e-06 | 43.74367 | -1.00335e-05 | -33.33611 | 2.207124e-05 | 227.3645 | 9.777038e-06 | 59.63081 | -1.469553e-05 | -139.0934
2.530217 | -6.268299e-07 | 6.736809 | 3.59244e-06 | 41.001 | -9.381581e-06 | -28.31022 | 2.134954e-05 | 221.2362 | 8.044829e-06 | 41.11313 | -1.408171e-05 | -138.5606
2.625365 | -9.906557e-07 | 1.807634 | 3.458844e-06 | 37.94127 | -8.633162e-06 | -22.18097 | 2.060986e-05 | 215.2816 | 6.57989e-06 | 25.22236 | -1.361967e-05 | -138.8037
2.720514 | -1.213104e-06 | -1.641022 | 3.267756e-06 | 34.74716 | -7.821302e-06 | -15.26839 | 1.987835e-05 | 209.6616 | 5.332906e-06 | 11.47442 | -1.328133e-05 | -139.6784
2.815663 | -1.327194e-06 | -3.924001 | 3.040688e-06 | 31.54666 | -6.972725e-06 | -7.734923 | 1.918432e-05 | 204.6685 | 4.265058e-06 | -0.5279211 | -1.304833e-05 | -141.1175
2.910811 | -1.358923e-06 | -5.293234 | 2.793498e-06 | 28.4277 | -6.110555e-06 | 0.1116976 | 1.854009e-05 | 200.2827 | 3.346671e-06 | -11.10196 | -1.29105e-05 | -143.1147
3.00596 | -1.328487e-06 | -5.939039 | 2.537453e-06 | 25.45546 | -5.252102e-06 | 8.348557 | 1.798432e-05 | 197.0356 | 2.556025e-06 | -20.50171 | -1.286535e-05 | -145.7275
3.101109 | -1.250963e-06 | -6.034816 | 2.281293e-06 | 22.64993 | -4.414836e-06 | 16.47035 | 1.749442e-05 | 194.3804 | 1.878485e-06 | -28.89975 | -1.291334e-05 | -149.0135
3.196257 | -1.136999e-06 | -5.667263 | 2.014877e-06 | 19.92852 | -3.608231e-06 | 25.09959 | 1.719309e-05 | 194.0129 | 1.305451e-06 | -36.43219 | -1.305917e-05 | -153.077
3.291406 | -9.931987e-07 | -4.917326 | 1.771373e-06 | 17.53324 | -2.848613e-06 | 33.02437 | 1.683419e-05 | 192.8549 | 8.339137e-07 | -43.24489 | -1.332373e-05 | -158.209
3.386554 | -8.239788e-07 | -3.760097 | 1.652119e-06 | 16.34781 | -2.13598e-06 | 41.397 | 1.710699e-05 | 197.656 | 4.652664e-07 | -49.71111 | -1.38067e-05 | -165.6035
3.481703 | -6.280548e-07 | -2.60279 | 1.56954e-06 | 15.24348 | -1.482489e-06 | 48.48782 | 1.560904e-05 | 187.276 | 2.040866e-07 | -55.9665 | -1.459177e-05 | -176.113
3.576851 | -4.073166e-07 | 1.280988 | 6.377191e-07 | 9.767424 | -8.7455e-07 | 48.70163 | 1.849388e-05 | 205.9801 | 4.572058e-08 | -59.85913 | -1.538598e-05 | -185.1691
3.672 | -2.117578e-07 | 12.27152 | -1.136993e-06 | 4.757339 | -3.345607e-08 | 112.762 | 1.295702e-05 | 218.2488 | 7.678127e-09 | -53.91279 | -1.40407e-05 | -167.99
3.794 | -6.379706e-08 | 0.3314992 | 8.050426e-07 | 7.385922 | 1.088645e-10 | 26.17206 | 1.160636e-05 | 120.4186 | 4.383133e-09 | -35.72978 | -9.012457e-06 | -108.9493
3.916 | -2.389872e-08 | -2.8233 | 1.466168e-06 | 9.276465 | -2.074401e-09 | 5.965707 | 4.077045e-06 | 39.08936 | 1.275128e-09 | -15.23242 | -3.435289e-06 | -43.13835
4.038 | -1.749031e-08 | -0.8020312 | 8.541159e-07 | 6.275712 | -1.10486e-09 | 1.178115 | 2.152512e-06 | 18.66614 | -6.140398e-10 | -2.730746 | -4.101514e-07 | -6.056306
4.16 | -1.670389e-08 | 0.5163782 | 4.274526e-07 | 4.123068 | -1.094052e-09 | 0.7228072 | 5.9835e-07 | 5.590473 | -1.163048e-09 | 1.533524 | 4.778264e-07 | 5.423064
4.282 | -1.582243e-08 | 1.009477 | 3.187358e-07 | 3.726191 | -9.768145e-10 | 1.072869 | 3.526585e-07 | 3.944494 | -1.093398e-09 | 1.976981 | 5.086491e-07 | 6.116243
4.404 | -1.41769e-08 | 1.073466 | 2.808738e-07 | 3.469367 | -8.426997e-10 | 1.024886 | 2.013646e-07 | 2.66687 | -9.08089e-10 | 1.550429 | 3.832905e-07 | 4.670237
4.526 | -1.229019e-08 | 0.9576192 | 2.480029e-07 | 3.071277 | -7.371432e-10 | 1.059923 | 2.359498e-07 | 2.981893 | -7.471371e-10 | 1.162385 | 2.870906e-07 | 3.499714
4.648 | -1.052198e-08 | 0.8183368 | 2.200194e-07 | 2.690402 | -6.235562e-10 | 0.8884527 | 2.015388e-07 | 2.530073 | -6.263883e-10 | 0.9273416 | 2.300088e-07 | 2.800169
4.77 | -8.981253e-09 | 0.7014515 | 1.925404e-07 | 2.337868 | -5.383627e-10 | 0.8063381 | 1.953572e-07 | 2.397069 | -5.314588e-10 | 0.7776517 | 1.941024e-07 | 2.358137
4.892 | -7.66611e-09 | 0.6045805 | 1.671493e-07 | 2.024134 | -4.562672e-10 | 0.6740579 | 1.637007e-07 | 2.007062 | -4.539087e-10 | 0.6715389 | 1.679737e-07 | 2.039222
5.014 | -6.543082e-09 | 0.522562 | 1.44826e-07 | 1.751724 | -3.916823e-10 | 0.59582 | 1.465268e-07 | 1.788843 | -3.877658e-10 | 0.5827299 | 1.459307e-07 | 1.77088
5.136 | -5.579316e-09 | 0.4526168 | 1.250247e-07 | 1.513161 | -3.323597e-10 | 0.505152 | 1.235208e-07 | 1.510877 | -3.30849e-10 | 0.5051641 | 1.264529e-07 | 1.534686
5.258 | -4.746947e-09 | 0.3899834 | 1.076675e-07 | 1.302823 | -2.83538e-10 | 0.4405524 | 1.080331e-07 | 1.320116 | -2.81409e-10 | 0.4355419 | 1.090394e-07 | 1.32326
5.38 | -4.024633e-09 | 0.3353311 | 9.233483e-08 | 1.117799 | -2.396189e-10 | 0.3741443 | 9.148527e-08 | 1.118978 | -2.384815e-10 | 0.3737338 | 9.353564e-08 | 1.135208
5.502 | -3.393814e-09 | 0.2857713 | 7.865521e-08 | 0.9520342 | -2.023137e-10 | 0.3210783 | 7.863839e-08 | 0.9612886 | -2.009702e-10 | 0.3183886 | 7.969142e-08 | 0.967139
5.624 | -2.839407e-09 | 0.2418232 | 6.645383e-08 | 0.8045052 | -1.688975e-10 | 0.2696909 | 6.598384e-08 | 0.8068713 | -1.680541e-10 | 0.268905 | 6.729697e-08 | 0.8167414
5.746 | -2.347847e-09 | 0.2016297 | 5.538969e-08 | 0.670476 | -1.397204e-10 | 0.2257606 | 5.529406e-08 | 0.6758996 | -1.388756e-10 | 0.2241642 | 5.610504e-08 | 0.680882
5.868 | -1.907907e-09 | 0.1652274 | 4.535319e-08 | 0.5490018 | -1.133803e-10 | 0.1841669 | 4.510578e-08 | 0.5513603 | -1.127914e-10 | 0.183438 | 4.591071e-08 | 0.5571628
5.99 | -1.510777e-09 | 0.1314085 | 3.608727e-08 | 0.436716 | -8.945465e-11 | 0.146933 | 3.604592e-08 | 0.4403632 | -8.880394e-11 | 0.1457568 | 3.648766e-08 | 0.4427688
6.112 | -1.155837e-09 | 0.09994849 | 2.750473e-08 | 0.3326811 | -6.778992e-11 | 0.1117773 | 2.74888e-08 | 0.3355452 | -6.693791e-11 | 0.1103704 | 2.763571e-08 | 0.3353243
6.234 | -8.884319e-10 | 0.06975856 | 1.939357e-08 | 0.2344546 | -4.099146e-11 | 0.07978317 | 1.952539e-08 | 0.2386679 | -3.91305e-11 | 0.0767118 | 1.913923e-08 | 0.2324456
6.356 | -9.506333e-10 | 0.0390798 | 1.159603e-08 | 0.1409629 | -2.080301e-11 | 0.05084366 | 1.206552e-08 | 0.1489883 | -1.811499e-11 | 0.04587033 | 1.127351e-08 | 0.1375619
6.478 | -3.18385e-09 | -0.006366716 | 5.027664e-09 | 0.06031341 | 2.08328e-10 | 0.03147558 | 5.462327e-09 | 0.07413973 | 2.159928e-10 | 0.02557123 | 4.835768e-09 | 0.06308527
6.6 | -1.554013e-08 | -0.143483 | 5.300377e-09 | 0.02574787 | -4.94238e-10 | 0.00471002 | 2.962139e-09 | 0.03277723 | -5.032756e-10 | 0.007614535 | 1.653678e-09 | 0.02513012

## Sub 9 1.2% 30 ksi L
0.125
Group 2, Condition 3 (IFF) Sequence Step 1 - IFF 1.2%
PATHS ALONG Y-DIRECTION (L) | [12 empty] | PATHS ALONG X-DIRECTION (T) | [12 empty] | PATHS ALONG Z-DIRECTION (THROUGH THICKNESS)
| Midplane |  | Midplane |  | Entry |  | Entry |  | Exit |  | Exit |  |  | Midplane |  | Midplane |  | Entry |  | Entry |  | Exit |  | Exit |  |  | At bore |  | At bore |  | 0.02" away from bore |  | 0.02" away from bore
| Hoop |  | Radial |  | Hoop |  | Radial |  | Hoop |  | Radial |  |  | Hoop |  | Radial |  | Hoop |  | Radial |  | Hoop |  | Radial |  |  | Hoop |  | Radial |  | Hoop |  | Radial
Radial | Strain | Stress | Strain | Stress | Strain | Stress | Strain | Stress | Strain | Stress | Strain | Stress | Radial | Strain | Stress | Strain | Stress | Strain | Stress | Strain | Stress | Strain | Stress | Strain | Stress | z coordinate | Strain | Stress | Strain | Stress | Strain | Stress | Strain | Stress
dim, in | in/in | psi | in/in | psi | in/in | psi | in/in | psi | in/in | psi | in/in | psi | dim, in | in/in | psi | in/in | psi | in/in | psi | in/in | psi | in/in | psi | in/in | psi | in | in/in | psi | in/in | psi | in/in | psi | in/in | psi
0.125 | 0.008144592 | -77322.08 | -0.01342872 | -4921.891 | 0.02739826 | 67798.24 | -0.2038201 | 37070.67 | 0.01810697 | 4763.185 | -0.01219924 | -44574.25 | 0.125 | 0.01724754 | 7090.68 | -0.02142704 | -48799.95 | 0.03429682 | 91194.73 | -0.2082609 | 24364.46 | 0.02610008 | 45212.14 | -0.01629748 | -27340.51 | 0 | 0.03429682 | 91194.73 | -0.2082609 | 24364.46 | 0.01127876 | 60249.61 | -0.0432895 | -9310.079
0.13 | 0.00689654 | -79314.3 | -0.01986695 | -4296.771 | 0.01965047 | 49670.71 | -0.1181522 | 48420.95 | 0.01665412 | -7506.776 | -0.01119804 | -48841.54 | 0.13 | 0.0154185 | -1903.223 | -0.02709468 | -45344.5 | 0.02586336 | 79448.33 | -0.1209727 | 33712.69 | 0.0242209 | 33585.97 | -0.01466761 | -32914.97 | 0.003 | 0.02520943 | 75651.52 | -0.1718968 | -13011.55 | 0.01013621 | 47390.43 | -0.02344849 | -17820.59
0.135 | 0.005434638 | -65869.6 | -0.01807986 | -6204.654 | 0.01095468 | 64550.29 | -0.07287669 | 54380.13 | 0.01472556 | -53062.19 | -0.04997131 | -54291.55 | 0.135 | 0.01335457 | 8115.553 | -0.0243143 | -41371.43 | 0.01683812 | 84863.38 | -0.07512496 | 40483.74 | 0.02205799 | 27263.14 | -0.05174093 | -47247.65 | 0.006190757 | 0.02308272 | 83085.06 | -0.1467151 | -9254.062 | 0.00936914 | 49504.46 | -0.0162341 | -10191.02
0.14 | 0.00486874 | -59900.12 | -0.013065 | -6797.916 | 0.007876824 | 37604.03 | -0.05831595 | 9260.851 | 0.01053591 | -58098.22 | -0.1684339 | -49257.36 | 0.14 | 0.01236028 | 15443.02 | -0.0184178 | -39326.57 | 0.01351645 | 76430.27 | -0.05983104 | 12112.91 | 0.01782324 | 27339.61 | -0.1663125 | -55347.46 | 0.0095844 | 0.02233056 | 81988.13 | -0.1327752 | -11034.73 | 0.008958631 | 52805.51 | -0.01397001 | -1847.058
0.145 | 0.004402393 | -49605.89 | -0.01110963 | -7809.538 | 0.005874119 | 7721.428 | -0.0421466 | -19482.29 | 0.006862517 | -53591.17 | -0.0216363 | -43990.53 | 0.145 | 0.0116125 | 22363.28 | -0.01628708 | -37911.04 | 0.01127876 | 60249.61 | -0.0432895 | -9310.079 | 0.01415875 | 8018.761 | -0.02644404 | -57481.99 | 0.01319383 | 0.02133437 | 68651.31 | -0.1183662 | -288.8281 | 0.008758057 | 53992.6 | -0.01502662 | 1806.399
0.15 | 0.003954568 | -37804.64 | -0.01008391 | -7309.963 | 0.004570348 | -3370.027 | -0.02636721 | -31899.88 | 0.006226135 | -20662.64 | -0.007515558 | -2669.25 | 0.15 | 0.0109786 | 30246.2 | -0.01519874 | -35746.59 | 0.0098574 | 47568.7 | -0.02754943 | -20427.23 | 0.01344169 | 31176.61 | -0.01344573 | -32698.74 | 0.01703277 | 0.02052954 | 60958.92 | -0.1083827 | 12850.67 | 0.00875313 | 53784.06 | -0.01829294 | 2525.969
0.155 | 0.003542773 | -26958.5 | -0.008933868 | -6852.911 | 0.003775237 | -5956.016 | -0.01558808 | -36413.79 | 0.005808141 | -1041.712 | -0.004719981 | -1894.048 | 0.155 | 0.01042039 | 32088.5 | -0.01420956 | -34186.02 | 0.008971624 | 38941.96 | -0.01718308 | -26438.29 | 0.01295652 | 38652.11 | -0.01042699 | -24474.83 | 0.02111581 | 0.02050133 | 54405.26 | -0.1078831 | -1550.037 | 0.0088658 | 52784.98 | -0.02116067 | 189.1528
0.16 | 0.003168237 | -17968.77 | -0.007780332 | -6094.09 | 0.003251875 | -5601.591 | -0.01056644 | -37018.6 | 0.005442539 | 7305.408 | -0.004128846 | -3612.687 | 0.16 | 0.009950358 | 32488.91 | -0.01326887 | -32693.37 | 0.008366978 | 34743.01 | -0.01252893 | -28974.59 | 0.0125297 | 40021.34 | -0.009910245 | -22718.66 | 0.02545847 | 0.02064227 | 37451.11 | -0.1139231 | -17873.25 | 0.009047046 | 50978.56 | -0.02305196 | -4864.207
0.165 | 0.002831467 | -10871.77 | -0.006757795 | -5167.592 | 0.002856796 | -4118.72 | -0.0081565 | -34429.1 | 0.005097345 | 11171.65 | -0.003891258 | -4787.453 | 0.165 | 0.0095319 | 33148.63 | -0.01241294 | -31245.4 | 0.007881144 | 34103.46 | -0.01033696 | -28785.37 | 0.01212394 | 40237.51 | -0.00970709 | -22317.52 | 0.03007726 | 0.021002 | 15524.44 | -0.09312928 | -43197.71 | 0.009297549 | 47952.9 | -0.02460594 | -12213.24
0.17 | 0.002529556 | -5109.955 | -0.005781549 | -3964.51 | 0.002533288 | -971.8314 | -0.006299181 | -31699.47 | 0.004768739 | 13457.02 | -0.003731763 | -5966.92 | 0.17 | 0.009157815 | 34036.49 | -0.0115628 | -29740.95 | 0.007481172 | 34146.28 | -0.00872373 | -28096.84 | 0.01173004 | 39827.34 | -0.009648759 | -22713.7 | 0.03498974 | 0.0189517 | 12554.82 | -0.06145045 | -29314.18 | 0.009592245 | 45565.18 | -0.02542607 | -18466.24
0.175 | 0.002262081 | -150.7317 | -0.00482599 | -2560.388 | 0.002261754 | 1850.889 | -0.005026923 | -29220.37 | 0.004456252 | 14983.11 | -0.003579862 | -6903.669 | 0.175 | 0.008817971 | 35104.54 | -0.01071094 | -28186.38 | 0.007129517 | 34448.21 | -0.007630913 | -27363.19 | 0.01134023 | 39179.86 | -0.009602802 | -23377.15 | 0.04021459 | 0.01963475 | 14936.75 | -0.0537988 | -31138.12 | 0.009865849 | 42529.16 | -0.0251631 | -22861.01
0.18 | 0.002027154 | 4488.904 | -0.003888425 | -1075.296 | 0.002026895 | 4251.1 | -0.004045335 | -26778.3 | 0.004160467 | 16195.06 | -0.003407734 | -7569.386 | 0.18 | 0.008504967 | 36296.56 | -0.009866909 | -26601.54 | 0.006805371 | 34858.72 | -0.006764302 | -26561.42 | 0.0109549 | 38514.07 | -0.009531542 | -24051.92 | 0.04577165 | 0.01894983 | 17160.33 | -0.04761109 | -27602.09 | 0.01009596 | 39306.97 | -0.02357757 | -25732.03
0.185 | 0.001822979 | 8321.181 | -0.003030267 | 545.1086 | 0.001821818 | 6564.82 | -0.003221471 | -24494.28 | 0.003882063 | 17277.76 | -0.003204846 | -7926.934 | 0.185 | 0.008222703 | 37532.32 | -0.009058332 | -25005.07 | 0.006511218 | 35297.37 | -0.00602961 | -25742.01 | 0.01057805 | 37890.38 | -0.00941562 | -24650.34 | 0.05168207 | 0.0195989 | 17811.77 | -0.03827526 | -39054.85 | 0.01027942 | 36327.36 | -0.02270577 | -28554.71
0.19 | 0.001645499 | 11679.48 | -0.002268452 | 2369.366 | 0.001640775 | 8907.544 | -0.002536945 | -22261.35 | 0.003621378 | 18007.25 | -0.002976593 | -7817.812 | 0.19 | 0.007961325 | 38880.15 | -0.008316917 | -23343.12 | 0.006234709 | 35877.62 | -0.005421917 | -24818.68 | 0.01020995 | 37353.69 | -0.009249681 | -25134.83 | 0.05796831 | 0.01832567 | 12071.45 | -0.03450201 | -41940.72 | 0.01043854 | 34042.1 | -0.02193918 | -30321.85
0.195 | 0.001491612 | 14704.46 | -0.001584821 | 4007.208 | 0.00147819 | 9404.096 | -0.002159282 | -20327.32 | 0.003378053 | 18429.73 | -0.002753525 | -7607.55 | 0.195 | 0.007717475 | 40233.89 | -0.007621195 | -21710.33 | 0.005976403 | 36634.13 | -0.004975077 | -23760.61 | 0.009850734 | 36921.4 | -0.00903313 | -25487.34 | 0.06465426 | 0.01843023 | 9265.023 | -0.03749299 | -43595.86 | 0.01059255 | 31280.12 | -0.02143714 | -32719.94
0.2 | 0.001358278 | 17305.13 | -0.0009780588 | 5887.824 | 0.001327589 | 8614.095 | -0.001870622 | -17356.38 | 0.003151068 | 18518.24 | -0.002521447 | -6987.655 | 0.2 | 0.007483791 | 41634.14 | -0.006973038 | -20049.75 | 0.005730171 | 37435.45 | -0.004593114 | -22521.7 | 0.009500691 | 36595.34 | -0.008772584 | -25709.93 | 0.07176534 | 0.01870344 | 17522.79 | -0.03341367 | -41776.09 | 0.01078459 | 29693.46 | -0.02143319 | -34416.53
0.205 | 0.001242832 | 20042.78 | -0.0004331399 | 7503.817 | 0.001188427 | 8112.16 | -0.001570545 | -14291.57 | 0.002939979 | 18771.93 | -0.002277512 | -6411.645 | 0.205 | 0.007258783 | 42968.13 | -0.006383027 | -18438.79 | 0.00550288 | 38128.65 | -0.004240829 | -21193.4 | 0.009161341 | 36370.99 | -0.00847401 | -25811.39 | 0.07932858 | 0.01811862 | 12247.5 | -0.03500756 | -36678.1 | 0.01094906 | 28184.3 | -0.0211035 | -34483.91
0.21 | 0.001141325 | 19676.86 | -0.0001348289 | 9334.707 | 0.001060197 | 7695.788 | -0.001285809 | -11354.54 | 0.002744235 | 19101.54 | -0.00202011 | -5785.876 | 0.21 | 0.007037086 | 44247.35 | -0.005859456 | -16851.71 | 0.005291597 | 38838.09 | -0.003914823 | -19876.45 | 0.008832931 | 36243.26 | -0.008144448 | -25799.89 | 0.08737274 | 0.01783903 | 14060.09 | -0.03006747 | -34432.48 | 0.01108811 | 27614.21 | -0.01959836 | -34397.14
0.215 | 0.001048507 | 18662.9 | 8.396235e-05 | 10831.11 | 0.000942091 | 7321.763 | -0.001021249 | -8621.205 | 0.002563112 | 19469.71 | -0.001757805 | -5148.287 | 0.215 | 0.006817819 | 45439.67 | -0.005372416 | -15323.06 | 0.005095065 | 39542.69 | -0.003613747 | -18571.85 | 0.008515695 | 36190.68 | -0.007792142 | -25699.58 | 0.09592839 | 0.01804629 | 7538.176 | -0.02023985 | -39953.69 | 0.01125621 | 25769.66 | -0.01928418 | -35039.35
0.22 | 0.0009634934 | 17722.82 | 0.0002862037 | 12223.6 | 0.0008332899 | 6980.683 | -0.000777008 | -6095.477 | 0.002395716 | 19820.72 | -0.001500641 | -4556.611 | 0.22 | 0.0066026 | 46515.91 | -0.004919001 | -13880.3 | 0.004910851 | 40241.44 | -0.00333399 | -17275.16 | 0.008210667 | 36219.72 | -0.007433791 | -25512.22 | 0.1050281 | 0.01710646 | 2990.589 | -0.01189991 | -46533.99 | 0.0114088 | 24000.84 | -0.0185206 | -35896.65
0.225 | 0.0008855079 | 16848.87 | 0.000468149 | 13460.32 | 0.0007330097 | 6666.429 | -0.0005518957 | -3767.442 | 0.002240881 | 20163.44 | -0.001262305 | -4008.495 | 0.225 | 0.006390725 | 47491.56 | -0.004505283 | -12492.49 | 0.00473657 | 40937.19 | -0.003071661 | -15976.69 | 0.007918033 | 36325.19 | -0.00707346 | -25238.08 | 0.1147063 | 0.01749487 | 5326.481 | -0.01219827 | -48849.5 | 0.01152758 | 22837 | -0.01770434 | -35754.83
0.23 | 0.0008138079 | 16036.55 | 0.0006310995 | 14553.39 | 0.0006405228 | 6375.974 | -0.000344444 | -1622.302 | 0.002097587 | 20935.02 | -0.001022065 | -3411.153 | 0.23 | 0.006181978 | 48250.57 | -0.004127938 | -11233.05 | 0.004570995 | 41627.98 | -0.002825217 | -14673.73 | 0.007637248 | 36568.64 | -0.006721867 | -24827.49 | 0.125 | 0.01724754 | 7090.68 | -0.02142704 | -48799.95 | 0.0116125 | 22363.28 | -0.01628708 | -37911.04
0.235 | 0.0007477185 | 15282.16 | 0.0007765933 | 15517.06 | 0.0005551593 | 6106.008 | -0.0001534397 | 351.9254 | 0.001964651 | 20227.94 | -0.0008838842 | -2942.828 | 0.235 | 0.005979691 | 48701.7 | -0.003787218 | -10048.43 | 0.004413564 | 42351.08 | -0.002592965 | -13406.06 | 0.007368501 | 36736.18 | -0.006359484 | -24428.77 | 0.135299 | 0.01704697 | 13019.68 | -0.02681605 | -44463.02 | 0.01167916 | 22214.33 | -0.01572108 | -36093.89
0.24 | 0.0006866317 | 14581.16 | 0.0009060836 | 16363.55 | 0.0004762948 | 5848.736 | 2.17176e-05 | 2157.389 | 0.001839049 | 19354.76 | -0.000824839 | -2274.876 | 0.24 | 0.005785997 | 49068.11 | -0.003477052 | -8974.698 | 0.004266883 | 42150.5 | -0.002408219 | -12159.03 | 0.007109957 | 37235.43 | -0.006098708 | -23819.54 | 0.1451433 | 0.01732174 | 15606.95 | -0.03781749 | -43874.44 | 0.01169067 | 23526.83 | -0.01350894 | -37138.96
0.245 | 0.000630001 | 13930.86 | 0.001021109 | 17107.1 | 0.0004033323 | 5613.571 | 0.0001822612 | 3818.367 | 0.001723974 | 18812.5 | -0.0001724935 | 1605.655 | 0.245 | 0.005600933 | 49340.4 | -0.003196222 | -8001.657 | 0.00414219 | 41066.87 | -0.002283222 | -11109.43 | 0.006866047 | 37804.33 | -0.005164113 | -22232.17 | 0.1545528 | 0.01739464 | 13566.57 | -0.03924794 | -44362.76 | 0.01174328 | 24449.9 | -0.01299275 | -37776.57
0.25 | 0.0005775333 | 13328.82 | 0.001122078 | 17750.95 | 0.0003354444 | 5403.078 | 0.0003362887 | 5409.888 | 0.001617377 | 9788.927 | -0.002339947 | -4566.305 | 0.25 | 0.005425886 | 49519.39 | -0.002945924 | -7143.603 | 0.004035753 | 40234.88 | -0.002169384 | -10152.72 | 0.006625114 | 37446.64 | -0.006962969 | -24236.1 | 0.1635468 | 0.01776755 | 12311.2 | -0.03102101 | -47706.37 | 0.01183458 | 25665.56 | -0.01238256 | -40123.05
0.255 | 0.00052818 | 12749.15 | 0.001214999 | 18326.54 | 0.0002728323 | 5255.021 | 0.0004930116 | 7042.891 | 0.001476116 | 18628.72 | 1.921306e-05 | 2558.181 | 0.255 | 0.005257143 | 49593.49 | -0.002712729 | -6365.799 | 0.003945261 | 39567.07 | -0.002059544 | -9193.801 | 0.006368469 | 39608.26 | -0.004571697 | -20205.21 | 0.1721436 | 0.0188179 | 13595.87 | -0.02718146 | -46103.54 | 0.01193171 | 26341.1 | -0.01228262 | -39522.35
0.26015 | 0.0004807807 | 12198.7 | 0.001300248 | 18853.2 | 0.0002137019 | 5216.127 | 0.0006449339 | 8717.778 | 0.001387789 | 16667.31 | -5.315837e-05 | 4967.292 | 0.26015 | 0.005093054 | 49613.36 | -0.002497637 | -5639.804 | 0.003866109 | 39067.72 | -0.001957812 | -8224.333 | 0.00615208 | 40713.3 | -0.004440796 | -18777.25 | 0.1803609 | 0.01737219 | 11722.92 | -0.0151423 | -45763.43 | 0.01202922 | 27645.66 | -0.0118703 | -39148.53
0.2654544 | 0.0004352227 | 11684.08 | 0.001376556 | 19328.12 | 0.0001601661 | 5043.07 | 0.0007638573 | 9945.141 | 0.001304924 | 16171.64 | 8.139283e-05 | 6236.348 | 0.2654544 | 0.004932873 | 49589.02 | -0.002301228 | -4965.502 | 0.003801745 | 38579.66 | -0.001883944 | -7589.904 | 0.005955996 | 41232.32 | -0.004159326 | -17762.3 | 0.1882152 | 0.01721297 | 13731.47 | -0.01127916 | -49790.81 | 0.01212305 | 28722.17 | -0.01144444 | -38579.31
0.270918 | 0.0003927626 | 11226.06 | 0.001442422 | 19749.69 | 0.0001042055 | 4757.618 | 0.0008726254 | 10997.34 | 0.001216482 | 15539.66 | 0.0001872272 | 7181.746 | 0.270918 | 0.004783209 | 49550.35 | -0.002134181 | -4394.543 | 0.00373351 | 37982.55 | -0.001819814 | -7112.169 | 0.005763281 | 41710.67 | -0.003894488 | -16745.01 | 0.1957228 | 0.01796679 | 18804.45 | -0.03202059 | -53411.28 | 0.01221485 | 29547.34 | -0.01128322 | -38317.99
0.2765455 | 0.0003495205 | 10749.72 | 0.001506279 | 20142.99 | 5.357136e-05 | 4600.579 | 0.0009900747 | 12205.19 | 0.001118939 | 14683.45 | 0.0003008719 | 8040.54 | 0.2765455 | 0.004630141 | 49510.41 | -0.001963848 | -3872.016 | 0.003676289 | 37560.23 | -0.001750576 | -6507.599 | 0.005550097 | 42030.15 | -0.003603087 | -15742.66 | 0.2028988 | 0.01875807 | 27778.22 | -0.05130923 | -51113.27 | 0.01227685 | 31505.65 | -0.01099615 | -37512.27
0.2823418 | 0.0003082623 | 10293.93 | 0.001563083 | 20483.48 | 5.318422e-06 | 4457.471 | 0.001101266 | 13356.83 | 0.001051944 | 14313.25 | 0.0003820197 | 8873.302 | 0.2823418 | 0.004488652 | 48097.33 | -0.001849711 | -3363.565 | 0.003623531 | 37175.74 | -0.001685661 | -5936.535 | 0.005383736 | 42512.09 | -0.003414715 | -14892.71 | 0.2097579 | 0.01891174 | 28928.02 | -0.06489007 | -42755.82 | 0.01230439 | 33344.86 | -0.01005399 | -36004.69
0.2883119 | 0.000269255 | 9873.134 | 0.00161442 | 20796.28 | -4.041105e-05 | 4322.754 | 0.001205636 | 14440.97 | 0.0009612433 | 13622.79 | 0.0005093681 | 9953.442 | 0.2883119 | 0.004367999 | 46737.07 | -0.001765595 | -3069.515 | 0.003574769 | 36825.97 | -0.001625654 | -5403.081 | 0.005195299 | 42994.63 | -0.00313667 | -13679.52 | 0.2163141 | 0.01790227 | 35365.29 | -0.05229682 | -37923.48 | 0.01230704 | 37165.47 | -0.006258237 | -32119.41
0.2944612 | 0.0002299495 | 9453.97 | 0.001663061 | 21091.25 | -8.362949e-05 | 4193.854 | 0.0013055 | 15473.95 | 0.0008953107 | 13271.81 | 0.0006004489 | 10877.46 | 0.2944612 | 0.004258947 | 45505.43 | -0.001688321 | -2788.17 | 0.003529918 | 36506.18 | -0.00156861 | -4895.446 | 0.005038686 | 43545.55 | -0.002939429 | -12663.87 | 0.2225809 | 0.0195919 | 50058.26 | -0.01112421 | -18490.6 | 0.01234593 | 41002.12 | -0.001784176 | -30226.82
0.3007949 | 0.0001927686 | 9072.655 | 0.001705573 | 21357.04 | -0.0001244809 | 4078.494 | 0.001399703 | 16455.28 | 0.0008190171 | 12785.06 | 0.0007124982 | 11920.1 | 0.3007949 | 0.004164568 | 44451.49 | -0.001623921 | -2552.803 | 0.003488202 | 36215.5 | -0.001515155 | -4413.303 | 0.004881229 | 44117 | -0.002711705 | -11454.05 | 0.2285709 | 0.01644867 | 62319.01 | 0.005312826 | 11735.07 | 0.01246924 | 41878.78 | 0.001214792 | -28144
0.3073186 | 0.0001567848 | 8712.23 | 0.001744313 | 21603.39 | -0.0001629491 | 3970.358 | 0.001489492 | 17388.63 | 0.0007488818 | 12307.08 | 0.0008049253 | 12762.18 | 0.3073186 | 0.004080242 | 43509.25 | -0.001568678 | -2361.702 | 0.003449672 | 35950.02 | -0.001464307 | -3952.998 | 0.004731984 | 44545.56 | -0.002523012 | -10492.73 | 0.2342964 | 0.01736509 | 12432.16 | -0.007691582 | -63172.97 | 0.01267002 | 43725.1 | 0.003645488 | -24246.83
0.3140379 | 0.0001227809 | 8383.741 | 0.001778884 | 21831.74 | -0.0001992748 | 3869.4 | 0.001573784 | 18267.14 | 0.0006818531 | 11854.61 | 0.0008983141 | 13612.35 | 0.3140379 | 0.004005438 | 42675.64 | -0.001522798 | -2215.334 | 0.003413651 | 35704.33 | -0.001416792 | -3520.34 | 0.004592018 | 44947.31 | -0.002346053 | -9547.714 | 0.239769 | 0.01613164 | 14169.22 | 0.004415722 | -50636.47 | 0.01297368 | 47473.11 | 0.005478345 | -18322.5
0.3209589 | 8.727742e-05 | 8037.561 | 0.001812767 | 22049 | -0.0002333863 | 3773.549 | 0.001653296 | 19093.95 | 0.0006178608 | 11445.82 | 0.0009907678 | 14473.95 | 0.3209589 | 0.003934304 | 41868.46 | -0.001481651 | -2110.767 | 0.003380281 | 35477.72 | -0.001372069 | -3112.817 | 0.004461436 | 45273.79 | -0.002184125 | -8623.318 | 0.245 | 0.01965572 | 47700.67 | -0.005663549 | 6654.7 | 0.01334025 | 36122.55 | 0.01231041 | -24144.66
0.3280874 | 5.398752e-05 | 7721.787 | 0.00184313 | 22250.1 | -0.0002655645 | 3682.435 | 0.001727516 | 19866.82 | 0.000556509 | 11056.94 | 0.001079943 | 15307.4 | 0.3280874 | 0.003870196 | 41146.81 | -0.001447228 | -2032.317 | 0.003348968 | 35265.48 | -0.00133047 | -2732.984 | 0.004342666 | 44314.94 | -0.00207606 | -7807.019 | 0.25 | 0.02610008 | 45212.14 | -0.01629748 | -27340.51 | 0.01415875 | 8018.761 | -0.02644404 | -57481.99
0.3354298 | 2.164391e-05 | 7424.25 | 0.001872188 | 22451.17 | -0.0002957417 | 3596.819 | 0.00179737 | 20593.49 | 0.0004976191 | 10685.58 | 0.001165166 | 16106.28 | 0.3354298 | 0.003811598 | 40493.77 | -0.00141649 | -1959.923 | 0.00331986 | 35069.28 | -0.001291353 | -2375.172 | 0.004238059 | 43416.75 | -0.001984792 | -7114.646
0.3429924 | -9.648261e-06 | 7146.574 | 0.00189845 | 22640.85 | -0.000324099 | 3512.329 | 0.001862109 | 21264.97 | 0.0004412548 | 10325.97 | 0.001246232 | 16862.63 | 0.3429924 | 0.003757545 | 39898.14 | -0.001390711 | -1907.297 | 0.003292641 | 34883.15 | -0.001255314 | -2047.638 | 0.004145857 | 42615.7 | -0.001905937 | -6526.68
0.3507819 | -4.141514e-05 | 6864.402 | 0.001925524 | 22836.49 | -0.0003508245 | 3429.625 | 0.001922443 | 21889.22 | 0.0003871992 | 9979.801 | 0.001323099 | 17579.6 | 0.3507819 | 0.003705692 | 39326 | -0.001365889 | -1856.817 | 0.003267053 | 34706.01 | -0.001221915 | -1745.774 | 0.004063694 | 41898.41 | -0.001836984 | -6016.855
0.358805 | -7.063737e-05 | 6624.571 | 0.001949956 | 23032.35 | -0.0003758863 | 3351.147 | 0.001978369 | 22468.4 | 0.0003354349 | 9644.396 | 0.001396099 | 18257.31 | 0.358805 | 0.003659318 | 38832.02 | -0.001345254 | -1806.645 | 0.003243166 | 34540.01 | -0.001191245 | -1468.758 | 0.003990066 | 41251.78 | -0.001775782 | -5568.618
0.3670688 | -0.0001000133 | 6374.388 | 0.001973998 | 23215.94 | -0.0003994641 | 3273.203 | 0.00203027 | 23003.36 | 0.0002857599 | 9318.218 | 0.00146486 | 18892.87 | 0.3670688 | 0.003614865 | 38350.56 | -0.001326156 | -1772.056 | 0.003220747 | 34380.89 | -0.00116308 | -1217.118 | 0.003923319 | 40662.02 | -0.001721299 | -5173.963
0.3755805 | -0.0001285919 | 6138.866 | 0.001997223 | 23401.08 | -0.0004216023 | 3197.478 | 0.002078184 | 23496.48 | 0.0002381186 | 8999.936 | 0.001529672 | 19487.74 | 0.3755805 | 0.003573147 | 37906.72 | -0.001309068 | -1738.368 | 0.003199758 | 34229.53 | -0.001137454 | -989.9473 | 0.003862388 | 40120 | -0.001672268 | -4823.059
0.3843475 | -0.0001563841 | 5914.298 | 0.002020205 | 23588.82 | -0.0004424187 | 3122.587 | 0.002122418 | 23949.83 | 0.0001924325 | 8690.234 | 0.001590631 | 20044.03 | 0.3843475 | 0.003533898 | 37493.92 | -0.001293088 | -1702.687 | 0.003180066 | 34084.14 | -0.001114192 | -786.5298 | 0.003806375 | 39619.21 | -0.001627847 | -4508.306
0.3933775 | -0.0001833915 | 5700.787 | 0.002043081 | 23780.38 | -0.0004620056 | 3048.427 | 0.002163114 | 24365.18 | 0.0001485983 | 8388.837 | 0.001648042 | 20564.77 | 0.3933775 | 0.003496924 | 37110.21 | -0.001277922 | -1663.001 | 0.003161574 | 33944.05 | -0.001093238 | -606.3114 | 0.003754548 | 39153.74 | -0.001587266 | -4223.385
0.4026784 | -0.0002096252 | 5498.142 | 0.002065642 | 23973.96 | -0.0004804423 | 2975.202 | 0.002200528 | 24745.48 | 0.0001065309 | 8096.099 | 0.001702231 | 21053.67 | 0.4026784 | 0.003462032 | 36753.3 | -0.001263638 | -1620.579 | 0.003144205 | 33809.04 | -0.00107445 | -447.7173 | 0.003706336 | 38719.37 | -0.001549881 | -3962.685
0.4122583 | -0.0002351157 | 5304.548 | 0.002088049 | 24169.32 | -0.0004978167 | 2902.787 | 0.002234952 | 25093.68 | 6.615289e-05 | 7812.048 | 0.001753485 | 21513.69 | 0.4122583 | 0.003429034 | 36419.82 | -0.001249971 | -1575.135 | 0.003127869 | 33678.57 | -0.001057633 | -308.9665 | 0.003661284 | 38312.47 | -0.001515179 | -3721.948
0.4221255 | -0.0002598362 | 5119.771 | 0.002110549 | 24367.99 | -0.000514187 | 2831.487 | 0.002266612 | 25412.4 | 2.739196e-05 | 7536.486 | 0.00180199 | 21946.76 | 0.4221255 | 0.003397833 | 36108.16 | -0.001236585 | -1524.73 | 0.003112513 | 33552.7 | -0.001042641 | -188.4054 | 0.003619021 | 37929.91 | -0.001482809 | -3498.484
0.4322887 | -0.0002837594 | 4942.962 | 0.002133117 | 24568.7 | -0.0005296317 | 2761.22 | 0.002295736 | 25704.05 | -9.821025e-06 | 7269.109 | 0.001847833 | 22353.82 | 0.4322887 | 0.003368337 | 35816.34 | -0.001223405 | -1470.002 | 0.003098062 | 33431.07 | -0.001029326 | -84.56635 | 0.003579251 | 37569.04 | -0.001452565 | -3290.811
0.4427568 | -0.0003068697 | 4775.271 | 0.00215515 | 24767.59 | -0.0005442227 | 2692.171 | 0.002322606 | 25971.68 | -4.556031e-05 | 7009.453 | 0.00189108 | 22735.55 | 0.4427568 | 0.003340441 | 35544.08 | -0.001210913 | -1414.301 | 0.003084449 | 33313.62 | -0.001017493 | 4.606884 | 0.003541717 | 37227.54 | -0.001424302 | -3098.042
0.4535389 | -0.0003293184 | 4611.031 | 0.002177674 | 24968.55 | -0.0005580077 | 2624.824 | 0.002347432 | 26217.86 | -7.983619e-05 | 6756.663 | 0.001931713 | 23091.05 | 0.4535389 | 0.003313895 | 35285.23 | -0.001198122 | -1353.715 | 0.003071638 | 33200.45 | -0.001007001 | 80.66489 | 0.003506282 | 36903.31 | -0.001397996 | -2920.908
0.4646444 | -0.0003510779 | 4453.43 | 0.002199192 | 25162.37 | -0.0005710403 | 2559.123 | 0.002370334 | 26443.96 | -0.0001127511 | 6509.902 | 0.001969663 | 23419.73 | 0.4646444 | 0.003288751 | 35041.93 | -0.001186159 | -1295.705 | 0.003059607 | 33091.79 | -0.000997828 | 144.1966 | 0.00347275 | 36593.59 | -0.001373757 | -2761.51
0.476083 | -0.0003720418 | 4303.876 | 0.00221928 | 25346.18 | -0.0005834092 | 2493.719 | 0.002391496 | 26650.84 | -0.0001445441 | 6269.915 | 0.002005237 | 23726.78 | 0.476083 | 0.003264933 | 34814.45 | -0.001175733 | -1245.105 | 0.003048325 | 32985.49 | -0.0009899553 | 193.4335 | 0.003440831 | 36297.58 | -0.001351423 | -2616.959
0.4878648 | -0.0003934664 | 4140.731 | 0.002242366 | 25544.47 | -0.0005951523 | 2428.705 | 0.002410393 | 26834.63 | -0.0001757034 | 6030.794 | 0.00204111 | 24031.98 | 0.4878648 | 0.003241515 | 34581.64 | -0.001163047 | -1184.745 | 0.003037829 | 32883.37 | -0.0009839999 | 224.9106 | 0.003410079 | 36011.49 | -0.00132911 | -2472.16
0.5 | -0.0004109522 | 4037.457 | 0.002264145 | 25760.04 | -0.0006056904 | 2376.998 | 0.00242927 | 27021.78 | -0.0002049514 | 5813.172 | 0.002076122 | 24336.17 | 0.5 | 0.003221619 | 34402.16 | -0.001151942 | -1112.477 | 0.003028115 | 32789.95 | -0.000978632 | 253.9528 | 0.003380893 | 35739.04 | -0.001307612 | -2333.04
0.515 | -0.0004362857 | 3834.891 | 0.002289781 | 25971.37 | -0.0006200266 | 2280.173 | 0.002449524 | 27205.84 | -0.0002418177 | 5513.212 | 0.002112153 | 24628.16 | 0.515 | 0.003196652 | 34162.32 | -0.001137402 | -1031.5 | 0.003016197 | 32668.43 | -0.00097146 | 287.4606 | 0.00334811 | 35434.8 | -0.001285489 | -2191.412
0.5310974 | -0.0004573037 | 3678.41 | 0.00231253 | 26170.28 | -0.000631589 | 2208.612 | 0.002467073 | 27370.68 | -0.0002733495 | 5262.573 | 0.002145734 | 24906.26 | 0.5311008 | 0.003173253 | 33941.57 | -0.001123992 | -953.3541 | 0.003005163 | 32556.98 | -0.0009661548 | 308.6904 | 0.003316131 | 35138.46 | -0.001262723 | -2043.213
0.5483724 | -0.0004775384 | 3535.238 | 0.002336094 | 26382.77 | -0.000642781 | 2143.536 | 0.002484754 | 27540.05 | -0.0003035509 | 5030.052 | 0.002179198 | 25190.71 | 0.5483832 | 0.003150747 | 33729.69 | -0.001110512 | -873.018 | 0.00299462 | 32448.24 | -0.000961359 | 324.5025 | 0.003285146 | 34852.37 | -0.00124045 | -1896.829
0.5669113 | -0.0004992337 | 3380.594 | 0.002361603 | 26611.44 | -0.0006546314 | 2072.547 | 0.002502768 | 27711.57 | -0.0003360724 | 4778.614 | 0.002214651 | 25491.25 | 0.566934 | 0.003129198 | 33527.66 | -0.001097126 | -791.3683 | 0.002984576 | 32343.84 | -0.000957164 | 335.7202 | 0.003255243 | 34577.27 | -0.001218789 | -1753.206
0.5868065 | -0.0005195856 | 3239.571 | 0.002386489 | 26837.77 | -0.0006652019 | 2012.457 | 0.002519476 | 27872.99 | -0.000367032 | 4543.734 | 0.002249195 | 25788.28 | 0.5868461 | 0.003108473 | 33333.55 | -0.001083912 | -709.889 | 0.002974962 | 32242.44 | -0.0009534762 | 342.3372 | 0.003226239 | 34311.02 | -0.001197641 | -1612.221
0.6081572 | -0.0005391661 | 3100.039 | 0.002410208 | 27049.84 | -0.0006754116 | 1951.263 | 0.002535004 | 28020.8 | -0.0003967214 | 4314.974 | 0.002281811 | 26065.46 | 0.6082196 | 0.003088894 | 33150.33 | -0.001071163 | -630.5783 | 0.002965928 | 32145.81 | -0.0009503504 | 344.4599 | 0.00319859 | 34058.09 | -0.001177242 | -1474.982
0.6310698 | -0.0005577064 | 2967.187 | 0.002432793 | 27250.94 | -0.0006850539 | 1893.192 | 0.002549644 | 28159.92 | -0.000424811 | 4098.168 | 0.002312644 | 26327.13 | 0.6311616 | 0.00307014 | 32974.23 | -0.001058827 | -554.2265 | 0.002957359 | 32052.88 | -0.000947664 | 342.9205 | 0.003171825 | 33813.43 | -0.001157388 | -1341.076
0.6556588 | -0.000575327 | 2840.285 | 0.002454331 | 27442.02 | -0.00069406 | 1838.988 | 0.002563409 | 28290.61 | -0.0004516518 | 3890.293 | 0.002342048 | 26575.98 | 0.6557873 | 0.003052368 | 32806.79 | -0.001047059 | -481.7926 | 0.002949335 | 31964.66 | -0.0009454211 | 338.0695 | 0.003146178 | 33579.51 | -0.001138179 | -1210.762
0.6820467 | -0.0005920128 | 2720.648 | 0.002474894 | 27624.85 | -0.0007023816 | 1789.802 | 0.00257632 | 28413.84 | -0.0004772483 | 3693.118 | 0.002370294 | 26816.01 | 0.6822202 | 0.003035767 | 32650.18 | -0.001036011 | -413.8829 | 0.002941955 | 31882.33 | -0.0009436441 | 330.0992 | 0.003121939 | 33359.44 | -0.001119748 | -1084.336
0.710365 | -0.0006076196 | 2608.877 | 0.002494217 | 27796.72 | -0.0007099304 | 1745.964 | 0.002588226 | 28527.98 | -0.0005014122 | 3507.452 | 0.002397079 | 27044.07 | 0.7105929 | 0.00302022 | 32503.12 | -0.001025676 | -350.7876 | 0.002935182 | 31805.62 | -0.0009422921 | 319.3604 | 0.003098957 | 33151.51 | -0.001102077 | -962.152
0.7407551 | -0.0006220559 | 2505.799 | 0.002512179 | 27956.73 | -0.0007166657 | 1707.801 | 0.002599084 | 28632.69 | -0.0005240057 | 3334.442 | 0.002422264 | 27259.04 | 0.7410479 | 0.003005861 | 32367.06 | -0.001016155 | -292.9177 | 0.002929035 | 31734.76 | -0.0009413713 | 305.8921 | 0.003077486 | 32958.18 | -0.001085319 | -845.0376
0.7733685 | -0.0006353255 | 2411.031 | 0.002528711 | 28103.96 | -0.0007225806 | 1675.167 | 0.002608846 | 28727.36 | -0.0005450453 | 3173.459 | 0.002445755 | 27459.65 | 0.7737379 | 0.00299262 | 32241.52 | -0.001007401 | -239.8509 | 0.002923477 | 31669.41 | -0.0009408565 | 289.8665 | 0.003057466 | 32779.09 | -0.001069428 | -732.5279
0.8083679 | -0.0006472942 | 2325.852 | 0.002543685 | 28237.56 | -0.0007275986 | 1648.679 | 0.002617426 | 28811.29 | -0.0005643286 | 3026.276 | 0.002467372 | 27644.59 | 0.8088269 | 0.002980494 | 32126.39 | -0.0009994287 | -191.7811 | 0.002918502 | 31609.44 | -0.0009407683 | 271.0035 | 0.003038921 | 32614.27 | -0.001054441 | -625.0661
0.8459278 | -0.0006579091 | 2250.881 | 0.002557063 | 28357.42 | -0.0007316683 | 1628.794 | 0.002624769 | 28884.08 | -0.0005818056 | 2893.375 | 0.002487057 | 27813.47 | 0.8464911 | 0.002969424 | 32021.04 | -0.0009922089 | -148.608 | 0.002914159 | 31555.13 | -0.0009411778 | 248.6333 | 0.003021727 | 32462.51 | -0.001040275 | -522.163
0.8862356 | -0.000667159 | 2185.993 | 0.002568802 | 28462.97 | -0.0007347367 | 1615.798 | 0.002630794 | 28944.92 | -0.0005975137 | 2774.101 | 0.002504775 | 27965.62 | 0.8869193 | 0.002959431 | 31925.74 | -0.0009857505 | -110.3187 | 0.00291051 | 31506.88 | -0.0009421729 | 221.9398 | 0.003005885 | 32324.03 | -0.001026904 | -423.4238
0.9294922 | -0.0006750157 | 2131.37 | 0.002578862 | 28553.84 | -0.0007367788 | 1609.81 | 0.002635451 | 28993.33 | -0.0006114311 | 2668.547 | 0.002520477 | 28100.58 | 0.9303145 | 0.002950538 | 31840.64 | -0.000980082 | -77.18043 | 0.002907576 | 31464.71 | -0.0009438122 | 190.2832 | 0.002991438 | 32199.19 | -0.001014361 | -329.0996
0.9759135 | -0.00068149 | 2086.74 | 0.002587224 | 28629.69 | -0.0007378393 | 1610.346 | 0.002638753 | 29029.29 | -0.0006235299 | 2576.658 | 0.002534074 | 28217.35 | 0.9768944 | 0.002942774 | 31765.82 | -0.0009752483 | -49.70288 | 0.002905346 | 31428.3 | -0.0009461371 | 153.0933 | 0.002978474 | 32088.69 | -0.001002729 | -239.8762
1.025731 | -0.0006865442 | 2051.85 | 0.002593756 | 28688.88 | -0.000738026 | 1615.769 | 0.002640703 | 29052.07 | -0.0006336313 | 2499.521 | 0.002545307 | 28313.45 | 1.026893 | 0.002936141 | 31701.19 | -0.0009712611 | -28.08693 | 0.002903745 | 31396.77 | -0.0009491387 | 110.2003 | 0.002967071 | 31993.21 | -0.0009920576 | -156.1046
1.079193 | -0.0006901581 | 2025.54 | 0.002598217 | 28728.14 | -0.0007370181 | 1627.839 | 0.002640747 | 29056.3 | -0.0006419895 | 2433.658 | 0.002554205 | 28387.71 | 1.08056 | 0.002930522 | 31645.06 | -0.000968102 | -12.93379 | 0.00290268 | 31370.35 | -0.0009525655 | 64.5973 | 0.002957146 | 31909.66 | -0.0009826557 | -82.71382
1.136566 | -0.0006919202 | 2013.312 | 0.002600418 | 28748.09 | -0.0007340617 | 1655.478 | 0.002638796 | 29044.09 | -0.000648491 | 2381.106 | 0.002560802 | 28441.53 | 1.138166 | 0.002926442 | 31603.55 | -0.0009660572 | -4.714684 | 0.002901476 | 31344.82 | -0.0009555087 | 24.95064 | 0.002950365 | 31852.69 | -0.0009759629 | -30.27015
1.198137 | -0.0006925682 | 2005.053 | 0.002600551 | 28746.17 | -0.0007307917 | 1680.988 | 0.002635239 | 29014.17 | -0.0006531246 | 2339.522 | 0.002564685 | 28469.1 | 1.2 | 0.0029237 | 31575.36 | -0.0009649981 | -2.045001 | 0.002897772 | 31299.1 | -0.0009556796 | 7.914818 | 0.002948654 | 31840.88 | -0.0009737002 | -9.82169
1.293285 | -0.0006909564 | 2012.529 | 0.002597537 | 28716.09 | -0.0007240132 | 1733.848 | 0.002627998 | 28953.19 | -0.0006567058 | 2301.06 | 0.002565945 | 28469.95
1.388434 | -0.0006872346 | 2032.899 | 0.002591226 | 28654.99 | -0.0007157942 | 1792.74 | 0.002617644 | 28861.26 | -0.0006575002 | 2282.614 | 0.002563649 | 28439.31
1.483582 | -0.0006822326 | 2057.613 | 0.002582178 | 28565.6 | -0.0007070879 | 1849.242 | 0.002605344 | 28747.18 | -0.0006562409 | 2275.198 | 0.002557871 | 28374.76
1.578731 | -0.000676537 | 2082.446 | 0.002571068 | 28453.98 | -0.0006982523 | 1901.302 | 0.002591538 | 28615.39 | -0.0006537358 | 2272.393 | 0.002549512 | 28283.73
1.67388 | -0.0006705339 | 2104.487 | 0.002558348 | 28323.98 | -0.000689558 | 1946.885 | 0.002576558 | 28468.73 | -0.0006504996 | 2270.288 | 0.00253913 | 28171.04
1.769028 | -0.0006644335 | 2122.43 | 0.002544324 | 28178.51 | -0.0006811252 | 1985.396 | 0.002560615 | 28309.3 | -0.0006468372 | 2266.81 | 0.002527131 | 28040.38
1.864177 | -0.0006582829 | 2136.426 | 0.002529173 | 28019.52 | -0.0006729352 | 2017.527 | 0.002543822 | 28138.57 | -0.0006428628 | 2261.563 | 0.002513757 | 27894.27
1.959325 | -0.0006519871 | 2147.917 | 0.002512964 | 27848.27 | -0.000664843 | 2045.121 | 0.0025262 | 27957.35 | -0.000638531 | 2255.589 | 0.00249913 | 27734.34
2.054474 | -0.0006453282 | 2159.484 | 0.00249568 | 27665.42 | -0.0006565909 | 2071.091 | 0.002507693 | 27766.03 | -0.00063366 | 2251.167 | 0.002483265 | 27561.53
2.149622 | -0.0006379839 | 2174.68 | 0.002477232 | 27471.18 | -0.0006478255 | 2099.247 | 0.002488182 | 27564.57 | -0.0006279553 | 2251.618 | 0.002466097 | 27376.25
2.244771 | -0.0006295464 | 2197.854 | 0.00245747 | 27265.36 | -0.0006381126 | 2134.166 | 0.002467495 | 27352.64 | -0.0006210289 | 2261.115 | 0.002447494 | 27178.45
2.33992 | -0.0006195386 | 2234.001 | 0.002436196 | 27047.48 | -0.0006269538 | 2181.026 | 0.002445416 | 27129.6 | -0.0006124196 | 2284.509 | 0.002427271 | 26967.71
2.435068 | -0.0006074304 | 2288.593 | 0.002413171 | 26816.79 | -0.0006138016 | 2245.463 | 0.002421693 | 26894.59 | -0.0006016089 | 2327.165 | 0.002405196 | 26743.32
2.530217 | -0.000592655 | 2367.427 | 0.002388126 | 26572.27 | -0.0005980737 | 2333.408 | 0.002396047 | 26646.56 | -0.0005880381 | 2394.789 | 0.002381003 | 26504.29
2.625365 | -0.0005746252 | 2476.455 | 0.002360771 | 26312.76 | -0.0005791712 | 2450.944 | 0.00236818 | 26384.32 | -0.0005711259 | 2493.271 | 0.002354403 | 26249.45
2.720514 | -0.0005527515 | 2621.615 | 0.002330803 | 26036.95 | -0.0005564954 | 2604.092 | 0.002337786 | 26106.53 | -0.0005502858 | 2628.499 | 0.00232509 | 25977.42
2.815663 | -0.0005264617 | 2808.636 | 0.002297922 | 25743.48 | -0.0005294665 | 2798.697 | 0.002304566 | 25811.89 | -0.0005249467 | 2806.171 | 0.002292759 | 25686.78
2.910811 | -0.0004952228 | 3042.839 | 0.002261841 | 25431.03 | -0.000497547 | 3040.089 | 0.00226823 | 25499.03 | -0.0004945739 | 3031.593 | 0.002257114 | 25376.12
3.00596 | -0.0004585637 | 3328.923 | 0.002222307 | 25098.4 | -0.0004602644 | 3333.117 | 0.002228541 | 25167.02 | -0.0004586942 | 3309.458 | 0.002217892 | 25044.14
3.101109 | -0.0004161009 | 3670.709 | 0.002179113 | 24744.63 | -0.0004172333 | 3681.507 | 0.002185291 | 24814.79 | -0.0004169155 | 3643.67 | 0.002174885 | 24689.87
3.196257 | -0.0003675616 | 4071.001 | 0.002132117 | 24369.14 | -0.0003681948 | 4088.281 | 0.002138407 | 24442.64 | -0.0003689706 | 4036.938 | 0.002127944 | 24312.63
3.291406 | -0.0003128054 | 4531.368 | 0.002081377 | 23972.85 | -0.0003129716 | 4554.534 | 0.002087696 | 24048.67 | -0.0003146608 | 4490.925 | 0.002076969 | 23911.68
3.386554 | -0.0002518731 | 5051.612 | 0.0020271 | 23557.55 | -0.0002518009 | 5078.529 | 0.002033457 | 23635.5 | -0.0002542033 | 5003.316 | 0.00202182 | 23485.31
3.481703 | -0.000184787 | 5631.575 | 0.001968798 | 23119.33 | -0.0001840066 | 5665.238 | 0.001974184 | 23190.39 | -0.0001867868 | 5580.571 | 0.001962034 | 23029.64
3.576851 | -0.000113079 | 6269.38 | 0.001905496 | 22660.81 | -0.0001139884 | 6281.463 | 0.001917301 | 22776.13 | -0.0001167366 | 6194.863 | 0.001901991 | 22587.54
3.672 | -5.037969e-05 | 6854.147 | 0.00184454 | 22241.47 | -1.619841e-06 | 7400.258 | 0.001842377 | 22374.06 | -1.651674e-06 | 7306.714 | 0.001826953 | 22155.53
3.794 | -1.233272e-05 | 7136.139 | 0.001809662 | 21931.28 | 6.247593e-07 | 7295.215 | 0.001817422 | 22048.16 | 6.388401e-07 | 7234.356 | 0.00180378 | 21876.41
3.916 | -4.132337e-06 | 7132.957 | 0.001792767 | 21724.32 | -1.252688e-07 | 7187.915 | 0.001795946 | 21772.55 | -1.273658e-07 | 7155.222 | 0.001788574 | 21680.01
4.038 | -2.813076e-06 | 7089.195 | 0.0017793 | 21560.49 | -1.156329e-07 | 7122.425 | 0.001780556 | 21582.02 | -1.162868e-07 | 7109.315 | 0.001777566 | 21544.63
4.16 | -2.45141e-06 | 7044 | 0.00176676 | 21410.53 | -1.350215e-07 | 7069.958 | 0.001767063 | 21420.14 | -1.355245e-07 | 7065.728 | 0.001766785 | 21413.65
4.282 | -2.274952e-06 | 7001.281 | 0.001755415 | 21274.26 | -1.269276e-07 | 7024.632 | 0.00175538 | 21279.88 | -1.270372e-07 | 7023.181 | 0.001756059 | 21283.94
4.404 | -2.117915e-06 | 6961.844 | 0.00174512 | 21149.94 | -1.19888e-07 | 6983.258 | 0.001744901 | 21153.36 | -1.198328e-07 | 6982.362 | 0.00174583 | 21160
4.526 | -1.9598e-06 | 6925.629 | 0.0017357 | 21035.95 | -1.113825e-07 | 6945.452 | 0.001735487 | 21039.04 | -1.112061e-07 | 6944.523 | 0.001736353 | 21045.13
4.648 | -1.79963e-06 | 6892.488 | 0.001727079 | 20931.5 | -1.027416e-07 | 6910.678 | 0.001726878 | 20934.28 | -1.025144e-07 | 6909.736 | 0.001727656 | 20939.65
4.77 | -1.639644e-06 | 6862.236 | 0.001719186 | 20835.86 | -9.398602e-08 | 6878.836 | 0.001719015 | 20838.52 | -9.370803e-08 | 6877.924 | 0.001719699 | 20843.16
4.892 | -1.482249e-06 | 6834.617 | 0.001711956 | 20748.25 | -8.531421e-08 | 6849.613 | 0.001711802 | 20750.65 | -8.500896e-08 | 6848.783 | 0.001712413 | 20754.78
5.014 | -1.329438e-06 | 6809.373 | 0.001705327 | 20667.94 | -7.683472e-08 | 6822.828 | 0.001705193 | 20670.13 | -7.650342e-08 | 6822.083 | 0.001705735 | 20673.79
5.136 | -1.182752e-06 | 6786.245 | 0.001699238 | 20594.18 | -6.864335e-08 | 6798.207 | 0.001699119 | 20596.12 | -6.829875e-08 | 6797.552 | 0.0016996 | 20599.37
5.258 | -1.043282e-06 | 6764.989 | 0.001693633 | 20526.27 | -6.080625e-08 | 6775.538 | 0.001693529 | 20528 | -6.04524e-08 | 6774.965 | 0.001693951 | 20530.85
5.38 | -9.117016e-07 | 6745.374 | 0.001688453 | 20463.52 | -5.33683e-08 | 6754.587 | 0.001688362 | 20465.03 | -5.301355e-08 | 6754.091 | 0.00168873 | 20467.52
5.502 | -7.88307e-07 | 6727.183 | 0.001683646 | 20405.3 | -4.635092e-08 | 6735.147 | 0.001683569 | 20406.61 | -4.599983e-08 | 6734.723 | 0.001683886 | 20408.75
5.624 | -6.730612e-07 | 6710.219 | 0.001679163 | 20351 | -3.975987e-08 | 6717.016 | 0.001679097 | 20352.11 | -3.941975e-08 | 6716.663 | 0.001679368 | 20353.96
5.746 | -5.656457e-07 | 6694.292 | 0.001674957 | 20300.04 | -3.357508e-08 | 6700.001 | 0.001674902 | 20300.98 | -3.324894e-08 | 6699.712 | 0.001675128 | 20302.53
5.868 | -4.65587e-07 | 6679.226 | 0.001670984 | 20251.9 | -2.778824e-08 | 6683.936 | 0.001670947 | 20252.75 | -2.747739e-08 | 6683.69 | 0.001671122 | 20253.93
5.99 | -3.727832e-07 | 6664.856 | 0.001667206 | 20206.1 | -2.223135e-08 | 6668.663 | 0.001667193 | 20206.95 | -2.190876e-08 | 6668.365 | 0.001667291 | 20207.45
6.112 | -2.899703e-07 | 6651.034 | 0.001663593 | 20162.27 | -1.714951e-08 | 6654.102 | 0.001663625 | 20163.38 | -1.675919e-08 | 6653.53 | 0.001663583 | 20162.46
6.234 | -2.40192e-07 | 6637.496 | 0.001660103 | 20119.98 | -9.179876e-09 | 6640.375 | 0.001660171 | 20121.54 | -8.543775e-09 | 6639.074 | 0.001659933 | 20118.3
6.356 | -3.355312e-07 | 6623.466 | 0.001656678 | 20078.92 | -3.671811e-09 | 6627.88 | 0.001656907 | 20082.5 | -2.826663e-09 | 6625.617 | 0.001656499 | 20076.91
6.478 | -1.410104e-06 | 6602.618 | 0.001653766 | 20043.15 | 9.726297e-08 | 6619.477 | 0.001653961 | 20049.35 | 9.934042e-08 | 6616.724 | 0.001653664 | 20044.17
6.6 | -7.034916e-06 | 6540.432 | 0.001653897 | 20027.69 | -2.23034e-07 | 6607.701 | 0.001652854 | 20031.18 | -2.250452e-07 | 6608.743 | 0.001652255 | 20027.38

## Sub 9 1.2% 30 ksi U
0.125
Group 2, Condition 3 (IFF) Sequence Step 2 - remove IFF 1.2%
PATHS ALONG Y-DIRECTION (L) | [12 empty] | PATHS ALONG X-DIRECTION (T) | [12 empty] | PATHS ALONG Z-DIRECTION (THROUGH THICKNESS)
| Midplane |  | Midplane |  | Entry |  | Entry |  | Exit |  | Exit |  |  | Midplane |  | Midplane |  | Entry |  | Entry |  | Exit |  | Exit |  |  | At bore |  | At bore |  | 0.02" away from bore |  | 0.02" away from bore
| Hoop |  | Radial |  | Hoop |  | Radial |  | Hoop |  | Radial |  |  | Hoop |  | Radial |  | Hoop |  | Radial |  | Hoop |  | Radial |  |  | Hoop |  | Radial |  | Hoop |  | Radial
Radial | Strain | Stress | Strain | Stress | Strain | Stress | Strain | Stress | Strain | Stress | Strain | Stress | Radial | Strain | Stress | Strain | Stress | Strain | Stress | Strain | Stress | Strain | Stress | Strain | Stress | z coordinate | Strain | Stress | Strain | Stress | Strain | Stress | Strain | Stress
dim, in | in/in | psi | in/in | psi | in/in | psi | in/in | psi | in/in | psi | in/in | psi | dim, in | in/in | psi | in/in | psi | in/in | psi | in/in | psi | in/in | psi | in/in | psi | in | in/in | psi | in/in | psi | in/in | psi | in/in | psi
0.125 | 0.01180458 | -50669.77 | -0.01775004 | -43184.3 | 0.02826222 | 77207.42 | -0.2051587 | 37154.62 | 0.02059516 | 33198.99 | -0.01298183 | -42717.1 | 0.125 | 0.01239981 | -40656.7 | -0.0186256 | -34442.03 | 0.02916525 | 35327.86 | -0.2062682 | 23413.89 | 0.02175234 | -2378.565 | -0.0147211 | -26818.09 | 0 | 0.02916525 | 35327.86 | -0.2062682 | 23413.89 | 0.007071394 | 12454.02 | -0.0424904 | -16538.34
0.13 | 0.0100974 | -57021.36 | -0.02410911 | -40486.53 | 0.02020765 | 55838.1 | -0.1188009 | 48779.09 | 0.01882038 | 15137.97 | -0.01159663 | -47196.23 | 0.13 | 0.01081155 | -47181.83 | -0.02448539 | -32000.16 | 0.02107721 | 27056.69 | -0.1193941 | 31652.39 | 0.02005178 | -10165.85 | -0.01356743 | -33745.76 | 0.003 | 0.01998134 | 18602.16 | -0.1700072 | -14066.25 | 0.00589107 | -246.7343 | -0.02251568 | -23413.63
0.135 | 0.008163472 | -47689.74 | -0.02187174 | -39184.4 | 0.01131244 | 68708.07 | -0.07310256 | 55424.16 | 0.01667464 | -32183.47 | -0.05069568 | -55578.09 | 0.135 | 0.008945904 | -35646.39 | -0.02192788 | -29911.69 | 0.01228846 | 34349.2 | -0.07392326 | 36163.32 | 0.01802276 | -16860.62 | -0.05019981 | -45961.41 | 0.006190757 | 0.0177865 | 25044.36 | -0.1448658 | -10255.92 | 0.005086749 | 1954.958 | -0.01520657 | -14547.99
0.14 | 0.007266221 | -44734.44 | -0.01650148 | -38068.24 | 0.008098285 | 40456.19 | -0.05835808 | 10817.42 | 0.01232635 | -41021.37 | -0.1698519 | -58917.67 | 0.14 | 0.008126529 | -26971.78 | -0.01622176 | -29491.34 | 0.00915871 | 27353.17 | -0.05888627 | 5861.861 | 0.01391318 | -12669.37 | -0.1642044 | -46772 | 0.0095844 | 0.01698424 | 23037.08 | -0.1309267 | -11955.89 | 0.004639304 | 5351.734 | -0.01285014 | -5033.791
0.145 | 0.006541462 | -36927.1 | -0.0143382 | -38208.1 | 0.00600716 | 9683.899 | -0.04209273 | -17776.53 | 0.008530342 | -41130.33 | -0.02362991 | -61329.21 | 0.145 | 0.007531425 | -18871.38 | -0.01425449 | -29473.7 | 0.007071394 | 12454.02 | -0.0424904 | -16538.34 | 0.01037191 | -28691.98 | -0.02410875 | -44568.59 | 0.01319383 | 0.0159608 | 8916.522 | -0.116479 | -1229.65 | 0.004400837 | 6670.563 | -0.01379107 | 12.56087
0.15 | 0.005885895 | -27141.97 | -0.01318368 | -37166.68 | 0.004649034 | -2094.214 | -0.02629586 | -30536.62 | 0.007779805 | -10421.58 | -0.009658108 | -22424.99 | 0.15 | 0.007031025 | -9950.232 | -0.01330771 | -28511.16 | 0.005775986 | 1110.413 | -0.02679806 | -27665.89 | 0.009773525 | -4157.281 | -0.01116979 | -19759.97 | 0.01703277 | 0.01513434 | 632.5811 | -0.1063554 | 12353.29 | 0.004356401 | 6689.259 | -0.01688351 | 2681.6
0.155 | 0.005305314 | -17938.24 | -0.01194563 | -36370.99 | 0.003825479 | -5239.547 | -0.01556142 | -35842.27 | 0.00726452 | 8216.562 | -0.006808162 | -21412.98 | 0.155 | 0.006590123 | -7190.295 | -0.01244156 | -27989.12 | 0.004999941 | -6168.001 | -0.01642565 | -33151.36 | 0.009397693 | 3926.833 | -0.008332014 | -13288.58 | 0.02111581 | 0.01507342 | -5907.969 | -0.1059065 | -2774.525 | 0.004427927 | 6062.186 | -0.01949728 | 3076.087
0.16 | 0.004792454 | -10292.89 | -0.01072999 | -35399.15 | 0.003293206 | -5340.579 | -0.01062572 | -37557.07 | 0.00682349 | 15649.46 | -0.006222281 | -23480.46 | 0.16 | 0.006223565 | -5975.783 | -0.01160815 | -27397.25 | 0.004492683 | -9090.714 | -0.01174637 | -34994.31 | 0.009067345 | 5907.938 | -0.007950712 | -12804.47 | 0.02545847 | 0.01512583 | -15707.67 | -0.1114704 | -6395.529 | 0.004569072 | 4771.307 | -0.02107619 | 1368.222
0.165 | 0.004341403 | -4303.416 | -0.009662591 | -34337.21 | 0.002903363 | -4224.101 | -0.008323594 | -36261.48 | 0.00641938 | 18676.42 | -0.006017696 | -25285.12 | 0.165 | 0.005896761 | -4590.304 | -0.01084608 | -26732.81 | 0.004094127 | -8567.97 | -0.009527993 | -34136.19 | 0.008746608 | 6698.075 | -0.007861701 | -13446.72 | 0.03007726 | 0.01537654 | -25013.86 | -0.08870636 | -1552.211 | 0.004786432 | 2298.796 | -0.02233876 | -2817.431
0.17 | 0.003944362 | 540.001 | -0.008652838 | -33045.03 | 0.002595275 | -1366.335 | -0.006585619 | -34919.56 | 0.006044039 | 20211.93 | -0.005906303 | -27225.79 | 0.17 | 0.005604133 | -3052.944 | -0.01007828 | -25911.51 | 0.003772644 | -7488.265 | -0.007893554 | -32875.68 | 0.008427773 | 6799.758 | -0.007902185 | -14742.93 | 0.03498974 | 0.01341429 | -36134.31 | -0.05868544 | -9839.489 | 0.005061977 | 282.9467 | -0.02299709 | -7244.998
0.175 | 0.003597134 | 4732.511 | -0.007671515 | -31578.27 | 0.002346285 | 1232.556 | -0.005437986 | -33861.26 | 0.005693757 | 21064.36 | -0.005809636 | -28977.89 | 0.175 | 0.005336892 | -1401.776 | -0.009298857 | -24953.81 | 0.003491663 | -6268.567 | -0.006785767 | -31676.56 | 0.008104382 | 6608.779 | -0.007943073 | -16194.34 | 0.04021459 | 0.01417062 | -36457.47 | -0.05086854 | -14403.1 | 0.005334292 | -2584.708 | -0.02273113 | -11448.55
0.18 | 0.003294913 | 8727.81 | -0.006713554 | -30044.71 | 0.002138717 | 3462.518 | -0.004581928 | -32831.38 | 0.00536678 | 21672.22 | -0.005694922 | -30460.61 | 0.18 | 0.005088756 | 315.2253 | -0.008518706 | -23891.19 | 0.003231195 | -5047.193 | -0.005909734 | -30504.53 | 0.007777945 | 6348.126 | -0.007948722 | -17566.72 | 0.04577165 | 0.01353143 | -34012.03 | -0.04457443 | -10051.68 | 0.005579048 | -5686.062 | -0.0212269 | -14975.22
0.185 | 0.003033623 | 12015.02 | -0.005838635 | -28382.38 | 0.001963926 | 5649.555 | -0.003881664 | -31924.18 | 0.005062092 | 22212.77 | -0.005548434 | -31604.87 | 0.185 | 0.004864542 | 2024.467 | -0.007766571 | -22752.31 | 0.002994426 | -3891.674 | -0.005170007 | -29393.38 | 0.007453441 | 6083.837 | -0.007901344 | -18787.38 | 0.05168207 | 0.01423644 | -33571.29 | -0.03535408 | -23150.66 | 0.005788452 | -8473.656 | -0.02043612 | -18464.86
0.19 | 0.002807407 | 14909.27 | -0.00506254 | -26518.54 | 0.001814835 | 7900.744 | -0.003316989 | -31015.73 | 0.004778824 | 22455.44 | -0.0053737 | -32233.78 | 0.19 | 0.004655193 | 3800.022 | -0.007075099 | -21491.64 | 0.002769635 | -2676.262 | -0.004560485 | -28239.98 | 0.007131947 | 5865.815 | -0.00779678 | -19830.09 | 0.05796831 | 0.01301559 | -38951.71 | -0.03152867 | -25597.42 | 0.005981059 | -10494.38 | -0.0197246 | -20678.62
0.195 | 0.002611739 | 17536.75 | -0.004366331 | -24841.1 | 0.001684881 | 8333.14 | -0.00305439 | -30345.25 | 0.004515737 | 22440.14 | -0.005200245 | -32703.69 | 0.195 | 0.004458031 | 5540.718 | -0.006423616 | -20210.84 | 0.00255796 | -1355.342 | -0.004114046 | -26999.43 | 0.006814309 | 5716.19 | -0.007635396 | -20685.57 | 0.06465426 | 0.01317852 | -41923.69 | -0.0346233 | -28871.64 | 0.00617385 | -12971.73 | -0.01926341 | -23430.63
0.2 | 0.00244244 | 19794.88 | -0.003748113 | -22920.02 | 0.001566881 | 7499.934 | -0.002875371 | -28572.56 | 0.004271168 | 22134.39 | -0.0050134 | -32702.58 | 0.2 | 0.004266295 | 7291.574 | -0.005814662 | -18859 | 0.002353788 | -51.10196 | -0.003733955 | -25614.33 | 0.006501422 | 5640.961 | -0.007424584 | -21362.95 | 0.07176534 | 0.01350421 | -32872.41 | -0.03045242 | -25846.27 | 0.006408711 | -14224.52 | -0.01929008 | -25383
0.205 | 0.002295932 | 22235.78 | -0.003192598 | -21262.77 | 0.001459816 | 6971.635 | -0.002679143 | -26638.04 | 0.004044216 | 22032.41 | -0.004810225 | -32684.43 | 0.205 | 0.004079015 | 8943.604 | -0.005259422 | -17518.84 | 0.002164456 | 1091.665 | -0.003384412 | -24166.98 | 0.006195328 | 5639.373 | -0.007170958 | -21876.71 | 0.07932858 | 0.01298066 | -38245.26 | -0.03218061 | -22507.34 | 0.006618831 | -15364.26 | -0.01898592 | -25652.48
0.21 | 0.0021675 | 21611.22 | -0.002884235 | -19390.1 | 0.001362839 | 6542.181 | -0.002492353 | -24763.22 | 0.003834002 | 22040.33 | -0.00458927 | -32558.79 | 0.21 | 0.003891283 | 10511.59 | -0.004766683 | -16169.16 | 0.001987454 | 2204.277 | -0.00306157 | -22750.93 | 0.005896719 | 5709.621 | -0.006882099 | -22239.77 | 0.08737274 | 0.01275405 | -35527.34 | -0.02714662 | -18948.52 | 0.006805522 | -15520.47 | -0.01749963 | -25687.55
0.215 | 0.002051234 | 20370.26 | -0.002655744 | -17851.5 | 0.001274908 | 6165.344 | -0.002319894 | -23025.61 | 0.003639556 | 22116.64 | -0.004359398 | -32368.19 | 0.215 | 0.003702621 | 11966.33 | -0.004306975 | -14848.57 | 0.001821909 | 3271.569 | -0.002763781 | -21361.95 | 0.005606228 | 5833.127 | -0.006566707 | -22480.33 | 0.09592839 | 0.01302408 | -41954.71 | -0.01743265 | -25861.69 | 0.007023058 | -16930.59 | -0.01720559 | -26459.05
0.22 | 0.001945761 | 19230.09 | -0.002444149 | -16416.99 | 0.001195054 | 5829.344 | -0.002162055 | -21431.47 | 0.003459805 | 22202.21 | -0.004130993 | -32175.14 | 0.22 | 0.003515004 | 13281.3 | -0.003877783 | -13587.92 | 0.00166574 | 4297.605 | -0.00248722 | -19991.68 | 0.005325222 | 6018.83 | -0.006241891 | -22603.69 | 0.1050281 | 0.01214049 | -45792.02 | -0.009050238 | -31820.29 | 0.007226086 | -18231.14 | -0.01645915 | -27394.45
0.225 | 0.001849895 | 18179 | -0.002253223 | -15139.25 | 0.001122404 | 5526.245 | -0.002017837 | -19973.53 | 0.003293449 | 22303.36 | -0.00391797 | -31980.54 | 0.225 | 0.003328048 | 14474.37 | -0.00348552 | -12359.24 | 0.001516875 | 5289.624 | -0.002227868 | -18627.51 | 0.005054184 | 6263.694 | -0.005912064 | -22613.24 | 0.1147063 | 0.01258906 | -43045.01 | -0.009397451 | -34678.09 | 0.007395735 | -18907.99 | -0.01565886 | -27309.27
0.23 | 0.00176255 | 17209.25 | -0.002081704 | -14006.98 | 0.001056188 | 5251.641 | -0.001885999 | -18639.87 | 0.003139361 | 22855.29 | -0.003699807 | -31694.47 | 0.23 | 0.003141822 | 15431.61 | -0.003127171 | -11238.65 | 0.001374373 | 6249.483 | -0.001984092 | -17264.5 | 0.004792831 | 6631.181 | -0.005588256 | -22462.09 | 0.125 | 0.01239981 | -40656.7 | -0.0186256 | -34442.03 | 0.007531425 | -18871.38 | -0.01425449 | -29473.7
0.235 | 0.001682759 | 16314.37 | -0.001928095 | -13006.62 | 0.0009957285 | 5001.565 | -0.001765457 | -17420.15 | 0.002996261 | 21947.98 | -0.003580709 | -31498.79 | 0.235 | 0.002959918 | 16063.74 | -0.002803258 | -10175 | 0.001237923 | 7217.651 | -0.001754162 | -15940.98 | 0.004541588 | 6909.174 | -0.00525123 | -22300.99 | 0.135299 | 0.01225523 | -34218.93 | -0.02404367 | -30287 | 0.007645462 | -18527.14 | -0.01369877 | -27636.24
0.24 | 0.001609668 | 15487.55 | -0.001790997 | -12126.69 | 0.0009404242 | 4769.853 | -0.001655536 | -16310.19 | 0.002861043 | 20892.06 | -0.003538148 | -31069.36 | 0.24 | 0.002784697 | 16595.6 | -0.00250795 | -9206.433 | 0.001110357 | 7240.875 | -0.001571395 | -14641.45 | 0.004298824 | 7506.552 | -0.005013614 | -21909.87 | 0.1451433 | 0.01257961 | -31094.91 | -0.03504597 | -29556.82 | 0.007698873 | -16760.14 | -0.01149359 | -28628.11
0.245 | 0.001542516 | 14724.38 | -0.001668902 | -11353.15 | 0.000889728 | 4560.515 | -0.001555322 | -15294.08 | 0.002736864 | 20193.85 | -0.002897807 | -27368.13 | 0.245 | 0.002616387 | 17019.2 | -0.002240248 | -8324.728 | 0.001003143 | 6362.119 | -0.001448109 | -13542.81 | 0.004069145 | 8162.788 | -0.004100395 | -20524.17 | 0.1545528 | 0.01269857 | -32735.52 | -0.03650804 | -30276.83 | 0.007788684 | -15415.55 | -0.01098098 | -29180.69
0.25 | 0.00148087 | 14019.64 | -0.0015618 | -10687.65 | 0.0008428536 | 4373.762 | -0.001459629 | -14323.15 | 0.002621711 | 11017.74 | -0.005077405 | -33714.49 | 0.25 | 0.002456473 | 17335.81 | -0.002001469 | -7545.436 | 0.0009128196 | 5719.72 | -0.0013357 | -12538.96 | 0.003841139 | 7881.356 | -0.005918967 | -22713.11 | 0.1635468 | 0.01310921 | -33412.52 | -0.02825394 | -33115.14 | 0.007912882 | -13803.67 | -0.01036933 | -31391.01
0.255 | 0.001423312 | 13342.59 | -0.001463035 | -10095.35 | 0.0007998072 | 4233.704 | -0.00136159 | -13317.56 | 0.00247185 | 19701.45 | -0.002730828 | -26787.97 | 0.255 | 0.002301656 | 17539.23 | -0.00177863 | -6835.462 | 0.0008367189 | 5225.605 | -0.00122584 | -11523.03 | 0.003596132 | 10121.28 | -0.003544655 | -18841.23 | 0.1721436 | 0.01419576 | -31852.34 | -0.02445017 | -31819.97 | 0.008038846 | -12765.88 | -0.0102657 | -30636.96
0.26015 | 0.001368533 | 12704.82 | -0.001371489 | -9544.954 | 0.000759509 | 4174.243 | -0.001266131 | -12274.66 | 0.002375408 | 17606.53 | -0.002811329 | -24510.44 | 0.26015 | 0.002150556 | 17679.78 | -0.001572944 | -6170.638 | 0.0007712529 | 4903.992 | -0.001123102 | -10478.8 | 0.003390653 | 11294.65 | -0.003428789 | -17554.49 | 0.1803609 | 0.01277891 | -33243.11 | -0.01237303 | -30913.21 | 0.008161299 | -11125.84 | -0.009845614 | -30071.64
0.2654544 | 0.001316411 | 12112.46 | -0.001289478 | -9048.14 | 0.0007244026 | 4038.159 | -0.001192787 | -11530.11 | 0.002285149 | 16989.12 | -0.002685315 | -23372.39 | 0.2654544 | 0.002002598 | 17770.86 | -0.001385168 | -5550.259 | 0.000720378 | 4574.822 | -0.001050043 | -9801.592 | 0.00320484 | 11862.34 | -0.003165384 | -16720.98 | 0.1882152 | 0.01264628 | -31040.52 | -0.008545345 | -35260.51 | 0.008276381 | -9740.026 | -0.009406924 | -29265.67
0.270918 | 0.001268773 | 11594.66 | -0.001219942 | -8614.492 | 0.000686322 | 3814.214 | -0.001126773 | -10908.77 | 0.002189275 | 16233.71 | -0.002586232 | -22544.91 | 0.270918 | 0.001864252 | 17838.55 | -0.001225162 | -5022.012 | 0.0006645966 | 4119.204 | -0.0009870439 | -9292.666 | 0.003020567 | 12371.51 | -0.002916695 | -15872.56 | 0.1957228 | 0.01341802 | -25357.49 | -0.02920575 | -37758.51 | 0.008386016 | -8627.418 | -0.009225699 | -28703.22
0.2765455 | 0.001219823 | 11043.42 | -0.001149275 | -8194.427 | 0.0006526869 | 3689.599 | -0.001054318 | -10171.89 | 0.002083578 | 15271.16 | -0.002475439 | -21749.4 | 0.2765455 | 0.001721486 | 17895.12 | -0.001061822 | -4543.405 | 0.0006188394 | 3836.238 | -0.0009177723 | -8641.563 | 0.00281568 | 12760.48 | -0.002637997 | -14971.24 | 0.2028988 | 0.01422546 | -16304.45 | -0.04851982 | -35800.71 | 0.008462837 | -6405.165 | -0.008913768 | -27555.22
0.2823418 | 0.001173991 | 10522.08 | -0.001088784 | -7852.424 | 0.000620819 | 3575.361 | -0.0009855488 | -9468.916 | 0.002009956 | 14808.14 | -0.002399037 | -20994.17 | 0.2823418 | 0.001589807 | 16577.18 | -0.0009536504 | -4067.911 | 0.0005769776 | 3585.02 | -0.0008523449 | -8021.554 | 0.002657931 | 13295.61 | -0.002459517 | -14218.35 | 0.2097579 | 0.01439004 | -14418.16 | -0.06205326 | -26502.91 | 0.008502992 | -4319.771 | -0.007947634 | -25715.06
0.2883119 | 0.00113146 | 10040.56 | -0.001036147 | -7561.162 | 0.0005907071 | 3469.783 | -0.0009210567 | -8806.273 | 0.001911849 | 14007.6 | -0.002274429 | -19986.23 | 0.2883119 | 0.001478526 | 15310.2 | -0.0008743093 | -3795.475 | 0.0005384262 | 3362.058 | -0.0007915982 | -7438.18 | 0.002475786 | 13807.9 | -0.002194949 | -13135.97 | 0.2163141 | 0.01337911 | -6685.358 | -0.04923631 | -18464.85 | 0.008516664 | -319.3261 | -0.004147545 | -21714.25
0.2944612 | 0.001088361 | 9556.883 | -0.0009845008 | -7275.49 | 0.000562468 | 3371.41 | -0.0008592907 | -8173.77 | 0.001839525 | 13571.43 | -0.002187037 | -19125.45 | 0.2944612 | 0.001377924 | 14161.1 | -0.000801717 | -3538.217 | 0.0005032231 | 3163.289 | -0.0007333903 | -6878.422 | 0.002326436 | 14400.25 | -0.002007719 | -12219.11 | 0.2225809 | 0.01507858 | 5552.174 | -0.008206524 | -1571.438 | 0.008564015 | 3595.115 | 0.0003155327 | -19907.51
0.3007949 | 0.001048226 | 9126.915 | -0.0009394342 | -7013.601 | 0.0005358459 | 3283.459 | -0.0008010489 | -7572.591 | 0.001756696 | 12992.34 | -0.002077048 | -18138.81 | 0.3007949 | 0.001291445 | 13184.93 | -0.0007414516 | -3322.794 | 0.0004705515 | 2988.17 | -0.0006785165 | -6342.643 | 0.002174139 | 14984.92 | -0.00179174 | -11133.36 | 0.2285709 | 0.01200485 | 11377.67 | 0.007061489 | 8703.273 | 0.008691058 | 4600.861 | 0.003358482 | -17359.74
0.3073186 | 0.001009819 | 8722.529 | -0.0008982543 | -6771.725 | 0.0005109615 | 3202.911 | -0.0007455516 | -7000.411 | 0.001680267 | 12435.15 | -0.001985844 | -17334.77 | 0.3073186 | 0.001214473 | 12316.78 | -0.0006897983 | -3146.479 | 0.000440569 | 2833.129 | -0.0006258758 | -5826.754 | 0.002030085 | 15442.72 | -0.001611702 | -10255.23 | 0.2342964 | 0.01275493 | -23189.99 | -0.003720993 | -31333.79 | 0.008891344 | 6750.665 | 0.005911231 | -12156.62
0.3140379 | 0.0009743796 | 8363.316 | -0.0008631072 | -6557.758 | 0.0004875126 | 3128.152 | -0.0006935319 | -6462.335 | 0.001607229 | 11908.61 | -0.001892664 | -16511.57 | 0.3140379 | 0.001146769 | 11556.02 | -0.0006465691 | -3006.448 | 0.0004125871 | 2692.968 | -0.0005763875 | -5337.829 | 0.001894702 | 15869.51 | -0.001442514 | -9385.492 | 0.239769 | 0.01146409 | -15834.51 | 0.008474952 | -7335.952 | 0.009194851 | 10718.12 | 0.007816016 | -5460.753
0.3209589 | 0.0009363922 | 7960.69 | -0.0008274533 | -6362.392 | 0.0004656416 | 3058.587 | -0.0006445728 | -5956.733 | 0.001537511 | 11431.95 | -0.00179977 | -15667.77 | 0.3209589 | 0.001081433 | 10808.14 | -0.0006081242 | -2911.6 | 0.0003868266 | 2567.191 | -0.0005294526 | -4873.298 | 0.001768106 | 16215.36 | -0.001287876 | -8533.281 | 0.245 | 0.01520322 | 715.9575 | -0.004653148 | 4821.808 | 0.009561437 | -858.1773 | 0.01456233 | -12181.02
0.3280874 | 0.0009019401 | 7609.321 | -0.0007979133 | -6194.122 | 0.0004450231 | 2992.403 | -0.0005989617 | -5485.109 | 0.001470676 | 10980.08 | -0.001709722 | -14845.7 | 0.3280874 | 0.001023289 | 10149.53 | -0.000575439 | -2832.659 | 0.0003626754 | 2451.241 | -0.0004855344 | -4436.5 | 0.001652856 | 15272.8 | -0.0011866 | -7784.41 | 0.25 | 0.02175234 | -2378.565 | -0.0147211 | -26818.09 | 0.01037191 | -28691.98 | -0.02410875 | -44568.59
0.3354298 | 0.0008684962 | 7278.084 | -0.0007690682 | -6019.55 | 0.0004257843 | 2931.112 | -0.0005561405 | -5042.448 | 0.001406546 | 10550.41 | -0.001623224 | -14052.23 | 0.3354298 | 0.0009699721 | 9551.696 | -0.0005462884 | -2760.829 | 0.0003403545 | 2347.491 | -0.0004438884 | -4020.817 | 0.001551293 | 14386.71 | -0.001101543 | -7155.089
0.3429924 | 0.0008364826 | 6968.772 | -0.000743677 | -5862.711 | 0.0004077398 | 2870.797 | -0.0005165819 | -4635.004 | 0.001345208 | 10136.99 | -0.001540484 | -13295.69 | 0.3429924 | 0.0009208485 | 9010.208 | -0.0005217808 | -2704.411 | 0.0003195573 | 2249.531 | -0.0004052357 | -3636.022 | 0.001461649 | 13594.43 | -0.00102828 | -6624.532
0.3507819 | 0.0008037969 | 6652.235 | -0.0007170839 | -5697.879 | 0.0003907236 | 2811.269 | -0.0004798241 | -4257.868 | 0.00128643 | 9741.562 | -0.001461609 | -12573.34 | 0.3507819 | 0.0008732889 | 8483.734 | -0.0004979998 | -2651.574 | 0.0003000456 | 2156.902 | -0.0003691002 | -3276.778 | 0.001381604 | 12882.79 | -0.0009642936 | -6166.595
0.358805 | 0.0007744888 | 6389.381 | -0.0006948657 | -5542.311 | 0.000374794 | 2754.691 | -0.0004459652 | -3910.144 | 0.001230206 | 9361.206 | -0.001386303 | -11885.63 | 0.358805 | 0.0008312292 | 8038.148 | -0.0004777897 | -2591.507 | 0.0002819341 | 2072.349 | -0.0003355901 | -2942.146 | 0.001309651 | 12238.72 | -0.0009074905 | -5765.119
0.3670688 | 0.0007447851 | 6112.392 | -0.0006727435 | -5398.452 | 0.0003597871 | 2697.829 | -0.0004147416 | -3591.599 | 0.001176318 | 8993.877 | -0.001315052 | -11236.8 | 0.3670688 | 0.0007904712 | 7598.881 | -0.0004588776 | -2546.232 | 0.000265005 | 1991.432 | -0.0003045039 | -2633.163 | 0.001244175 | 11648.99 | -0.0008568221 | -5411.726
0.3755805 | 0.000716052 | 5852.148 | -0.000651889 | -5256.025 | 0.0003456737 | 2641.761 | -0.0003861596 | -3300.965 | 0.001124707 | 8637.892 | -0.001247611 | -10626.04 | 0.3755805 | 0.0007521505 | 7194.436 | -0.000441866 | -2501.359 | 0.0002492424 | 1915.37 | -0.0002759144 | -2349.071 | 0.001184134 | 11104.67 | -0.0008110478 | -5096.803
0.3843475 | 0.0006882331 | 5604.946 | -0.0006314274 | -5111.168 | 0.0003323574 | 2585.302 | -0.0003600059 | -3036.915 | 0.001075288 | 8293.733 | -0.001183941 | -10051.89 | 0.3843475 | 0.0007160182 | 6818.388 | -0.0004257625 | -2453.236 | 0.0002345372 | 1842.447 | -0.0002496572 | -2089.367 | 0.001128664 | 10599.49 | -0.0007693632 | -4813.05
0.3933775 | 0.0006612886 | 5370.787 | -0.0006112496 | -4962.672 | 0.0003197629 | 2528.201 | -0.0003361875 | -2798.33 | 0.001027949 | 7960.901 | -0.001123754 | -9511.573 | 0.3933775 | 0.0006818854 | 6468.974 | -0.0004103053 | -2399.962 | 0.0002208072 | 1772.087 | -0.0002257075 | -1853.754 | 0.001077058 | 10127.73 | -0.0007310277 | -4554.464
0.4026784 | 0.0006351839 | 5148.949 | -0.0005915741 | -4812.755 | 0.0003078285 | 2470.501 | -0.0003145447 | -2583.372 | 0.0009825936 | 7639.592 | -0.001066743 | -9001.636 | 0.4026784 | 0.0006495819 | 6144.183 | -0.0003955744 | -2342.815 | 0.0002079916 | 1704.284 | -0.0002039353 | -1640.694 | 0.001028774 | 9685.281 | -0.0006954353 | -4315.817
0.4122583 | 0.0006098639 | 4937.371 | -0.0005721578 | -4661.056 | 0.0002964846 | 2411.994 | -0.0002948633 | -2389.943 | 0.0009391354 | 7329.596 | -0.001012639 | -8519.406 | 0.4122583 | 0.0006189365 | 5840.605 | -0.0003812992 | -2281.623 | 0.0001960172 | 1638.68 | -0.0001841492 | -1448.392 | 0.0009833805 | 9268.634 | -0.0006621207 | -4093.329
0.4221255 | 0.0005853366 | 4735.724 | -0.0005526961 | -4505.495 | 0.0002856912 | 2352.932 | -0.0002769797 | -2216.138 | 0.0008974908 | 7030.509 | -0.0009612882 | -8063.34 | 0.4221255 | 0.0005898656 | 5556.81 | -0.0003671485 | -2214.444 | 0.0001848516 | 1575.554 | -0.0001662072 | -1275.154 | 0.000940533 | 8874.679 | -0.0006307907 | -3884.941
0.4322887 | 0.0005616185 | 4543.107 | -0.0005332116 | -4347.287 | 0.0002753857 | 2293.219 | -0.0002607294 | -2060.21 | 0.0008575792 | 6741.842 | -0.0009126235 | -7632.742 | 0.4322887 | 0.0005623002 | 5290.99 | -0.0003530691 | -2142.094 | 0.000174429 | 1514.646 | -0.0001499627 | -1119.518 | 0.0008999541 | 8500.833 | -0.0006013059 | -3689.85
0.4427568 | 0.0005387225 | 4360.946 | -0.0005144608 | -4191.259 | 0.0002655092 | 2232.846 | -0.0002459147 | -1920.082 | 0.000819315 | 6463.094 | -0.0008665739 | -7226.836 | 0.4427568 | 0.0005361798 | 5043.742 | -0.0003396128 | -2067.967 | 0.000164686 | 1456.062 | -0.0001351979 | -979.0898 | 0.0008614108 | 8144.591 | -0.0005735907 | -3508.053
0.4535389 | 0.0005164552 | 4182.379 | -0.0004950758 | -4031.593 | 0.0002560305 | 2172.08 | -0.000232373 | -1793.915 | 0.0007826847 | 6193.153 | -0.000823162 | -6846.811 | 0.4535389 | 0.0005112376 | 4808.706 | -0.0003258714 | -1988.878 | 0.0001556083 | 1400.346 | -0.0001217588 | -851.9639 | 0.0008247828 | 7803.759 | -0.0005477088 | -3341.286
0.4646444 | 0.0004947743 | 4009.466 | -0.0004764751 | -3877.404 | 0.0002469137 | 2111.399 | -0.0002199858 | -1679.977 | 0.0007475816 | 5931.247 | -0.0007825694 | -6494.046 | 0.4646444 | 0.0004874098 | 4583.867 | -0.0003126745 | -1913.064 | 0.0001471895 | 1347.636 | -0.0001096604 | -738.067 | 0.0007898802 | 7475.674 | -0.0005237068 | -3191.05
0.476083 | 0.0004739482 | 3846.373 | -0.0004598158 | -3736.102 | 0.0002381023 | 2049.373 | -0.0002085485 | -1577.579 | 0.0007137556 | 5676.807 | -0.0007446281 | -6165.716 | 0.476083 | 0.0004649379 | 4377.772 | -0.0003012842 | -1844.19 | 0.0001394161 | 1295.556 | -9.902824e-05 | -640.6887 | 0.0007563708 | 7161.617 | -0.0005011343 | -3049.705
0.4878648 | 0.000452416 | 3665.41 | -0.0004398469 | -3580.063 | 0.0002296394 | 1987.59 | -0.0001987378 | -1490.974 | 0.000680688 | 5421.251 | -0.0007065964 | -5843.922 | 0.4878648 | 0.0004421723 | 4157.091 | -0.0002871358 | -1765.118 | 0.0001323921 | 1244.446 | -9.070667e-05 | -567.1879 | 0.0007237284 | 6855.934 | -0.0004777667 | -2900.57
0.5 | 0.0004351403 | 3552.894 | -0.0004216324 | -3404.382 | 0.0002219732 | 1938.744 | -0.0001888068 | -1396.924 | 0.0006495601 | 5185.534 | -0.0006701498 | -5530.915 | 0.5 | 0.0004239329 | 4003.398 | -0.0002745233 | -1668.282 | 0.0001262063 | 1201.143 | -8.322043e-05 | -499.4684 | 0.0006926883 | 6567.235 | -0.0004549499 | -2751.933
0.515 | 0.0004095654 | 3335.48 | -0.0003981952 | -3223.798 | 0.0002109138 | 1846.288 | -0.0001767645 | -1301.785 | 0.0006103478 | 4864.846 | -0.0006322413 | -5225.358 | 0.515 | 0.0003998296 | 3779.715 | -0.000258601 | -1566.943 | 0.0001178321 | 1131.27 | -7.372868e-05 | -424.263 | 0.0006579216 | 6245.721 | -0.000431538 | -2601.019
0.5310974 | 0.0003881116 | 3162.698 | -0.0003781562 | -3059.644 | 0.0002016004 | 1770.165 | -0.0001675155 | -1227.174 | 0.000576649 | 4597.361 | -0.0005962473 | -4926.916 | 0.5311008 | 0.0003774107 | 3577.823 | -0.0002434744 | -1463.954 | 0.0001105416 | 1076.161 | -6.568371e-05 | -354.8426 | 0.0006235939 | 5926.247 | -0.0004073982 | -2445.719
0.5483724 | 0.0003673906 | 3002.219 | -0.0003573474 | -2882.886 | 0.0001923638 | 1696.474 | -0.0001578365 | -1147.264 | 0.0005444078 | 4348.876 | -0.000560626 | -4624.335 | 0.5483832 | 0.0003557685 | 3383.812 | -0.0002281367 | -1357.677 | 0.0001036913 | 1023.046 | -5.811818e-05 | -290.8969 | 0.0005901061 | 5616.457 | -0.0003834908 | -2289.444
0.5669113 | 0.0003450417 | 2828.707 | -0.0003344898 | -2689.306 | 0.0001822629 | 1615.417 | -0.0001476161 | -1063.305 | 0.0005097203 | 4079.79 | -0.0005230184 | -4306.364 | 0.566934 | 0.000334987 | 3199.046 | -0.0002127611 | -1248.836 | 9.728509e-05 | 973.6863 | -5.117787e-05 | -231.878 | 0.0005575883 | 5317.216 | -0.0003599539 | -2133.505
0.5868065 | 0.0003238409 | 2667.547 | -0.0003119949 | -2495.641 | 0.0001729759 | 1541.804 | -0.0001381344 | -984.5103 | 0.0004765625 | 3826.665 | -0.0004863372 | -3992.376 | 0.5868461 | 0.000314943 | 3021.577 | -0.0001974463 | -1139.181 | 9.127436e-05 | 926.6589 | -4.479408e-05 | -178.2582 | 0.0005258599 | 5026.391 | -0.0003367101 | -1977.936
0.6081572 | 0.0003031968 | 2507.34 | -0.0002902697 | -2311.796 | 0.0001636228 | 1465.357 | -0.0001290174 | -910.9731 | 0.0004445617 | 3578.487 | -0.0004515816 | -3698.471 | 0.6082196 | 0.0002959858 | 2854.734 | -0.0001825046 | -1030.753 | 8.579579e-05 | 883.6432 | -3.903614e-05 | -130.03 | 0.0004954508 | 4749.201 | -0.0003140194 | -1823.941
0.6310698 | 0.0002832368 | 2351.347 | -0.0002692308 | -2134.864 | 0.0001541684 | 1387.306 | -0.0001199316 | -838.4724 | 0.0004140374 | 3340.928 | -0.0004185761 | -3420.148 | 0.6311616 | 0.0002778283 | 2694.915 | -0.0001679139 | -924.6477 | 8.081008e-05 | 844.2325 | -3.382755e-05 | -86.65979 | 0.0004658772 | 4480.376 | -0.0002916967 | -1671.351
0.6556588 | 0.0002638417 | 2198.803 | -0.0002487863 | -1963.898 | 0.0001447424 | 1309.098 | -0.0001109063 | -766.8505 | 0.0003845929 | 3110.553 | -0.000386923 | -3154.392 | 0.6557873 | 0.0002606439 | 2543.841 | -0.0001538416 | -821.9068 | 7.638459e-05 | 809.2933 | -2.916673e-05 | -47.81539 | 0.0004374204 | 4222.853 | -0.0002698668 | -1520.532
0.6820467 | 0.0002450164 | 2050.815 | -0.0002288662 | -1797.259 | 0.000135428 | 1231.974 | -0.0001019732 | -695.7985 | 0.0003561672 | 2888.649 | -0.0003562958 | -2896.768 | 0.6822202 | 0.0002446529 | 2404.02 | -0.0001404554 | -723.176 | 7.260593e-05 | 779.9019 | -2.506763e-05 | -13.23698 | 0.0004104489 | 3980.617 | -0.0002486972 | -1371.849
0.710365 | 0.0002268563 | 1907.675 | -0.0002096751 | -1637.095 | 0.0001262711 | 1156.082 | -9.320874e-05 | -626.163 | 0.0003288999 | 2675.695 | -0.000326936 | -2649.892 | 0.7105929 | 0.0002297706 | 2274.372 | -0.0001277771 | -629.0247 | 6.945035e-05 | 755.8857 | -2.150471e-05 | 17.30283 | 0.0003848587 | 3752.292 | -0.000228203 | -1225.955
0.7407551 | 0.0002094163 | 1769.946 | -0.0001912909 | -1483.92 | 0.0001172897 | 1081.657 | -8.461175e-05 | -557.8463 | 0.0003028814 | 2472.478 | -0.0002989314 | -2414.425 | 0.7410479 | 0.0002161762 | 2156.873 | -0.0001159297 | -539.9282 | 6.692678e-05 | 737.436 | -1.845845e-05 | 44.08194 | 0.0003610058 | 3541.424 | -0.0002086044 | -1083.983
0.7733685 | 0.0001926352 | 1636.766 | -0.0001737301 | -1338.233 | 0.0001084465 | 1008.201 | -7.618383e-05 | -491.0547 | 0.0002780297 | 2277.841 | -0.0002723073 | -2191.063 | 0.7737379 | 0.0002038504 | 2051.536 | -0.0001048865 | -455.5017 | 6.501197e-05 | 724.3906 | -1.590501e-05 | 67.31988 | 0.0003389155 | 3348.479 | -0.0001898867 | -945.5539
0.8083679 | 0.0001766039 | 1509.099 | -0.0001570704 | -1200.438 | 9.978486e-05 | 936.1209 | -6.796427e-05 | -426.0546 | 0.0002544951 | 2093.185 | -0.0002471814 | -1980.581 | 0.8088269 | 0.000192884 | 1959.159 | -9.472345e-05 | -376.3017 | 6.377973e-05 | 717.3304 | -1.391357e-05 | 86.43705 | 0.0003187184 | 3174.536 | -0.0001721612 | -811.5543
0.8459278 | 0.0001613321 | 1387.3 | -0.0001412946 | -1070.121 | 9.132416e-05 | 865.675 | -5.99616e-05 | -362.8129 | 0.0002322778 | 1918.687 | -0.0002235386 | -1782.68 | 0.8464911 | 0.0001833181 | 1880.097 | -8.546525e-05 | -302.5058 | 6.338902e-05 | 717.5981 | -1.264367e-05 | 100.1893 | 0.0003003731 | 3019.264 | -0.000155364 | -681.4588
0.8862356 | 0.0001467743 | 1270.859 | -0.0001263748 | -947.1945 | 8.308042e-05 | 796.9336 | -5.220375e-05 | -301.6161 | 0.0002112669 | 1753.175 | -0.0002013237 | -1597.186 | 0.8869193 | 0.0001752869 | 1815.832 | -7.717024e-05 | -234.1972 | 6.400238e-05 | 726.6168 | -1.223062e-05 | 107.5815 | 0.0002840027 | 2884.231 | -0.0001395108 | -554.8262
0.9294922 | 0.0001329164 | 1159.833 | -0.0001122703 | -831.1569 | 7.504971e-05 | 729.9538 | -4.46758e-05 | -242.2548 | 0.0001914295 | 1596.514 | -0.0001804877 | -1423.567 | 0.9303145 | 0.0001689386 | 1767.747 | -6.992794e-05 | -171.9236 | 6.571287e-05 | 745.1513 | -1.276241e-05 | 107.9079 | 0.0002698181 | 2771.466 | -0.0001247285 | -432.371
0.9759135 | 0.0001196979 | 1053.73 | -9.890947e-05 | -721.4269 | 6.714562e-05 | 663.9973 | -3.729662e-05 | -184.1064 | 0.0001727259 | 1448.248 | -0.0001610125 | -1261.809 | 0.9768944 | 0.0001644767 | 1737.825 | -6.384759e-05 | -116.239 | 6.859095e-05 | 773.8802 | -1.427551e-05 | 100.9791 | 0.0002581642 | 2684.218 | -0.0001112331 | -315.4
1.025731 | 0.0001072102 | 953.6651 | -8.632841e-05 | -617.9256 | 5.933263e-05 | 598.9151 | -3.000136e-05 | -126.5051 | 0.0001553943 | 1310.86 | -0.0001430734 | -1112.788 | 1.026893 | 0.000162205 | 1728.568 | -5.916153e-05 | -68.99738 | 7.280875e-05 | 813.7068 | -1.701793e-05 | 84.28657 | 0.0002494576 | 2626.051 | -9.933781e-05 | -206.2733
1.079193 | 9.513816e-05 | 854.5494 | -7.45655e-05 | -523.4941 | 5.154056e-05 | 532.3127 | -2.307964e-05 | -73.62683 | 0.0001388355 | 1177.243 | -0.0001263765 | -976.3589 | 1.08056 | 0.0001628826 | 1746.323 | -5.653376e-05 | -35.40671 | 7.934742e-05 | 873.9028 | -2.171684e-05 | 53.23 | 0.0002443036 | 2600.123 | -8.975238e-05 | -112.5119
1.136566 | 8.377794e-05 | 758.8985 | -6.388578e-05 | -440.174 | 4.458025e-05 | 472.2318 | -1.708481e-05 | -28.50812 | 0.0001230576 | 1047.163 | -0.000111217 | -855.218 | 1.138166 | 0.0001671908 | 1800.082 | -5.619908e-05 | -13.9122 | 8.739363e-05 | 950.7309 | -2.714828e-05 | 20.61582 | 0.0002448518 | 2627.547 | -8.407544e-05 | -43.44101
1.198137 | 7.366206e-05 | 676.4652 | -5.416853e-05 | -361.5563 | 3.80877e-05 | 417.0182 | -1.104889e-05 | 18.01332 | 0.0001093837 | 934.8138 | -9.745311e-05 | -744.764 | 1.2 | 0.0001748938 | 1886.814 | -5.820425e-05 | -6.013478 | 9.442e-05 | 1021.97 | -3.072432e-05 | 5.760419 | 0.0002533695 | 2728.52 | -8.453295e-05 | -15.35
1.293285 | 5.989861e-05 | 553.7448 | -4.265318e-05 | -279.005 | 2.885604e-05 | 334.3108 | -3.67715e-06 | 70.13064 | 9.104918e-05 | 775.2585 | -8.179095e-05 | -628.2563
1.388434 | 4.852585e-05 | 456.5556 | -3.264935e-05 | -202.6096 | 2.135019e-05 | 268.6791 | 2.689958e-06 | 117.1516 | 7.574349e-05 | 644.9196 | -6.788413e-05 | -521.3806
1.483582 | 3.913627e-05 | 374.7816 | -2.467838e-05 | -143.4107 | 1.507621e-05 | 213.0696 | 7.733362e-06 | 153.4428 | 6.319352e-05 | 536.5345 | -5.709108e-05 | -440.2132
1.578731 | 3.136869e-05 | 306.0739 | -1.835451e-05 | -97.69147 | 9.903736e-06 | 166.7376 | 1.180527e-05 | 182.178 | 5.279057e-05 | 445.091 | -4.847206e-05 | -377.1927
1.67388 | 2.494668e-05 | 248.3926 | -1.33487e-05 | -62.57535 | 5.690244e-06 | 128.5128 | 1.499379e-05 | 204.0597 | 4.413599e-05 | 367.748 | -4.162886e-05 | -328.6889
1.769028 | 1.96527e-05 | 200.1185 | -9.40308e-06 | -35.8212 | 2.309415e-06 | 97.41071 | 1.744327e-05 | 220.3017 | 3.69122e-05 | 302.185 | -3.616538e-05 | -291.2275
1.864177 | 1.530853e-05 | 159.8981 | -6.316362e-06 | -15.70057 | -3.487411e-07 | 72.53867 | 1.926443e-05 | 231.803 | 3.087341e-05 | 246.5387 | -3.180512e-05 | -262.4304
1.959325 | 1.176452e-05 | 126.5699 | -3.927728e-06 | -0.8540021 | -2.385836e-06 | 53.09149 | 2.056141e-05 | 239.4295 | 2.581886e-05 | 199.301 | -2.832083e-05 | -240.3302
2.054474 | 8.893442e-06 | 99.12489 | -2.104283e-06 | 9.821861 | -3.892682e-06 | 38.32327 | 2.142385e-05 | 243.9006 | 2.158407e-05 | 159.178 | -2.553697e-05 | -223.4595
2.149622 | 6.586086e-06 | 76.68119 | -7.362321e-07 | 17.22348 | -4.951568e-06 | 27.55964 | 2.193158e-05 | 245.8583 | 1.803152e-05 | 125.0779 | -2.331187e-05 | -210.6435
2.244771 | 4.748543e-06 | 58.46569 | 2.673197e-07 | 22.0784 | -5.635856e-06 | 20.19181 | 2.215458e-05 | 245.8579 | 1.504599e-05 | 96.05405 | -2.153295e-05 | -200.9787
2.33992 | 3.300134e-06 | 43.80363 | 9.818808e-07 | 24.98016 | -6.010794e-06 | 15.67281 | 2.215403e-05 | 244.379 | 1.253053e-05 | 71.29594 | -2.010991e-05 | -193.755
2.435068 | 2.171864e-06 | 32.10788 | 1.469475e-06 | 26.40552 | -6.133641e-06 | 13.52895 | 2.198384e-05 | 241.8506 | 1.040394e-05 | 50.1056 | -1.897135e-05 | -188.4315
2.530217 | 1.305168e-06 | 22.87455 | 1.781349e-06 | 26.74231 | -6.05446e-06 | 13.32927 | 2.168982e-05 | 238.6202 | 8.598584e-06 | 31.88854 | -1.806134e-05 | -184.5991
2.625365 | 6.507004e-07 | 15.67054 | 1.958689e-06 | 26.29257 | -5.816312e-06 | 14.73484 | 2.131388e-05 | 235.039 | 7.058713e-06 | 16.1406 | -1.733715e-05 | -181.9623
2.720514 | 1.674058e-07 | 10.13423 | 2.035073e-06 | 25.30069 | -5.456623e-06 | 17.39625 | 2.088864e-05 | 231.3263 | 5.73906e-06 | 2.441171 | -1.67671e-05 | -180.317
2.815663 | -1.786174e-07 | 5.959607 | 2.036942e-06 | 23.95069 | -5.006729e-06 | 21.12661 | 2.045022e-05 | 227.843 | 4.603575e-06 | -9.558958 | -1.632916e-05 | -179.5408
2.910811 | -4.147848e-07 | 2.896029 | 1.984805e-06 | 22.38103 | -4.494584e-06 | 25.57127 | 2.001577e-05 | 224.6007 | 3.624369e-06 | -20.14065 | -1.60095e-05 | -179.5756
3.00596 | -5.630789e-07 | 0.7496407 | 1.894238e-06 | 20.70287 | -3.942027e-06 | 30.79322 | 1.963088e-05 | 222.2099 | 2.780719e-06 | -29.5314 | -1.580199e-05 | -180.431
3.101109 | -6.405817e-07 | -0.6635211 | 1.77805e-06 | 18.97496 | -3.37118e-06 | 36.21115 | 1.927311e-05 | 220.0866 | 2.058338e-06 | -37.8827 | -1.570304e-05 | -182.1134
3.196257 | -6.601014e-07 | -1.439416 | 1.62829e-06 | 17.14077 | -2.79522e-06 | 42.48182 | 1.907876e-05 | 220.1016 | 1.448325e-06 | -45.31822 | -1.571301e-05 | -184.677
3.291406 | -6.305387e-07 | -1.6746 | 1.484412e-06 | 15.49638 | -2.234889e-06 | 48.2425 | 1.877837e-05 | 218.8723 | 9.467141e-07 | -51.98246 | -1.584899e-05 | -188.3728
3.386554 | -5.588778e-07 | -1.355484 | 1.460298e-06 | 15.03692 | -1.69234e-06 | 54.73521 | 1.912834e-05 | 223.8006 | 5.533085e-07 | -58.27786 | -1.621344e-05 | -194.4338
3.481703 | -4.464947e-07 | -0.9496575 | 1.463263e-06 | 14.55347 | -1.186034e-06 | 60.00511 | 1.749558e-05 | 211.6996 | 2.702288e-07 | -64.35759 | -1.688931e-05 | -203.7037
3.576851 | -2.951689e-07 | 2.522623 | 5.279872e-07 | 9.201575 | -7.017964e-07 | 57.9077 | 2.062772e-05 | 231.1022 | 9.016404e-08 | -67.87661 | -1.755433e-05 | -211.164
3.672 | -1.507069e-07 | 13.90963 | -1.33541e-06 | 4.284617 | -2.808576e-08 | 124.8294 | 1.450649e-05 | 242.8476 | 7.902869e-09 | -60.92238 | -1.58373e-05 | -189.5979
3.794 | -4.366027e-08 | 0.2379459 | 8.582396e-07 | 7.559233 | -4.575058e-10 | 28.70351 | 1.288494e-05 | 133.3363 | 3.239884e-09 | -40.15975 | -1.010975e-05 | -122.2812
3.916 | -1.884554e-08 | -3.295069 | 1.592991e-06 | 9.792824 | -1.848968e-09 | 6.374903 | 4.508582e-06 | 43.00039 | 9.267623e-10 | -17.10562 | -3.853243e-06 | -48.40321
4.038 | -1.590075e-08 | -1.013524 | 9.156082e-07 | 6.550168 | -1.06526e-09 | 1.132756 | 2.356691e-06 | 20.278 | -6.525464e-10 | -3.138052 | -4.80194e-07 | -7.032537
4.16 | -1.58301e-08 | 0.4835319 | 4.468276e-07 | 4.240069 | -1.028544e-09 | 0.6763529 | 6.354005e-07 | 5.843957 | -1.09644e-09 | 1.612823 | 5.078817e-07 | 5.745481
4.282 | -1.515827e-08 | 1.050383 | 3.304023e-07 | 3.856111 | -9.231653e-10 | 1.091214 | 3.663177e-07 | 4.072992 | -1.025187e-09 | 2.109496 | 5.428757e-07 | 6.525797
4.404 | -1.368269e-08 | 1.131765 | 2.918189e-07 | 3.612253 | -8.025e-10 | 1.055901 | 2.032929e-07 | 2.71294 | -8.594037e-10 | 1.642195 | 4.054005e-07 | 4.940864
4.526 | -1.195592e-08 | 1.009883 | 2.581369e-07 | 3.202884 | -7.054366e-10 | 1.105893 | 2.446835e-07 | 3.098293 | -7.141991e-10 | 1.219339 | 3.007207e-07 | 3.666842
4.648 | -1.031573e-08 | 0.8607251 | 2.293119e-07 | 2.806378 | -6.017079e-10 | 0.9249713 | 2.090786e-07 | 2.627445 | -6.040629e-10 | 0.9667543 | 2.395108e-07 | 2.916359
4.77 | -8.866612e-09 | 0.7358002 | 2.006525e-07 | 2.436994 | -5.218267e-10 | 0.8410859 | 2.0399e-07 | 2.501621 | -5.157153e-10 | 0.8081906 | 2.01594e-07 | 2.449213
4.892 | -7.61238e-09 | 0.6326701 | 1.740285e-07 | 2.107511 | -4.449433e-10 | 0.7008257 | 1.704378e-07 | 2.088309 | -4.42647e-10 | 0.6970875 | 1.742786e-07 | 2.115735
5.014 | -6.527306e-09 | 0.5456584 | 1.506014e-07 | 1.821475 | -3.831626e-10 | 0.6195198 | 1.526605e-07 | 1.862165 | -3.794762e-10 | 0.6042911 | 1.512695e-07 | 1.835607
5.136 | -5.585222e-09 | 0.4717323 | 1.29822e-07 | 1.571182 | -3.263439e-10 | 0.5239178 | 1.283132e-07 | 1.568413 | -3.246759e-10 | 0.5232918 | 1.309333e-07 | 1.589046
5.258 | -4.763422e-09 | 0.4056781 | 1.116383e-07 | 1.350812 | -2.788867e-10 | 0.4566722 | 1.121704e-07 | 1.369712 | -2.766601e-10 | 0.4505753 | 1.127549e-07 | 1.36834
5.38 | -4.044266e-09 | 0.3482824 | 9.5612e-08 | 1.15745 | -2.361276e-10 | 0.3870817 | 9.478365e-08 | 1.1586 | -2.347306e-10 | 0.3861378 | 9.65961e-08 | 1.17236
5.502 | -3.412035e-09 | 0.2963871 | 8.135045e-08 | 0.984622 | -1.99474e-10 | 0.3319691 | 8.142602e-08 | 0.9947315 | -1.978961e-10 | 0.3285634 | 8.220146e-08 | 0.997608
5.624 | -2.853621e-09 | 0.2505938 | 6.867366e-08 | 0.8313625 | -1.666194e-10 | 0.2785017 | 6.823348e-08 | 0.8338776 | -1.654794e-10 | 0.2772599 | 6.935556e-08 | 0.8417368
5.746 | -2.356881e-09 | 0.2088681 | 5.721428e-08 | 0.6925558 | -1.378082e-10 | 0.2331084 | 5.716947e-08 | 0.6984132 | -1.366887e-10 | 0.2310425 | 5.779924e-08 | 0.7014509
5.868 | -1.911126e-09 | 0.1712645 | 4.685808e-08 | 0.5672419 | -1.118444e-10 | 0.1901425 | 4.662077e-08 | 0.5695828 | -1.109932e-10 | 0.1891759 | 4.73221e-08 | 0.5743032
5.99 | -1.506439e-09 | 0.1364491 | 3.732407e-08 | 0.4517247 | -8.825004e-11 | 0.1518279 | 3.728456e-08 | 0.4552674 | -8.743037e-11 | 0.1506484 | 3.769313e-08 | 0.4573979
6.112 | -1.134232e-09 | 0.1042149 | 2.852343e-08 | 0.3450072 | -6.735824e-11 | 0.1155712 | 2.848653e-08 | 0.3474012 | -6.648213e-11 | 0.114625 | 2.869401e-08 | 0.3481318
6.234 | -8.126638e-10 | 0.07361317 | 2.023542e-08 | 0.2444955 | -4.138832e-11 | 0.08252471 | 2.032649e-08 | 0.2478836 | -3.963702e-11 | 0.0802513 | 2.004608e-08 | 0.243318
6.356 | -6.760034e-10 | 0.04400192 | 1.220255e-08 | 0.1485505 | -2.433955e-11 | 0.05252382 | 1.263642e-08 | 0.1553005 | -2.179509e-11 | 0.04821076 | 1.190317e-08 | 0.1450122
6.478 | -2.508743e-09 | 0.002273164 | 5.149733e-09 | 0.06444689 | 2.315562e-10 | 0.03368066 | 5.664986e-09 | 0.07777361 | 2.396192e-10 | 0.02701147 | 5.112501e-09 | 0.0665539
6.6 | -1.619575e-08 | -0.1475709 | 5.419095e-09 | 0.02794246 | -5.284307e-10 | 0.004719806 | 3.13957e-09 | 0.03445947 | -5.370389e-10 | 0.008130233 | 1.693176e-09 | 0.02619746

## Sub 9 1.2% 30 ksi R
0.125
Group 2, Condition 3 (IFF) Sequence Step 2 - remove IFF 1.2%
PATHS ALONG Y-DIRECTION (L) | [12 empty] | PATHS ALONG X-DIRECTION (T) | [12 empty] | PATHS ALONG Z-DIRECTION (THROUGH THICKNESS)
| Midplane |  | Midplane |  | Entry |  | Entry |  | Exit |  | Exit |  |  | Midplane |  | Midplane |  | Entry |  | Entry |  | Exit |  | Exit |  |  | At bore |  | At bore |  | 0.02" away from bore |  | 0.02" away from bore
| Hoop |  | Radial |  | Hoop |  | Radial |  | Hoop |  | Radial |  |  | Hoop |  | Radial |  | Hoop |  | Radial |  | Hoop |  | Radial |  |  | Hoop |  | Radial |  | Hoop |  | Radial
Radial | Strain | Stress | Strain | Stress | Strain | Stress | Strain | Stress | Strain | Stress | Strain | Stress | Radial | Strain | Stress | Strain | Stress | Strain | Stress | Strain | Stress | Strain | Stress | Strain | Stress | z coordinate | Strain | Stress | Strain | Stress | Strain | Stress | Strain | Stress
dim, in | in/in | psi | in/in | psi | in/in | psi | in/in | psi | in/in | psi | in/in | psi | dim, in | in/in | psi | in/in | psi | in/in | psi | in/in | psi | in/in | psi | in/in | psi | in | in/in | psi | in/in | psi | in/in | psi | in/in | psi
0.125 | 0.007728264 | -80929.73 | -0.01360493 | -4893.401 | 0.02740779 | 67874.58 | -0.2039171 | 37003.1 | 0.01641056 | -13814.65 | -0.01165947 | -44994.38 | 0.125 | 0.007817894 | -77988.84 | -0.01470758 | -4841.932 | 0.02803749 | 23031.2 | -0.2049889 | 23204.46 | 0.01742803 | -50279.43 | -0.01335669 | -28510.51 | 0 | 0.02803749 | 23031.2 | -0.2049889 | 23204.46 | 0.006213429 | 1921.131 | -0.04248959 | -20442.53
0.13 | 0.006257124 | -79863.1 | -0.01971095 | -4718.238 | 0.01939337 | 46822.31 | -0.1181185 | 48213.81 | 0.01482572 | -27465.31 | -0.01069666 | -49770.39 | 0.13 | 0.006677871 | -77013.29 | -0.02064733 | -4076.235 | 0.0200415 | 15631.57 | -0.1186692 | 31014.04 | 0.01609661 | -52712.41 | -0.0125675 | -35923.92 | 0.003 | 0.01874573 | 5059.522 | -0.169034 | -14395.89 | 0.004956425 | -11285.2 | -0.02245509 | -26396.9
0.135 | 0.004699838 | -72930.27 | -0.01803904 | -6261.688 | 0.01051976 | 59627.87 | -0.07279623 | 53732.3 | 0.01285435 | -72588.78 | -0.04944983 | -55111.19 | 0.135 | 0.005261154 | -66552.39 | -0.01870768 | -6082.893 | 0.01131916 | 23332.8 | -0.07357809 | 34426.79 | 0.01437132 | -56977.35 | -0.04911258 | -47338.13 | 0.006190757 | 0.01643776 | 10144.75 | -0.1441114 | -10621.31 | 0.004077029 | -9616.712 | -0.01510547 | -16845.5
0.14 | 0.004036845 | -68003.07 | -0.01305497 | -8282.146 | 0.007326079 | 31201.49 | -0.05824765 | 7922.928 | 0.00867725 | -78523.81 | -0.1680187 | -51485.31 | 0.14 | 0.004789202 | -54873.27 | -0.01334607 | -7706.945 | 0.008249076 | 16588.91 | -0.05874297 | 2916.458 | 0.01050904 | -49195.78 | -0.1628218 | -44103.29 | 0.0095844 | 0.01551766 | 6628.861 | -0.130315 | -12339.31 | 0.00355428 | -6753.36 | -0.01268953 | -6684.343
0.145 | 0.003524789 | -58671.95 | -0.01114961 | -10208.06 | 0.005253912 | 293.7275 | -0.04212183 | -21658.1 | 0.005051912 | -66055.79 | -0.02166471 | -46592.61 | 0.145 | 0.004479778 | -44247.01 | -0.01161883 | -9100.096 | 0.006213429 | 1921.131 | -0.04248959 | -20442.53 | 0.007186831 | -61313.51 | -0.02255608 | -38721.44 | 0.01319383 | 0.01437195 | -9153.424 | -0.1158898 | -1632.857 | 0.003238456 | -5967.534 | -0.01356121 | -937.7338
0.15 | 0.003063473 | -47516.77 | -0.0101889 | -10732.55 | 0.003914075 | -11482.26 | -0.02640421 | -34978.92 | 0.004490148 | -41673.23 | -0.007422052 | -8800.799 | 0.15 | 0.004221874 | -33204.47 | -0.01085124 | -9302.362 | 0.00496322 | -9114.491 | -0.02688013 | -32089.08 | 0.006802777 | -34187.37 | -0.009677001 | -13547.74 | 0.01703277 | 0.01341134 | -19235.72 | -0.1056152 | 12095.69 | 0.003113088 | -6472.96 | -0.01655936 | 2597.769
0.155 | 0.002660695 | -37064.75 | -0.009114049 | -11328.02 | 0.003107802 | -14497.5 | -0.01569921 | -40436.88 | 0.004146925 | -21318.75 | -0.004779112 | -9148.896 | 0.155 | 0.003990253 | -28637.42 | -0.01013241 | -9783.99 | 0.004226312 | -16014.88 | -0.01654081 | -37692.51 | 0.00661571 | -24358.83 | -0.006981875 | -8019.932 | 0.02111581 | 0.01320126 | -27686.82 | -0.1051318 | -3350.721 | 0.003098482 | -7597.552 | -0.0190362 | 4178.17
0.16 | 0.002310689 | -28287.47 | -0.008042561 | -11629.03 | 0.002591954 | -14381.13 | -0.01076048 | -42014.94 | 0.003861911 | -12496.25 | -0.004286069 | -11851.13 | 0.16 | 0.003806639 | -25867.71 | -0.00942547 | -10090.68 | 0.003753104 | -18521.72 | -0.01186216 | -39375.96 | 0.00644916 | -20821.38 | -0.006706277 | -8167.321 | 0.02545847 | 0.01306604 | -38116.73 | -0.1104703 | -3574.377 | 0.003146836 | -9338.245 | -0.02043387 | 4125.236
0.165 | 0.00200907 | -21268.44 | -0.007105793 | -11748.91 | 0.002217912 | -12995.07 | -0.008439004 | -40411.7 | 0.003601017 | -8022.431 | -0.004158655 | -13999.72 | 0.165 | 0.003641537 | -23128.38 | -0.008775254 | -10250.61 | 0.003384617 | -17570.58 | -0.009627875 | -38196.21 | 0.006272041 | -18598.93 | -0.006692676 | -9156.057 | 0.03007726 | 0.01310523 | -47699.98 | -0.0873312 | 4184.656 | 0.003264093 | -12212.97 | -0.02146983 | 2078.452
0.17 | 0.001749337 | -15486.43 | -0.006216851 | -11566.17 | 0.001925196 | -9840.227 | -0.00667336 | -38668.67 | 0.003357961 | -5126.096 | -0.004103438 | -16110.72 | 0.17 | 0.003493149 | -20400.59 | -0.00810888 | -10199.64 | 0.003090162 | -16065.95 | -0.007969114 | -36528.79 | 0.006080579 | -17173.4 | -0.006786155 | -10593.47 | 0.03498974 | 0.01092034 | -56418.71 | -0.05639899 | 5904.229 | 0.003432565 | -14618.64 | -0.0218787 | 60.57483
0.175 | 0.001528467 | -10435.56 | -0.005348449 | -11147.98 | 0.001691319 | -6931.474 | -0.005493942 | -37163.22 | 0.003130595 | -2968.865 | -0.004051998 | -17923.8 | 0.175 | 0.003355588 | -17692.91 | -0.007422898 | -9970.805 | 0.002833939 | -14432.69 | -0.006832884 | -34884.36 | 0.005871399 | -16135.78 | -0.006864476 | -12048 | 0.04021459 | 0.01148849 | -58201.67 | -0.04848492 | 2118.696 | 0.003592278 | -17956.58 | -0.02137807 | -1914.82
0.18 | 0.001342695 | -5652.887 | -0.004496721 | -10609.6 | 0.001498702 | -4388.111 | -0.004604748 | -35671.29 | 0.00291832 | -1127.957 | -0.003975382 | -19414.51 | 0.18 | 0.003224807 | -15030.53 | -0.006729802 | -9603.333 | 0.002596519 | -12813.06 | -0.005927087 | -33258.58 | 0.005648374 | -15255.38 | -0.006897139 | -13338.66 | 0.04577165 | 0.01068149 | -58720.12 | -0.0423374 | 4382.101 | 0.003720753 | -21658.24 | -0.01968948 | -3677.46
0.185 | 0.001188874 | -1641.126 | -0.003722318 | -9894.146 | 0.001338749 | -1890.279 | -0.003871701 | -34307.03 | 0.002721036 | 574.9781 | -0.003863189 | -20547.15 | 0.185 | 0.003107381 | -12469.11 | -0.006059523 | -9130.577 | 0.002381481 | -11276.69 | -0.005157987 | -31704.01 | 0.005418308 | -14459.13 | -0.006870078 | -14430.72 | 0.05168207 | 0.01119906 | -59129.26 | -0.03279997 | -4772.434 | 0.003810945 | -25137.62 | -0.01874516 | -5699.86
0.19 | 0.001061967 | 1921.755 | -0.003041678 | -8932.126 | 0.001204399 | 665.275 | -0.003275566 | -32958.16 | 0.0025386 | 1909.079 | -0.003720813 | -21166.26 | 0.19 | 0.002995646 | -9920.501 | -0.005445505 | -8509.497 | 0.002177373 | -9698.624 | -0.004520476 | -30128.45 | 0.005183684 | -13690.67 | -0.00678169 | -15323.71 | 0.05796831 | 0.009796784 | -66761.33 | -0.02909726 | -8578.504 | 0.003881196 | -27887.58 | -0.01787597 | -6421.458
0.195 | 0.0009581902 | 5167.997 | -0.002436357 | -8114.117 | 0.00108908 | 1393.041 | -0.0029834 | -31870.98 | 0.002370371 | 2916.747 | -0.003578945 | -21640.03 | 0.195 | 0.002888058 | -7474.555 | -0.004867619 | -7843.322 | 0.001985513 | -8033.434 | -0.004048018 | -28493.23 | 0.004946459 | -12921.7 | -0.006634071 | -16025.27 | 0.06465426 | 0.009746819 | -69298.54 | -0.03180906 | -5706.713 | 0.003948999 | -31090.95 | -0.01723833 | -7496.851
0.2 | 0.0008740229 | 8000.224 | -0.001904901 | -7011.816 | 0.0009855847 | 844.6201 | -0.002777102 | -29709.75 | 0.002215186 | 3568.57 | -0.003423549 | -21662.58 | 0.2 | 0.00277879 | -5077.111 | -0.004328868 | -7081.865 | 0.001800406 | -6403.073 | -0.003644195 | -26744.09 | 0.004708397 | -12140.45 | -0.00643575 | -16555.13 | 0.07176534 | 0.009891843 | -61418.08 | -0.02741598 | 780.7266 | 0.004058662 | -33164.45 | -0.01711234 | -8031.567
0.205 | 0.0008064782 | 10975.05 | -0.001432189 | -6133.795 | 0.0008928734 | 589.7837 | -0.002556017 | -27416.46 | 0.002072578 | 4362.559 | -0.003252005 | -21690.24 | 0.205 | 0.002667648 | -2829.717 | -0.003840638 | -6308.052 | 0.001629468 | -4951.752 | -0.003273301 | -24964.13 | 0.004472235 | -11342.36 | -0.006194074 | -16934.06 | 0.07932858 | 0.009227765 | -69949.31 | -0.02934133 | -960.5508 | 0.004145173 | -35279.34 | -0.01669966 | -7429.987
0.21 | 0.0007513735 | 10848.15 | -0.001202978 | -5001.81 | 0.0008100739 | 422.1717 | -0.002346762 | -25212.48 | 0.001942041 | 5208.921 | -0.003062962 | -21632.38 | 0.21 | 0.002550383 | -711.4147 | -0.003412012 | -5500.932 | 0.001470243 | -3547.446 | -0.002931461 | -23246.43 | 0.004239232 | -10524.35 | -0.005917081 | -17178.41 | 0.08737274 | 0.008818662 | -68549.1 | -0.02388557 | 7899.141 | 0.004209383 | -36429.21 | -0.01511051 | -6620.936
0.215 | 0.0007032701 | 10071.84 | -0.001050191 | -4166.776 | 0.0007361209 | 295.4529 | -0.00215417 | -23174.76 | 0.001822944 | 6070.247 | -0.002865263 | -21529.98 | 0.215 | 0.002427077 | 1253.668 | -0.003013683 | -4699.215 | 0.001321896 | -2204.581 | -0.002616943 | -21585.65 | 0.00401048 | -9700.561 | -0.005613744 | -17317.92 | 0.09592839 | 0.008916866 | -77545.79 | -0.01413133 | 1437.158 | 0.004306367 | -38836.1 | -0.01470754 | -6490.143
0.22 | 0.000661229 | 9366.315 | -0.000910927 | -3400.032 | 0.0006700224 | 197.935 | -0.001978432 | -21308.48 | 0.001714513 | 6891.255 | -0.002669212 | -21443.48 | 0.22 | 0.002300186 | 3043.268 | -0.002643203 | -3933.996 | 0.001182368 | -918.3314 | -0.002325807 | -19971.91 | 0.003787729 | -8858.132 | -0.00530133 | -17358.33 | 0.1050281 | 0.007864325 | -83410.1 | -0.005566318 | -2366.874 | 0.004392988 | -41223.82 | -0.01387721 | -6891.04
0.225 | 0.0006244605 | 8722.511 | -0.0007890295 | -2755.417 | 0.0006108849 | 121.8605 | -0.001818441 | -19605.15 | 0.001615716 | 7681.738 | -0.00248869 | -21372.18 | 0.225 | 0.002169753 | 4678.912 | -0.002307041 | -3177.576 | 0.001049607 | 319.2774 | -0.0020539 | -18390.92 | 0.003571781 | -7996.64 | -0.004984358 | -17302.94 | 0.1147063 | 0.008174879 | -83141 | -0.005980619 | -6437.577 | 0.004451625 | -43104.51 | -0.01304603 | -6832.487
0.23 | 0.0005922367 | 8135.031 | -0.0006833 | -2222.686 | 0.0005579205 | 63.09015 | -0.001672834 | -18051.44 | 0.001525671 | 8879.978 | -0.00230313 | -21224.61 | 0.23 | 0.002036218 | 6049.78 | -0.002002242 | -2506.377 | 0.0009226824 | 1510.835 | -0.001799452 | -16836.03 | 0.003362623 | -7049.491 | -0.004673888 | -17104.16 | 0.125 | 0.007817894 | -77988.84 | -0.01470758 | -4841.932 | 0.004479778 | -44247.01 | -0.01161883 | -9100.096
0.235 | 0.0005639175 | 7599.493 | -0.0005923034 | -1789.36 | 0.0005104357 | 17.6769 | -0.001540455 | -16636.31 | 0.00144332 | 8579.074 | -0.00221664 | -21180.62 | 0.235 | 0.001903509 | 7069.297 | -0.001729383 | -1869.658 | 0.0008012964 | 2697.236 | -0.001560636 | -15344.43 | 0.003160913 | -6226.043 | -0.004350679 | -16911.96 | 0.135299 | 0.007556911 | -73875.33 | -0.02025255 | -3840.908 | 0.004494697 | -45071.72 | -0.01106757 | -7623.147
0.24 | 0.0005389435 | 7111.041 | -0.0005146712 | -1444.643 | 0.0004678134 | -19.9675 | -0.00142046 | -15353.43 | 0.001365758 | 8092.613 | -0.002206548 | -20913.57 | 0.24 | 0.00177428 | 7964.733 | -0.001482649 | -1305.674 | 0.0006882882 | 2926.342 | -0.001370556 | -13897.82 | 0.002965219 | -5114.692 | -0.004127343 | -16504.91 | 0.1451433 | 0.007768249 | -71378.06 | -0.03114144 | -3997.555 | 0.004456673 | -44270.46 | -0.008827962 | -8531.37
0.245 | 0.0005168262 | 6666.271 | -0.0004490099 | -1176.65 | 0.000429497 | -43.21932 | -0.001311627 | -14181.78 | 0.001296336 | 7927.856 | -0.001598648 | -17387.39 | 0.245 | 0.001649024 | 8729.595 | -0.001261124 | -807.5008 | 0.0005951396 | 2243.907 | -0.001241192 | -12667.71 | 0.002780329 | -3975.034 | -0.003228778 | -15118.95 | 0.1545528 | 0.007746922 | -73636.82 | -0.03248321 | -1443.746 | 0.004460888 | -43636.74 | -0.008214847 | -8232.241
0.25 | 0.0004971556 | 6260.986 | -0.000394638 | -980.7083 | 0.0003949495 | -49.22844 | -0.001207951 | -13065.37 | 0.001231878 | -756.3684 | -0.003807743 | -23907.1 | 0.25 | 0.001529251 | 9366.199 | -0.001065541 | -385.1064 | 0.0005186863 | 1790.634 | -0.001123326 | -11543.06 | 0.00259394 | -3805.782 | -0.005060284 | -17312.76 | 0.1635468 | 0.008019499 | -72357.79 | -0.02385362 | -986.0586 | 0.004508523 | -42560.09 | -0.007467211 | -9201.439
0.255 | 0.0004795223 | 5881.614 | -0.0003467945 | -828.4069 | 0.0003638376 | -11.29309 | -0.001101045 | -11906.69 | 0.001133797 | 8424.11 | -0.001496054 | -17169.12 | 0.255 | 0.001412626 | 9884.993 | -0.00088441 | -8.713451 | 0.0004559512 | 1479.438 | -0.001007944 | -10407.9 | 0.002391415 | -1119.775 | -0.002703802 | -13467.75 | 0.1721436 | 0.009021965 | -71013.71 | -0.02004757 | -1111.736 | 0.004572501 | -42009.21 | -0.007255863 | -7494.919
0.26015 | 0.0004632186 | 5527.966 | -0.0003053329 | -713.005 | 0.0003354714 | 125.0164 | -0.0009971884 | -10696.76 | 0.00108656 | 6788.425 | -0.001611013 | -15115.72 | 0.26015 | 0.001298341 | 10327.43 | -0.0007196356 | 326.7277 | 0.0004036428 | 1348.08 | -0.0009004473 | -9241.635 | 0.002226553 | 472.9283 | -0.002606763 | -12248.18 | 0.1803609 | 0.007543736 | -73698.46 | -0.008118623 | -76.875 | 0.004650731 | -40832.88 | -0.00677796 | -6503.415
0.2654544 | 0.0004482126 | 5208.111 | -0.0002723969 | -643.5756 | 0.0003110094 | 118.9187 | -0.000921577 | -9890.247 | 0.001040027 | 6577.278 | -0.001513495 | -14157.91 | 0.2654544 | 0.001185924 | 10707.94 | -0.0005721377 | 620.7665 | 0.0003640559 | 1150.924 | -0.0008268059 | -8519.349 | 0.002077165 | 1427.188 | -0.002356323 | -11429.12 | 0.1882152 | 0.007374187 | -73033.48 | -0.004408406 | -4338.273 | 0.004741619 | -39899.14 | -0.00634532 | -5934.456
0.270918 | 0.0004349678 | 4922.423 | -0.000248955 | -631.3839 | 0.0002858296 | 36.76942 | -0.000857008 | -9243.6 | 0.0009903422 | 6267.061 | -0.001447302 | -13527.37 | 0.270918 | 0.001080662 | 11027.65 | -0.0004505764 | 820.1535 | 0.0003223205 | 850.3393 | -0.0007662241 | -7989.076 | 0.001931032 | 2350.114 | -0.002123542 | -10605.77 | 0.1957228 | 0.008197205 | -73166.12 | -0.0254362 | -6739.9 | 0.004848026 | -39294.71 | -0.006260727 | -6571.555
0.2765455 | 0.0004210067 | 4628.245 | -0.0002277432 | -639.97 | 0.0002637618 | 56.23689 | -0.000783135 | -8445.053 | 0.0009357341 | 5770.078 | -0.001374871 | -12992.64 | 0.2765455 | 0.0009712402 | 11353.17 | -0.0003276863 | 968.4316 | 0.0002889437 | 714.6729 | -0.0006972679 | -7293.762 | 0.001768656 | 3152.928 | -0.00186695 | -9815.349 | 0.2028988 | 0.009092559 | -62583.43 | -0.04483661 | -7508.02 | 0.004940085 | -37675.73 | -0.006150898 | -7728.987
0.2823418 | 0.00040844 | 4357.639 | -0.0002119503 | -680.3059 | 0.0002435185 | 84.3541 | -0.0007139361 | -7690.621 | 0.0009000816 | 5621.226 | -0.001328867 | -12478.42 | 0.2823418 | 0.0008714455 | 10299.04 | -0.0002565146 | 1148.365 | 0.0002594046 | 608.1505 | -0.0006330923 | -6639.281 | 0.001643043 | 3993.486 | -0.001707118 | -9169.468 | 0.2097579 | 0.009350921 | -56440.08 | -0.05826975 | -741.2363 | 0.005009354 | -36289.61 | -0.005484434 | -9212.822
0.2883119 | 0.0003972727 | 4120.164 | -0.0001987245 | -719.7079 | 0.0002250463 | 117.1564 | -0.0006501801 | -6990.083 | 0.0008496222 | 5278.768 | -0.001240374 | -11692.59 | 0.2883119 | 0.0007903112 | 9287.931 | -0.0002099909 | 1165.374 | 0.0002330972 | 525.0479 | -0.0005745373 | -6033.264 | 0.001500637 | 4921.965 | -0.00146215 | -8152.727 | 0.2163141 | 0.008504856 | -53848.83 | -0.04633115 | -3426.123 | 0.005058647 | -33044.37 | -0.00203002 | -9052.707
0.2944612 | 0.0003855243 | 3888.288 | -0.0001871725 | -762.378 | 0.0002082729 | 152.093 | -0.0005896767 | -6327.619 | 0.0008153445 | 5163.211 | -0.00118312 | -11064.89 | 0.2944612 | 0.0007197025 | 8399.862 | -0.0001702727 | 1173.154 | 0.0002098337 | 460.2413 | -0.0005189927 | -5458.116 | 0.001383636 | 5824.478 | -0.001292957 | -7334.937 | 0.2225809 | 0.01034091 | -45847.49 | -0.006015414 | -4816.301 | 0.005140521 | -29734.28 | 0.00216526 | -10312.32
0.3007949 | 0.0003748532 | 3679.857 | -0.0001817903 | -840.454 | 0.0001930722 | 195.0969 | -0.0005335589 | -5705.473 | 0.0007744561 | 4972.538 | -0.001106479 | -10301.2 | 0.3007949 | 0.0006614532 | 7657.436 | -0.0001427082 | 1127.529 | 0.0001889596 | 415.5563 | -0.0004674742 | -4914.942 | 0.001266735 | 6774.268 | -0.001095873 | -6324.905 | 0.2285709 | 0.007225646 | -40933.6 | 0.009218886 | 4293.586 | 0.005297941 | -28816.66 | 0.005158294 | -8504.383
0.3073186 | 0.0003646484 | 3488.822 | -0.0001793999 | -929.2116 | 0.0001793932 | 239.9845 | -0.0004806783 | -5120.087 | 0.0007379579 | 4768.402 | -0.001046614 | -9722.831 | 0.3073186 | 0.0006115138 | 7013.563 | -0.0001230063 | 1049.142 | 0.0001704285 | 384.5008 | -0.0004186149 | -4398.76 | 0.001156671 | 7562.413 | -0.0009349838 | -5547.948 | 0.2342964 | 0.007733073 | -57038.74 | 0.001029434 | 15688.56 | 0.005529636 | -26360.69 | 0.007805103 | -2500.023
0.3140379 | 0.0003555962 | 3321.444 | -0.0001806099 | -1032.911 | 0.0001670743 | 287.0068 | -0.0004320837 | -4578.417 | 0.0007034676 | 4580.109 | -0.0009860797 | -9139.498 | 0.3140379 | 0.0005691718 | 6457.571 | -0.0001100318 | 942.3138 | 0.0001537223 | 363.9112 | -0.0003735211 | -3917.507 | 0.001054213 | 8307.136 | -0.000786142 | -4792.862 | 0.239769 | 0.006614222 | -57644.85 | 0.01079672 | 11781.62 | 0.005875562 | -22155.85 | 0.009717882 | 4118.399
0.3209589 | 0.0003446664 | 3139.846 | -0.0001799642 | -1120.501 | 0.0001560882 | 333.5345 | -0.0003871381 | -4077.696 | 0.0006709654 | 4423.342 | -0.0009261171 | -8545.426 | 0.3209589 | 0.0005296016 | 5934.935 | -0.0001001801 | 820.9857 | 0.000138867 | 351.2484 | -0.0003314366 | -3467.796 | 0.0009595329 | 8956.928 | -0.0006523001 | -4064.768 | 0.245 | 0.01063504 | -48141.76 | -0.003222246 | 5153.019 | 0.006299536 | -33804.02 | 0.01628238 | -4682.747
0.3280874 | 0.0003353451 | 2989.041 | -0.0001822806 | -1214.415 | 0.0001462451 | 379.3027 | -0.0003463094 | -3620.448 | 0.0006402346 | 4278.199 | -0.0008687885 | -7975.504 | 0.3280874 | 0.0004955164 | 5484.277 | -9.396406e-05 | 697.5759 | 0.0001254172 | 343.7199 | -0.0002929281 | -3053.402 | 0.0008753789 | 8307.218 | -0.0005719754 | -3445.687 | 0.25 | 0.01742803 | -50279.43 | -0.01335669 | -28510.51 | 0.007186831 | -61313.51 | -0.02255608 | -38721.44
0.3354298 | 0.0003259817 | 2846.258 | -0.0001851663 | -1304.59 | 0.0001375252 | 424.6783 | -0.0003088119 | -3199.766 | 0.0006111269 | 4143.255 | -0.0008145353 | -7433.535 | 0.3354298 | 0.0004651804 | 5082.405 | -9.092608e-05 | 566.7017 | 0.0001134269 | 342.2614 | -0.0002571131 | -2666.661 | 0.0008041098 | 7704.119 | -0.000507817 | -2949.083
0.3429924 | 0.0003169137 | 2714.776 | -0.0001897712 | -1399.823 | 0.0001297907 | 465.7752 | -0.000275168 | -2822.656 | 0.0005836157 | 4013.398 | -0.0007635592 | -6926.058 | 0.3429924 | 0.0004379386 | 4725.077 | -9.105541e-05 | 429.5268 | 0.0001026514 | 341.059 | -0.0002246869 | -2317.048 | 0.0007438456 | 7184.911 | -0.0004554164 | -2553.427
0.3507819 | 0.0003071774 | 2589.16 | -0.0001919712 | -1464.227 | 0.0001229084 | 504.0901 | -0.0002448115 | -2481.944 | 0.0005575593 | 3889.428 | -0.0007159234 | -6451.627 | 0.3507819 | 0.0004122029 | 4393.977 | -9.075537e-05 | 309.8424 | 9.289569e-05 | 341.0504 | -0.0001951072 | -1997.637 | 0.0006923335 | 6735.921 | -0.0004122213 | -2233.373
0.358805 | 0.000298592 | 2489.434 | -0.0001955183 | -1523.023 | 0.0001168462 | 540.5709 | -0.0002176377 | -2175.571 | 0.0005328939 | 3769.005 | -0.0006713882 | -6010.123 | 0.358805 | 0.0003898624 | 4116.706 | -9.177889e-05 | 205.6733 | 8.417511e-05 | 343.6229 | -0.000168304 | -1706.598 | 0.0006480062 | 6344.256 | -0.0003761509 | -1972.19
0.3670688 | 0.0002895042 | 2376.202 | -0.0001995799 | -1595.433 | 0.0001114819 | 572.9469 | -0.0001934046 | -1902.851 | 0.0005094839 | 3650.702 | -0.0006302194 | -5604.029 | 0.3670688 | 0.0003686523 | 3845.416 | -9.43747e-05 | 85.53228 | 7.63232e-05 | 345.5034 | -0.0001440968 | -1444.386 | 0.0006093149 | 5997.164 | -0.0003459925 | -1760.206
0.3755805 | 0.0002805084 | 2275.41 | -0.0002028165 | -1649.45 | 0.0001067515 | 601.9408 | -0.0001720336 | -1661.902 | 0.0004872559 | 3533.572 | -0.0005921762 | -5231.742 | 0.3755805 | 0.0003490089 | 3603.529 | -9.704726e-05 | -18.54863 | 6.928974e-05 | 347.4776 | -0.0001224763 | -1209.731 | 0.0005751931 | 5686.185 | -0.0003204889 | -1587.01
0.3843475 | 0.0002716047 | 2182.184 | -0.0002050472 | -1688.479 | 0.000102568 | 626.7823 | -0.0001532827 | -1450.823 | 0.0004661309 | 3417.982 | -0.000557117 | -4891.099 | 0.3843475 | 0.0003307362 | 3383.915 | -9.942137e-05 | -109.0635 | 6.297918e-05 | 348.3143 | -0.0001032571 | -1001.583 | 0.0005447702 | 5404.959 | -0.0002987354 | -1444.551
0.3933775 | 0.000262796 | 2095.434 | -0.0002064665 | -1715.215 | 9.885306e-05 | 647.3478 | -0.0001369912 | -1267.798 | 0.0004460221 | 3303.876 | -0.0005247707 | -4579.257 | 0.3933775 | 0.0003136848 | 3183.888 | -0.0001015074 | -187.568 | 5.731147e-05 | 347.6112 | -8.634942e-05 | -818.9653 | 0.000517356 | 5148.117 | -0.0002799819 | -1326.5
0.4026784 | 0.0002540848 | 2014.352 | -0.00020719 | -1731.427 | 9.554031e-05 | 663.8938 | -0.000122933 | -1110.193 | 0.0004268552 | 3191.499 | -0.0004948725 | -4293.211 | 0.4026784 | 0.000297719 | 3001.328 | -0.0001033041 | -255.0729 | 5.222436e-05 | 345.538 | -7.156989e-05 | -659.7147 | 0.0004924155 | 4911.616 | -0.0002636352 | -1227.738
0.4122583 | 0.000245465 | 1937.897 | -0.0002071026 | -1737.169 | 9.256333e-05 | 676.4465 | -0.0001108611 | -975.4377 | 0.0004085633 | 3080.883 | -0.0004671841 | -4030.455 | 0.4122583 | 0.000282714 | 2833.799 | -0.0001046516 | -311.7009 | 4.765197e-05 | 341.9747 | -5.870714e-05 | -521.6984 | 0.0004695273 | 4692.146 | -0.0002492309 | -1144.384
0.4221255 | 0.0002369581 | 1865.627 | -0.0002060702 | -1731.97 | 8.987495e-05 | 685.3406 | -0.0001005669 | -861.1203 | 0.0003910855 | 2972.009 | -0.0004415223 | -3789.023 | 0.4221255 | 0.000268599 | 2679.797 | -0.0001053692 | -356.914 | 4.35563e-05 | 337.2427 | -4.758683e-05 | -402.8715 | 0.0004483582 | 4486.937 | -0.0002364317 | -1073.76
0.4322887 | 0.0002285922 | 1797.113 | -0.0002041249 | -1716.748 | 8.7419e-05 | 690.668 | -9.184412e-05 | -765.0173 | 0.0003743659 | 2864.821 | -0.0004177506 | -3567.411 | 0.4322887 | 0.0002553156 | 2537.935 | -0.0001054163 | -391.2951 | 3.988164e-05 | 331.2845 | -3.803282e-05 | -301.4085 | 0.0004286446 | 4293.78 | -0.0002250133 | -1014.118
0.4427568 | 0.0002203978 | 1733.037 | -0.0002016845 | -1694.46 | 8.51425e-05 | 692.695 | -8.446779e-05 | -684.6061 | 0.0003583502 | 2759.307 | -0.0003957366 | -3364.112 | 0.4427568 | 0.0002428159 | 2408.037 | -0.0001050562 | -416.7699 | 3.657489e-05 | 324.4191 | -2.982053e-05 | -214.7355 | 0.0004101727 | 4110.672 | -0.0002148189 | -964.4465
0.4535389 | 0.0002123032 | 1669.761 | -0.0001981369 | -1663.191 | 8.301423e-05 | 691.7689 | -7.825023e-05 | -617.762 | 0.0003430169 | 2655.055 | -0.0003754045 | -3178.752 | 0.4535389 | 0.0002309499 | 2286.462 | -0.0001039496 | -433.0038 | 3.361859e-05 | 317.1621 | -2.278169e-05 | -140.8289 | 0.0003928042 | 3935.989 | -0.0002057889 | -924.7664
0.4646444 | 0.0002042756 | 1607.461 | -0.0001942226 | -1628.516 | 8.100207e-05 | 688.3334 | -7.305392e-05 | -562.6631 | 0.0003283073 | 2551.843 | -0.0003567941 | -3011.397 | 0.4646444 | 0.0002196741 | 2170.997 | -0.0001024867 | -445.0297 | 3.100067e-05 | 309.6598 | -1.688566e-05 | -79.19535 | 0.000376383 | 3767.678 | -0.0001978659 | -895.3969
0.476083 | 0.0001965215 | 1549.175 | -0.0001907471 | -1595.611 | 7.906865e-05 | 681.5617 | -6.86971e-05 | -518.3572 | 0.0003140982 | 2449.237 | -0.0003397487 | -2860.212 | 0.476083 | 0.0002091115 | 2066.754 | -0.0001014379 | -454.9887 | 2.870842e-05 | 300.356 | -1.217917e-05 | -31.66767 | 0.0003606943 | 3606.336 | -0.0001906899 | -871.0731
0.4878648 | 0.000188252 | 1479.729 | -0.0001850933 | -1551.994 | 7.72363e-05 | 672.9031 | -6.545885e-05 | -485.8409 | 0.0003001451 | 2343.945 | -0.0003229339 | -2715.659 | 0.4878648 | 0.0001984138 | 1954.884 | -9.85721e-05 | -456.7206 | 2.679575e-05 | 289.805 | -9.072055e-06 | -1.456062 | 0.0003454465 | 3450.688 | -0.0001831882 | -841.9879
0.5 | 0.0001818287 | 1443.574 | -0.0001796935 | -1492.131 | 7.57229e-05 | 669.0424 | -6.251119e-05 | -453.471 | 0.0002869979 | 2246.189 | -0.0003070514 | -2577.68 | 0.5 | 0.0001899845 | 1878.374 | -9.591115e-05 | -443.1724 | 2.529548e-05 | 281.4598 | -6.825984e-06 | 20.62341 | 0.0003309715 | 3303.664 | -0.000175771 | -811.2368
0.515 | 0.0001719735 | 1363.923 | -0.0001715398 | -1425.54 | 7.305659e-05 | 648.3563 | -5.866687e-05 | -421.2867 | 0.0002703868 | 2112.11 | -0.0002906255 | -2443.489 | 0.515 | 0.0001787983 | 1769.231 | -9.159604e-05 | -426.4398 | 2.281867e-05 | 260.1124 | -3.622741e-06 | 45.40168 | 0.0003148445 | 3141.379 | -0.0001681745 | -780.8786
0.5310974 | 0.0001636007 | 1299.579 | -0.0001646404 | -1365.865 | 7.08367e-05 | 632.2624 | -5.6158e-05 | -398.9807 | 0.0002560304 | 1999.932 | -0.0002749405 | -2311.72 | 0.5311008 | 0.0001684588 | 1669.918 | -8.752846e-05 | -408.764 | 2.093592e-05 | 247.8592 | -1.257588e-06 | 67.64293 | 0.0002988824 | 2978.905 | -0.0001605082 | -751.4836
0.5483724 | 0.0001554672 | 1239.409 | -0.0001570319 | -1298.201 | 6.856101e-05 | 615.0234 | -5.356694e-05 | -376.6983 | 0.0002422678 | 1895.083 | -0.000259495 | -2179.389 | 0.5483832 | 0.0001585448 | 1575.032 | -8.305079e-05 | -386.7873 | 1.926846e-05 | 235.4078 | 6.869627e-07 | 84.52231 | 0.000283309 | 2821.188 | -0.0001528731 | -720.7408
0.5669113 | 0.0001466252 | 1173.495 | -0.000148235 | -1220.878 | 6.597788e-05 | 594.623 | -5.093329e-05 | -354.7361 | 0.0002273724 | 1780.33 | -0.0002431971 | -2040.842 | 0.566934 | 0.0001490796 | 1485.17 | -7.824478e-05 | -360.7631 | 1.77991e-05 | 224.0752 | 2.202934e-06 | 97.43137 | 0.0002681624 | 2668.601 | -0.000145259 | -688.5043
0.5868065 | 0.0001381658 | 1111.676 | -0.0001392585 | -1141.11 | 6.360603e-05 | 575.7357 | -4.859454e-05 | -335.3712 | 0.0002130216 | 1671.353 | -0.0002272057 | -1903.431 | 0.5868461 | 0.0001400053 | 1399.384 | -7.321022e-05 | -331.9826 | 1.651025e-05 | 213.4074 | 3.386432e-06 | 106.8394 | 0.0002533518 | 2520.323 | -0.0001375733 | -654.1061
0.6081572 | 0.0001298681 | 1049.508 | -0.0001303507 | -1063.561 | 6.108251e-05 | 554.6384 | -4.628652e-05 | -317.2345 | 0.0001991106 | 1564.093 | -0.0002119576 | -1773.91 | 0.6082196 | 0.0001314584 | 1318.875 | -6.813086e-05 | -301.8437 | 1.542805e-05 | 204.0205 | 4.263974e-06 | 113.3661 | 0.0002390977 | 2378.66 | -0.0001298862 | -617.6001
0.6310698 | 0.0001218008 | 988.4489 | -0.0001215559 | -987.6929 | 5.838357e-05 | 531.8145 | -4.384232e-05 | -298.2939 | 0.0001858031 | 1461.324 | -0.0001973776 | -1650.223 | 0.6311616 | 0.0001233059 | 1242.044 | -6.304066e-05 | -271.1409 | 1.455235e-05 | 196.0906 | 4.905784e-06 | 117.7585 | 0.0002251771 | 2241.314 | -0.0001220863 | -578.5704
0.6556588 | 0.0001139174 | 928.2197 | -0.0001128873 | -913.512 | 5.558366e-05 | 508.1339 | -4.127353e-05 | -278.3786 | 0.0001729182 | 1361.52 | -0.0001832746 | -1530.877 | 0.6557873 | 0.0001156184 | 1169.592 | -5.8054e-05 | -240.6774 | 1.389851e-05 | 189.9537 | 5.341218e-06 | 120.4665 | 0.0002117223 | 2109.697 | -0.0001142317 | -537.1487
0.6820467 | 0.0001062196 | 869.3193 | -0.0001043496 | -840.5737 | 5.272203e-05 | 484.1473 | -3.859893e-05 | -257.409 | 0.0001604295 | 1265.29 | -0.0001694988 | -1413.83 | 0.6822202 | 0.0001084854 | 1102.525 | -5.327783e-05 | -211.0394 | 1.348386e-05 | 185.8954 | 5.581817e-06 | 121.7289 | 0.0001989101 | 1985.655 | -0.0001064158 | -493.6843
0.710365 | 9.875034e-05 | 811.938 | -9.605612e-05 | -769.9555 | 4.981582e-05 | 459.9312 | -3.584469e-05 | -235.6602 | 0.0001484074 | 1172.905 | -0.0001561708 | -1300.364 | 0.7105929 | 0.0001018654 | 1040.402 | -4.874138e-05 | -182.5698 | 1.330083e-05 | 183.9316 | 5.646792e-06 | 121.7787 | 0.0001867064 | 1868.668 | -9.866358e-05 | -448.6227
0.7407551 | 9.153647e-05 | 756.3779 | -8.805892e-05 | -701.9955 | 4.687407e-05 | 435.5812 | -3.301603e-05 | -213.1524 | 0.0001369016 | 1084.752 | -0.0001433522 | -1190.995 | 0.7410479 | 9.582575e-05 | 983.9668 | -4.451197e-05 | -155.6172 | 1.332896e-05 | 183.8799 | 5.554102e-06 | 120.7457 | 0.0001752802 | 1760.314 | -9.110743e-05 | -402.8347
0.7733685 | 8.455611e-05 | 702.3289 | -8.037744e-05 | -636.9847 | 4.388756e-05 | 410.9182 | -3.012737e-05 | -190.1068 | 0.0001258853 | 1000.331 | -0.0001310787 | -1086.295 | 0.7737379 | 9.035013e-05 | 933.1439 | -4.058767e-05 | -130.1106 | 1.355041e-05 | 185.5476 | 5.307566e-06 | 118.6131 | 0.0001646515 | 1660.784 | -8.377135e-05 | -356.4848
0.8083679 | 7.78515e-05 | 650.2446 | -7.305134e-05 | -575.1341 | 4.087565e-05 | 386.0813 | -2.720656e-05 | -166.7682 | 0.0001154338 | 920.2782 | -0.0001194266 | -986.861 | 0.8088269 | 8.545801e-05 | 888.0918 | -3.699444e-05 | -106.2598 | 1.39786e-05 | 188.9895 | 4.882684e-06 | 115.1277 | 0.0001548691 | 1570.389 | -7.672081e-05 | -310.1919
0.8459278 | 7.143221e-05 | 600.3343 | -6.607734e-05 | -516.286 | 3.785371e-05 | 361.2097 | -2.427178e-05 | -143.2691 | 0.0001055554 | 844.6908 | -0.0001084098 | -892.7724 | 0.8464911 | 8.115185e-05 | 848.8043 | -3.373958e-05 | -84.15014 | 1.467819e-05 | 194.6963 | 4.197289e-06 | 109.5879 | 0.0001459032 | 1488.791 | -6.993787e-05 | -263.904
0.8862356 | 6.528232e-05 | 552.4053 | -5.944622e-05 | -460.4283 | 3.483837e-05 | 336.3962 | -2.13492e-05 | -119.8647 | 9.62031e-05 | 773.0161 | -9.801798e-05 | -804.1187 | 0.8869193 | 7.74736e-05 | 815.7143 | -3.084762e-05 | -63.88871 | 1.570497e-05 | 203.0554 | 3.184614e-06 | 101.3859 | 0.0001378001 | 1416.516 | -6.344756e-05 | -217.6767
0.9294922 | 5.939868e-05 | 506.5072 | -5.314134e-05 | -407.3513 | 3.183312e-05 | 311.6971 | -1.844045e-05 | -96.54028 | 8.736505e-05 | 705.1904 | -8.823971e-05 | -720.774 | 0.9303145 | 7.446698e-05 | 789.1956 | -2.835187e-05 | -45.72723 | 1.707131e-05 | 214.0935 | 1.814262e-06 | 90.20106 | 0.0001306472 | 1354.327 | -5.732079e-05 | -172.0306
0.9759135 | 5.375518e-05 | 462.4333 | -4.71295e-05 | -356.7797 | 2.880134e-05 | 286.7999 | -1.551157e-05 | -73.03483 | 7.902415e-05 | 641.0019 | -7.90718e-05 | -642.7855 | 0.9768944 | 7.218547e-05 | 769.7147 | -2.629067e-05 | -29.94454 | 1.875845e-05 | 227.5942 | 9.110519e-08 | 76.00911 | 0.0001245819 | 1303.428 | -5.166586e-05 | -127.7577
1.025731 | 4.839384e-05 | 420.6816 | -4.142831e-05 | -308.6998 | 2.572498e-05 | 261.6029 | -1.253369e-05 | -49.06941 | 7.12928e-05 | 581.5877 | -7.060319e-05 | -570.6508 | 1.026893 | 7.069415e-05 | 757.7481 | -2.472337e-05 | -17.07451 | 2.07681e-05 | 243.3 | -2.043881e-06 | 58.05902 | 0.0001197354 | 1264.953 | -4.658129e-05 | -85.58909
1.079193 | 4.319625e-05 | 379.1486 | -3.607819e-05 | -264.5821 | 2.260027e-05 | 235.2517 | -9.667551e-06 | -26.77293 | 6.391752e-05 | 523.8559 | -6.271586e-05 | -504.4458 | 1.08056 | 7.01424e-05 | 754.467 | -2.379592e-05 | -8.34437 | 2.337745e-05 | 264.0732 | -4.789317e-06 | 35.34984 | 0.0001161677 | 1238.525 | -4.220198e-05 | -47.4852
1.136566 | 3.828112e-05 | 338.8062 | -3.119168e-05 | -225.332 | 1.980381e-05 | 211.4962 | -7.169504e-06 | -7.535577 | 5.686512e-05 | 467.372 | -5.553104e-05 | -445.319 | 1.138166 | 7.067809e-05 | 762.0055 | -2.354679e-05 | -3.13163 | 2.594469e-05 | 285.251 | -7.446192e-06 | 14.1064 | 0.0001147828 | 1232.606 | -3.927315e-05 | -18.37446
1.198137 | 3.388381e-05 | 304.043 | -2.670749e-05 | -187.9745 | 1.714054e-05 | 189.2772 | -4.579262e-06 | 12.90541 | 5.075703e-05 | 418.7656 | -4.897455e-05 | -391.0853 | 1.2 | 7.208073e-05 | 777.9847 | -2.388389e-05 | -1.279287 | 2.704258e-05 | 294.1828 | -8.614676e-06 | 4.634584 | 0.00011654 | 1255.405 | -3.883845e-05 | -6.315639
1.293285 | 2.787152e-05 | 251.534 | -2.138241e-05 | -148.4203 | 1.327077e-05 | 155.1179 | -1.352662e-06 | 36.37105 | 4.257451e-05 | 349.3487 | -4.154026e-05 | -333.6889
1.388434 | 2.285365e-05 | 209.7487 | -1.669709e-05 | -111.4128 | 1.006994e-05 | 127.6515 | 1.495034e-06 | 58.02041 | 3.570084e-05 | 292.4284 | -3.488284e-05 | -280.7326
1.483582 | 1.867377e-05 | 174.2455 | -1.292374e-05 | -82.3332 | 7.341218e-06 | 103.9234 | 3.803375e-06 | 75.19483 | 3.004218e-05 | 244.8863 | -2.968831e-05 | -240.1436
1.578731 | 1.518244e-05 | 144.1051 | -9.895639e-06 | -59.53385 | 5.051329e-06 | 83.8217 | 5.709333e-06 | 89.16471 | 2.5325e-05 | 204.4934 | -2.551223e-05 | -208.3203
1.67388 | 1.226566e-05 | 118.5257 | -7.467316e-06 | -41.70945 | 3.152917e-06 | 66.9612 | 7.237049e-06 | 100.1254 | 2.137383e-05 | 170.0607 | -2.216916e-05 | -183.5217
1.769028 | 9.834087e-06 | 96.87247 | -5.524968e-06 | -27.84519 | 1.601888e-06 | 53.00982 | 8.44065e-06 | 108.5424 | 1.80498e-05 | 140.6181 | -1.947372e-05 | -164.0844
1.864177 | 7.814457e-06 | 78.61397 | -3.979607e-06 | -17.15496 | 3.584134e-07 | 41.65267 | 9.362541e-06 | 114.7687 | 1.524642e-05 | 115.3933 | -1.729758e-05 | -148.874
1.959325 | 6.145099e-06 | 63.29177 | -2.760012e-06 | -9.018089 | -6.158785e-07 | 32.59632 | 1.004451e-05 | 119.1616 | 1.287721e-05 | 93.76717 | -1.553539e-05 | -136.952
2.054474 | 4.773278e-06 | 50.50405 | -1.807024e-06 | -2.92779 | -1.356273e-06 | 25.55925 | 1.052357e-05 | 122.0269 | 1.087155e-05 | 75.20697 | -1.41061e-05 | -127.6194
2.149622 | 3.65339e-06 | 39.89599 | -1.071448e-06 | 1.530943 | -1.89567e-06 | 20.28 | 1.083364e-05 | 123.6455 | 9.170428e-06 | 59.26284 | -1.294429e-05 | -120.3157
2.244771 | 2.745846e-06 | 31.15264 | -5.122289e-07 | 4.697995 | -2.264105e-06 | 16.51681 | 1.100525e-05 | 124.2675 | 7.724304e-06 | 45.54219 | -1.199797e-05 | -114.6091
2.33992 | 2.016289e-06 | 23.99583 | -9.492761e-08 | 6.85382 | -2.488901e-06 | 14.04714 | 1.106572e-05 | 124.1142 | 6.491355e-06 | 33.7069 | -1.122533e-05 | -110.1585
2.435068 | 1.435031e-06 | 18.18039 | 2.090278e-07 | 8.226368 | -2.594527e-06 | 12.67552 | 1.103971e-05 | 123.389 | 5.436416e-06 | 23.46351 | -1.059324e-05 | -106.7028
2.530217 | 9.766081e-07 | 13.49374 | 4.235362e-07 | 9.003865 | -2.602793e-06 | 12.21895 | 1.094857e-05 | 122.2593 | 4.530061e-06 | 14.56045 | -1.007562e-05 | -104.0429
2.625365 | 6.193514e-07 | 9.750915 | 5.680082e-07 | 9.334937 | -2.532783e-06 | 12.53426 | 1.081233e-05 | 120.8995 | 3.747963e-06 | 6.782993 | -9.652475e-06 | -102.0336
2.720514 | 3.450694e-07 | 6.796421 | 6.584896e-07 | 9.342087 | -2.4014e-06 | 13.46567 | 1.064673e-05 | 119.4191 | 3.070321e-06 | -0.04872385 | -9.308941e-06 | -100.5734
2.815663 | 1.386013e-07 | 4.497152 | 7.077713e-07 | 9.119183 | -2.222994e-06 | 14.93652 | 1.046975e-05 | 118.0039 | 2.481359e-06 | -6.084651 | -9.034649e-06 | -99.5997
2.910811 | -1.240734e-08 | 2.743351 | 7.259095e-07 | 8.738436 | -2.01065e-06 | 16.77745 | 1.028976e-05 | 116.6586 | 1.968909e-06 | -11.44531 | -8.823071e-06 | -99.08139
3.00596 | -1.179547e-07 | 1.450202 | 7.206668e-07 | 8.259245 | -1.774662e-06 | 19.03342 | 1.01302e-05 | 115.7021 | 1.523988e-06 | -16.22866 | -8.671371e-06 | -99.02045
3.101109 | -1.858858e-07 | 0.5340096 | 6.985738e-07 | 7.714648 | -1.525807e-06 | 21.40892 | 9.979065e-06 | 114.829 | 1.140493e-06 | -20.49759 | -8.577731e-06 | -99.41542
3.196257 | -2.221671e-07 | -0.04652944 | 6.554716e-07 | 7.078003 | -1.270449e-06 | 24.2531 | 9.90744e-06 | 115.0175 | 8.147054e-07 | -24.30454 | -8.542112e-06 | -100.2882
3.291406 | -2.310436e-07 | -0.3363729 | 6.121063e-07 | 6.507276 | -1.019169e-06 | 26.85603 | 9.774336e-06 | 114.4983 | 5.450672e-07 | -27.71665 | -8.572924e-06 | -101.7616
3.386554 | -2.160779e-07 | -0.3261867 | 6.283206e-07 | 6.526743 | -7.72968e-07 | 29.86895 | 9.975192e-06 | 117.1425 | 3.316398e-07 | -30.93883 | -8.722828e-06 | -104.4687
3.481703 | -1.781942e-07 | -0.2612546 | 6.563727e-07 | 6.51106 | -5.42075e-07 | 32.26281 | 9.13373e-06 | 110.8274 | 1.750951e-07 | -34.05209 | -9.034022e-06 | -108.8384
3.576851 | -1.175715e-07 | 1.419773 | 1.925767e-07 | 3.932962 | -3.19411e-07 | 30.82131 | 1.077678e-05 | 120.9182 | 7.106742e-08 | -35.83811 | -9.338289e-06 | -112.2537
3.672 | -5.620117e-08 | 7.265903 | -7.58618e-07 | 1.557135 | -1.325622e-08 | 65.24619 | 7.582066e-06 | 126.9155 | 4.492574e-09 | -32.29293 | -8.389767e-06 | -100.4646
3.794 | -1.351088e-08 | 0.005696133 | 4.065605e-07 | 3.41434 | -3.404268e-10 | 14.84935 | 6.720366e-06 | 69.42304 | 1.457417e-09 | -21.29599 | -5.357105e-06 | -64.81012
3.916 | -6.198736e-09 | -1.859891 | 7.978086e-07 | 4.668183 | -8.269692e-10 | 3.172012 | 2.329538e-06 | 22.0947 | 5.133648e-10 | -9.133934 | -2.060088e-06 | -25.8672
4.038 | -6.218906e-09 | -0.651369 | 4.466498e-07 | 3.025623 | -4.613165e-10 | 0.4495372 | 1.202516e-06 | 10.21762 | -2.623009e-10 | -1.777836 | -2.845567e-07 | -4.086859
4.16 | -6.67854e-09 | 0.1483798 | 2.046536e-07 | 1.864077 | -4.428771e-10 | 0.2311675 | 3.034546e-07 | 2.698516 | -4.784718e-10 | 0.7295584 | 2.372225e-07 | 2.659365
4.282 | -6.581564e-09 | 0.4580336 | 1.470193e-07 | 1.704991 | -3.995483e-10 | 0.4645252 | 1.656671e-07 | 1.812708 | -4.502463e-10 | 1.001565 | 2.583883e-07 | 3.103075
4.404 | -6.006289e-09 | 0.5108517 | 1.297692e-07 | 1.613113 | -3.479479e-10 | 0.4589161 | 8.338914e-08 | 1.13861 | -3.764122e-10 | 0.767021 | 1.889448e-07 | 2.304082
4.526 | -5.271586e-09 | 0.4556618 | 1.147153e-07 | 1.429758 | -3.06789e-10 | 0.4957978 | 1.07757e-07 | 1.373076 | -3.114144e-10 | 0.5551676 | 1.3655e-07 | 1.666284
4.648 | -4.556461e-09 | 0.3852327 | 1.018935e-07 | 1.249443 | -2.614416e-10 | 0.4103145 | 9.143329e-08 | 1.154709 | -2.628634e-10 | 0.4318675 | 1.067597e-07 | 1.300722
4.77 | -3.918073e-09 | 0.3267779 | 8.890287e-08 | 1.080348 | -2.267786e-10 | 0.3745892 | 9.078536e-08 | 1.113472 | -2.239345e-10 | 0.3570354 | 8.89666e-08 | 1.081121
4.892 | -3.36215e-09 | 0.2791254 | 7.67692e-08 | 0.9296783 | -1.929188e-10 | 0.3085069 | 7.50113e-08 | 0.9190513 | -1.91883e-10 | 0.3062779 | 7.652641e-08 | 0.9291124
5.014 | -2.878922e-09 | 0.239375 | 6.613577e-08 | 0.7996791 | -1.658331e-10 | 0.2725959 | 6.731974e-08 | 0.8204843 | -1.640526e-10 | 0.2643981 | 6.616154e-08 | 0.8028631
5.136 | -2.457898e-09 | 0.2060019 | 5.674193e-08 | 0.6866242 | -1.407559e-10 | 0.228599 | 5.604369e-08 | 0.6847366 | -1.399206e-10 | 0.2280808 | 5.704215e-08 | 0.6923162
5.258 | -2.089795e-09 | 0.1763345 | 4.858181e-08 | 0.5877197 | -1.198874e-10 | 0.1989361 | 4.893996e-08 | 0.5972344 | -1.187392e-10 | 0.1955784 | 4.892132e-08 | 0.5937132
5.38 | -1.767474e-09 | 0.1508372 | 4.144368e-08 | 0.5016533 | -1.010626e-10 | 0.1676021 | 4.107905e-08 | 0.5019263 | -1.002904e-10 | 0.1669635 | 4.174597e-08 | 0.5066949
5.502 | -1.484429e-09 | 0.1279026 | 3.513686e-08 | 0.4252166 | -8.50144e-11 | 0.1434698 | 3.523607e-08 | 0.4302265 | -8.413146e-11 | 0.1415602 | 3.539828e-08 | 0.429625
5.624 | -1.235163e-09 | 0.1078878 | 2.958003e-08 | 0.3580623 | -7.067361e-11 | 0.1198731 | 2.94001e-08 | 0.3591311 | -6.999605e-11 | 0.1191134 | 2.977939e-08 | 0.3614444
5.746 | -1.014426e-09 | 0.08976577 | 2.459212e-08 | 0.2976505 | -5.819982e-11 | 0.1002252 | 2.46086e-08 | 0.3004795 | -5.752872e-11 | 0.09905821 | 2.476727e-08 | 0.3005944
5.868 | -8.172984e-10 | 0.07360082 | 2.012332e-08 | 0.2436017 | -4.704807e-11 | 0.08160191 | 2.002435e-08 | 0.2445451 | -4.651911e-11 | 0.08106894 | 2.026643e-08 | 0.2459725
5.99 | -6.383272e-10 | 0.05872355 | 1.603439e-08 | 0.1940713 | -3.701853e-11 | 0.06518696 | 1.602084e-08 | 0.1955426 | -3.655596e-11 | 0.064682 | 1.617395e-08 | 0.1962762
6.112 | -4.687006e-10 | 0.04507334 | 1.228791e-08 | 0.148624 | -2.845618e-11 | 0.04960529 | 1.225682e-08 | 0.1493292 | -2.806544e-11 | 0.04949106 | 1.238575e-08 | 0.1502578
6.234 | -2.992504e-10 | 0.03231916 | 8.782332e-09 | 0.1060299 | -1.796e-11 | 0.03542629 | 8.795792e-09 | 0.1069622 | -1.728136e-11 | 0.03496188 | 8.747128e-09 | 0.1060962
6.356 | -1.205934e-10 | 0.02086373 | 5.352778e-09 | 0.06528005 | -1.252988e-11 | 0.022492 | 5.507615e-09 | 0.06728476 | -1.153807e-11 | 0.02112253 | 5.24623e-09 | 0.06378435
6.478 | -6.279632e-10 | 0.006031766 | 2.179481e-09 | 0.02881365 | 1.081048e-10 | 0.01507943 | 2.437976e-09 | 0.03397056 | 1.117238e-10 | 0.01190566 | 2.256721e-09 | 0.02929684
6.6 | -7.006008e-09 | -0.06271747 | 2.287383e-09 | 0.01274196 | -2.362314e-10 | 0.001918406 | 1.387351e-09 | 0.01505677 | -2.396399e-10 | 0.003632936 | 7.168508e-10 | 0.01135714

## Sub 10 1.2% 30 ksi I
0.125
Group 2, Condition 3 (IFF) Sequence Step 1 - IFF 1.2% | [34 empty] | 18-1_2-Micro.xlsx
PATHS ALONG Y-DIRECTION (L) | [12 empty] | PATHS ALONG X-DIRECTION (T) | [12 empty] | PATHS ALONG Z-DIRECTION (THROUGH THICKNESS)
| Midplane |  | Midplane |  | Entry |  | Entry |  | Exit |  | Exit |  |  | Midplane |  | Midplane |  | Entry |  | Entry |  | Exit |  | Exit |  |  | At bore |  | At bore |  | 0.02" away from bore |  | 0.02" away from bore
| Hoop |  | Radial |  | Hoop |  | Radial |  | Hoop |  | Radial |  |  | Hoop |  | Radial |  | Hoop |  | Radial |  | Hoop |  | Radial |  |  | Hoop |  | Radial |  | Hoop |  | Radial
Radial | Strain | Stress | Strain | Stress | Strain | Stress | Strain | Stress | Strain | Stress | Strain | Stress | Radial | Strain | Stress | Strain | Stress | Strain | Stress | Strain | Stress | Strain | Stress | Strain | Stress | z coordinate | Strain | Stress | Strain | Stress | Strain | Stress | Strain | Stress
dim, in | in/in | psi | in/in | psi | in/in | psi | in/in | psi | in/in | psi | in/in | psi | dim, in | in/in | psi | in/in | psi | in/in | psi | in/in | psi | in/in | psi | in/in | psi | in | in/in | psi | in/in | psi | in/in | psi | in/in | psi
0 | [12 empty] | 0.1390874 | [8 empty] | 0.0059547375 |  | -0.005775155 | [9 empty] | 0
nan | [12 empty] | 0.1394362 | [8 empty] | 0.0059294225 |  | -0.0057230625 | [9 empty] | nan
nan | [12 empty] | 0.1397846 | [8 empty] | 0.005904108 |  | -0.005670973 | [9 empty] | nan
nan | [12 empty] | 0.1401331 | [8 empty] | 0.00587879 |  | -0.005618875 | [9 empty] | nan
nan | [12 empty] | 0.1404815 | [8 empty] | 0.005853477 |  | -0.005566783 | [9 empty] | nan
nan | [12 empty] | 0.1408299 | [8 empty] | 0.005828161 |  | -0.005514691 | [9 empty] | nan
nan | [12 empty] | 0.1411787 | [8 empty] | 0.005802846 |  | -0.005462599 | [9 empty] | nan
nan | [12 empty] | 0.1415272 | [8 empty] | 0.005777528 |  | -0.0054105025 | [9 empty] | nan
nan | [12 empty] | 0.1418756 | [8 empty] | 0.005752212 |  | -0.005358408 | [9 empty] | nan
nan | [12 empty] | 0.142224 | [8 empty] | 0.005726898 |  | -0.005306315 | [9 empty] | nan
nan | [12 empty] | 0.1425728 | [8 empty] | 0.005701582 |  | -0.0052542225 | [9 empty] | nan
nan | [12 empty] | 0.1429213 | [8 empty] | 0.005676263 |  | -0.0052021225 | [9 empty] | nan
nan | [12 empty] | 0.1432697 | [8 empty] | 0.005650949 |  | -0.005150029 | [9 empty] | nan
nan | [12 empty] | 0.1436181 | [8 empty] | 0.005625989 |  | -0.005099365 | [9 empty] | nan
nan | [12 empty] | 0.1439665 | [8 empty] | 0.005602334 |  | -0.005053976 | [9 empty] | nan
nan | [12 empty] | 0.1443154 | [8 empty] | 0.0055786825 |  | -0.005008583 | [9 empty] | nan
nan | [12 empty] | 0.1446638 | [8 empty] | 0.00555503 |  | -0.004963192 | [9 empty] | nan
nan | [12 empty] | 0.1450122 | [8 empty] | 0.005531381 |  | -0.004917804 | [9 empty] | nan
nan | [12 empty] | 0.1453606 | [8 empty] | 0.0055077275 |  | -0.0048724125 | [9 empty] | nan
nan | [12 empty] | 0.1457091 | [8 empty] | 0.005484074 |  | -0.004827019 | [9 empty] | nan
nan | [12 empty] | 0.1460579 | [8 empty] | 0.005460423 |  | -0.00478163 | [9 empty] | nan
nan | [12 empty] | 0.1464063 | [8 empty] | 0.005436771 |  | -0.0047362425 | [9 empty] | nan
nan | [12 empty] | 0.1467547 | [8 empty] | 0.005413119 |  | -0.004690854 | [9 empty] | nan
nan | [12 empty] | 0.1471031 | [8 empty] | 0.005389466 |  | -0.004645462 | [9 empty] | nan
nan | [12 empty] | 0.1474516 | [8 empty] | 0.005365816 |  | -0.004600074 | [9 empty] | nan
nan | [12 empty] | 0.1478004 | [8 empty] | 0.005342165 |  | -0.004554686 | [9 empty] | nan
nan | [12 empty] | 0.1481488 | [8 empty] | 0.0053185875 |  | -0.004509612 | [9 empty] | nan
nan | [12 empty] | 0.1484972 | [8 empty] | 0.0052964375 |  | -0.004470648 | [9 empty] | nan
nan | [12 empty] | 0.1488457 | [8 empty] | 0.005274292 |  | -0.004431689 | [9 empty] | nan
nan | [12 empty] | 0.1491941 | [8 empty] | 0.0052521425 |  | -0.004392731 | [9 empty] | nan
nan | [12 empty] | 0.1495425 | [8 empty] | 0.005229995 |  | -0.0043537725 | [9 empty] | nan
nan | [12 empty] | 0.1498909 | [8 empty] | 0.005207845 |  | -0.004314808 | [9 empty] | nan
nan | [12 empty] | 0.1502398 | [8 empty] | 0.005185698 |  | -0.004275853 | [9 empty] | nan
nan | [12 empty] | 0.1505882 | [8 empty] | 0.005163551 |  | -0.004236897 | [9 empty] | nan
nan | [12 empty] | 0.1509366 | [8 empty] | 0.0051414025 |  | -0.004197938 | [9 empty] | nan
nan | [12 empty] | 0.151285 | [8 empty] | 0.005119257 |  | -0.004158979 | [9 empty] | nan
nan | [12 empty] | 0.1516335 | [8 empty] | 0.00509711 |  | -0.004120025 | [9 empty] | nan
nan | [12 empty] | 0.1519819 | [8 empty] | 0.005074962 |  | -0.004081069 | [9 empty] | nan
nan | [12 empty] | 0.1523303 | [8 empty] | 0.0050528175 |  | -0.004042116 | [9 empty] | nan
nan | [12 empty] | 0.1526787 | [8 empty] | 0.005030668 |  | -0.004003158 | [9 empty] | nan
nan | [12 empty] | 0.1530272 | [8 empty] | 0.005009899 |  | -0.003970154 | [9 empty] | nan
nan | [12 empty] | 0.1533756 | [8 empty] | 0.004989308 |  | -0.003937919 | [9 empty] | nan
nan | [12 empty] | 0.153724 | [8 empty] | 0.00496872 |  | -0.003905689 | [9 empty] | nan
nan | [12 empty] | 0.1540728 | [8 empty] | 0.004948126 |  | -0.003873455 | [9 empty] | nan
nan | [12 empty] | 0.1544213 | [8 empty] | 0.004927537 |  | -0.003841224 | [9 empty] | nan
nan | [12 empty] | 0.1547697 | [8 empty] | 0.004906948 |  | -0.003808996 | [9 empty] | nan
nan | [12 empty] | 0.1551177 | [8 empty] | 0.004886359 |  | -0.003776766 | [9 empty] | nan
nan | [12 empty] | 0.1554665 | [8 empty] | 0.004865768 |  | -0.0037445375 | [9 empty] | nan
nan | [12 empty] | 0.155815 | [8 empty] | 0.004845179 |  | -0.003712308 | [9 empty] | nan
nan | [12 empty] | 0.1561634 | [8 empty] | 0.004824592 |  | -0.003680083 | [9 empty] | nan
nan | [12 empty] | 0.1565118 | [8 empty] | 0.004804003 |  | -0.003647858 | [9 empty] | nan
nan | [12 empty] | 0.1568602 | [8 empty] | 0.004783413 |  | -0.00361563 | [9 empty] | nan
nan | [12 empty] | 0.1572087 | [8 empty] | 0.004762825 |  | -0.003583407 | [9 empty] | nan
nan | [12 empty] | 0.1575567 | [8 empty] | 0.004743359 |  | -0.003555507 | [9 empty] | nan
nan | [12 empty] | 0.1579051 | [8 empty] | 0.004724328 |  | -0.003529283 | [9 empty] | nan
nan | [12 empty] | 0.1582535 | [8 empty] | 0.004705296 |  | -0.003503058 | [9 empty] | nan
nan | [12 empty] | 0.158602 | [8 empty] | 0.004686267 |  | -0.003476836 | [9 empty] | nan
nan | [12 empty] | 0.1589504 | [8 empty] | 0.0046672375 |  | -0.0034506175 | [9 empty] | nan
[13 empty] | 0.1592988 | [8 empty] | 0.004648209 |  | -0.0034243975
[13 empty] | 0.1596469 | [8 empty] | 0.004629177 |  | -0.003398176
[13 empty] | 0.1599953 | [8 empty] | 0.0046101475 |  | -0.003371956
[13 empty] | 0.1603437 | [8 empty] | 0.004591121 |  | -0.003345739
[13 empty] | 0.1606921 | [8 empty] | 0.004572089 |  | -0.0033195225
[13 empty] | 0.1610406 | [8 empty] | 0.00455306 |  | -0.003293303
[13 empty] | 0.1613886 | [8 empty] | 0.0045340325 |  | -0.003267088
[13 empty] | 0.161737 | [8 empty] | 0.004515005 |  | -0.003240874
[13 empty] | 0.1620854 | [8 empty] | 0.004496791 |  | -0.003217639
[13 empty] | 0.1624339 | [8 empty] | 0.004479227 |  | -0.003196777
[13 empty] | 0.1627819 | [8 empty] | 0.004461665 |  | -0.003175919
[13 empty] | 0.1631303 | [8 empty] | 0.004444103 |  | -0.003155062
[13 empty] | 0.1634787 | [8 empty] | 0.00442654 |  | -0.003134203
[13 empty] | 0.1638268 | [8 empty] | 0.004408978 |  | -0.003113346
[13 empty] | 0.1641752 | [8 empty] | 0.004391416 |  | -0.00309249
[13 empty] | 0.1645236 | [8 empty] | 0.004373855 |  | -0.003071634
[13 empty] | 0.1648717 | [8 empty] | 0.004356293 |  | -0.003050778
[13 empty] | 0.1652201 | [8 empty] | 0.00433873 |  | -0.003029923
[13 empty] | 0.1655685 | [8 empty] | 0.00432117 |  | -0.003009068
[13 empty] | 0.1659169 | [8 empty] | 0.004303608 |  | -0.0029882175
[13 empty] | 0.166265 | [8 empty] | 0.00428605 |  | -0.002967366
[13 empty] | 0.1666134 | [8 empty] | 0.004268977 |  | -0.002948534
[13 empty] | 0.1669618 | [8 empty] | 0.004252665 |  | -0.00293284
[13 empty] | 0.1673098 | [8 empty] | 0.004236353 |  | -0.002917146
[13 empty] | 0.1676583 | [8 empty] | 0.004220044 |  | -0.0029014525
[13 empty] | 0.1680067 | [8 empty] | 0.004203731 |  | -0.00288576
[13 empty] | 0.1683547 | [8 empty] | 0.00418742 |  | -0.002870067
[13 empty] | 0.1687031 | [8 empty] | 0.004171109 |  | -0.002854375
[13 empty] | 0.1690516 | [8 empty] | 0.004154798 |  | -0.002838684
[13 empty] | 0.1693996 | [8 empty] | 0.004138487 |  | -0.002822991
[13 empty] | 0.169748 | [8 empty] | 0.004122177 |  | -0.0028073
[13 empty] | 0.1700965 | [8 empty] | 0.0041058675 |  | -0.00279161
[13 empty] | 0.1704445 | [8 empty] | 0.004089555 |  | -0.002775922
[13 empty] | 0.1707929 | [8 empty] | 0.004073247 |  | -0.002760231
[13 empty] | 0.1711413 | [8 empty] | 0.0040570275 |  | -0.002745199
[13 empty] | 0.1714898 | [8 empty] | 0.004041111 |  | -0.002732396
[13 empty] | 0.1718378 | [8 empty] | 0.004025196 |  | -0.002719596
[13 empty] | 0.1721862 | [8 empty] | 0.004009279 |  | -0.002706793
[13 empty] | 0.1725346 | [8 empty] | 0.003993365 |  | -0.002693989
[13 empty] | 0.1728831 | [8 empty] | 0.003977448 |  | -0.002681188
[13 empty] | 0.1732315 | [8 empty] | 0.003961533 |  | -0.002668387
[13 empty] | 0.1735799 | [8 empty] | 0.00394562 |  | -0.0026555875
[13 empty] | 0.173928 | [8 empty] | 0.003929704 |  | -0.002642787
[13 empty] | 0.1742764 | [8 empty] | 0.003913789 |  | -0.002629986
[13 empty] | 0.1746248 | [8 empty] | 0.003897876 |  | -0.002617189
[13 empty] | 0.1749732 | [8 empty] | 0.00388196 |  | -0.002604387
[13 empty] | 0.1753217 | [8 empty] | 0.003866046 |  | -0.002591588
[13 empty] | 0.1756697 | [8 empty] | 0.0038502325 |  | -0.002578885
[13 empty] | 0.1760181 | [8 empty] | 0.003835898 |  | -0.002567563
[13 empty] | 0.1763665 | [8 empty] | 0.0038215625 |  | -0.002556243
[13 empty] | 0.176715 | [8 empty] | 0.003807228 |  | -0.002544925
[13 empty] | 0.1770634 | [8 empty] | 0.0037928925 |  | -0.002533605
[13 empty] | 0.1774114 | [8 empty] | 0.003778561 |  | -0.0025222875
[13 empty] | 0.1777598 | [8 empty] | 0.003764225 |  | -0.002510969
[13 empty] | 0.1781083 | [8 empty] | 0.003749889 |  | -0.0024996525
[13 empty] | 0.1784567 | [8 empty] | 0.003735555 |  | -0.002488337
[13 empty] | 0.1788051 | [8 empty] | 0.003721221 |  | -0.00247702
[13 empty] | 0.1791531 | [8 empty] | 0.0037068875 |  | -0.002465706
[13 empty] | 0.1795016 | [8 empty] | 0.003692552 |  | -0.002454388
[13 empty] | 0.17985 | [8 empty] | 0.003678219 |  | -0.002443073
[13 empty] | 0.1801984 | [8 empty] | 0.003663883 |  | -0.0024317625
[13 empty] | 0.1805469 | [8 empty] | 0.0036507525 |  | -0.002422589
[13 empty] | 0.1808953 | [8 empty] | 0.003637753 |  | -0.0024136575
[13 empty] | 0.1812433 | [8 empty] | 0.0036247575 |  | -0.002404725
[13 empty] | 0.1815917 | [8 empty] | 0.003611758 |  | -0.002395796
[13 empty] | 0.1819402 | [8 empty] | 0.003598765 |  | -0.002386864
[13 empty] | 0.1822886 | [8 empty] | 0.003585766 |  | -0.002377933
[13 empty] | 0.182637 | [8 empty] | 0.0035727675 |  | -0.002369003
[13 empty] | 0.182985 | [8 empty] | 0.003559772 |  | -0.002360075
[13 empty] | 0.1833335 | [8 empty] | 0.003546776 |  | -0.002351146
[13 empty] | 0.1836819 | [8 empty] | 0.003533776 |  | -0.002342217
[13 empty] | 0.1840303 | [8 empty] | 0.003520779 |  | -0.002333291
[13 empty] | 0.1843787 | [8 empty] | 0.0035077825 |  | -0.002324362
[13 empty] | 0.1847272 | [8 empty] | 0.003494788 |  | -0.002315436
[13 empty] | 0.1850756 | [8 empty] | 0.0034826725 |  | -0.0023097425
[13 empty] | 0.1854236 | [8 empty] | 0.003470879 |  | -0.002305217
[13 empty] | 0.185772 | [8 empty] | 0.003459088 |  | -0.00230069
[13 empty] | 0.1861205 | [8 empty] | 0.003447296 |  | -0.002296162
[13 empty] | 0.1864689 | [8 empty] | 0.003435503 |  | -0.002291636
[13 empty] | 0.1868173 | [8 empty] | 0.003423708 |  | -0.002287108
[13 empty] | 0.1871657 | [8 empty] | 0.003411916 |  | -0.002282579
[13 empty] | 0.1875138 | [8 empty] | 0.003400123 |  | -0.002278055
[13 empty] | 0.1878622 | [8 empty] | 0.003388332 |  | -0.002273526
[13 empty] | 0.1882106 | [8 empty] | 0.0033765375 |  | -0.002269002
[13 empty] | 0.1885591 | [8 empty] | 0.003364744 |  | -0.0022644725
[13 empty] | 0.1889075 | [8 empty] | 0.003352951 |  | -0.002259947
[13 empty] | 0.1892559 | [8 empty] | 0.0033411575 |  | -0.002255421
[13 empty] | 0.1896043 | [8 empty] | 0.003329935 |  | -0.00225243
[13 empty] | 0.1899524 | [8 empty] | 0.003319143 |  | -0.002250592
[13 empty] | 0.1903008 | [8 empty] | 0.003308349 |  | -0.002248755
[13 empty] | 0.1906492 | [8 empty] | 0.003297554 |  | -0.0022469175
[13 empty] | 0.1909976 | [8 empty] | 0.003286761 |  | -0.00224508
[13 empty] | 0.1913457 | [8 empty] | 0.003275968 |  | -0.002243242
[13 empty] | 0.1916941 | [8 empty] | 0.003265174 |  | -0.002241407
[13 empty] | 0.1920425 | [8 empty] | 0.00325438 |  | -0.002239566
[13 empty] | 0.1923909 | [8 empty] | 0.003243587 |  | -0.0022377275
[13 empty] | 0.192739 | [8 empty] | 0.003232794 |  | -0.002235889
[13 empty] | 0.1930874 | [8 empty] | 0.003222 |  | -0.002234048
[13 empty] | 0.1934358 | [8 empty] | 0.003211207 |  | -0.0022322075
[13 empty] | 0.1937843 | [8 empty] | 0.0032004125 |  | -0.002230368
[13 empty] | 0.1941323 | [8 empty] | 0.003189917 |  | -0.002228544
[13 empty] | 0.1944807 | [8 empty] | 0.003179851 |  | -0.002226743
[13 empty] | 0.1948291 | [8 empty] | 0.003169786 |  | -0.00222494
[13 empty] | 0.1951772 | [8 empty] | 0.003159725 |  | -0.0022231375
[13 empty] | 0.1955256 | [8 empty] | 0.003149662 |  | -0.002221337
[13 empty] | 0.1958736 | [8 empty] | 0.003139599 |  | -0.00221953
[13 empty] | 0.196222 | [8 empty] | 0.003129535 |  | -0.002217728
[13 empty] | 0.1965701 | [8 empty] | 0.003119471 |  | -0.0022159225
[13 empty] | 0.1969185 | [8 empty] | 0.003109409 |  | -0.0022141175
[13 empty] | 0.1972665 | [8 empty] | 0.003099344 |  | -0.002212313
[13 empty] | 0.197615 | [8 empty] | 0.003089282 |  | -0.002210508
[13 empty] | 0.1979634 | [8 empty] | 0.003079216 |  | -0.0022087025
[13 empty] | 0.1983114 | [8 empty] | 0.0030691525 |  | -0.002206895
[13 empty] | 0.1986598 | [8 empty] | 0.003059271 |  | -0.002204824
[13 empty] | 0.1990079 | [8 empty] | 0.003049965 |  | -0.002201925
[13 empty] | 0.1993563 | [8 empty] | 0.0030406575 |  | -0.002199029
[13 empty] | 0.1997043 | [8 empty] | 0.003031351 |  | -0.002196128
[13 empty] | 0.2000524 | [8 empty] | 0.003022044 |  | -0.0021932275
[13 empty] | 0.2004008 | [8 empty] | 0.003012735 |  | -0.002190328
[13 empty] | 0.2007488 | [8 empty] | 0.003003429 |  | -0.002187429
[13 empty] | 0.2010972 | [8 empty] | 0.002994121 |  | -0.002184529
[13 empty] | 0.2014453 | [8 empty] | 0.002984811 |  | -0.0021816275
[13 empty] | 0.2017937 | [8 empty] | 0.002975504 |  | -0.0021787275
[13 empty] | 0.2021417 | [8 empty] | 0.002966196 |  | -0.002175827
[13 empty] | 0.2024898 | [8 empty] | 0.002956887 |  | -0.0021729225
[13 empty] | 0.2028382 | [8 empty] | 0.002947579 |  | -0.002170022
[13 empty] | 0.2031862 | [8 empty] | 0.002938348 |  | -0.002167056
[13 empty] | 0.2035346 | [8 empty] | 0.0029300575 |  | -0.002163347
[13 empty] | 0.2038827 | [8 empty] | 0.0029217625 |  | -0.002159635
[13 empty] | 0.2042307 | [8 empty] | 0.002913472 |  | -0.002155924
[13 empty] | 0.2045791 | [8 empty] | 0.002905177 |  | -0.0021522125
[13 empty] | 0.2049272 | [8 empty] | 0.002896882 |  | -0.002148502
[13 empty] | 0.2052756 | [8 empty] | 0.00288859 |  | -0.002144789
[13 empty] | 0.2056236 | [8 empty] | 0.002880296 |  | -0.002141077
[13 empty] | 0.205972 | [8 empty] | 0.002871999 |  | -0.002137364
[13 empty] | 0.2063201 | [8 empty] | 0.002863706 |  | -0.002133653
[13 empty] | 0.2066681 | [8 empty] | 0.002855413 |  | -0.002129939
[13 empty] | 0.2070165 | [8 empty] | 0.002847118 |  | -0.0021262275
[13 empty] | 0.2073646 | [8 empty] | 0.002838822 |  | -0.002122512
[13 empty] | 0.207713 | [8 empty] | 0.002830525 |  | -0.002118799
[13 empty] | 0.208061 | [8 empty] | 0.0028231575 |  | -0.002115269
[13 empty] | 0.2084094 | [8 empty] | 0.002815876 |  | -0.00211176
[13 empty] | 0.2087575 | [8 empty] | 0.002808593 |  | -0.002108249
[13 empty] | 0.2091059 | [8 empty] | 0.00280131 |  | -0.002104739
[13 empty] | 0.2094539 | [8 empty] | 0.0027940275 |  | -0.002101227
[13 empty] | 0.2098024 | [8 empty] | 0.002786747 |  | -0.002097716
[13 empty] | 0.2101504 | [8 empty] | 0.002779463 |  | -0.002094204
[13 empty] | 0.2104988 | [8 empty] | 0.002772181 |  | -0.0020906925
[13 empty] | 0.2108469 | [8 empty] | 0.002764898 |  | -0.002087179
[13 empty] | 0.2111953 | [8 empty] | 0.002757613 |  | -0.0020836675
[13 empty] | 0.2115433 | [8 empty] | 0.00275033 |  | -0.002080154
[13 empty] | 0.2118917 | [8 empty] | 0.002743046 |  | -0.002076642
[13 empty] | 0.2122398 | [8 empty] | 0.002735762 |  | -0.002073127
[13 empty] | 0.2125882 | [8 empty] | 0.002728973 |  | -0.002070057
[13 empty] | 0.2129362 | [8 empty] | 0.0027223525 |  | -0.002067131
[13 empty] | 0.2132846 | [8 empty] | 0.002715727 |  | -0.0020642075
[13 empty] | 0.2136327 | [8 empty] | 0.002709104 |  | -0.002061285
[13 empty] | 0.2139811 | [8 empty] | 0.00270248 |  | -0.002058362
[13 empty] | 0.2143295 | [8 empty] | 0.002695856 |  | -0.0020554375
[13 empty] | 0.2146776 | [8 empty] | 0.002689235 |  | -0.002052512
[13 empty] | 0.215026 | [8 empty] | 0.002682609 |  | -0.002049586
[13 empty] | 0.215374 | [8 empty] | 0.002675987 |  | -0.002046661
[13 empty] | 0.2157224 | [8 empty] | 0.002669361 |  | -0.002043734
[13 empty] | 0.2160709 | [8 empty] | 0.002662736 |  | -0.0020408075
[13 empty] | 0.2164189 | [8 empty] | 0.0026561125 |  | -0.002037882
[13 empty] | 0.2167673 | [8 empty] | 0.002649488 |  | -0.002034954
[13 empty] | 0.2171154 | [8 empty] | 0.0026430825 |  | -0.002032111
[13 empty] | 0.2174638 | [8 empty] | 0.00263683 |  | -0.002029325
[13 empty] | 0.2178122 | [8 empty] | 0.002630581 |  | -0.002026539
[13 empty] | 0.2181602 | [8 empty] | 0.002624328 |  | -0.002023751
[13 empty] | 0.2185087 | [8 empty] | 0.0026180775 |  | -0.002020966
[13 empty] | 0.2188571 | [8 empty] | 0.0026118275 |  | -0.002018179
[13 empty] | 0.2192051 | [8 empty] | 0.002605576 |  | -0.002015392
[13 empty] | 0.2195535 | [8 empty] | 0.002599325 |  | -0.002012604
[13 empty] | 0.219902 | [8 empty] | 0.0025930725 |  | -0.0020098175
[13 empty] | 0.22025 | [8 empty] | 0.00258682 |  | -0.00200703
[13 empty] | 0.2205984 | [8 empty] | 0.0025805675 |  | -0.002004239
[13 empty] | 0.2209469 | [8 empty] | 0.002574318 |  | -0.0020014525
[13 empty] | 0.2212949 | [8 empty] | 0.002568066 |  | -0.001998664
[13 empty] | 0.2216433 | [8 empty] | 0.002561952 |  | -0.001995915
[13 empty] | 0.2219913 | [8 empty] | 0.002556028 |  | -0.00199322
[13 empty] | 0.2223398 | [8 empty] | 0.002550104 |  | -0.0019905275
[13 empty] | 0.2226882 | [8 empty] | 0.002544179 |  | -0.001987832
[13 empty] | 0.2230362 | [8 empty] | 0.002538257 |  | -0.0019851375
[13 empty] | 0.2233846 | [8 empty] | 0.0025323325 |  | -0.0019824425
[13 empty] | 0.2237327 | [8 empty] | 0.0025264075 |  | -0.001979747
[13 empty] | 0.2240811 | [8 empty] | 0.002520485 |  | -0.001977053
[13 empty] | 0.2244291 | [8 empty] | 0.002514559 |  | -0.0019743575
[13 empty] | 0.2247776 | [8 empty] | 0.002508636 |  | -0.001971664
[13 empty] | 0.225126 | [8 empty] | 0.002502712 |  | -0.001968965
[13 empty] | 0.225474 | [8 empty] | 0.002496787 |  | -0.001966272
[13 empty] | 0.2258224 | [8 empty] | 0.002490863 |  | -0.001963573
[13 empty] | 0.2261705 | [8 empty] | 0.002485037 |  | -0.001960967
[13 empty] | 0.2265189 | [8 empty] | 0.002479496 |  | -0.001958608
[13 empty] | 0.2268669 | [8 empty] | 0.002473953 |  | -0.0019562525
[13 empty] | 0.2272154 | [8 empty] | 0.002468411 |  | -0.001953895
[13 empty] | 0.2275634 | [8 empty] | 0.002462868 |  | -0.001951538
[13 empty] | 0.2279118 | [8 empty] | 0.0024573275 |  | -0.0019491825
[13 empty] | 0.2282598 | [8 empty] | 0.002451784 |  | -0.001946826
[13 empty] | 0.2286083 | [8 empty] | 0.002446243 |  | -0.001944465
[13 empty] | 0.2289563 | [8 empty] | 0.002440702 |  | -0.001942109
[13 empty] | 0.2293043 | [8 empty] | 0.002435161 |  | -0.001939753
[13 empty] | 0.2296528 | [8 empty] | 0.002429618 |  | -0.001937394
[13 empty] | 0.2300008 | [8 empty] | 0.002424076 |  | -0.0019350375
[13 empty] | 0.2303492 | [8 empty] | 0.002418533 |  | -0.00193268
[13 empty] | 0.2306972 | [8 empty] | 0.002413037 |  | -0.001930333
[13 empty] | 0.2310457 | [8 empty] | 0.002407968 |  | -0.00192809
[13 empty] | 0.2313937 | [8 empty] | 0.002402898 |  | -0.001925842
[13 empty] | 0.2317421 | [8 empty] | 0.002397832 |  | -0.001923596
[13 empty] | 0.2320902 | [8 empty] | 0.0023927625 |  | -0.001921349
[13 empty] | 0.2324386 | [8 empty] | 0.002387696 |  | -0.001919103
[13 empty] | 0.2327867 | [8 empty] | 0.002382627 |  | -0.001916857
[13 empty] | 0.2331348 | [8 empty] | 0.002377558 |  | -0.001914613
[13 empty] | 0.233483 | [8 empty] | 0.002372491 |  | -0.001912368
[13 empty] | 0.2338313 | [8 empty] | 0.0023674225 |  | -0.001910122
[13 empty] | 0.2341795 | [8 empty] | 0.002362353 |  | -0.001907877
[13 empty] | 0.2345277 | [8 empty] | 0.002357286 |  | -0.001905633
[13 empty] | 0.2348759 | [8 empty] | 0.0023522175 |  | -0.001903388
[13 empty] | 0.2352241 | [8 empty] | 0.002347151 |  | -0.001901142
[13 empty] | 0.2355724 | [8 empty] | 0.00234247 |  | -0.0018987575
[13 empty] | 0.2359206 | [8 empty] | 0.002337819 |  | -0.00189636
[13 empty] | 0.2362689 | [8 empty] | 0.002333169 |  | -0.001893964
[13 empty] | 0.2366171 | [8 empty] | 0.002328521 |  | -0.001891571
[13 empty] | 0.2369654 | [8 empty] | 0.00232387 |  | -0.001889174
[13 empty] | 0.2373136 | [8 empty] | 0.00231922 |  | -0.001886778
[13 empty] | 0.2376618 | [8 empty] | 0.00231457 |  | -0.001884385
[13 empty] | 0.23801 | [8 empty] | 0.00230992 |  | -0.001881988
[13 empty] | 0.2383583 | [8 empty] | 0.00230527 |  | -0.001879592
[13 empty] | 0.2387066 | [8 empty] | 0.002300621 |  | -0.001877199
[13 empty] | 0.2390548 | [8 empty] | 0.002295972 |  | -0.001874805
[13 empty] | 0.239403 | [8 empty] | 0.0022913225 |  | -0.001872411
[13 empty] | 0.2397513 | [8 empty] | 0.002286672 |  | -0.001870015
[13 empty] | 0.2400995 | [8 empty] | 0.002282219 |  | -0.001867937
[13 empty] | 0.2404478 | [8 empty] | 0.002277825 |  | -0.0018659525
[13 empty] | 0.240796 | [8 empty] | 0.002273432 |  | -0.001863971
[13 empty] | 0.2411443 | [8 empty] | 0.002269039 |  | -0.001861988
[13 empty] | 0.2414926 | [8 empty] | 0.002264647 |  | -0.001860007
[13 empty] | 0.2418408 | [8 empty] | 0.0022602525 |  | -0.001858023
[13 empty] | 0.2421891 | [8 empty] | 0.002255859 |  | -0.001856041
[13 empty] | 0.2425373 | [8 empty] | 0.002251467 |  | -0.0018540575
[13 empty] | 0.2428856 | [8 empty] | 0.002247073 |  | -0.001852077
[13 empty] | 0.2432338 | [8 empty] | 0.002242679 |  | -0.001850094
[13 empty] | 0.243582 | [8 empty] | 0.0022382875 |  | -0.001848114
[13 empty] | 0.2439303 | [8 empty] | 0.002233895 |  | -0.001846132
[13 empty] | 0.2442786 | [8 empty] | 0.002229502 |  | -0.001844151
[13 empty] | 0.2446268 | [8 empty] | 0.002225152 |  | -0.0018425175
[13 empty] | 0.244975 | [8 empty] | 0.002220835 |  | -0.001841117
[13 empty] | 0.2453233 | [8 empty] | 0.002216513 |  | -0.001839714
[13 empty] | 0.2456715 | [8 empty] | 0.002212196 |  | -0.001838314
[13 empty] | 0.2460198 | [8 empty] | 0.002207876 |  | -0.001836911
[13 empty] | 0.246368 | [8 empty] | 0.002203559 |  | -0.001835512
[13 empty] | 0.2467163 | [8 empty] | 0.002199239 |  | -0.001834111
[13 empty] | 0.2470645 | [8 empty] | 0.002194919 |  | -0.001832708
[13 empty] | 0.2474128 | [8 empty] | 0.0021906 |  | -0.00183131
[13 empty] | 0.247761 | [8 empty] | 0.002186282 |  | -0.0018299075
[13 empty] | 0.2481093 | [8 empty] | 0.002181963 |  | -0.001828506
[13 empty] | 0.2484575 | [8 empty] | 0.002177644 |  | -0.001827108
[13 empty] | 0.2488057 | [8 empty] | 0.002173324 |  | -0.001825705
[13 empty] | 0.2491539 | [8 empty] | 0.002169025 |  | -0.00182437
[13 empty] | 0.2495022 | [8 empty] | 0.00216475 |  | -0.001823119
[13 empty] | 0.2498504 | [8 empty] | 0.002160475 |  | -0.00182187
[13 empty] | 0.2501986 | [8 empty] | 0.002156199 |  | -0.001820618
[13 empty] | 0.2505469 | [8 empty] | 0.002151926 |  | -0.001819368
[13 empty] | 0.2508951 | [8 empty] | 0.002147651 |  | -0.001818118
[13 empty] | 0.2512433 | [8 empty] | 0.002143376 |  | -0.001816868
[13 empty] | 0.2515915 | [8 empty] | 0.002139099 |  | -0.001815618
[13 empty] | 0.2519398 | [8 empty] | 0.002134824 |  | -0.001814368
[13 empty] | 0.252288 | [8 empty] | 0.002130548 |  | -0.001813121
[13 empty] | 0.2526362 | [8 empty] | 0.002126273 |  | -0.00181187
[13 empty] | 0.2529844 | [8 empty] | 0.0021219975 |  | -0.001810621
[13 empty] | 0.2533326 | [8 empty] | 0.002117723 |  | -0.00180937
[13 empty] | 0.2536809 | [8 empty] | 0.002113469 |  | -0.001808144
[13 empty] | 0.2540291 | [8 empty] | 0.002109262 |  | -0.001806978
[13 empty] | 0.2543773 | [8 empty] | 0.002105059 |  | -0.001805813
[13 empty] | 0.2547255 | [8 empty] | 0.002100855 |  | -0.0018046475
[13 empty] | 0.2550737 | [8 empty] | 0.00209665 |  | -0.0018034825
[13 empty] | 0.255422 | [8 empty] | 0.002092445 |  | -0.001802318
[13 empty] | 0.2557702 | [8 empty] | 0.00208824 |  | -0.0018011525
[13 empty] | 0.2561184 | [8 empty] | 0.002084037 |  | -0.0017999875
[13 empty] | 0.2564666 | [8 empty] | 0.00207983 |  | -0.001798824
[13 empty] | 0.2568148 | [8 empty] | 0.002075626 |  | -0.001797659
[13 empty] | 0.257163 | [8 empty] | 0.002071422 |  | -0.001796496
[13 empty] | 0.2575113 | [8 empty] | 0.002067216 |  | -0.001795332
[13 empty] | 0.2578594 | [8 empty] | 0.002063011 |  | -0.001794167
[13 empty] | 0.2582077 | [8 empty] | 0.00205882 |  | -0.00179296
[13 empty] | 0.2585559 | [8 empty] | 0.002054761 |  | -0.001791394
[13 empty] | 0.2589041 | [8 empty] | 0.002050701 |  | -0.00178983
[13 empty] | 0.2592523 | [8 empty] | 0.0020466425 |  | -0.001788265
[13 empty] | 0.2596006 | [8 empty] | 0.00204258 |  | -0.001786703
[13 empty] | 0.2599488 | [8 empty] | 0.00203852 |  | -0.0017851375
[13 empty] | 0.260297 | [8 empty] | 0.002034459 |  | -0.001783573
[13 empty] | 0.2606452 | [8 empty] | 0.0020303975 |  | -0.001782011
[13 empty] | 0.2609934 | [8 empty] | 0.002026336 |  | -0.001780445
[13 empty] | 0.2613416 | [8 empty] | 0.002022276 |  | -0.001778883
[13 empty] | 0.2616898 | [8 empty] | 0.002018215 |  | -0.001777319
[13 empty] | 0.262038 | [8 empty] | 0.002014154 |  | -0.001775754
[13 empty] | 0.2623863 | [8 empty] | 0.002010091 |  | -0.0017741925
[13 empty] | 0.2627345 | [8 empty] | 0.002006029 |  | -0.001772628
[13 empty] | 0.2630827 | [8 empty] | 0.002002178 |  | -0.001770565
[13 empty] | 0.2634309 | [8 empty] | 0.00199834 |  | -0.001768472
[13 empty] | 0.2637792 | [8 empty] | 0.001994502 |  | -0.001766377
[13 empty] | 0.2641274 | [8 empty] | 0.001990663 |  | -0.001764284
[13 empty] | 0.2644756 | [8 empty] | 0.001986826 |  | -0.001762191
[13 empty] | 0.2648238 | [8 empty] | 0.0019829875 |  | -0.0017600975
[13 empty] | 0.265172 | [8 empty] | 0.0019791475 |  | -0.001758002
[13 empty] | 0.2655202 | [8 empty] | 0.001975309 |  | -0.00175591
[13 empty] | 0.2658685 | [8 empty] | 0.0019714725 |  | -0.001753814
[13 empty] | 0.2662167 | [8 empty] | 0.001967632 |  | -0.001751722
[13 empty] | 0.2665649 | [8 empty] | 0.0019637925 |  | -0.001749627
[13 empty] | 0.2669131 | [8 empty] | 0.001959953 |  | -0.001747536
[13 empty] | 0.2672613 | [8 empty] | 0.001956113 |  | -0.001745442
[13 empty] | 0.2676096 | [8 empty] | 0.0019523675 |  | -0.001743538
[13 empty] | 0.2679578 | [8 empty] | 0.001948652 |  | -0.001741685
[13 empty] | 0.268306 | [8 empty] | 0.001944931 |  | -0.001739837
[13 empty] | 0.2686542 | [8 empty] | 0.001941215 |  | -0.001737984
[13 empty] | 0.2690024 | [8 empty] | 0.001937496 |  | -0.001736134
[13 empty] | 0.2693507 | [8 empty] | 0.001933778 |  | -0.001734284
[13 empty] | 0.2696989 | [8 empty] | 0.001930059 |  | -0.001732432
[13 empty] | 0.2700471 | [8 empty] | 0.001926341 |  | -0.001730581
[13 empty] | 0.2703953 | [8 empty] | 0.001922621 |  | -0.001728728
[13 empty] | 0.2707435 | [8 empty] | 0.001918903 |  | -0.0017268775
[13 empty] | 0.2710918 | [8 empty] | 0.0019151825 |  | -0.001725023
[13 empty] | 0.27144 | [8 empty] | 0.001911463 |  | -0.001723172
[13 empty] | 0.2717882 | [8 empty] | 0.001907744 |  | -0.001721322
[13 empty] | 0.2721364 | [8 empty] | 0.001904042 |  | -0.001719744
[13 empty] | 0.2724846 | [8 empty] | 0.00190035 |  | -0.001718342
[13 empty] | 0.2728328 | [8 empty] | 0.001896657 |  | -0.001716939
[13 empty] | 0.273181 | [8 empty] | 0.001892962 |  | -0.001715534
[13 empty] | 0.2735293 | [8 empty] | 0.001889268 |  | -0.001714131
[13 empty] | 0.2738775 | [8 empty] | 0.001885576 |  | -0.001712727
[13 empty] | 0.2742257 | [8 empty] | 0.001881883 |  | -0.0017113225
[13 empty] | 0.2745739 | [8 empty] | 0.001878189 |  | -0.001709917
[13 empty] | 0.2749221 | [8 empty] | 0.001874496 |  | -0.001708514
[13 empty] | 0.2752704 | [8 empty] | 0.001870803 |  | -0.001707107
[13 empty] | 0.2756186 | [8 empty] | 0.001867109 |  | -0.001705702
[13 empty] | 0.2759668 | [8 empty] | 0.001863415 |  | -0.001704297
[13 empty] | 0.276315 | [8 empty] | 0.001859721 |  | -0.001702889
[13 empty] | 0.2766632 | [8 empty] | 0.001856066 |  | -0.001701421
[13 empty] | 0.2770114 | [8 empty] | 0.001852462 |  | -0.001699873
[13 empty] | 0.2773596 | [8 empty] | 0.001848857 |  | -0.001698325
[13 empty] | 0.2777079 | [8 empty] | 0.001845252 |  | -0.001696776
[13 empty] | 0.2780561 | [8 empty] | 0.0018416475 |  | -0.001695229
[13 empty] | 0.2784043 | [8 empty] | 0.001838042 |  | -0.001693681
[13 empty] | 0.2787525 | [8 empty] | 0.001834435 |  | -0.0016921325
[13 empty] | 0.2791007 | [8 empty] | 0.00183083 |  | -0.0016905825
[13 empty] | 0.2794489 | [8 empty] | 0.001827224 |  | -0.001689035
[13 empty] | 0.2797971 | [8 empty] | 0.001823618 |  | -0.001687484
[13 empty] | 0.2801453 | [8 empty] | 0.0018200125 |  | -0.001685933
[13 empty] | 0.2804935 | [8 empty] | 0.001816406 |  | -0.0016843825
[13 empty] | 0.2808418 | [8 empty] | 0.0018128 |  | -0.001682832
[13 empty] | 0.28119 | [8 empty] | 0.0018093025 |  | -0.001681245
[13 empty] | 0.2815381 | [8 empty] | 0.001806068 |  | -0.001679562
[13 empty] | 0.2818864 | [8 empty] | 0.001802834 |  | -0.0016778775
[13 empty] | 0.2822346 | [8 empty] | 0.001799603 |  | -0.001676193
[13 empty] | 0.2825828 | [8 empty] | 0.001796368 |  | -0.001674509
[13 empty] | 0.282931 | [8 empty] | 0.001793137 |  | -0.001672827
[13 empty] | 0.2832792 | [8 empty] | 0.001789903 |  | -0.001671143
[13 empty] | 0.2836274 | [8 empty] | 0.001786672 |  | -0.001669458
[13 empty] | 0.2839756 | [8 empty] | 0.001783437 |  | -0.001667774
[13 empty] | 0.2843238 | [8 empty] | 0.001780202 |  | -0.001666089
[13 empty] | 0.284672 | [8 empty] | 0.001776969 |  | -0.001664404
[13 empty] | 0.2850203 | [8 empty] | 0.001773735 |  | -0.001662721
[13 empty] | 0.2853685 | [8 empty] | 0.001770503 |  | -0.001661036
[13 empty] | 0.2857167 | [8 empty] | 0.001767333 |  | -0.001659368
[13 empty] | 0.2860649 | [8 empty] | 0.0017646475 |  | -0.00165783
[13 empty] | 0.2864131 | [8 empty] | 0.001761963 |  | -0.001656294
[13 empty] | 0.2867613 | [8 empty] | 0.001759278 |  | -0.001654755
[13 empty] | 0.2871095 | [8 empty] | 0.001756595 |  | -0.001653218
[13 empty] | 0.2874577 | [8 empty] | 0.001753909 |  | -0.001651682
[13 empty] | 0.2878059 | [8 empty] | 0.001751224 |  | -0.0016501425
[13 empty] | 0.2881541 | [8 empty] | 0.001748539 |  | -0.001648607
[13 empty] | 0.2885023 | [8 empty] | 0.001745854 |  | -0.001647068
[13 empty] | 0.2888505 | [8 empty] | 0.001743169 |  | -0.001645532
[13 empty] | 0.2891987 | [8 empty] | 0.001740482 |  | -0.0016439925
[13 empty] | 0.2895469 | [8 empty] | 0.001737793 |  | -0.001642453
[13 empty] | 0.2898951 | [8 empty] | 0.001735108 |  | -0.001640918
[13 empty] | 0.2902433 | [8 empty] | 0.001732422 |  | -0.00163938
[13 empty] | 0.2905915 | [8 empty] | 0.001730112 |  | -0.00163828
[13 empty] | 0.2909397 | [8 empty] | 0.001727819 |  | -0.0016372
[13 empty] | 0.2912879 | [8 empty] | 0.001725525 |  | -0.0016361225
[13 empty] | 0.2916361 | [8 empty] | 0.001723231 |  | -0.001635042
[13 empty] | 0.2919843 | [8 empty] | 0.001720935 |  | -0.001633962
[13 empty] | 0.2923325 | [8 empty] | 0.001718641 |  | -0.0016328825
[13 empty] | 0.2926807 | [8 empty] | 0.001716347 |  | -0.001631802
[13 empty] | 0.2930289 | [8 empty] | 0.00171405 |  | -0.0016307225
[13 empty] | 0.2933771 | [8 empty] | 0.001711756 |  | -0.0016296425
[13 empty] | 0.2937253 | [8 empty] | 0.001709462 |  | -0.0016285625
[13 empty] | 0.2940735 | [8 empty] | 0.0017071675 |  | -0.001627483
[13 empty] | 0.2944217 | [8 empty] | 0.001704871 |  | -0.001626404
[13 empty] | 0.29477 | [8 empty] | 0.0017025775 |  | -0.001625325
[13 empty] | 0.2951181 | [8 empty] | 0.001700398 |  | -0.001624601
[13 empty] | 0.2954663 | [8 empty] | 0.00169825 |  | -0.00162397
[13 empty] | 0.2958145 | [8 empty] | 0.001696099 |  | -0.00162334
[13 empty] | 0.2961628 | [8 empty] | 0.001693952 |  | -0.001622708
[13 empty] | 0.2965109 | [8 empty] | 0.001691802 |  | -0.001622077
[13 empty] | 0.2968591 | [8 empty] | 0.001689653 |  | -0.001621447
[13 empty] | 0.2972073 | [8 empty] | 0.001687506 |  | -0.0016208175
[13 empty] | 0.2975556 | [8 empty] | 0.001685355 |  | -0.001620186
[13 empty] | 0.2979037 | [8 empty] | 0.001683206 |  | -0.001619556
[13 empty] | 0.2982519 | [8 empty] | 0.001681058 |  | -0.001618925
[13 empty] | 0.2986001 | [8 empty] | 0.001678908 |  | -0.001618293
[13 empty] | 0.2989483 | [8 empty] | 0.001676759 |  | -0.001617664
[13 empty] | 0.2992965 | [8 empty] | 0.001674609 |  | -0.0016170325
[13 empty] | 0.2996447 | [8 empty] | 0.001672473 |  | -0.001616169
[13 empty] | 0.2999929 | [8 empty] | 0.001670344 |  | -0.001615169
[13 empty] | 0.3003411 | [8 empty] | 0.001668216 |  | -0.001614169
[13 empty] | 0.3006893 | [8 empty] | 0.001666086 |  | -0.001613171
[13 empty] | 0.3010375 | [8 empty] | 0.001663959 |  | -0.00161217
[13 empty] | 0.3013857 | [8 empty] | 0.0016618275 |  | -0.00161117
[13 empty] | 0.3017339 | [8 empty] | 0.001659699 |  | -0.001610169
[13 empty] | 0.3020821 | [8 empty] | 0.0016575725 |  | -0.001609168
[13 empty] | 0.3024303 | [8 empty] | 0.0016554425 |  | -0.001608169
[13 empty] | 0.3027785 | [8 empty] | 0.0016533125 |  | -0.0016071675
[13 empty] | 0.3031267 | [8 empty] | 0.001651182 |  | -0.001606169
[13 empty] | 0.3034749 | [8 empty] | 0.001649055 |  | -0.001605169
[13 empty] | 0.3038231 | [8 empty] | 0.001646923 |  | -0.001604168
[13 empty] | 0.3041713 | [8 empty] | 0.001644802 |  | -0.001603021
[13 empty] | 0.3045195 | [8 empty] | 0.00164269 |  | -0.001601704
[13 empty] | 0.3048677 | [8 empty] | 0.001640577 |  | -0.0016003875
[13 empty] | 0.3052159 | [8 empty] | 0.0016384625 |  | -0.001599072
[13 empty] | 0.3055641 | [8 empty] | 0.001636351 |  | -0.001597753
[13 empty] | 0.3059123 | [8 empty] | 0.001634236 |  | -0.001596435
[13 empty] | 0.3062605 | [8 empty] | 0.001632121 |  | -0.001595119
[13 empty] | 0.3066087 | [8 empty] | 0.001630008 |  | -0.001593802
[13 empty] | 0.3069569 | [8 empty] | 0.001627897 |  | -0.001592484
[13 empty] | 0.3073052 | [8 empty] | 0.001625782 |  | -0.001591166
[13 empty] | 0.3076533 | [8 empty] | 0.00162367 |  | -0.001589848
[13 empty] | 0.3080015 | [8 empty] | 0.001621555 |  | -0.00158853
[13 empty] | 0.3083497 | [8 empty] | 0.001619444 |  | -0.0015872125
[13 empty] | 0.308698 | [8 empty] | 0.001617346 |  | -0.0015859425
[13 empty] | 0.3090461 | [8 empty] | 0.0016152875 |  | -0.001584787
[13 empty] | 0.3093943 | [8 empty] | 0.001613228 |  | -0.001583633
[13 empty] | 0.3097425 | [8 empty] | 0.001611171 |  | -0.001582478
[13 empty] | 0.3100907 | [8 empty] | 0.001609112 |  | -0.001581322
[13 empty] | 0.3104389 | [8 empty] | 0.001607052 |  | -0.001580167
[13 empty] | 0.3107871 | [8 empty] | 0.001604993 |  | -0.001579012
[13 empty] | 0.3111353 | [8 empty] | 0.001602935 |  | -0.001577856
[13 empty] | 0.3114835 | [8 empty] | 0.001600878 |  | -0.001576699
[13 empty] | 0.3118319 | [8 empty] | 0.00159882 |  | -0.0015755425
[13 empty] | 0.3121799 | [8 empty] | 0.001596759 |  | -0.001574387
[13 empty] | 0.312528 | [8 empty] | 0.001594702 |  | -0.001573231
[13 empty] | 0.3128764 | [8 empty] | 0.001592643 |  | -0.001572074
[13 empty] | 0.3132244 | [8 empty] | 0.001590587 |  | -0.001570923
[13 empty] | 0.3135728 | [8 empty] | 0.001588535 |  | -0.0015698
[13 empty] | 0.3139209 | [8 empty] | 0.001586484 |  | -0.0015686775
[13 empty] | 0.3142689 | [8 empty] | 0.001584431 |  | -0.001567554
[13 empty] | 0.3146173 | [8 empty] | 0.00158238 |  | -0.0015664325
[13 empty] | 0.3149654 | [8 empty] | 0.001580328 |  | -0.00156531
[13 empty] | 0.3153138 | [8 empty] | 0.001578277 |  | -0.0015641875
[13 empty] | 0.3156618 | [8 empty] | 0.001576226 |  | -0.0015630625
[13 empty] | 0.3160102 | [8 empty] | 0.001574174 |  | -0.001561942
[13 empty] | 0.3163583 | [8 empty] | 0.0015721225 |  | -0.001560818
[13 empty] | 0.3167063 | [8 empty] | 0.0015700725 |  | -0.001559694
[13 empty] | 0.3170547 | [8 empty] | 0.001568019 |  | -0.001558572
[13 empty] | 0.3174028 | [8 empty] | 0.001565969 |  | -0.0015574475
[13 empty] | 0.3177512 | [8 empty] | 0.001563917 |  | -0.001556325
[13 empty] | 0.3180992 | [8 empty] | 0.00156176 |  | -0.001554884
[13 empty] | 0.3184476 | [8 empty] | 0.001559603 |  | -0.001553435
[13 empty] | 0.3187957 | [8 empty] | 0.0015574475 |  | -0.001551987
[13 empty] | 0.3191437 | [8 empty] | 0.00155529 |  | -0.001550538
[13 empty] | 0.3194921 | [8 empty] | 0.0015531325 |  | -0.001549089
[13 empty] | 0.3198402 | [8 empty] | 0.001550974 |  | -0.001547641
[13 empty] | 0.3201886 | [8 empty] | 0.001548814 |  | -0.0015461925
[13 empty] | 0.3205366 | [8 empty] | 0.001546658 |  | -0.0015447425
[13 empty] | 0.320885 | [8 empty] | 0.001544501 |  | -0.0015432925
[13 empty] | 0.3212331 | [8 empty] | 0.001542343 |  | -0.001541844
[13 empty] | 0.3215811 | [8 empty] | 0.001540185 |  | -0.001540393
[13 empty] | 0.3219295 | [8 empty] | 0.001538026 |  | -0.001538945
[13 empty] | 0.3222776 | [8 empty] | 0.001535871 |  | -0.001537495
[13 empty] | 0.322626 | [8 empty] | 0.0015335825 |  | -0.001535625
[13 empty] | 0.322974 | [8 empty] | 0.001531266 |  | -0.001533653
[13 empty] | 0.3233224 | [8 empty] | 0.001528948 |  | -0.0015316825
[13 empty] | 0.3236705 | [8 empty] | 0.001526634 |  | -0.001529713
[13 empty] | 0.3240189 | [8 empty] | 0.001524316 |  | -0.0015277425
[13 empty] | 0.3243669 | [8 empty] | 0.0015219975 |  | -0.001525772
[13 empty] | 0.324715 | [8 empty] | 0.0015196825 |  | -0.0015238
[13 empty] | 0.3250634 | [8 empty] | 0.001517365 |  | -0.001521829
[13 empty] | 0.3254114 | [8 empty] | 0.0015150475 |  | -0.001519859
[13 empty] | 0.3257598 | [8 empty] | 0.001512729 |  | -0.0015178875
[13 empty] | 0.3261079 | [8 empty] | 0.001510414 |  | -0.001515915
[13 empty] | 0.3264563 | [8 empty] | 0.0015080975 |  | -0.001513944
[13 empty] | 0.3268043 | [8 empty] | 0.001505779 |  | -0.0015119725
[13 empty] | 0.3271524 | [8 empty] | 0.001503328 |  | -0.0015100775
[13 empty] | 0.3275008 | [8 empty] | 0.0015007975 |  | -0.001508225
[13 empty] | 0.3278488 | [8 empty] | 0.0014982725 |  | -0.001506372
[13 empty] | 0.3281972 | [8 empty] | 0.001495744 |  | -0.001504518
[13 empty] | 0.3285453 | [8 empty] | 0.001493217 |  | -0.0015026675
[13 empty] | 0.3288933 | [8 empty] | 0.001490691 |  | -0.001500813
[13 empty] | 0.3292417 | [8 empty] | 0.001488162 |  | -0.001498959
[13 empty] | 0.3295898 | [8 empty] | 0.001485635 |  | -0.001497105
[13 empty] | 0.3299378 | [8 empty] | 0.001483108 |  | -0.001495252
[13 empty] | 0.3302862 | [8 empty] | 0.001480578 |  | -0.001493397
[13 empty] | 0.3306343 | [8 empty] | 0.001478053 |  | -0.001491543
[13 empty] | 0.3309823 | [8 empty] | 0.001475525 |  | -0.0014896875
[13 empty] | 0.3313307 | [8 empty] | 0.0014729975 |  | -0.0014878325
[13 empty] | 0.3316787 | [8 empty] | 0.00147033 |  | -0.001486012
[13 empty] | 0.3320268 | [8 empty] | 0.00146751 |  | -0.001484222
[13 empty] | 0.3323752 | [8 empty] | 0.001464689 |  | -0.001482435
[13 empty] | 0.3327232 | [8 empty] | 0.001461868 |  | -0.001480647
[13 empty] | 0.3330713 | [8 empty] | 0.001459046 |  | -0.001478857
[13 empty] | 0.3334197 | [8 empty] | 0.001456227 |  | -0.001477068
[13 empty] | 0.3337677 | [8 empty] | 0.001453405 |  | -0.001475281
[13 empty] | 0.3341161 | [8 empty] | 0.001450586 |  | -0.001473492
[13 empty] | 0.3344642 | [8 empty] | 0.001447765 |  | -0.001471703
[13 empty] | 0.3348122 | [8 empty] | 0.001444945 |  | -0.001469913
[13 empty] | 0.3351606 | [8 empty] | 0.001442126 |  | -0.001468125
[13 empty] | 0.3355087 | [8 empty] | 0.001439304 |  | -0.001466334
[13 empty] | 0.3358567 | [8 empty] | 0.001436484 |  | -0.001464543
[13 empty] | 0.3362051 | [8 empty] | 0.001433587 |  | -0.0014625475
[13 empty] | 0.3365531 | [8 empty] | 0.001430522 |  | -0.001460106
[13 empty] | 0.3369012 | [8 empty] | 0.0014274525 |  | -0.001457663
[13 empty] | 0.3372496 | [8 empty] | 0.00142439 |  | -0.001455219
[13 empty] | 0.3375976 | [8 empty] | 0.001421323 |  | -0.0014527775
[13 empty] | 0.3379461 | [8 empty] | 0.001418257 |  | -0.001450333
[13 empty] | 0.3382941 | [8 empty] | 0.00141519 |  | -0.00144789
[13 empty] | 0.3386421 | [8 empty] | 0.001412126 |  | -0.001445447
[13 empty] | 0.3389906 | [8 empty] | 0.001409059 |  | -0.001443006
[13 empty] | 0.3393386 | [8 empty] | 0.001405995 |  | -0.001440561
[13 empty] | 0.339687 | [8 empty] | 0.001402928 |  | -0.001438117
[13 empty] | 0.340035 | [8 empty] | 0.001399863 |  | -0.0014356725
[13 empty] | 0.3403831 | [8 empty] | 0.0013967975 |  | -0.001433229
[13 empty] | 0.3407315 | [8 empty] | 0.001393722 |  | -0.001430728
[13 empty] | 0.3410795 | [8 empty] | 0.001390575 |  | -0.0014279025
[13 empty] | 0.341428 | [8 empty] | 0.001387432 |  | -0.001425077
[13 empty] | 0.341776 | [8 empty] | 0.0013842875 |  | -0.001422248
[13 empty] | 0.342124 | [8 empty] | 0.001381144 |  | -0.0014194225
[13 empty] | 0.3424724 | [8 empty] | 0.001377998 |  | -0.001416598
[13 empty] | 0.3428205 | [8 empty] | 0.001374854 |  | -0.00141377
[13 empty] | 0.3431685 | [8 empty] | 0.00137171 |  | -0.001410945
[13 empty] | 0.3435169 | [8 empty] | 0.001368566 |  | -0.0014081175
[13 empty] | 0.343865 | [8 empty] | 0.001365422 |  | -0.001405291
[13 empty] | 0.3442134 | [8 empty] | 0.001362277 |  | -0.001402464
[13 empty] | 0.3445614 | [8 empty] | 0.001359133 |  | -0.001399639
[13 empty] | 0.3449094 | [8 empty] | 0.001355988 |  | -0.001396812
[13 empty] | 0.3452579 | [8 empty] | 0.001352846 |  | -0.001393986
[13 empty] | 0.3456059 | [8 empty] | 0.001349784 |  | -0.001391126
[13 empty] | 0.3459539 | [8 empty] | 0.001346723 |  | -0.001388266
[13 empty] | 0.3463024 | [8 empty] | 0.001343663 |  | -0.001385407
[13 empty] | 0.3466504 | [8 empty] | 0.001340601 |  | -0.001382545
[13 empty] | 0.3469984 | [8 empty] | 0.001337541 |  | -0.001379684
[13 empty] | 0.3473469 | [8 empty] | 0.001334482 |  | -0.001376823
[13 empty] | 0.3476949 | [8 empty] | 0.00133142 |  | -0.001373965
[13 empty] | 0.3480433 | [8 empty] | 0.001328358 |  | -0.001371105
[13 empty] | 0.3483913 | [8 empty] | 0.001325298 |  | -0.001368245
[13 empty] | 0.3487394 | [8 empty] | 0.001322239 |  | -0.001365383
[13 empty] | 0.3490878 | [8 empty] | 0.001319178 |  | -0.0013625225
[13 empty] | 0.3494358 | [8 empty] | 0.0013161175 |  | -0.00135966
[13 empty] | 0.3497839 | [8 empty] | 0.001313057 |  | -0.001356801
[13 empty] | 0.3501323 | [8 empty] | 0.0013101075 |  | -0.0013542475
[13 empty] | 0.3504803 | [8 empty] | 0.001307179 |  | -0.001351762
[13 empty] | 0.3508283 | [8 empty] | 0.001304253 |  | -0.001349274
[13 empty] | 0.3511768 | [8 empty] | 0.0013013275 |  | -0.001346787
[13 empty] | 0.3515248 | [8 empty] | 0.001298399 |  | -0.001344301
[13 empty] | 0.3518732 | [8 empty] | 0.001295474 |  | -0.001341814
[13 empty] | 0.3522213 | [8 empty] | 0.001292547 |  | -0.0013393275
[13 empty] | 0.3525693 | [8 empty] | 0.001289621 |  | -0.001336839
[13 empty] | 0.3529177 | [8 empty] | 0.001286694 |  | -0.0013343525
[13 empty] | 0.3532657 | [8 empty] | 0.001283767 |  | -0.001331866
[13 empty] | 0.3536138 | [8 empty] | 0.00128084 |  | -0.0013293775
[13 empty] | 0.3539622 | [8 empty] | 0.001277913 |  | -0.001326892
[13 empty] | 0.3543102 | [8 empty] | 0.0012749875 |  | -0.001324405
[13 empty] | 0.3546587 | [8 empty] | 0.0012721425 |  | -0.001322587
[13 empty] | 0.3550067 | [8 empty] | 0.0012693375 |  | -0.001321116
[13 empty] | 0.3553547 | [8 empty] | 0.001266535 |  | -0.001319648
[13 empty] | 0.3557031 | [8 empty] | 0.001263731 |  | -0.001318177
[13 empty] | 0.3560512 | [8 empty] | 0.001260929 |  | -0.0013167075
[13 empty] | 0.3563996 | [8 empty] | 0.001258124 |  | -0.001315239
[13 empty] | 0.3567476 | [8 empty] | 0.00125532 |  | -0.001313769
[13 empty] | 0.3570957 | [8 empty] | 0.001252517 |  | -0.0013123
[13 empty] | 0.3574441 | [8 empty] | 0.001249713 |  | -0.00131083
[13 empty] | 0.3577921 | [8 empty] | 0.001246908 |  | -0.00130936
[13 empty] | 0.3581406 | [8 empty] | 0.001244106 |  | -0.001307892
[13 empty] | 0.3584886 | [8 empty] | 0.001241301 |  | -0.0013064225
[13 empty] | 0.3588366 | [8 empty] | 0.0012384975 |  | -0.001304953
[13 empty] | 0.359185 | [8 empty] | 0.001235814 |  | -0.001303828
[13 empty] | 0.3595331 | [8 empty] | 0.0012332525 |  | -0.0013030525
[13 empty] | 0.3598815 | [8 empty] | 0.001230693 |  | -0.001302278
[13 empty] | 0.3602295 | [8 empty] | 0.0012281325 |  | -0.001301506
[13 empty] | 0.3605776 | [8 empty] | 0.00122557 |  | -0.0013007325
[13 empty] | 0.360926 | [8 empty] | 0.001223011 |  | -0.0012999575
[13 empty] | 0.361274 | [8 empty] | 0.001220448 |  | -0.001299184
[13 empty] | 0.361622 | [8 empty] | 0.001217888 |  | -0.0012984125
[13 empty] | 0.3619705 | [8 empty] | 0.0012153275 |  | -0.0012976375
[13 empty] | 0.3623185 | [8 empty] | 0.001212766 |  | -0.001296866
[13 empty] | 0.3626665 | [8 empty] | 0.001210204 |  | -0.0012960925
[13 empty] | 0.363015 | [8 empty] | 0.001207643 |  | -0.001295319
[13 empty] | 0.363363 | [8 empty] | 0.001205079 |  | -0.001294546
[13 empty] | 0.3637114 | [8 empty] | 0.001202622 |  | -0.00129365
[13 empty] | 0.3640594 | [8 empty] | 0.001200366 |  | -0.001292504
[13 empty] | 0.3644075 | [8 empty] | 0.001198112 |  | -0.001291357
[13 empty] | 0.3647559 | [8 empty] | 0.001195855 |  | -0.001290212
[13 empty] | 0.3651039 | [8 empty] | 0.001193602 |  | -0.001289064
[13 empty] | 0.3654524 | [8 empty] | 0.001191345 |  | -0.001287917
[13 empty] | 0.3658004 | [8 empty] | 0.001189089 |  | -0.001286772
[13 empty] | 0.3661488 | [8 empty] | 0.001186833 |  | -0.001285627
[13 empty] | 0.3664969 | [8 empty] | 0.001184579 |  | -0.001284479
[13 empty] | 0.3668453 | [8 empty] | 0.001182323 |  | -0.001283335
[13 empty] | 0.3671933 | [8 empty] | 0.001180066 |  | -0.001282189
[13 empty] | 0.3675417 | [8 empty] | 0.001177812 |  | -0.001281043
[13 empty] | 0.3678898 | [8 empty] | 0.001175556 |  | -0.0012798975
[13 empty] | 0.3682382 | [8 empty] | 0.0011733475 |  | -0.001278682
[13 empty] | 0.3685862 | [8 empty] | 0.001171391 |  | -0.001277102
[13 empty] | 0.3689346 | [8 empty] | 0.001169431 |  | -0.001275522
[13 empty] | 0.3692827 | [8 empty] | 0.001167473 |  | -0.0012739425
[13 empty] | 0.3696311 | [8 empty] | 0.001165517 |  | -0.001272364
[13 empty] | 0.3699791 | [8 empty] | 0.001163558 |  | -0.001270786
[13 empty] | 0.3703276 | [8 empty] | 0.001161598 |  | -0.001269204
[13 empty] | 0.3706756 | [8 empty] | 0.00115964 |  | -0.001267626
[13 empty] | 0.371024 | [8 empty] | 0.0011576825 |  | -0.001266046
[13 empty] | 0.371372 | [8 empty] | 0.001155724 |  | -0.0012644675
[13 empty] | 0.3717205 | [8 empty] | 0.001153765 |  | -0.0012628875
[13 empty] | 0.3720685 | [8 empty] | 0.001151805 |  | -0.001261308
[13 empty] | 0.3724169 | [8 empty] | 0.001149847 |  | -0.001259731
[13 empty] | 0.372765 | [8 empty] | 0.0011478875 |  | -0.0012581525
[13 empty] | 0.3731134 | [8 empty] | 0.00114616 |  | -0.001256722
[13 empty] | 0.3734614 | [8 empty] | 0.001144433 |  | -0.001255295
[13 empty] | 0.3738098 | [8 empty] | 0.001142705 |  | -0.001253866
[13 empty] | 0.3741579 | [8 empty] | 0.0011409775 |  | -0.001252437
[13 empty] | 0.3745059 | [8 empty] | 0.00113925 |  | -0.001251008
[13 empty] | 0.3748543 | [8 empty] | 0.0011375225 |  | -0.001249581
[13 empty] | 0.3752024 | [8 empty] | 0.001135794 |  | -0.001248151
[13 empty] | 0.3755504 | [8 empty] | 0.001134064 |  | -0.0012467225
[13 empty] | 0.3758988 | [8 empty] | 0.001132338 |  | -0.001245295
[13 empty] | 0.3762469 | [8 empty] | 0.001130609 |  | -0.001243868
[13 empty] | 0.3765953 | [8 empty] | 0.0011288825 |  | -0.001242439
[13 empty] | 0.3769433 | [8 empty] | 0.001127152 |  | -0.001241011
[13 empty] | 0.3772913 | [8 empty] | 0.001125424 |  | -0.0012395825
[13 empty] | 0.3776398 | [8 empty] | 0.001123821 |  | -0.0012382525
[13 empty] | 0.3779878 | [8 empty] | 0.001122244 |  | -0.00123694
[13 empty] | 0.3783358 | [8 empty] | 0.001120664 |  | -0.0012356275
[13 empty] | 0.3786839 | [8 empty] | 0.001119087 |  | -0.001234315
[13 empty] | 0.3790319 | [8 empty] | 0.001117508 |  | -0.0012330025
[13 empty] | 0.3793803 | [8 empty] | 0.00111593 |  | -0.00123169
[13 empty] | 0.3797283 | [8 empty] | 0.001114352 |  | -0.001230378
[13 empty] | 0.3800764 | [8 empty] | 0.001112771 |  | -0.001229066
[13 empty] | 0.3804244 | [8 empty] | 0.001111194 |  | -0.001227754
[13 empty] | 0.3807724 | [8 empty] | 0.001109614 |  | -0.001226443
[13 empty] | 0.3811205 | [8 empty] | 0.001108037 |  | -0.001225132
[13 empty] | 0.3814689 | [8 empty] | 0.0011064575 |  | -0.00122382
[13 empty] | 0.3818169 | [8 empty] | 0.001104878 |  | -0.001222506
[13 empty] | 0.382165 | [8 empty] | 0.001103313 |  | -0.001221139
[13 empty] | 0.382513 | [8 empty] | 0.001101754 |  | -0.001219742
[13 empty] | 0.382861 | [8 empty] | 0.001100192 |  | -0.001218344
[13 empty] | 0.3832094 | [8 empty] | 0.0010986325 |  | -0.001216947
[13 empty] | 0.3835575 | [8 empty] | 0.0010970725 |  | -0.001215552
[13 empty] | 0.3839055 | [8 empty] | 0.0010955125 |  | -0.001214156
[13 empty] | 0.3842535 | [8 empty] | 0.001093952 |  | -0.001212758
[13 empty] | 0.3846016 | [8 empty] | 0.0010923925 |  | -0.00121136
[13 empty] | 0.38495 | [8 empty] | 0.001090835 |  | -0.001209964
[13 empty] | 0.385298 | [8 empty] | 0.001089275 |  | -0.001208569
[13 empty] | 0.3856461 | [8 empty] | 0.001087713 |  | -0.001207173
[13 empty] | 0.3859941 | [8 empty] | 0.001086153 |  | -0.001205775
[13 empty] | 0.3863421 | [8 empty] | 0.001084594 |  | -0.001204378
[13 empty] | 0.3866906 | [8 empty] | 0.001082995 |  | -0.001202966
[13 empty] | 0.3870386 | [8 empty] | 0.001081356 |  | -0.001201542
[13 empty] | 0.3873866 | [8 empty] | 0.0010797175 |  | -0.001200115
[13 empty] | 0.387735 | [8 empty] | 0.001078079 |  | -0.001198688
[13 empty] | 0.3880831 | [8 empty] | 0.001076439 |  | -0.0011972625
[13 empty] | 0.3884311 | [8 empty] | 0.0010748025 |  | -0.0011958375
[13 empty] | 0.3887795 | [8 empty] | 0.001073165 |  | -0.001194412
[13 empty] | 0.3891276 | [8 empty] | 0.0010715275 |  | -0.001192984
[13 empty] | 0.3894756 | [8 empty] | 0.001069889 |  | -0.001191558
[13 empty] | 0.389824 | [8 empty] | 0.001068252 |  | -0.001190133
[13 empty] | 0.390172 | [8 empty] | 0.001066614 |  | -0.001188705
[13 empty] | 0.3905201 | [8 empty] | 0.001064977 |  | -0.001187282
[13 empty] | 0.3908685 | [8 empty] | 0.001063338 |  | -0.001185854
[13 empty] | 0.3912165 | [8 empty] | 0.001061679 |  | -0.0011843525
[13 empty] | 0.3915646 | [8 empty] | 0.0010599775 |  | -0.001182709
[13 empty] | 0.391913 | [8 empty] | 0.001058275 |  | -0.001181063
[13 empty] | 0.392261 | [8 empty] | 0.0010565725 |  | -0.001179419
[13 empty] | 0.3926094 | [8 empty] | 0.0010548725 |  | -0.001177773
[13 empty] | 0.3929575 | [8 empty] | 0.00105317 |  | -0.001176129
[13 empty] | 0.3933055 | [8 empty] | 0.001051468 |  | -0.001174485
[13 empty] | 0.3936539 | [8 empty] | 0.001049769 |  | -0.001172839
[13 empty] | 0.394002 | [8 empty] | 0.001048067 |  | -0.001171194
[13 empty] | 0.39435 | [8 empty] | 0.001046367 |  | -0.001169549
[13 empty] | 0.3946984 | [8 empty] | 0.001044665 |  | -0.001167907
[13 empty] | 0.3950465 | [8 empty] | 0.001042967 |  | -0.001166262
[13 empty] | 0.3953945 | [8 empty] | 0.001041264 |  | -0.001164617
[13 empty] | 0.3957429 | [8 empty] | 0.0010395925 |  | -0.001162712
[13 empty] | 0.3960909 | [8 empty] | 0.001038044 |  | -0.001159596
[13 empty] | 0.3964394 | [8 empty] | 0.0010364975 |  | -0.001156485
[13 empty] | 0.3967874 | [8 empty] | 0.0010349475 |  | -0.001153374
[13 empty] | 0.3971354 | [8 empty] | 0.001033402 |  | -0.001150261
[13 empty] | 0.3974839 | [8 empty] | 0.001031855 |  | -0.001147151
[13 empty] | 0.3978319 | [8 empty] | 0.001030305 |  | -0.001144039
[13 empty] | 0.3981803 | [8 empty] | 0.001028759 |  | -0.0011409275
[13 empty] | 0.3985283 | [8 empty] | 0.0010272125 |  | -0.001137817
[13 empty] | 0.3988768 | [8 empty] | 0.001025664 |  | -0.001134707
[13 empty] | 0.3992248 | [8 empty] | 0.001024117 |  | -0.001131596
[13 empty] | 0.3995728 | [8 empty] | 0.00102257 |  | -0.001128487
[13 empty] | 0.3999213 | [8 empty] | 0.001021023 |  | -0.001125375
[13 empty] | 0.4002693 | [8 empty] | 0.001019481 |  | -0.001122235
[13 empty] | 0.4006177 | [8 empty] | 0.001018199 |  | -0.00111704
[13 empty] | 0.4009657 | [8 empty] | 0.00101691575 |  | -0.001111848
[13 empty] | 0.4013138 | [8 empty] | 0.0010156335 |  | -0.001106657
[13 empty] | 0.4016622 | [8 empty] | 0.00101435 |  | -0.001101464
[13 empty] | 0.4020102 | [8 empty] | 0.001013068 |  | -0.001096273
[13 empty] | 0.4023587 | [8 empty] | 0.0010117855 |  | -0.001091081
[13 empty] | 0.4027067 | [8 empty] | 0.00101050175 |  | -0.001085891
[13 empty] | 0.4030551 | [8 empty] | 0.001009221 |  | -0.001080698
[13 empty] | 0.4034031 | [8 empty] | 0.001007939 |  | -0.0010755075
[13 empty] | 0.4037516 | [8 empty] | 0.001006657 |  | -0.001070318
[13 empty] | 0.4040996 | [8 empty] | 0.001005376 |  | -0.0010651275
[13 empty] | 0.4044476 | [8 empty] | 0.00100409275 |  | -0.001059939
[13 empty] | 0.4047961 | [8 empty] | 0.001002811 |  | -0.00105475
[13 empty] | 0.4051441 | [8 empty] | 0.001001615 |  | -0.001049228
[13 empty] | 0.4054925 | [8 empty] | 0.001000435 |  | -0.001043648
[13 empty] | 0.4058406 | [8 empty] | 0.0009992537 |  | -0.00103807
[13 empty] | 0.4061886 | [8 empty] | 0.0009980734 |  | -0.00103249175
[13 empty] | 0.406537 | [8 empty] | 0.0009968917 |  | -0.001026914
[13 empty] | 0.406885 | [8 empty] | 0.0009957123 |  | -0.001021334
[13 empty] | 0.4072331 | [8 empty] | 0.00099453125 |  | -0.001015757
[13 empty] | 0.4075815 | [8 empty] | 0.0009933502 |  | -0.00101018
[13 empty] | 0.4079295 | [8 empty] | 0.0009921709 |  | -0.001004601
[13 empty] | 0.408278 | [8 empty] | 0.00099099075 |  | -0.0009990238
[13 empty] | 0.408626 | [8 empty] | 0.0009898104 |  | -0.0009934462
[13 empty] | 0.408974 | [8 empty] | 0.0009886304 |  | -0.0009878698
[13 empty] | 0.4093224 | [8 empty] | 0.00098745025 |  | -0.0009822924
[13 empty] | 0.4096705 | [8 empty] | 0.00098618325 |  | -0.0009777256
[13 empty] | 0.4100185 | [8 empty] | 0.0009848774 |  | -0.0009736192
[13 empty] | 0.4103669 | [8 empty] | 0.0009835705 |  | -0.00096951175
[13 empty] | 0.410715 | [8 empty] | 0.0009822638 |  | -0.0009654057
[13 empty] | 0.411063 | [8 empty] | 0.0009809581 |  | -0.0009612986
[13 empty] | 0.411411 | [8 empty] | 0.0009796516 |  | -0.0009571925
[13 empty] | 0.4117594 | [8 empty] | 0.0009783455 |  | -0.0009530863
[13 empty] | 0.4121075 | [8 empty] | 0.00097703925 |  | -0.0009489797
[13 empty] | 0.4124555 | [8 empty] | 0.00097573325 |  | -0.00094487375
[13 empty] | 0.4128035 | [8 empty] | 0.00097442725 |  | -0.000940767
[13 empty] | 0.413152 | [8 empty] | 0.0009731209 |  | -0.0009366614
[13 empty] | 0.4135 | [8 empty] | 0.0009718152 |  | -0.0009325548
[13 empty] | 0.413848 | [8 empty] | 0.0009705092 |  | -0.0009284495
[13 empty] | 0.4141961 | [8 empty] | 0.0009691743 |  | -0.0009253429
[13 empty] | 0.4145445 | [8 empty] | 0.00096781325 |  | -0.00092315
[13 empty] | 0.4148925 | [8 empty] | 0.0009664521 |  | -0.0009209563
[13 empty] | 0.4152406 | [8 empty] | 0.0009650908 |  | -0.0009187637
[13 empty] | 0.415589 | [8 empty] | 0.0009637299 |  | -0.00091657025
[13 empty] | 0.415937 | [8 empty] | 0.00096236875 |  | -0.0009143781
[13 empty] | 0.416285 | [8 empty] | 0.0009610077 |  | -0.0009121848
[13 empty] | 0.4166335 | [8 empty] | 0.0009596464 |  | -0.0009099928
[13 empty] | 0.4169815 | [8 empty] | 0.0009582853 |  | -0.0009078
[13 empty] | 0.4173295 | [8 empty] | 0.00095692425 |  | -0.0009056079
[13 empty] | 0.417678 | [8 empty] | 0.0009555633 |  | -0.0009034155
[13 empty] | 0.418026 | [8 empty] | 0.000954202 |  | -0.0009012235
[13 empty] | 0.418374 | [8 empty] | 0.0009528411 |  | -0.0008990312
[13 empty] | 0.4187224 | [8 empty] | 0.0009515409 |  | -0.0008970203
[13 empty] | 0.4190705 | [8 empty] | 0.0009503506 |  | -0.00089533375
[13 empty] | 0.4194189 | [8 empty] | 0.0009491596 |  | -0.00089364725
[13 empty] | 0.4197669 | [8 empty] | 0.000947969 |  | -0.0008919608
[13 empty] | 0.420115 | [8 empty] | 0.0009467782 |  | -0.0008902746
[13 empty] | 0.4204634 | [8 empty] | 0.0009455876 |  | -0.0008885878
[13 empty] | 0.4208114 | [8 empty] | 0.0009443966 |  | -0.0008869016
[13 empty] | 0.4211598 | [8 empty] | 0.0009432056 |  | -0.00088521575
[13 empty] | 0.4215079 | [8 empty] | 0.0009420144 |  | -0.0008835298
[13 empty] | 0.4218563 | [8 empty] | 0.0009408233 |  | -0.0008818442
[13 empty] | 0.4222043 | [8 empty] | 0.00093963225 |  | -0.0008801586
[13 empty] | 0.4225524 | [8 empty] | 0.0009384413 |  | -0.0008784731
[13 empty] | 0.4229008 | [8 empty] | 0.00093725 |  | -0.0008767878
[13 empty] | 0.4232488 | [8 empty] | 0.0009361084 |  | -0.0008749798
[13 empty] | 0.4235972 | [8 empty] | 0.0009351731 |  | -0.0008726625
[13 empty] | 0.4239453 | [8 empty] | 0.00093423725 |  | -0.0008703457
[13 empty] | 0.4242937 | [8 empty] | 0.0009333018 |  | -0.0008680285
[13 empty] | 0.4246417 | [8 empty] | 0.0009323659 |  | -0.0008657116
[13 empty] | 0.4249898 | [8 empty] | 0.0009314298 |  | -0.0008633944
[13 empty] | 0.4253382 | [8 empty] | 0.0009304938 |  | -0.0008610775
[13 empty] | 0.4256862 | [8 empty] | 0.0009295575 |  | -0.00085876025
[13 empty] | 0.4260346 | [8 empty] | 0.0009286211 |  | -0.0008564434
[13 empty] | 0.4263827 | [8 empty] | 0.0009276845 |  | -0.0008541262
[13 empty] | 0.4267307 | [8 empty] | 0.0009267477 |  | -0.00085180925
[13 empty] | 0.4270791 | [8 empty] | 0.0009258109 |  | -0.0008494921
[13 empty] | 0.4274272 | [8 empty] | 0.0009248741 |  | -0.0008471751
[13 empty] | 0.4277756 | [8 empty] | 0.000923941 |  | -0.00084487175
[13 empty] | 0.4281236 | [8 empty] | 0.00092313725 |  | -0.0008430074
[13 empty] | 0.4284717 | [8 empty] | 0.0009223329 |  | -0.00084114325
[13 empty] | 0.4288201 | [8 empty] | 0.0009215287 |  | -0.0008392789
[13 empty] | 0.4291681 | [8 empty] | 0.0009207241 |  | -0.0008374147
[13 empty] | 0.4295161 | [8 empty] | 0.00091991975 |  | -0.0008355502
[13 empty] | 0.4298646 | [8 empty] | 0.0009191147 |  | -0.0008336854
[13 empty] | 0.4302126 | [8 empty] | 0.0009183096 |  | -0.0008318206
[13 empty] | 0.430561 | [8 empty] | 0.0009175043 |  | -0.00082995575
[13 empty] | 0.4309091 | [8 empty] | 0.0009166988 |  | -0.0008280906
[13 empty] | 0.4312571 | [8 empty] | 0.0009158932 |  | -0.0008262257
[13 empty] | 0.4316055 | [8 empty] | 0.0009150873 |  | -0.0008243603
[13 empty] | 0.4319535 | [8 empty] | 0.0009142811 |  | -0.0008224949
[13 empty] | 0.4323016 | [8 empty] | 0.000913475 |  | -0.00082062975
[13 empty] | 0.43265 | [8 empty] | 0.00091265725 |  | -0.00082041775
[13 empty] | 0.432998 | [8 empty] | 0.0009118376 |  | -0.0008204622
[13 empty] | 0.4333465 | [8 empty] | 0.00091101775 |  | -0.0008205063
[13 empty] | 0.4336945 | [8 empty] | 0.0009101977 |  | -0.0008205508
[13 empty] | 0.4340425 | [8 empty] | 0.0009093772 |  | -0.00082059475
[13 empty] | 0.4343909 | [8 empty] | 0.00090855675 |  | -0.0008206387
[13 empty] | 0.434739 | [8 empty] | 0.00090773575 |  | -0.0008206825
[13 empty] | 0.4350874 | [8 empty] | 0.00090691475 |  | -0.000820726
[13 empty] | 0.4354354 | [8 empty] | 0.0009060932 |  | -0.0008207696
[13 empty] | 0.4357835 | [8 empty] | 0.0009052717 |  | -0.0008208129
[13 empty] | 0.4361319 | [8 empty] | 0.0009044499 |  | -0.00082085625
[13 empty] | 0.4364799 | [8 empty] | 0.0009036277 |  | -0.00082089925
[13 empty] | 0.436828 | [8 empty] | 0.0009028055 |  | -0.0008209421
[13 empty] | 0.4371764 | [8 empty] | 0.0009019426 |  | -0.000822108
[13 empty] | 0.4375244 | [8 empty] | 0.0009010624 |  | -0.00082375125
[13 empty] | 0.4378728 | [8 empty] | 0.00090018175 |  | -0.0008253943
[13 empty] | 0.4382209 | [8 empty] | 0.0008993011 |  | -0.0008270371
[13 empty] | 0.4385693 | [8 empty] | 0.00089842 |  | -0.00082868
[13 empty] | 0.4389173 | [8 empty] | 0.00089753875 |  | -0.0008303224
[13 empty] | 0.4392657 | [8 empty] | 0.0008966571 |  | -0.00083196475
[13 empty] | 0.4396138 | [8 empty] | 0.0008957754 |  | -0.0008336069
[13 empty] | 0.4399622 | [8 empty] | 0.00089489325 |  | -0.0008352488
[13 empty] | 0.4403102 | [8 empty] | 0.0008940109 |  | -0.0008368907
[13 empty] | 0.4406587 | [8 empty] | 0.0008931284 |  | -0.0008385323
[13 empty] | 0.4410067 | [8 empty] | 0.0008922456 |  | -0.0008401737
[13 empty] | 0.4413551 | [8 empty] | 0.0008913627 |  | -0.0008418148
[13 empty] | 0.4417031 | [8 empty] | 0.0008904515 |  | -0.0008433807
[13 empty] | 0.4420516 | [8 empty] | 0.0008895167 |  | -0.000844881
[13 empty] | 0.4423996 | [8 empty] | 0.0008885819 |  | -0.0008463812
[13 empty] | 0.4427476 | [8 empty] | 0.0008876463 |  | -0.0008478811
[13 empty] | 0.4430957 | [8 empty] | 0.0008867108 |  | -0.00084938075
[13 empty] | 0.4434441 | [8 empty] | 0.0008857751 |  | -0.00085088
[13 empty] | 0.4437921 | [8 empty] | 0.0008848392 |  | -0.0008523791
[13 empty] | 0.4441402 | [8 empty] | 0.000883903 |  | -0.0008538778
[13 empty] | 0.4444882 | [8 empty] | 0.0008829667 |  | -0.0008553763
[13 empty] | 0.4448362 | [8 empty] | 0.0008820301 |  | -0.0008568747
[13 empty] | 0.4451846 | [8 empty] | 0.0008810933 |  | -0.0008583727
[13 empty] | 0.4455327 | [8 empty] | 0.00088015625 |  | -0.0008598703
[13 empty] | 0.4458807 | [8 empty] | 0.0008792192 |  | -0.000861368
[13 empty] | 0.4462287 | [8 empty] | 0.00087824725 |  | -0.0008625534
[13 empty] | 0.4465772 | [8 empty] | 0.0008772171 |  | -0.0008632162
[13 empty] | 0.4469252 | [8 empty] | 0.0008761869 |  | -0.0008638783
[13 empty] | 0.4472732 | [8 empty] | 0.0008751567 |  | -0.0008645403
[13 empty] | 0.4476213 | [8 empty] | 0.0008741261 |  | -0.000865202
[13 empty] | 0.4479693 | [8 empty] | 0.0008730954 |  | -0.0008658634
[13 empty] | 0.4483173 | [8 empty] | 0.00087206475 |  | -0.0008665244
[13 empty] | 0.4486654 | [8 empty] | 0.000871034 |  | -0.0008671851
[13 empty] | 0.4490138 | [8 empty] | 0.000870003 |  | -0.0008678456
[13 empty] | 0.4493618 | [8 empty] | 0.0008689717 |  | -0.0008685056
[13 empty] | 0.4497098 | [8 empty] | 0.0008679405 |  | -0.0008691656
[13 empty] | 0.4500579 | [8 empty] | 0.000866909 |  | -0.000869825
[13 empty] | 0.4504059 | [8 empty] | 0.0008658775 |  | -0.0008704845
[13 empty] | 0.4507539 | [8 empty] | 0.0008648372 |  | -0.0008710435
[13 empty] | 0.451102 | [8 empty] | 0.0008637642 |  | -0.0008712242
[13 empty] | 0.45145 | [8 empty] | 0.0008626911 |  | -0.0008714045
[13 empty] | 0.4517984 | [8 empty] | 0.0008616179 |  | -0.0008715845
[13 empty] | 0.4521465 | [8 empty] | 0.00086054475 |  | -0.0008717646
[13 empty] | 0.4524945 | [8 empty] | 0.0008594713 |  | -0.0008719441
[13 empty] | 0.4528425 | [8 empty] | 0.0008583979 |  | -0.0008721234
[13 empty] | 0.4531906 | [8 empty] | 0.00085732475 |  | -0.0008723026
[13 empty] | 0.4535386 | [8 empty] | 0.0008562512 |  | -0.0008724814
[13 empty] | 0.4538866 | [8 empty] | 0.0008551776 |  | -0.0008726599
[13 empty] | 0.4542346 | [8 empty] | 0.0008541041 |  | -0.0008728384
[13 empty] | 0.4545831 | [8 empty] | 0.0008530306 |  | -0.0008730165
[13 empty] | 0.4549311 | [8 empty] | 0.00085195675 |  | -0.0008731945
[13 empty] | 0.4552791 | [8 empty] | 0.00085088075 |  | -0.0008733818
[13 empty] | 0.4556272 | [8 empty] | 0.00084975825 |  | -0.00087378025
[13 empty] | 0.4559752 | [8 empty] | 0.0008486358 |  | -0.00087417825
[13 empty] | 0.4563236 | [8 empty] | 0.0008475133 |  | -0.000874576
[13 empty] | 0.4566717 | [8 empty] | 0.0008463909 |  | -0.0008749738
[13 empty] | 0.4570197 | [8 empty] | 0.00084526825 |  | -0.0008753712
[13 empty] | 0.4573677 | [8 empty] | 0.0008441459 |  | -0.0008757683
[13 empty] | 0.4577161 | [8 empty] | 0.0008430234 |  | -0.00087616525
[13 empty] | 0.4580642 | [8 empty] | 0.000841901 |  | -0.0008765622
[13 empty] | 0.4584122 | [8 empty] | 0.0008407783 |  | -0.0008769587
[13 empty] | 0.4587602 | [8 empty] | 0.0008396558 |  | -0.00087735525
[13 empty] | 0.4591087 | [8 empty] | 0.0008385335 |  | -0.00087775125
[13 empty] | 0.4594567 | [8 empty] | 0.0008374108 |  | -0.00087814725
[13 empty] | 0.4598047 | [8 empty] | 0.00083628825 |  | -0.00087854275
[13 empty] | 0.4601531 | [8 empty] | 0.00083509125 |  | -0.0008782916
[13 empty] | 0.4605012 | [8 empty] | 0.00083388375 |  | -0.0008779523
[13 empty] | 0.4608492 | [8 empty] | 0.0008326764 |  | -0.000877613
[13 empty] | 0.4611976 | [8 empty] | 0.0008314693 |  | -0.0008772734
[13 empty] | 0.4615457 | [8 empty] | 0.0008302625 |  | -0.0008769338
[13 empty] | 0.4618941 | [8 empty] | 0.00082905525 |  | -0.00087659375
[13 empty] | 0.4622421 | [8 empty] | 0.0008278484 |  | -0.0008762538
[13 empty] | 0.4625902 | [8 empty] | 0.0008266417 |  | -0.00087591375
[13 empty] | 0.4629386 | [8 empty] | 0.0008254348 |  | -0.0008755734
[13 empty] | 0.4632866 | [8 empty] | 0.0008242283 |  | -0.0008752329
[13 empty] | 0.463635 | [8 empty] | 0.0008230217 |  | -0.0008748921
[13 empty] | 0.4639831 | [8 empty] | 0.0008218153 |  | -0.0008745514
[13 empty] | 0.4643311 | [8 empty] | 0.0008206088 |  | -0.0008742104
[13 empty] | 0.4646795 | [8 empty] | 0.0008193222 |  | -0.0008733307
[13 empty] | 0.4650276 | [8 empty] | 0.0008180037 |  | -0.00087223725
[13 empty] | 0.465376 | [8 empty] | 0.0008166854 |  | -0.00087114375
[13 empty] | 0.4657244 | [8 empty] | 0.0008153673 |  | -0.00087005
[13 empty] | 0.4660724 | [8 empty] | 0.0008140495 |  | -0.0008689566
[13 empty] | 0.4664209 | [8 empty] | 0.0008127316 |  | -0.00086786275
[13 empty] | 0.4667689 | [8 empty] | 0.0008114141 |  | -0.0008667689
[13 empty] | 0.4671173 | [8 empty] | 0.0008100966 |  | -0.0008656749
[13 empty] | 0.4674654 | [8 empty] | 0.00080877925 |  | -0.0008645811
[13 empty] | 0.4678138 | [8 empty] | 0.0008074623 |  | -0.000863487
[13 empty] | 0.4681618 | [8 empty] | 0.0008061453 |  | -0.0008623929
[13 empty] | 0.4685102 | [8 empty] | 0.0008048284 |  | -0.00086129875
[13 empty] | 0.4688583 | [8 empty] | 0.0008035118 |  | -0.0008602045
[13 empty] | 0.4692067 | [8 empty] | 0.00080223 |  | -0.0008581146
[13 empty] | 0.4695547 | [8 empty] | 0.0008009762 |  | -0.0008552166
[13 empty] | 0.4699031 | [8 empty] | 0.0007997226 |  | -0.0008523187
[13 empty] | 0.4702512 | [8 empty] | 0.0007984693 |  | -0.0008494205
[13 empty] | 0.4705996 | [8 empty] | 0.000797216 |  | -0.0008465226
[13 empty] | 0.4709476 | [8 empty] | 0.0007959632 |  | -0.000843625
[13 empty] | 0.4712957 | [8 empty] | 0.00079471025 |  | -0.0008407269
[13 empty] | 0.4716441 | [8 empty] | 0.0007934578 |  | -0.00083782925
[13 empty] | 0.4719921 | [8 empty] | 0.0007922053 |  | -0.0008349314
[13 empty] | 0.4723402 | [8 empty] | 0.000790953 |  | -0.0008320339
[13 empty] | 0.4726886 | [8 empty] | 0.000789701 |  | -0.00082913625
[13 empty] | 0.4730366 | [8 empty] | 0.0007884493 |  | -0.0008262385
[13 empty] | 0.473385 | [8 empty] | 0.0007871976 |  | -0.0008233409
[13 empty] | 0.4737331 | [8 empty] | 0.0007859999 |  | -0.0008194049
[13 empty] | 0.4740811 | [8 empty] | 0.0007848867 |  | -0.0008138267
[13 empty] | 0.4744295 | [8 empty] | 0.000783774 |  | -0.0008082489
[13 empty] | 0.4747776 | [8 empty] | 0.000782661 |  | -0.000802671
[13 empty] | 0.4751256 | [8 empty] | 0.0007815485 |  | -0.0007970934
[13 empty] | 0.475474 | [8 empty] | 0.0007804359 |  | -0.0007915155
[13 empty] | 0.475822 | [8 empty] | 0.0007793238 |  | -0.000785938
[13 empty] | 0.4761705 | [8 empty] | 0.0007782116 |  | -0.0007803604
[13 empty] | 0.4765185 | [8 empty] | 0.00077709975 |  | -0.000774783
[13 empty] | 0.4768665 | [8 empty] | 0.000775988 |  | -0.0007692056
[13 empty] | 0.477215 | [8 empty] | 0.00077487625 |  | -0.0007636285
[13 empty] | 0.477563 | [8 empty] | 0.00077376475 |  | -0.0007580511
[13 empty] | 0.477911 | [8 empty] | 0.0007726535 |  | -0.000752474
[13 empty] | 0.4782594 | [8 empty] | 0.0007715051 |  | -0.0007468797
[13 empty] | 0.4786075 | [8 empty] | 0.0007702275 |  | -0.0007412247
[13 empty] | 0.4789555 | [8 empty] | 0.0007689499 |  | -0.00073556925
[13 empty] | 0.4793039 | [8 empty] | 0.0007676726 |  | -0.0007299142
[13 empty] | 0.479652 | [8 empty] | 0.0007663954 |  | -0.0007242586
[13 empty] | 0.48 | [8 empty] | 0.00076511825 |  | -0.0007186027
[13 empty] | 0.4803484 | [8 empty] | 0.00076384125 |  | -0.0007129467
[13 empty] | 0.4806965 | [8 empty] | 0.0007625643 |  | -0.0007072905
[13 empty] | 0.4810445 | [8 empty] | 0.0007612874 |  | -0.000701634
[13 empty] | 0.4813929 | [8 empty] | 0.000760011 |  | -0.0006959776
[13 empty] | 0.4817409 | [8 empty] | 0.0007587343 |  | -0.0006903208
[13 empty] | 0.482089 | [8 empty] | 0.0007574581 |  | -0.0006846638
[13 empty] | 0.4824374 | [8 empty] | 0.0007561817 |  | -0.0006790066
[13 empty] | 0.4827854 | [8 empty] | 0.0007548878 |  | -0.0006735608
[13 empty] | 0.4831335 | [8 empty] | 0.0007533136 |  | -0.0006714867
[13 empty] | 0.4834819 | [8 empty] | 0.0007517393 |  | -0.000669412
[13 empty] | 0.4838299 | [8 empty] | 0.00075016525 |  | -0.0006673367
[13 empty] | 0.484178 | [8 empty] | 0.0007485914 |  | -0.0006652611
[13 empty] | 0.4845264 | [8 empty] | 0.0007470175 |  | -0.0006631851
[13 empty] | 0.4848744 | [8 empty] | 0.000745444 |  | -0.0006611085
[13 empty] | 0.4852224 | [8 empty] | 0.0007438704 |  | -0.0006590315
[13 empty] | 0.4855709 | [8 empty] | 0.0007422971 |  | -0.0006569545
[13 empty] | 0.4859189 | [8 empty] | 0.0007407237 |  | -0.0006548765
[13 empty] | 0.4862669 | [8 empty] | 0.0007391506 |  | -0.0006527984
[13 empty] | 0.4866154 | [8 empty] | 0.0007375775 |  | -0.0006507197
[13 empty] | 0.4869634 | [8 empty] | 0.0007360047 |  | -0.0006486408

## Sub 10 1.2% 30 ksi L
0.125
Group 2, Condition 3 (IFF) Sequence Step 1 - IFF 1.2% | [34 empty] | 18-1_2-Micro.xlsx
PATHS ALONG Y-DIRECTION (L) | [12 empty] | PATHS ALONG X-DIRECTION (T) | [12 empty] | PATHS ALONG Z-DIRECTION (THROUGH THICKNESS)
| Midplane |  | Midplane |  | Entry |  | Entry |  | Exit |  | Exit |  |  | Midplane |  | Midplane |  | Entry |  | Entry |  | Exit |  | Exit |  |  | At bore |  | At bore |  | 0.02" away from bore |  | 0.02" away from bore
| Hoop |  | Radial |  | Hoop |  | Radial |  | Hoop |  | Radial |  |  | Hoop |  | Radial |  | Hoop |  | Radial |  | Hoop |  | Radial |  |  | Hoop |  | Radial |  | Hoop |  | Radial
Radial | Strain | Stress | Strain | Stress | Strain | Stress | Strain | Stress | Strain | Stress | Strain | Stress | Radial | Strain | Stress | Strain | Stress | Strain | Stress | Strain | Stress | Strain | Stress | Strain | Stress | z coordinate | Strain | Stress | Strain | Stress | Strain | Stress | Strain | Stress
dim, in | in/in | psi | in/in | psi | in/in | psi | in/in | psi | in/in | psi | in/in | psi | dim, in | in/in | psi | in/in | psi | in/in | psi | in/in | psi | in/in | psi | in/in | psi | in | in/in | psi | in/in | psi | in/in | psi | in/in | psi
0 | [12 empty] | 0.1390874 | [8 empty] | 0.01138303 |  | -0.0104267 | [9 empty] | 0
nan | [12 empty] | 0.1394362 | [8 empty] | 0.01135468 |  | -0.01036337 | [9 empty] | nan
nan | [12 empty] | 0.1397846 | [8 empty] | 0.01132633 |  | -0.01030012 | [9 empty] | nan
nan | [12 empty] | 0.1401331 | [8 empty] | 0.01129798 |  | -0.01023678 | [9 empty] | nan
nan | [12 empty] | 0.1404815 | [8 empty] | 0.01126962 |  | -0.01017347 | [9 empty] | nan
nan | [12 empty] | 0.1408299 | [8 empty] | 0.01124128 |  | -0.01011017 | [9 empty] | nan
nan | [12 empty] | 0.1411787 | [8 empty] | 0.01121293 |  | -0.01004687 | [9 empty] | nan
nan | [12 empty] | 0.1415272 | [8 empty] | 0.01118458 |  | -0.009983572 | [9 empty] | nan
nan | [12 empty] | 0.1418756 | [8 empty] | 0.01115623 |  | -0.009920257 | [9 empty] | nan
nan | [12 empty] | 0.142224 | [8 empty] | 0.01112787 |  | -0.009856957 | [9 empty] | nan
nan | [12 empty] | 0.1425728 | [8 empty] | 0.01109953 |  | -0.009793657 | [9 empty] | nan
nan | [12 empty] | 0.1429213 | [8 empty] | 0.01107118 |  | -0.009730352 | [9 empty] | nan
nan | [12 empty] | 0.1432697 | [8 empty] | 0.01104283 |  | -0.009667053 | [9 empty] | nan
nan | [12 empty] | 0.1436181 | [8 empty] | 0.01101457 |  | -0.009604943 | [9 empty] | nan
nan | [12 empty] | 0.1439665 | [8 empty] | 0.01098648 |  | -0.009547225 | [9 empty] | nan
nan | [12 empty] | 0.1443154 | [8 empty] | 0.01095843 |  | -0.009489495 | [9 empty] | nan
nan | [12 empty] | 0.1446638 | [8 empty] | 0.01093033 |  | -0.009431777 | [9 empty] | nan
nan | [12 empty] | 0.1450122 | [8 empty] | 0.01090225 |  | -0.009374057 | [9 empty] | nan
nan | [12 empty] | 0.1453606 | [8 empty] | 0.0108742 |  | -0.009316343 | [9 empty] | nan
nan | [12 empty] | 0.1457091 | [8 empty] | 0.01084612 |  | -0.00925862 | [9 empty] | nan
nan | [12 empty] | 0.1460579 | [8 empty] | 0.01081803 |  | -0.009200902 | [9 empty] | nan
nan | [12 empty] | 0.1464063 | [8 empty] | 0.01078998 |  | -0.009143188 | [9 empty] | nan
nan | [12 empty] | 0.1467547 | [8 empty] | 0.0107619 |  | -0.009085472 | [9 empty] | nan
nan | [12 empty] | 0.1471031 | [8 empty] | 0.01073382 |  | -0.009027753 | [9 empty] | nan
nan | [12 empty] | 0.1474516 | [8 empty] | 0.01070577 |  | -0.008970043 | [9 empty] | nan
nan | [12 empty] | 0.1478004 | [8 empty] | 0.0106777 |  | -0.008912332 | [9 empty] | nan
nan | [12 empty] | 0.1481488 | [8 empty] | 0.01064968 |  | -0.008854902 | [9 empty] | nan
nan | [12 empty] | 0.1484972 | [8 empty] | 0.01062193 |  | -0.008802913 | [9 empty] | nan
nan | [12 empty] | 0.1488457 | [8 empty] | 0.01059422 |  | -0.008750933 | [9 empty] | nan
nan | [12 empty] | 0.1491941 | [8 empty] | 0.0105665 |  | -0.008698953 | [9 empty] | nan
nan | [12 empty] | 0.1495425 | [8 empty] | 0.01053878 |  | -0.008646977 | [9 empty] | nan
nan | [12 empty] | 0.1498909 | [8 empty] | 0.01051107 |  | -0.008594993 | [9 empty] | nan
nan | [12 empty] | 0.1502398 | [8 empty] | 0.01048337 |  | -0.008543017 | [9 empty] | nan
nan | [12 empty] | 0.1505882 | [8 empty] | 0.01045563 |  | -0.008491043 | [9 empty] | nan
nan | [12 empty] | 0.1509366 | [8 empty] | 0.01042792 |  | -0.008439068 | [9 empty] | nan
nan | [12 empty] | 0.151285 | [8 empty] | 0.01040022 |  | -0.008387092 | [9 empty] | nan
nan | [12 empty] | 0.1516335 | [8 empty] | 0.01037252 |  | -0.008335122 | [9 empty] | nan
nan | [12 empty] | 0.1519819 | [8 empty] | 0.0103448 |  | -0.00828315 | [9 empty] | nan
nan | [12 empty] | 0.1523303 | [8 empty] | 0.0103171 |  | -0.008231183 | [9 empty] | nan
nan | [12 empty] | 0.1526787 | [8 empty] | 0.0102894 |  | -0.008179208 | [9 empty] | nan
nan | [12 empty] | 0.1530272 | [8 empty] | 0.01026217 |  | -0.008132718 | [9 empty] | nan
nan | [12 empty] | 0.1533756 | [8 empty] | 0.01023505 |  | -0.008086942 | [9 empty] | nan
nan | [12 empty] | 0.153724 | [8 empty] | 0.01020792 |  | -0.008041167 | [9 empty] | nan
nan | [12 empty] | 0.1540728 | [8 empty] | 0.01018078 |  | -0.007995385 | [9 empty] | nan
nan | [12 empty] | 0.1544213 | [8 empty] | 0.01015363 |  | -0.007949615 | [9 empty] | nan
nan | [12 empty] | 0.1547697 | [8 empty] | 0.01012655 |  | -0.007903838 | [9 empty] | nan
nan | [12 empty] | 0.1551177 | [8 empty] | 0.01009942 |  | -0.007858068 | [9 empty] | nan
nan | [12 empty] | 0.1554665 | [8 empty] | 0.0100723 |  | -0.007812298 | [9 empty] | nan
nan | [12 empty] | 0.155815 | [8 empty] | 0.01004517 |  | -0.007766528 | [9 empty] | nan
nan | [12 empty] | 0.1561634 | [8 empty] | 0.01001805 |  | -0.007720765 | [9 empty] | nan
nan | [12 empty] | 0.1565118 | [8 empty] | 0.009990922 |  | -0.007674998 | [9 empty] | nan
nan | [12 empty] | 0.1568602 | [8 empty] | 0.0099638 |  | -0.007629232 | [9 empty] | nan
nan | [12 empty] | 0.1572087 | [8 empty] | 0.009936678 |  | -0.007583467 | [9 empty] | nan
nan | [12 empty] | 0.1575567 | [8 empty] | 0.009910068 |  | -0.007541662 | [9 empty] | nan
nan | [12 empty] | 0.1579051 | [8 empty] | 0.009883652 |  | -0.007501392 | [9 empty] | nan
nan | [12 empty] | 0.1582535 | [8 empty] | 0.00985724 |  | -0.007461115 | [9 empty] | nan
nan | [12 empty] | 0.158602 | [8 empty] | 0.009830823 |  | -0.007420847 | [9 empty] | nan
nan | [12 empty] | 0.1589504 | [8 empty] | 0.009804413 |  | -0.00738058 | [9 empty] | nan
[13 empty] | 0.1592988 | [8 empty] | 0.009778003 |  | -0.007340313
[13 empty] | 0.1596469 | [8 empty] | 0.00975159 |  | -0.007300045
[13 empty] | 0.1599953 | [8 empty] | 0.00972518 |  | -0.007259778
[13 empty] | 0.1603437 | [8 empty] | 0.009698773 |  | -0.007219518
[13 empty] | 0.1606921 | [8 empty] | 0.009672367 |  | -0.007179258
[13 empty] | 0.1610406 | [8 empty] | 0.009645958 |  | -0.007138995
[13 empty] | 0.1613886 | [8 empty] | 0.009619552 |  | -0.007098735
[13 empty] | 0.161737 | [8 empty] | 0.00959315 |  | -0.00705848
[13 empty] | 0.1620854 | [8 empty] | 0.009567153 |  | -0.007020892
[13 empty] | 0.1624339 | [8 empty] | 0.009541478 |  | -0.006985427
[13 empty] | 0.1627819 | [8 empty] | 0.00951581 |  | -0.006949968
[13 empty] | 0.1631303 | [8 empty] | 0.00949014 |  | -0.00691451
[13 empty] | 0.1634787 | [8 empty] | 0.009464472 |  | -0.00687905
[13 empty] | 0.1638268 | [8 empty] | 0.009438803 |  | -0.00684359
[13 empty] | 0.1641752 | [8 empty] | 0.009413135 |  | -0.006808135
[13 empty] | 0.1645236 | [8 empty] | 0.009387472 |  | -0.006772682
[13 empty] | 0.1648717 | [8 empty] | 0.009361807 |  | -0.006737232
[13 empty] | 0.1652201 | [8 empty] | 0.009336142 |  | -0.006701775
[13 empty] | 0.1655685 | [8 empty] | 0.009310478 |  | -0.006666322
[13 empty] | 0.1659169 | [8 empty] | 0.009284815 |  | -0.006630875
[13 empty] | 0.166265 | [8 empty] | 0.009259153 |  | -0.006595427
[13 empty] | 0.1666134 | [8 empty] | 0.00923378 |  | -0.006561898
[13 empty] | 0.1669618 | [8 empty] | 0.009208855 |  | -0.006531347
[13 empty] | 0.1673098 | [8 empty] | 0.00918393 |  | -0.006500802
[13 empty] | 0.1676583 | [8 empty] | 0.00915901 |  | -0.006470253
[13 empty] | 0.1680067 | [8 empty] | 0.009134082 |  | -0.006439705
[13 empty] | 0.1683547 | [8 empty] | 0.009109162 |  | -0.006409157
[13 empty] | 0.1687031 | [8 empty] | 0.009084242 |  | -0.006378615
[13 empty] | 0.1690516 | [8 empty] | 0.009059322 |  | -0.00634807
[13 empty] | 0.1693996 | [8 empty] | 0.0090344 |  | -0.006317527
[13 empty] | 0.169748 | [8 empty] | 0.009009482 |  | -0.006286982
[13 empty] | 0.1700965 | [8 empty] | 0.008984562 |  | -0.006256443
[13 empty] | 0.1704445 | [8 empty] | 0.008959645 |  | -0.006225902
[13 empty] | 0.1707929 | [8 empty] | 0.008934728 |  | -0.006195362
[13 empty] | 0.1711413 | [8 empty] | 0.008909897 |  | -0.006165533
[13 empty] | 0.1714898 | [8 empty] | 0.00888535 |  | -0.006138108
[13 empty] | 0.1718378 | [8 empty] | 0.008860807 |  | -0.006110683
[13 empty] | 0.1721862 | [8 empty] | 0.00883626 |  | -0.00608326
[13 empty] | 0.1725346 | [8 empty] | 0.008811715 |  | -0.006055835
[13 empty] | 0.1728831 | [8 empty] | 0.00878717 |  | -0.006028412
[13 empty] | 0.1732315 | [8 empty] | 0.00876263 |  | -0.006000992
[13 empty] | 0.1735799 | [8 empty] | 0.008738087 |  | -0.005973567
[13 empty] | 0.173928 | [8 empty] | 0.008713545 |  | -0.005946145
[13 empty] | 0.1742764 | [8 empty] | 0.008689005 |  | -0.005918727
[13 empty] | 0.1746248 | [8 empty] | 0.008664463 |  | -0.005891308
[13 empty] | 0.1749732 | [8 empty] | 0.008639923 |  | -0.005863887
[13 empty] | 0.1753217 | [8 empty] | 0.008615385 |  | -0.005836472
[13 empty] | 0.1756697 | [8 empty] | 0.008590908 |  | -0.005809168
[13 empty] | 0.1760181 | [8 empty] | 0.00856736 |  | -0.005783508
[13 empty] | 0.1763665 | [8 empty] | 0.008543808 |  | -0.005757848
[13 empty] | 0.176715 | [8 empty] | 0.008520258 |  | -0.00573219
[13 empty] | 0.1770634 | [8 empty] | 0.008496708 |  | -0.005706533
[13 empty] | 0.1774114 | [8 empty] | 0.008473162 |  | -0.00568088
[13 empty] | 0.1777598 | [8 empty] | 0.00844961 |  | -0.005655223
[13 empty] | 0.1781083 | [8 empty] | 0.008426062 |  | -0.005629568
[13 empty] | 0.1784567 | [8 empty] | 0.008402517 |  | -0.005603913
[13 empty] | 0.1788051 | [8 empty] | 0.00837897 |  | -0.005578263
[13 empty] | 0.1791531 | [8 empty] | 0.008355425 |  | -0.005552608
[13 empty] | 0.1795016 | [8 empty] | 0.008331875 |  | -0.005526958
[13 empty] | 0.17985 | [8 empty] | 0.008308332 |  | -0.005501308
[13 empty] | 0.1801984 | [8 empty] | 0.008284787 |  | -0.005475662
[13 empty] | 0.1805469 | [8 empty] | 0.008262108 |  | -0.005452637
[13 empty] | 0.1808953 | [8 empty] | 0.008239522 |  | -0.005429905
[13 empty] | 0.1812433 | [8 empty] | 0.008216942 |  | -0.005407175
[13 empty] | 0.1815917 | [8 empty] | 0.00819436 |  | -0.005384448
[13 empty] | 0.1819402 | [8 empty] | 0.008171777 |  | -0.005361722
[13 empty] | 0.1822886 | [8 empty] | 0.008149195 |  | -0.005338993
[13 empty] | 0.182637 | [8 empty] | 0.008126615 |  | -0.00531627
[13 empty] | 0.182985 | [8 empty] | 0.008104035 |  | -0.005293543
[13 empty] | 0.1833335 | [8 empty] | 0.008081453 |  | -0.005270818
[13 empty] | 0.1836819 | [8 empty] | 0.008058872 |  | -0.005248092
[13 empty] | 0.1840303 | [8 empty] | 0.008036295 |  | -0.005225372
[13 empty] | 0.1843787 | [8 empty] | 0.008013713 |  | -0.005202645
[13 empty] | 0.1847272 | [8 empty] | 0.007991135 |  | -0.005179927
[13 empty] | 0.1850756 | [8 empty] | 0.007969353 |  | -0.005160703
[13 empty] | 0.1854236 | [8 empty] | 0.007947863 |  | -0.005142743
[13 empty] | 0.185772 | [8 empty] | 0.00792637 |  | -0.005124787
[13 empty] | 0.1861205 | [8 empty] | 0.007904877 |  | -0.005106832
[13 empty] | 0.1864689 | [8 empty] | 0.007883383 |  | -0.005088868
[13 empty] | 0.1868173 | [8 empty] | 0.007861892 |  | -0.005070913
[13 empty] | 0.1871657 | [8 empty] | 0.0078404 |  | -0.005052955
[13 empty] | 0.1875138 | [8 empty] | 0.007818907 |  | -0.005034997
[13 empty] | 0.1878622 | [8 empty] | 0.007797415 |  | -0.00501704
[13 empty] | 0.1882106 | [8 empty] | 0.007775923 |  | -0.004999082
[13 empty] | 0.1885591 | [8 empty] | 0.007754433 |  | -0.004981125
[13 empty] | 0.1889075 | [8 empty] | 0.007732942 |  | -0.004963168
[13 empty] | 0.1892559 | [8 empty] | 0.007711452 |  | -0.004945212
[13 empty] | 0.1896043 | [8 empty] | 0.007690593 |  | -0.004929055
[13 empty] | 0.1899524 | [8 empty] | 0.007670218 |  | -0.00491425
[13 empty] | 0.1903008 | [8 empty] | 0.00764984 |  | -0.004899445
[13 empty] | 0.1906492 | [8 empty] | 0.007629457 |  | -0.00488464
[13 empty] | 0.1909976 | [8 empty] | 0.007609082 |  | -0.004869837
[13 empty] | 0.1913457 | [8 empty] | 0.007588702 |  | -0.00485503
[13 empty] | 0.1916941 | [8 empty] | 0.007568325 |  | -0.004840225
[13 empty] | 0.1920425 | [8 empty] | 0.007547943 |  | -0.004825418
[13 empty] | 0.1923909 | [8 empty] | 0.007527565 |  | -0.004810612
[13 empty] | 0.192739 | [8 empty] | 0.007507188 |  | -0.004795807
[13 empty] | 0.1930874 | [8 empty] | 0.00748681 |  | -0.004781002
[13 empty] | 0.1934358 | [8 empty] | 0.00746643 |  | -0.004766193
[13 empty] | 0.1937843 | [8 empty] | 0.007446052 |  | -0.004751387
[13 empty] | 0.1941323 | [8 empty] | 0.007426078 |  | -0.004737017
[13 empty] | 0.1944807 | [8 empty] | 0.007406698 |  | -0.004723277
[13 empty] | 0.1948291 | [8 empty] | 0.007387313 |  | -0.00470954
[13 empty] | 0.1951772 | [8 empty] | 0.007367935 |  | -0.004695803
[13 empty] | 0.1955256 | [8 empty] | 0.00734855 |  | -0.004682065
[13 empty] | 0.1958736 | [8 empty] | 0.00732917 |  | -0.004668323
[13 empty] | 0.196222 | [8 empty] | 0.007309785 |  | -0.004654583
[13 empty] | 0.1965701 | [8 empty] | 0.007290403 |  | -0.004640845
[13 empty] | 0.1969185 | [8 empty] | 0.007271023 |  | -0.004627105
[13 empty] | 0.1972665 | [8 empty] | 0.007251638 |  | -0.004613362
[13 empty] | 0.197615 | [8 empty] | 0.007232253 |  | -0.004599622
[13 empty] | 0.1979634 | [8 empty] | 0.00721287 |  | -0.00458588
[13 empty] | 0.1983114 | [8 empty] | 0.007193488 |  | -0.004572137
[13 empty] | 0.1986598 | [8 empty] | 0.007174375 |  | -0.004558505
[13 empty] | 0.1990079 | [8 empty] | 0.007156097 |  | -0.004545212
[13 empty] | 0.1993563 | [8 empty] | 0.00713782 |  | -0.004531918
[13 empty] | 0.1997043 | [8 empty] | 0.007119543 |  | -0.004518628
[13 empty] | 0.2000524 | [8 empty] | 0.007101263 |  | -0.004505337
[13 empty] | 0.2004008 | [8 empty] | 0.007082987 |  | -0.004492043
[13 empty] | 0.2007488 | [8 empty] | 0.007064708 |  | -0.00447875
[13 empty] | 0.2010972 | [8 empty] | 0.007046432 |  | -0.004465457
[13 empty] | 0.2014453 | [8 empty] | 0.007028153 |  | -0.004452163
[13 empty] | 0.2017937 | [8 empty] | 0.007009872 |  | -0.004438867
[13 empty] | 0.2021417 | [8 empty] | 0.006991595 |  | -0.004425572
[13 empty] | 0.2024898 | [8 empty] | 0.006973317 |  | -0.004412278
[13 empty] | 0.2028382 | [8 empty] | 0.006955037 |  | -0.00439898
[13 empty] | 0.2031862 | [8 empty] | 0.006936868 |  | -0.004385723
[13 empty] | 0.2035346 | [8 empty] | 0.006919993 |  | -0.00437292
[13 empty] | 0.2038827 | [8 empty] | 0.006903117 |  | -0.004360113
[13 empty] | 0.2042307 | [8 empty] | 0.006886243 |  | -0.004347312
[13 empty] | 0.2045791 | [8 empty] | 0.006869367 |  | -0.004334505
[13 empty] | 0.2049272 | [8 empty] | 0.006852493 |  | -0.004321702
[13 empty] | 0.2052756 | [8 empty] | 0.006835618 |  | -0.004308893
[13 empty] | 0.2056236 | [8 empty] | 0.006818742 |  | -0.004296088
[13 empty] | 0.205972 | [8 empty] | 0.006801865 |  | -0.00428328
[13 empty] | 0.2063201 | [8 empty] | 0.00678499 |  | -0.004270473
[13 empty] | 0.2066681 | [8 empty] | 0.006768112 |  | -0.004257667
[13 empty] | 0.2070165 | [8 empty] | 0.006751237 |  | -0.004244862
[13 empty] | 0.2073646 | [8 empty] | 0.00673436 |  | -0.004232052
[13 empty] | 0.207713 | [8 empty] | 0.006717482 |  | -0.004219243
[13 empty] | 0.208061 | [8 empty] | 0.00670193 |  | -0.004207485
[13 empty] | 0.2084094 | [8 empty] | 0.006686505 |  | -0.004195823
[13 empty] | 0.2087575 | [8 empty] | 0.006671077 |  | -0.00418416
[13 empty] | 0.2091059 | [8 empty] | 0.006655652 |  | -0.0041725
[13 empty] | 0.2094539 | [8 empty] | 0.006640227 |  | -0.004160838
[13 empty] | 0.2098024 | [8 empty] | 0.006624798 |  | -0.004149177
[13 empty] | 0.2101504 | [8 empty] | 0.00660937 |  | -0.004137513
[13 empty] | 0.2104988 | [8 empty] | 0.006593943 |  | -0.004125848
[13 empty] | 0.2108469 | [8 empty] | 0.006578515 |  | -0.004114185
[13 empty] | 0.2111953 | [8 empty] | 0.006563088 |  | -0.004102525
[13 empty] | 0.2115433 | [8 empty] | 0.006547658 |  | -0.004090857
[13 empty] | 0.2118917 | [8 empty] | 0.00653223 |  | -0.004079193
[13 empty] | 0.2122398 | [8 empty] | 0.006516803 |  | -0.004067527
[13 empty] | 0.2125882 | [8 empty] | 0.006502238 |  | -0.004056895
[13 empty] | 0.2129362 | [8 empty] | 0.006487967 |  | -0.004046605
[13 empty] | 0.2132846 | [8 empty] | 0.006473697 |  | -0.004036313
[13 empty] | 0.2136327 | [8 empty] | 0.006459425 |  | -0.004026023
[13 empty] | 0.2139811 | [8 empty] | 0.006445152 |  | -0.004015733
[13 empty] | 0.2143295 | [8 empty] | 0.006430877 |  | -0.004005438
[13 empty] | 0.2146776 | [8 empty] | 0.006416607 |  | -0.003995145
[13 empty] | 0.215026 | [8 empty] | 0.006402333 |  | -0.003984853
[13 empty] | 0.215374 | [8 empty] | 0.00638806 |  | -0.003974563
[13 empty] | 0.2157224 | [8 empty] | 0.006373785 |  | -0.003964265
[13 empty] | 0.2160709 | [8 empty] | 0.006359513 |  | -0.003953973
[13 empty] | 0.2164189 | [8 empty] | 0.00634524 |  | -0.003943675
[13 empty] | 0.2167673 | [8 empty] | 0.006330967 |  | -0.003933382
[13 empty] | 0.2171154 | [8 empty] | 0.006317207 |  | -0.003923575
[13 empty] | 0.2174638 | [8 empty] | 0.00630381 |  | -0.003914118
[13 empty] | 0.2178122 | [8 empty] | 0.006290418 |  | -0.003904662
[13 empty] | 0.2181602 | [8 empty] | 0.006277025 |  | -0.003895202
[13 empty] | 0.2185087 | [8 empty] | 0.006263633 |  | -0.003885743
[13 empty] | 0.2188571 | [8 empty] | 0.006250238 |  | -0.003876283
[13 empty] | 0.2192051 | [8 empty] | 0.006236843 |  | -0.003866822
[13 empty] | 0.2195535 | [8 empty] | 0.006223448 |  | -0.003857362
[13 empty] | 0.219902 | [8 empty] | 0.006210053 |  | -0.003847902
[13 empty] | 0.22025 | [8 empty] | 0.00619666 |  | -0.003838438
[13 empty] | 0.2205984 | [8 empty] | 0.006183265 |  | -0.003828978
[13 empty] | 0.2209469 | [8 empty] | 0.006169872 |  | -0.003819512
[13 empty] | 0.2212949 | [8 empty] | 0.006156477 |  | -0.003810052
[13 empty] | 0.2216433 | [8 empty] | 0.00614344 |  | -0.00380088
[13 empty] | 0.2219913 | [8 empty] | 0.006130902 |  | -0.00379211
[13 empty] | 0.2223398 | [8 empty] | 0.006118367 |  | -0.003783343
[13 empty] | 0.2226882 | [8 empty] | 0.006105828 |  | -0.003774573
[13 empty] | 0.2230362 | [8 empty] | 0.006093288 |  | -0.003765803
[13 empty] | 0.2233846 | [8 empty] | 0.006080747 |  | -0.003757033
[13 empty] | 0.2237327 | [8 empty] | 0.006068208 |  | -0.003748263
[13 empty] | 0.2240811 | [8 empty] | 0.00605567 |  | -0.003739492
[13 empty] | 0.2244291 | [8 empty] | 0.006043133 |  | -0.003730718
[13 empty] | 0.2247776 | [8 empty] | 0.006030593 |  | -0.00372195
[13 empty] | 0.225126 | [8 empty] | 0.006018053 |  | -0.003713178
[13 empty] | 0.225474 | [8 empty] | 0.006005512 |  | -0.003704405
[13 empty] | 0.2258224 | [8 empty] | 0.005992973 |  | -0.003695632
[13 empty] | 0.2261705 | [8 empty] | 0.00598067 |  | -0.003687067
[13 empty] | 0.2265189 | [8 empty] | 0.005969052 |  | -0.0036791
[13 empty] | 0.2268669 | [8 empty] | 0.005957432 |  | -0.003671132
[13 empty] | 0.2272154 | [8 empty] | 0.00594581 |  | -0.003663167
[13 empty] | 0.2275634 | [8 empty] | 0.00593419 |  | -0.003655198
[13 empty] | 0.2279118 | [8 empty] | 0.00592257 |  | -0.003647232
[13 empty] | 0.2282598 | [8 empty] | 0.005910953 |  | -0.003639265
[13 empty] | 0.2286083 | [8 empty] | 0.00589933 |  | -0.003631293
[13 empty] | 0.2289563 | [8 empty] | 0.005887712 |  | -0.003623327
[13 empty] | 0.2293043 | [8 empty] | 0.00587609 |  | -0.00361536
[13 empty] | 0.2296528 | [8 empty] | 0.005864468 |  | -0.003607393
[13 empty] | 0.2300008 | [8 empty] | 0.005852847 |  | -0.003599422
[13 empty] | 0.2303492 | [8 empty] | 0.005841227 |  | -0.003591452
[13 empty] | 0.2306972 | [8 empty] | 0.005829698 |  | -0.003583535
[13 empty] | 0.2310457 | [8 empty] | 0.005819078 |  | -0.003576118
[13 empty] | 0.2313937 | [8 empty] | 0.005808452 |  | -0.003568703
[13 empty] | 0.2317421 | [8 empty] | 0.005797832 |  | -0.003561288
[13 empty] | 0.2320902 | [8 empty] | 0.00578721 |  | -0.003553868
[13 empty] | 0.2324386 | [8 empty] | 0.005776585 |  | -0.003546452
[13 empty] | 0.2327867 | [8 empty] | 0.005765963 |  | -0.003539035
[13 empty] | 0.2331348 | [8 empty] | 0.005755338 |  | -0.003531617
[13 empty] | 0.233483 | [8 empty] | 0.005744717 |  | -0.003524203
[13 empty] | 0.2338313 | [8 empty] | 0.005734095 |  | -0.003516787
[13 empty] | 0.2341795 | [8 empty] | 0.005723472 |  | -0.003509367
[13 empty] | 0.2345277 | [8 empty] | 0.005712847 |  | -0.003501953
[13 empty] | 0.2348759 | [8 empty] | 0.005702223 |  | -0.003494537
[13 empty] | 0.2352241 | [8 empty] | 0.005691602 |  | -0.003487122
[13 empty] | 0.2355724 | [8 empty] | 0.005681813 |  | -0.003479723
[13 empty] | 0.2359206 | [8 empty] | 0.005672092 |  | -0.003472332
[13 empty] | 0.2362689 | [8 empty] | 0.00566237 |  | -0.003464938
[13 empty] | 0.2366171 | [8 empty] | 0.005652647 |  | -0.003457545
[13 empty] | 0.2369654 | [8 empty] | 0.005642925 |  | -0.003450153
[13 empty] | 0.2373136 | [8 empty] | 0.005633202 |  | -0.003442762
[13 empty] | 0.2376618 | [8 empty] | 0.005623483 |  | -0.003435368
[13 empty] | 0.23801 | [8 empty] | 0.005613758 |  | -0.003427977
[13 empty] | 0.2383583 | [8 empty] | 0.005604035 |  | -0.00342058
[13 empty] | 0.2387066 | [8 empty] | 0.005594312 |  | -0.003413187
[13 empty] | 0.2390548 | [8 empty] | 0.005584588 |  | -0.003405798
[13 empty] | 0.239403 | [8 empty] | 0.005574865 |  | -0.003398403
[13 empty] | 0.2397513 | [8 empty] | 0.005565142 |  | -0.003391012
[13 empty] | 0.2400995 | [8 empty] | 0.00555596 |  | -0.003383887
[13 empty] | 0.2404478 | [8 empty] | 0.005546943 |  | -0.003376843
[13 empty] | 0.240796 | [8 empty] | 0.005537928 |  | -0.0033698
[13 empty] | 0.2411443 | [8 empty] | 0.005528913 |  | -0.003362758
[13 empty] | 0.2414926 | [8 empty] | 0.005519895 |  | -0.003355715
[13 empty] | 0.2418408 | [8 empty] | 0.005510878 |  | -0.003348672
[13 empty] | 0.2421891 | [8 empty] | 0.005501863 |  | -0.003341628
[13 empty] | 0.2425373 | [8 empty] | 0.005492848 |  | -0.003334585
[13 empty] | 0.2428856 | [8 empty] | 0.005483833 |  | -0.003327543
[13 empty] | 0.2432338 | [8 empty] | 0.005474815 |  | -0.0033205
[13 empty] | 0.243582 | [8 empty] | 0.0054658 |  | -0.00331346
[13 empty] | 0.2439303 | [8 empty] | 0.005456783 |  | -0.003306417
[13 empty] | 0.2442786 | [8 empty] | 0.005447765 |  | -0.003299375
[13 empty] | 0.2446268 | [8 empty] | 0.005439062 |  | -0.003292663
[13 empty] | 0.244975 | [8 empty] | 0.005430568 |  | -0.003286175
[13 empty] | 0.2453233 | [8 empty] | 0.005422072 |  | -0.003279683
[13 empty] | 0.2456715 | [8 empty] | 0.005413577 |  | -0.003273197
[13 empty] | 0.2460198 | [8 empty] | 0.00540508 |  | -0.003266708
[13 empty] | 0.246368 | [8 empty] | 0.005396583 |  | -0.00326022
[13 empty] | 0.2467163 | [8 empty] | 0.005388088 |  | -0.003253732
[13 empty] | 0.2470645 | [8 empty] | 0.005379593 |  | -0.003247242
[13 empty] | 0.2474128 | [8 empty] | 0.005371097 |  | -0.003240753
[13 empty] | 0.247761 | [8 empty] | 0.005362603 |  | -0.003234262
[13 empty] | 0.2481093 | [8 empty] | 0.005354107 |  | -0.003227773
[13 empty] | 0.2484575 | [8 empty] | 0.00534561 |  | -0.003221288
[13 empty] | 0.2488057 | [8 empty] | 0.005337112 |  | -0.003214797
[13 empty] | 0.2491539 | [8 empty] | 0.005328817 |  | -0.00320844
[13 empty] | 0.2495022 | [8 empty] | 0.00532077 |  | -0.003202247
[13 empty] | 0.2498504 | [8 empty] | 0.005312727 |  | -0.003196057
[13 empty] | 0.2501986 | [8 empty] | 0.005304682 |  | -0.003189865
[13 empty] | 0.2505469 | [8 empty] | 0.00529664 |  | -0.003183675
[13 empty] | 0.2508951 | [8 empty] | 0.005288595 |  | -0.003177483
[13 empty] | 0.2512433 | [8 empty] | 0.005280552 |  | -0.003171292
[13 empty] | 0.2515915 | [8 empty] | 0.005272507 |  | -0.003165102
[13 empty] | 0.2519398 | [8 empty] | 0.005264462 |  | -0.003158912
[13 empty] | 0.252288 | [8 empty] | 0.005256417 |  | -0.00315272
[13 empty] | 0.2526362 | [8 empty] | 0.005248373 |  | -0.003146528
[13 empty] | 0.2529844 | [8 empty] | 0.005240328 |  | -0.003140338
[13 empty] | 0.2533326 | [8 empty] | 0.005232285 |  | -0.003134148
[13 empty] | 0.2536809 | [8 empty] | 0.005224343 |  | -0.003128058
[13 empty] | 0.2540291 | [8 empty] | 0.005216683 |  | -0.00312224
[13 empty] | 0.2543773 | [8 empty] | 0.005209025 |  | -0.003116427
[13 empty] | 0.2547255 | [8 empty] | 0.005201363 |  | -0.003110612
[13 empty] | 0.2550737 | [8 empty] | 0.005193705 |  | -0.003104795
[13 empty] | 0.255422 | [8 empty] | 0.005186047 |  | -0.00309898
[13 empty] | 0.2557702 | [8 empty] | 0.005178385 |  | -0.003093163
[13 empty] | 0.2561184 | [8 empty] | 0.005170723 |  | -0.003087348
[13 empty] | 0.2564666 | [8 empty] | 0.005163062 |  | -0.003081532
[13 empty] | 0.2568148 | [8 empty] | 0.005155402 |  | -0.003075715
[13 empty] | 0.257163 | [8 empty] | 0.005147742 |  | -0.0030699
[13 empty] | 0.2575113 | [8 empty] | 0.00514008 |  | -0.003064085
[13 empty] | 0.2578594 | [8 empty] | 0.005132418 |  | -0.003058268
[13 empty] | 0.2582077 | [8 empty] | 0.0051248 |  | -0.003052433
[13 empty] | 0.2585559 | [8 empty] | 0.00511754 |  | -0.003046418
[13 empty] | 0.2589041 | [8 empty] | 0.005110277 |  | -0.003040405
[13 empty] | 0.2592523 | [8 empty] | 0.005103013 |  | -0.003034392
[13 empty] | 0.2596006 | [8 empty] | 0.005095755 |  | -0.00302838
[13 empty] | 0.2599488 | [8 empty] | 0.005088492 |  | -0.003022363
[13 empty] | 0.260297 | [8 empty] | 0.005081227 |  | -0.00301635
[13 empty] | 0.2606452 | [8 empty] | 0.00507397 |  | -0.003010338
[13 empty] | 0.2609934 | [8 empty] | 0.005066707 |  | -0.003004322
[13 empty] | 0.2613416 | [8 empty] | 0.005059442 |  | -0.00299831
[13 empty] | 0.2616898 | [8 empty] | 0.00505218 |  | -0.002992297
[13 empty] | 0.262038 | [8 empty] | 0.005044915 |  | -0.002986283
[13 empty] | 0.2623863 | [8 empty] | 0.00503765 |  | -0.002980272
[13 empty] | 0.2627345 | [8 empty] | 0.005030383 |  | -0.002974255
[13 empty] | 0.2630827 | [8 empty] | 0.005023552 |  | -0.002967837
[13 empty] | 0.2634309 | [8 empty] | 0.005016743 |  | -0.002961388
[13 empty] | 0.2637792 | [8 empty] | 0.005009935 |  | -0.00295494
[13 empty] | 0.2641274 | [8 empty] | 0.005003127 |  | -0.002948493
[13 empty] | 0.2644756 | [8 empty] | 0.004996315 |  | -0.002942043
[13 empty] | 0.2648238 | [8 empty] | 0.004989507 |  | -0.002935597
[13 empty] | 0.265172 | [8 empty] | 0.004982693 |  | -0.00292915
[13 empty] | 0.2655202 | [8 empty] | 0.004975883 |  | -0.002922705
[13 empty] | 0.2658685 | [8 empty] | 0.004969073 |  | -0.002916255
[13 empty] | 0.2662167 | [8 empty] | 0.004962262 |  | -0.002909807
[13 empty] | 0.2665649 | [8 empty] | 0.004955452 |  | -0.002903362
[13 empty] | 0.2669131 | [8 empty] | 0.00494864 |  | -0.002896915
[13 empty] | 0.2672613 | [8 empty] | 0.004941827 |  | -0.002890467
[13 empty] | 0.2676096 | [8 empty] | 0.004935272 |  | -0.002884283
[13 empty] | 0.2679578 | [8 empty] | 0.00492879 |  | -0.002878167
[13 empty] | 0.268306 | [8 empty] | 0.004922312 |  | -0.002872057
[13 empty] | 0.2686542 | [8 empty] | 0.004915828 |  | -0.002865943
[13 empty] | 0.2690024 | [8 empty] | 0.004909348 |  | -0.002859833
[13 empty] | 0.2693507 | [8 empty] | 0.004902865 |  | -0.00285372
[13 empty] | 0.2696989 | [8 empty] | 0.004896382 |  | -0.002847605
[13 empty] | 0.2700471 | [8 empty] | 0.004889897 |  | -0.00284149
[13 empty] | 0.2703953 | [8 empty] | 0.004883417 |  | -0.002835378
[13 empty] | 0.2707435 | [8 empty] | 0.004876932 |  | -0.002829263
[13 empty] | 0.2710918 | [8 empty] | 0.004870447 |  | -0.00282315
[13 empty] | 0.27144 | [8 empty] | 0.004863963 |  | -0.002817038
[13 empty] | 0.2717882 | [8 empty] | 0.004857478 |  | -0.002810922
[13 empty] | 0.2721364 | [8 empty] | 0.004851108 |  | -0.002805205
[13 empty] | 0.2724846 | [8 empty] | 0.004844807 |  | -0.002799737
[13 empty] | 0.2728328 | [8 empty] | 0.004838508 |  | -0.00279427
[13 empty] | 0.273181 | [8 empty] | 0.004832207 |  | -0.0027888
[13 empty] | 0.2735293 | [8 empty] | 0.004825907 |  | -0.002783332
[13 empty] | 0.2738775 | [8 empty] | 0.004819603 |  | -0.002777863
[13 empty] | 0.2742257 | [8 empty] | 0.0048133 |  | -0.002772392
[13 empty] | 0.2745739 | [8 empty] | 0.004807002 |  | -0.002766923
[13 empty] | 0.2749221 | [8 empty] | 0.004800698 |  | -0.002761452
[13 empty] | 0.2752704 | [8 empty] | 0.004794397 |  | -0.002755985
[13 empty] | 0.2756186 | [8 empty] | 0.004788093 |  | -0.002750512
[13 empty] | 0.2759668 | [8 empty] | 0.00478179 |  | -0.002745042
[13 empty] | 0.276315 | [8 empty] | 0.004775488 |  | -0.002739567
[13 empty] | 0.2766632 | [8 empty] | 0.004769293 |  | -0.00273415
[13 empty] | 0.2770114 | [8 empty] | 0.004763232 |  | -0.0027288
[13 empty] | 0.2773596 | [8 empty] | 0.004757163 |  | -0.002723447
[13 empty] | 0.2777079 | [8 empty] | 0.004751102 |  | -0.002718097
[13 empty] | 0.2780561 | [8 empty] | 0.004745035 |  | -0.00271274
[13 empty] | 0.2784043 | [8 empty] | 0.004738973 |  | -0.002707388
[13 empty] | 0.2787525 | [8 empty] | 0.004732907 |  | -0.002702033
[13 empty] | 0.2791007 | [8 empty] | 0.004726843 |  | -0.002696683
[13 empty] | 0.2794489 | [8 empty] | 0.004720778 |  | -0.002691327
[13 empty] | 0.2797971 | [8 empty] | 0.004714712 |  | -0.002685973
[13 empty] | 0.2801453 | [8 empty] | 0.004708647 |  | -0.002680618
[13 empty] | 0.2804935 | [8 empty] | 0.004702583 |  | -0.002675263
[13 empty] | 0.2808418 | [8 empty] | 0.004696515 |  | -0.002669907
[13 empty] | 0.28119 | [8 empty] | 0.004690598 |  | -0.002664583
[13 empty] | 0.2815381 | [8 empty] | 0.00468506 |  | -0.002659337
[13 empty] | 0.2818864 | [8 empty] | 0.004679517 |  | -0.002654088
[13 empty] | 0.2822346 | [8 empty] | 0.004673978 |  | -0.002648842
[13 empty] | 0.2825828 | [8 empty] | 0.004668438 |  | -0.002643593
[13 empty] | 0.282931 | [8 empty] | 0.004662895 |  | -0.002638347
[13 empty] | 0.2832792 | [8 empty] | 0.004657355 |  | -0.002633098
[13 empty] | 0.2836274 | [8 empty] | 0.004651813 |  | -0.002627852
[13 empty] | 0.2839756 | [8 empty] | 0.004646272 |  | -0.002622603
[13 empty] | 0.2843238 | [8 empty] | 0.004640728 |  | -0.002617353
[13 empty] | 0.284672 | [8 empty] | 0.004635187 |  | -0.002612105
[13 empty] | 0.2850203 | [8 empty] | 0.004629645 |  | -0.002606857
[13 empty] | 0.2853685 | [8 empty] | 0.004624102 |  | -0.002601608
[13 empty] | 0.2857167 | [8 empty] | 0.004618645 |  | -0.002596407
[13 empty] | 0.2860649 | [8 empty] | 0.004613812 |  | -0.002591538
[13 empty] | 0.2864131 | [8 empty] | 0.004608978 |  | -0.002586672
[13 empty] | 0.2867613 | [8 empty] | 0.004604145 |  | -0.002581803
[13 empty] | 0.2871095 | [8 empty] | 0.00459931 |  | -0.00257694
[13 empty] | 0.2874577 | [8 empty] | 0.004594475 |  | -0.002572072
[13 empty] | 0.2878059 | [8 empty] | 0.00458964 |  | -0.002567205
[13 empty] | 0.2881541 | [8 empty] | 0.004584807 |  | -0.002562337
[13 empty] | 0.2885023 | [8 empty] | 0.00457997 |  | -0.002557473
[13 empty] | 0.2888505 | [8 empty] | 0.004575135 |  | -0.002552603
[13 empty] | 0.2891987 | [8 empty] | 0.004570302 |  | -0.002547738
[13 empty] | 0.2895469 | [8 empty] | 0.004565467 |  | -0.00254287
[13 empty] | 0.2898951 | [8 empty] | 0.004560632 |  | -0.002538002
[13 empty] | 0.2902433 | [8 empty] | 0.004555798 |  | -0.002533135
[13 empty] | 0.2905915 | [8 empty] | 0.00455147 |  | -0.00252905
[13 empty] | 0.2909397 | [8 empty] | 0.004547172 |  | -0.002524995
[13 empty] | 0.2912879 | [8 empty] | 0.00454287 |  | -0.002520943
[13 empty] | 0.2916361 | [8 empty] | 0.004538568 |  | -0.00251689
[13 empty] | 0.2919843 | [8 empty] | 0.004534268 |  | -0.002512837
[13 empty] | 0.2923325 | [8 empty] | 0.004529967 |  | -0.002508787
[13 empty] | 0.2926807 | [8 empty] | 0.004525667 |  | -0.002504735
[13 empty] | 0.2930289 | [8 empty] | 0.004521365 |  | -0.002500682
[13 empty] | 0.2933771 | [8 empty] | 0.004517063 |  | -0.002496628
[13 empty] | 0.2937253 | [8 empty] | 0.00451276 |  | -0.002492573
[13 empty] | 0.2940735 | [8 empty] | 0.004508458 |  | -0.002488522
[13 empty] | 0.2944217 | [8 empty] | 0.004504157 |  | -0.002484468
[13 empty] | 0.29477 | [8 empty] | 0.004499857 |  | -0.002480415
[13 empty] | 0.2951181 | [8 empty] | 0.004495793 |  | -0.002477087
[13 empty] | 0.2954663 | [8 empty] | 0.00449179 |  | -0.00247395
[13 empty] | 0.2958145 | [8 empty] | 0.004487788 |  | -0.002470807
[13 empty] | 0.2961628 | [8 empty] | 0.004483793 |  | -0.002467668
[13 empty] | 0.2965109 | [8 empty] | 0.004479788 |  | -0.002464527
[13 empty] | 0.2968591 | [8 empty] | 0.004475788 |  | -0.002461385
[13 empty] | 0.2972073 | [8 empty] | 0.004471787 |  | -0.002458247
[13 empty] | 0.2975556 | [8 empty] | 0.004467787 |  | -0.002455107
[13 empty] | 0.2979037 | [8 empty] | 0.004463787 |  | -0.002451965
[13 empty] | 0.2982519 | [8 empty] | 0.004459787 |  | -0.002448825
[13 empty] | 0.2986001 | [8 empty] | 0.004455783 |  | -0.002445682
[13 empty] | 0.2989483 | [8 empty] | 0.004451783 |  | -0.002442543
[13 empty] | 0.2992965 | [8 empty] | 0.00444778 |  | -0.002439402
[13 empty] | 0.2996447 | [8 empty] | 0.004443935 |  | -0.002436202
[13 empty] | 0.2999929 | [8 empty] | 0.004440182 |  | -0.002432962
[13 empty] | 0.3003411 | [8 empty] | 0.004436427 |  | -0.002429728
[13 empty] | 0.3006893 | [8 empty] | 0.004432672 |  | -0.002426487
[13 empty] | 0.3010375 | [8 empty] | 0.004428917 |  | -0.002423252
[13 empty] | 0.3013857 | [8 empty] | 0.004425163 |  | -0.002420013
[13 empty] | 0.3017339 | [8 empty] | 0.004421407 |  | -0.002416777
[13 empty] | 0.3020821 | [8 empty] | 0.004417652 |  | -0.002413537
[13 empty] | 0.3024303 | [8 empty] | 0.004413897 |  | -0.002410302
[13 empty] | 0.3027785 | [8 empty] | 0.004410143 |  | -0.002407062
[13 empty] | 0.3031267 | [8 empty] | 0.00440639 |  | -0.002403823
[13 empty] | 0.3034749 | [8 empty] | 0.004402632 |  | -0.002400585
[13 empty] | 0.3038231 | [8 empty] | 0.00439888 |  | -0.002397348
[13 empty] | 0.3041713 | [8 empty] | 0.004395243 |  | -0.002394042
[13 empty] | 0.3045195 | [8 empty] | 0.004391752 |  | -0.002390663
[13 empty] | 0.3048677 | [8 empty] | 0.004388257 |  | -0.002387285
[13 empty] | 0.3052159 | [8 empty] | 0.004384763 |  | -0.002383903
[13 empty] | 0.3055641 | [8 empty] | 0.004381268 |  | -0.002380525
[13 empty] | 0.3059123 | [8 empty] | 0.004377775 |  | -0.002377145
[13 empty] | 0.3062605 | [8 empty] | 0.00437428 |  | -0.002373765
[13 empty] | 0.3066087 | [8 empty] | 0.004370787 |  | -0.002370387
[13 empty] | 0.3069569 | [8 empty] | 0.004367293 |  | -0.002367007
[13 empty] | 0.3073052 | [8 empty] | 0.004363797 |  | -0.002363625
[13 empty] | 0.3076533 | [8 empty] | 0.004360303 |  | -0.002360245
[13 empty] | 0.3080015 | [8 empty] | 0.004356812 |  | -0.002356865
[13 empty] | 0.3083497 | [8 empty] | 0.004353315 |  | -0.002353483
[13 empty] | 0.308698 | [8 empty] | 0.00434991 |  | -0.002350295
[13 empty] | 0.3090461 | [8 empty] | 0.004346708 |  | -0.00234756
[13 empty] | 0.3093943 | [8 empty] | 0.004343505 |  | -0.00234482
[13 empty] | 0.3097425 | [8 empty] | 0.004340305 |  | -0.002342083
[13 empty] | 0.3100907 | [8 empty] | 0.004337103 |  | -0.002339347
[13 empty] | 0.3104389 | [8 empty] | 0.0043339 |  | -0.002336613
[13 empty] | 0.3107871 | [8 empty] | 0.004330697 |  | -0.002333873
[13 empty] | 0.3111353 | [8 empty] | 0.004327497 |  | -0.002331133
[13 empty] | 0.3114835 | [8 empty] | 0.004324295 |  | -0.002328398
[13 empty] | 0.3118319 | [8 empty] | 0.004321095 |  | -0.002325658
[13 empty] | 0.3121799 | [8 empty] | 0.00431789 |  | -0.00232292
[13 empty] | 0.312528 | [8 empty] | 0.004314688 |  | -0.002320182
[13 empty] | 0.3128764 | [8 empty] | 0.004311487 |  | -0.002317442
[13 empty] | 0.3132244 | [8 empty] | 0.004308317 |  | -0.002314797
[13 empty] | 0.3135728 | [8 empty] | 0.004305342 |  | -0.002312722
[13 empty] | 0.3139209 | [8 empty] | 0.00430237 |  | -0.002310643
[13 empty] | 0.3142689 | [8 empty] | 0.004299398 |  | -0.002308567
[13 empty] | 0.3146173 | [8 empty] | 0.004296423 |  | -0.002306492
[13 empty] | 0.3149654 | [8 empty] | 0.004293452 |  | -0.002304412
[13 empty] | 0.3153138 | [8 empty] | 0.004290477 |  | -0.002302337
[13 empty] | 0.3156618 | [8 empty] | 0.004287502 |  | -0.00230026
[13 empty] | 0.3160102 | [8 empty] | 0.004284532 |  | -0.002298182
[13 empty] | 0.3163583 | [8 empty] | 0.004281557 |  | -0.002296105
[13 empty] | 0.3167063 | [8 empty] | 0.004278583 |  | -0.002294028
[13 empty] | 0.3170547 | [8 empty] | 0.00427561 |  | -0.002291952
[13 empty] | 0.3174028 | [8 empty] | 0.004272637 |  | -0.002289873
[13 empty] | 0.3177512 | [8 empty] | 0.004269663 |  | -0.002287797
[13 empty] | 0.3180992 | [8 empty] | 0.00426681 |  | -0.002285828
[13 empty] | 0.3184476 | [8 empty] | 0.00426396 |  | -0.002283863
[13 empty] | 0.3187957 | [8 empty] | 0.00426111 |  | -0.0022819
[13 empty] | 0.3191437 | [8 empty] | 0.004258258 |  | -0.002279938
[13 empty] | 0.3194921 | [8 empty] | 0.004255408 |  | -0.002277972
[13 empty] | 0.3198402 | [8 empty] | 0.004252558 |  | -0.002276007
[13 empty] | 0.3201886 | [8 empty] | 0.004249708 |  | -0.002274045
[13 empty] | 0.3205366 | [8 empty] | 0.004246857 |  | -0.002272078
[13 empty] | 0.320885 | [8 empty] | 0.00424401 |  | -0.002270112
[13 empty] | 0.3212331 | [8 empty] | 0.004241155 |  | -0.002268152
[13 empty] | 0.3215811 | [8 empty] | 0.004238307 |  | -0.002266188
[13 empty] | 0.3219295 | [8 empty] | 0.004235455 |  | -0.002264222
[13 empty] | 0.3222776 | [8 empty] | 0.004232605 |  | -0.002262257
[13 empty] | 0.322626 | [8 empty] | 0.004229828 |  | -0.002260033
[13 empty] | 0.322974 | [8 empty] | 0.004227068 |  | -0.002257752
[13 empty] | 0.3233224 | [8 empty] | 0.004224308 |  | -0.002255467
[13 empty] | 0.3236705 | [8 empty] | 0.004221548 |  | -0.002253183
[13 empty] | 0.3240189 | [8 empty] | 0.004218787 |  | -0.002250898
[13 empty] | 0.3243669 | [8 empty] | 0.004216027 |  | -0.002248615
[13 empty] | 0.324715 | [8 empty] | 0.004213267 |  | -0.00224633
[13 empty] | 0.3250634 | [8 empty] | 0.00421051 |  | -0.002244047
[13 empty] | 0.3254114 | [8 empty] | 0.004207747 |  | -0.002241762
[13 empty] | 0.3257598 | [8 empty] | 0.004204988 |  | -0.00223948
[13 empty] | 0.3261079 | [8 empty] | 0.004202227 |  | -0.00223719
[13 empty] | 0.3264563 | [8 empty] | 0.004199468 |  | -0.002234907
[13 empty] | 0.3268043 | [8 empty] | 0.004196707 |  | -0.00223262
[13 empty] | 0.3271524 | [8 empty] | 0.004193935 |  | -0.002230453
[13 empty] | 0.3275008 | [8 empty] | 0.004191163 |  | -0.002228343
[13 empty] | 0.3278488 | [8 empty] | 0.004188387 |  | -0.002226235
[13 empty] | 0.3281972 | [8 empty] | 0.004185612 |  | -0.002224128
[13 empty] | 0.3285453 | [8 empty] | 0.004182838 |  | -0.002222018
[13 empty] | 0.3288933 | [8 empty] | 0.004180063 |  | -0.00221991
[13 empty] | 0.3292417 | [8 empty] | 0.004177288 |  | -0.002217802
[13 empty] | 0.3295898 | [8 empty] | 0.004174513 |  | -0.00221569
[13 empty] | 0.3299378 | [8 empty] | 0.004171742 |  | -0.002213583
[13 empty] | 0.3302862 | [8 empty] | 0.004168967 |  | -0.002211475
[13 empty] | 0.3306343 | [8 empty] | 0.00416619 |  | -0.002209365
[13 empty] | 0.3309823 | [8 empty] | 0.004163415 |  | -0.002207253
[13 empty] | 0.3313307 | [8 empty] | 0.004160643 |  | -0.002205143
[13 empty] | 0.3316787 | [8 empty] | 0.004157775 |  | -0.002203103
[13 empty] | 0.3320268 | [8 empty] | 0.004154808 |  | -0.002201132
[13 empty] | 0.3323752 | [8 empty] | 0.00415184 |  | -0.002199165
[13 empty] | 0.3327232 | [8 empty] | 0.004148873 |  | -0.002197195
[13 empty] | 0.3330713 | [8 empty] | 0.004145907 |  | -0.002195227
[13 empty] | 0.3334197 | [8 empty] | 0.004142938 |  | -0.002193255
[13 empty] | 0.3337677 | [8 empty] | 0.00413997 |  | -0.002191285
[13 empty] | 0.3341161 | [8 empty] | 0.004137002 |  | -0.002189317
[13 empty] | 0.3344642 | [8 empty] | 0.004134037 |  | -0.002187343
[13 empty] | 0.3348122 | [8 empty] | 0.004131068 |  | -0.002185373
[13 empty] | 0.3351606 | [8 empty] | 0.004128102 |  | -0.002183403
[13 empty] | 0.3355087 | [8 empty] | 0.004125135 |  | -0.002181433
[13 empty] | 0.3358567 | [8 empty] | 0.004122168 |  | -0.002179462
[13 empty] | 0.3362051 | [8 empty] | 0.004119135 |  | -0.0021773
[13 empty] | 0.3365531 | [8 empty] | 0.00411597 |  | -0.002174715
[13 empty] | 0.3369012 | [8 empty] | 0.004112803 |  | -0.002172133
[13 empty] | 0.3372496 | [8 empty] | 0.00410964 |  | -0.002169548
[13 empty] | 0.3375976 | [8 empty] | 0.004106473 |  | -0.002166963
[13 empty] | 0.3379461 | [8 empty] | 0.004103308 |  | -0.00216438
[13 empty] | 0.3382941 | [8 empty] | 0.004100142 |  | -0.0021618
[13 empty] | 0.3386421 | [8 empty] | 0.004096977 |  | -0.002159213
[13 empty] | 0.3389906 | [8 empty] | 0.004093808 |  | -0.002156632
[13 empty] | 0.3393386 | [8 empty] | 0.004090642 |  | -0.002154047
[13 empty] | 0.339687 | [8 empty] | 0.004087478 |  | -0.002151463
[13 empty] | 0.340035 | [8 empty] | 0.004084312 |  | -0.002148878
[13 empty] | 0.3403831 | [8 empty] | 0.00408115 |  | -0.002146295
[13 empty] | 0.3407315 | [8 empty] | 0.004077973 |  | -0.002143642
[13 empty] | 0.3410795 | [8 empty] | 0.004074757 |  | -0.00214059
[13 empty] | 0.341428 | [8 empty] | 0.00407154 |  | -0.002137537
[13 empty] | 0.341776 | [8 empty] | 0.004068323 |  | -0.002134483
[13 empty] | 0.342124 | [8 empty] | 0.004065103 |  | -0.002131432
[13 empty] | 0.3424724 | [8 empty] | 0.004061887 |  | -0.002128378
[13 empty] | 0.3428205 | [8 empty] | 0.004058672 |  | -0.002125323
[13 empty] | 0.3431685 | [8 empty] | 0.004055453 |  | -0.002122272
[13 empty] | 0.3435169 | [8 empty] | 0.004052235 |  | -0.002119218
[13 empty] | 0.343865 | [8 empty] | 0.00404902 |  | -0.002116167
[13 empty] | 0.3442134 | [8 empty] | 0.004045803 |  | -0.002113113
[13 empty] | 0.3445614 | [8 empty] | 0.004042587 |  | -0.002110062
[13 empty] | 0.3449094 | [8 empty] | 0.00403937 |  | -0.002107008
[13 empty] | 0.3452579 | [8 empty] | 0.004036153 |  | -0.002103955
[13 empty] | 0.3456059 | [8 empty] | 0.004033007 |  | -0.002100737
[13 empty] | 0.3459539 | [8 empty] | 0.004029863 |  | -0.002097515
[13 empty] | 0.3463024 | [8 empty] | 0.004026718 |  | -0.002094293
[13 empty] | 0.3466504 | [8 empty] | 0.004023575 |  | -0.002091073
[13 empty] | 0.3469984 | [8 empty] | 0.004020428 |  | -0.00208785
[13 empty] | 0.3473469 | [8 empty] | 0.004017285 |  | -0.002084632
[13 empty] | 0.3476949 | [8 empty] | 0.004014142 |  | -0.002081407
[13 empty] | 0.3480433 | [8 empty] | 0.004010995 |  | -0.002078185
[13 empty] | 0.3483913 | [8 empty] | 0.004007852 |  | -0.002074965
[13 empty] | 0.3487394 | [8 empty] | 0.004004708 |  | -0.002071742
[13 empty] | 0.3490878 | [8 empty] | 0.004001563 |  | -0.002068522
[13 empty] | 0.3494358 | [8 empty] | 0.00399842 |  | -0.002065298
[13 empty] | 0.3497839 | [8 empty] | 0.003995275 |  | -0.002062077
[13 empty] | 0.3501323 | [8 empty] | 0.00399223 |  | -0.002059108
[13 empty] | 0.3504803 | [8 empty] | 0.003989215 |  | -0.002056195
[13 empty] | 0.3508283 | [8 empty] | 0.003986195 |  | -0.002053282
[13 empty] | 0.3511768 | [8 empty] | 0.003983175 |  | -0.002050367
[13 empty] | 0.3515248 | [8 empty] | 0.003980153 |  | -0.002047453
[13 empty] | 0.3518732 | [8 empty] | 0.003977137 |  | -0.002044542
[13 empty] | 0.3522213 | [8 empty] | 0.003974113 |  | -0.002041628
[13 empty] | 0.3525693 | [8 empty] | 0.003971093 |  | -0.002038715
[13 empty] | 0.3529177 | [8 empty] | 0.003968075 |  | -0.002035802
[13 empty] | 0.3532657 | [8 empty] | 0.003965055 |  | -0.002032885
[13 empty] | 0.3536138 | [8 empty] | 0.003962037 |  | -0.002029972
[13 empty] | 0.3539622 | [8 empty] | 0.003959017 |  | -0.00202706
[13 empty] | 0.3543102 | [8 empty] | 0.003955997 |  | -0.002024145
[13 empty] | 0.3546587 | [8 empty] | 0.00395306 |  | -0.002021803
[13 empty] | 0.3550067 | [8 empty] | 0.003950167 |  | -0.002019767
[13 empty] | 0.3553547 | [8 empty] | 0.003947277 |  | -0.002017727
[13 empty] | 0.3557031 | [8 empty] | 0.003944385 |  | -0.002015688
[13 empty] | 0.3560512 | [8 empty] | 0.003941492 |  | -0.00201365
[13 empty] | 0.3563996 | [8 empty] | 0.0039386 |  | -0.002011612
[13 empty] | 0.3567476 | [8 empty] | 0.003935708 |  | -0.00200957
[13 empty] | 0.3570957 | [8 empty] | 0.003932815 |  | -0.002007532
[13 empty] | 0.3574441 | [8 empty] | 0.003929922 |  | -0.002005493
[13 empty] | 0.3577921 | [8 empty] | 0.003927032 |  | -0.002003457
[13 empty] | 0.3581406 | [8 empty] | 0.003924138 |  | -0.002001417
[13 empty] | 0.3584886 | [8 empty] | 0.003921245 |  | -0.00199938
[13 empty] | 0.3588366 | [8 empty] | 0.003918352 |  | -0.00199734
[13 empty] | 0.359185 | [8 empty] | 0.003915597 |  | -0.001995495
[13 empty] | 0.3595331 | [8 empty] | 0.003912983 |  | -0.001993862
[13 empty] | 0.3598815 | [8 empty] | 0.003910367 |  | -0.001992225
[13 empty] | 0.3602295 | [8 empty] | 0.003907752 |  | -0.001990587
[13 empty] | 0.3605776 | [8 empty] | 0.003905133 |  | -0.001988952
[13 empty] | 0.360926 | [8 empty] | 0.003902518 |  | -0.001987315
[13 empty] | 0.361274 | [8 empty] | 0.003899903 |  | -0.001985677
[13 empty] | 0.361622 | [8 empty] | 0.003897288 |  | -0.001984042
[13 empty] | 0.3619705 | [8 empty] | 0.003894673 |  | -0.001982405
[13 empty] | 0.3623185 | [8 empty] | 0.003892055 |  | -0.00198077
[13 empty] | 0.3626665 | [8 empty] | 0.00388944 |  | -0.001979133
[13 empty] | 0.363015 | [8 empty] | 0.003886825 |  | -0.001977493
[13 empty] | 0.363363 | [8 empty] | 0.00388421 |  | -0.001975862
[13 empty] | 0.3637114 | [8 empty] | 0.003881708 |  | -0.001974083
[13 empty] | 0.3640594 | [8 empty] | 0.00387944 |  | -0.00197201
[13 empty] | 0.3644075 | [8 empty] | 0.003877168 |  | -0.001969935
[13 empty] | 0.3647559 | [8 empty] | 0.0038749 |  | -0.001967863
[13 empty] | 0.3651039 | [8 empty] | 0.003872632 |  | -0.001965788
[13 empty] | 0.3654524 | [8 empty] | 0.003870363 |  | -0.001963718
[13 empty] | 0.3658004 | [8 empty] | 0.003868095 |  | -0.001961648
[13 empty] | 0.3661488 | [8 empty] | 0.003865827 |  | -0.001959573
[13 empty] | 0.3664969 | [8 empty] | 0.003863555 |  | -0.001957503
[13 empty] | 0.3668453 | [8 empty] | 0.003861288 |  | -0.001955432
[13 empty] | 0.3671933 | [8 empty] | 0.00385902 |  | -0.001953362
[13 empty] | 0.3675417 | [8 empty] | 0.003856747 |  | -0.00195129
[13 empty] | 0.3678898 | [8 empty] | 0.003854478 |  | -0.001949217
[13 empty] | 0.3682382 | [8 empty] | 0.00385226 |  | -0.00194714
[13 empty] | 0.3685862 | [8 empty] | 0.003850275 |  | -0.001945017
[13 empty] | 0.3689346 | [8 empty] | 0.00384829 |  | -0.001942893
[13 empty] | 0.3692827 | [8 empty] | 0.003846312 |  | -0.001940772
[13 empty] | 0.3696311 | [8 empty] | 0.003844327 |  | -0.00193865
[13 empty] | 0.3699791 | [8 empty] | 0.003842347 |  | -0.001936527
[13 empty] | 0.3703276 | [8 empty] | 0.003840365 |  | -0.001934407
[13 empty] | 0.3706756 | [8 empty] | 0.00383838 |  | -0.001932282
[13 empty] | 0.371024 | [8 empty] | 0.0038364 |  | -0.00193016
[13 empty] | 0.371372 | [8 empty] | 0.003834415 |  | -0.001928038
[13 empty] | 0.3717205 | [8 empty] | 0.003832432 |  | -0.001925917
[13 empty] | 0.3720685 | [8 empty] | 0.00383045 |  | -0.001923795
[13 empty] | 0.3724169 | [8 empty] | 0.003828467 |  | -0.001921675
[13 empty] | 0.372765 | [8 empty] | 0.003826482 |  | -0.001919553
[13 empty] | 0.3731134 | [8 empty] | 0.003824712 |  | -0.001918103
[13 empty] | 0.3734614 | [8 empty] | 0.00382294 |  | -0.001916652
[13 empty] | 0.3738098 | [8 empty] | 0.003821168 |  | -0.001915203
[13 empty] | 0.3741579 | [8 empty] | 0.003819395 |  | -0.001913755
[13 empty] | 0.3745059 | [8 empty] | 0.00381762 |  | -0.001912305
[13 empty] | 0.3748543 | [8 empty] | 0.003815848 |  | -0.001910855
[13 empty] | 0.3752024 | [8 empty] | 0.003814075 |  | -0.001909405
[13 empty] | 0.3755504 | [8 empty] | 0.003812305 |  | -0.001907957
[13 empty] | 0.3758988 | [8 empty] | 0.00381053 |  | -0.001906508
[13 empty] | 0.3762469 | [8 empty] | 0.003808757 |  | -0.001905058
[13 empty] | 0.3765953 | [8 empty] | 0.003806985 |  | -0.001903608
[13 empty] | 0.3769433 | [8 empty] | 0.003805212 |  | -0.001902157
[13 empty] | 0.3772913 | [8 empty] | 0.003803438 |  | -0.001900705
[13 empty] | 0.3776398 | [8 empty] | 0.003801775 |  | -0.001899482
[13 empty] | 0.3779878 | [8 empty] | 0.003800132 |  | -0.0018983
[13 empty] | 0.3783358 | [8 empty] | 0.003798488 |  | -0.001897118
[13 empty] | 0.3786839 | [8 empty] | 0.003796845 |  | -0.001895937
[13 empty] | 0.3790319 | [8 empty] | 0.003795207 |  | -0.001894753
[13 empty] | 0.3793803 | [8 empty] | 0.003793563 |  | -0.001893573
[13 empty] | 0.3797283 | [8 empty] | 0.00379192 |  | -0.00189239
[13 empty] | 0.3800764 | [8 empty] | 0.003790278 |  | -0.001891208
[13 empty] | 0.3804244 | [8 empty] | 0.003788635 |  | -0.001890028
[13 empty] | 0.3807724 | [8 empty] | 0.003786993 |  | -0.001888847
[13 empty] | 0.3811205 | [8 empty] | 0.00378535 |  | -0.001887665
[13 empty] | 0.3814689 | [8 empty] | 0.003783707 |  | -0.001886483
[13 empty] | 0.3818169 | [8 empty] | 0.003782065 |  | -0.001885302
[13 empty] | 0.382165 | [8 empty] | 0.003780427 |  | -0.001884007
[13 empty] | 0.382513 | [8 empty] | 0.003778792 |  | -0.001882655
[13 empty] | 0.382861 | [8 empty] | 0.003777157 |  | -0.001881305
[13 empty] | 0.3832094 | [8 empty] | 0.003775517 |  | -0.001879955
[13 empty] | 0.3835575 | [8 empty] | 0.00377388 |  | -0.001878605
[13 empty] | 0.3839055 | [8 empty] | 0.003772243 |  | -0.001877255
[13 empty] | 0.3842535 | [8 empty] | 0.003770607 |  | -0.001875905
[13 empty] | 0.3846016 | [8 empty] | 0.003768972 |  | -0.001874555
[13 empty] | 0.38495 | [8 empty] | 0.003767335 |  | -0.001873205
[13 empty] | 0.385298 | [8 empty] | 0.0037657 |  | -0.001871853
[13 empty] | 0.3856461 | [8 empty] | 0.00376406 |  | -0.001870505
[13 empty] | 0.3859941 | [8 empty] | 0.003762425 |  | -0.001869157
[13 empty] | 0.3863421 | [8 empty] | 0.003760788 |  | -0.001867805
[13 empty] | 0.3866906 | [8 empty] | 0.003759108 |  | -0.001866492
[13 empty] | 0.3870386 | [8 empty] | 0.003757385 |  | -0.001865215
[13 empty] | 0.3873866 | [8 empty] | 0.003755657 |  | -0.001863937
[13 empty] | 0.387735 | [8 empty] | 0.003753933 |  | -0.001862662
[13 empty] | 0.3880831 | [8 empty] | 0.00375221 |  | -0.001861383
[13 empty] | 0.3884311 | [8 empty] | 0.003750485 |  | -0.001860105
[13 empty] | 0.3887795 | [8 empty] | 0.003748758 |  | -0.001858828
[13 empty] | 0.3891276 | [8 empty] | 0.003747037 |  | -0.001857552
[13 empty] | 0.3894756 | [8 empty] | 0.003745312 |  | -0.001856275
[13 empty] | 0.389824 | [8 empty] | 0.003743587 |  | -0.001854998
[13 empty] | 0.390172 | [8 empty] | 0.003741867 |  | -0.00185372
[13 empty] | 0.3905201 | [8 empty] | 0.003740138 |  | -0.001852442
[13 empty] | 0.3908685 | [8 empty] | 0.003738415 |  | -0.001851167
[13 empty] | 0.3912165 | [8 empty] | 0.003736663 |  | -0.001849972
[13 empty] | 0.3915646 | [8 empty] | 0.003734858 |  | -0.001848932
[13 empty] | 0.391913 | [8 empty] | 0.003733053 |  | -0.001847897
[13 empty] | 0.392261 | [8 empty] | 0.003731248 |  | -0.00184686
[13 empty] | 0.3926094 | [8 empty] | 0.003729447 |  | -0.001845825
[13 empty] | 0.3929575 | [8 empty] | 0.00372764 |  | -0.001844787
[13 empty] | 0.3933055 | [8 empty] | 0.003725837 |  | -0.001843748
[13 empty] | 0.3936539 | [8 empty] | 0.003724035 |  | -0.001842713
[13 empty] | 0.394002 | [8 empty] | 0.003722232 |  | -0.001841678
[13 empty] | 0.39435 | [8 empty] | 0.003720427 |  | -0.001840638
[13 empty] | 0.3946984 | [8 empty] | 0.003718623 |  | -0.001839605
[13 empty] | 0.3950465 | [8 empty] | 0.00371682 |  | -0.001838572
[13 empty] | 0.3953945 | [8 empty] | 0.003715015 |  | -0.00183753
[13 empty] | 0.3957429 | [8 empty] | 0.003713243 |  | -0.001836328
[13 empty] | 0.3960909 | [8 empty] | 0.003711595 |  | -0.001834348
[13 empty] | 0.3964394 | [8 empty] | 0.003709953 |  | -0.001832373
[13 empty] | 0.3967874 | [8 empty] | 0.003708307 |  | -0.001830397
[13 empty] | 0.3971354 | [8 empty] | 0.003706663 |  | -0.001828422
[13 empty] | 0.3974839 | [8 empty] | 0.003705017 |  | -0.001826445
[13 empty] | 0.3978319 | [8 empty] | 0.003703375 |  | -0.00182447
[13 empty] | 0.3981803 | [8 empty] | 0.00370173 |  | -0.001822493
[13 empty] | 0.3985283 | [8 empty] | 0.003700085 |  | -0.00182052
[13 empty] | 0.3988768 | [8 empty] | 0.00369844 |  | -0.001818545
[13 empty] | 0.3992248 | [8 empty] | 0.003696795 |  | -0.001816572
[13 empty] | 0.3995728 | [8 empty] | 0.003695152 |  | -0.001814595
[13 empty] | 0.3999213 | [8 empty] | 0.00369351 |  | -0.001812622
[13 empty] | 0.4002693 | [8 empty] | 0.003691872 |  | -0.001810617
[13 empty] | 0.4006177 | [8 empty] | 0.003690567 |  | -0.001806598
[13 empty] | 0.4009657 | [8 empty] | 0.003689265 |  | -0.001802577
[13 empty] | 0.4013138 | [8 empty] | 0.003687962 |  | -0.00179856
[13 empty] | 0.4016622 | [8 empty] | 0.003686658 |  | -0.001794543
[13 empty] | 0.4020102 | [8 empty] | 0.003685355 |  | -0.001790522
[13 empty] | 0.4023587 | [8 empty] | 0.003684052 |  | -0.001786505
[13 empty] | 0.4027067 | [8 empty] | 0.00368275 |  | -0.001782488
[13 empty] | 0.4030551 | [8 empty] | 0.003681447 |  | -0.001778468
[13 empty] | 0.4034031 | [8 empty] | 0.003680145 |  | -0.001774455
[13 empty] | 0.4037516 | [8 empty] | 0.003678842 |  | -0.001770435
[13 empty] | 0.4040996 | [8 empty] | 0.00367754 |  | -0.001766418
[13 empty] | 0.4044476 | [8 empty] | 0.003676235 |  | -0.001762402
[13 empty] | 0.4047961 | [8 empty] | 0.003674938 |  | -0.001758387
[13 empty] | 0.4051441 | [8 empty] | 0.003673783 |  | -0.001753777
[13 empty] | 0.4054925 | [8 empty] | 0.003672653 |  | -0.001749063
[13 empty] | 0.4058406 | [8 empty] | 0.003671522 |  | -0.001744348
[13 empty] | 0.4061886 | [8 empty] | 0.003670393 |  | -0.001739637
[13 empty] | 0.406537 | [8 empty] | 0.003669267 |  | -0.001734923
[13 empty] | 0.406885 | [8 empty] | 0.003668137 |  | -0.00173021
[13 empty] | 0.4072331 | [8 empty] | 0.003667008 |  | -0.001725497
[13 empty] | 0.4075815 | [8 empty] | 0.003665878 |  | -0.001720787
[13 empty] | 0.4079295 | [8 empty] | 0.00366475 |  | -0.001716073
[13 empty] | 0.408278 | [8 empty] | 0.00366362 |  | -0.001711362
[13 empty] | 0.408626 | [8 empty] | 0.003662492 |  | -0.001706648
[13 empty] | 0.408974 | [8 empty] | 0.003661363 |  | -0.001701938
[13 empty] | 0.4093224 | [8 empty] | 0.003660237 |  | -0.001697223
[13 empty] | 0.4096705 | [8 empty] | 0.003659035 |  | -0.001693327
[13 empty] | 0.4100185 | [8 empty] | 0.003657795 |  | -0.001689797
[13 empty] | 0.4103669 | [8 empty] | 0.003656558 |  | -0.001686268
[13 empty] | 0.410715 | [8 empty] | 0.003655322 |  | -0.00168274
[13 empty] | 0.411063 | [8 empty] | 0.003654085 |  | -0.00167921
[13 empty] | 0.411411 | [8 empty] | 0.003652848 |  | -0.00167568
[13 empty] | 0.4117594 | [8 empty] | 0.003651607 |  | -0.001672155
[13 empty] | 0.4121075 | [8 empty] | 0.003650372 |  | -0.001668625
[13 empty] | 0.4124555 | [8 empty] | 0.003649133 |  | -0.001665097
[13 empty] | 0.4128035 | [8 empty] | 0.003647897 |  | -0.00166157
[13 empty] | 0.413152 | [8 empty] | 0.00364666 |  | -0.001658042
[13 empty] | 0.4135 | [8 empty] | 0.00364542 |  | -0.001654513
[13 empty] | 0.413848 | [8 empty] | 0.003644185 |  | -0.001650985
[13 empty] | 0.4141961 | [8 empty] | 0.003642923 |  | -0.001648265
[13 empty] | 0.4145445 | [8 empty] | 0.00364164 |  | -0.001646283
[13 empty] | 0.4148925 | [8 empty] | 0.003640357 |  | -0.0016443
[13 empty] | 0.4152406 | [8 empty] | 0.003639073 |  | -0.001642317
[13 empty] | 0.415589 | [8 empty] | 0.003637788 |  | -0.001640333
[13 empty] | 0.415937 | [8 empty] | 0.003636505 |  | -0.001638353
[13 empty] | 0.416285 | [8 empty] | 0.003635222 |  | -0.001636368
[13 empty] | 0.4166335 | [8 empty] | 0.00363394 |  | -0.001634387
[13 empty] | 0.4169815 | [8 empty] | 0.003632657 |  | -0.001632407
[13 empty] | 0.4173295 | [8 empty] | 0.00363137 |  | -0.001630427
[13 empty] | 0.417678 | [8 empty] | 0.003630088 |  | -0.001628442
[13 empty] | 0.418026 | [8 empty] | 0.003628805 |  | -0.001626462
[13 empty] | 0.418374 | [8 empty] | 0.00362752 |  | -0.00162448
[13 empty] | 0.4187224 | [8 empty] | 0.003626297 |  | -0.001622553
[13 empty] | 0.4190705 | [8 empty] | 0.003625177 |  | -0.001620717
[13 empty] | 0.4194189 | [8 empty] | 0.003624062 |  | -0.00161888
[13 empty] | 0.4197669 | [8 empty] | 0.003622942 |  | -0.001617045
[13 empty] | 0.420115 | [8 empty] | 0.003621823 |  | -0.001615208
[13 empty] | 0.4204634 | [8 empty] | 0.003620705 |  | -0.001613375
[13 empty] | 0.4208114 | [8 empty] | 0.003619587 |  | -0.00161154
[13 empty] | 0.4211598 | [8 empty] | 0.00361847 |  | -0.001609703
[13 empty] | 0.4215079 | [8 empty] | 0.00361735 |  | -0.00160787
[13 empty] | 0.4218563 | [8 empty] | 0.003616233 |  | -0.001606037
[13 empty] | 0.4222043 | [8 empty] | 0.003615115 |  | -0.0016042
[13 empty] | 0.4225524 | [8 empty] | 0.003613995 |  | -0.001602367
[13 empty] | 0.4229008 | [8 empty] | 0.003612878 |  | -0.001600533
[13 empty] | 0.4232488 | [8 empty] | 0.003611813 |  | -0.001598552
[13 empty] | 0.4235972 | [8 empty] | 0.003610975 |  | -0.001595955
[13 empty] | 0.4239453 | [8 empty] | 0.00361014 |  | -0.001593362
[13 empty] | 0.4242937 | [8 empty] | 0.003609303 |  | -0.001590763
[13 empty] | 0.4246417 | [8 empty] | 0.003608467 |  | -0.00158817
[13 empty] | 0.4249898 | [8 empty] | 0.003607628 |  | -0.001585575
[13 empty] | 0.4253382 | [8 empty] | 0.003606792 |  | -0.001582978
[13 empty] | 0.4256862 | [8 empty] | 0.003605955 |  | -0.001580383
[13 empty] | 0.4260346 | [8 empty] | 0.003605117 |  | -0.001577787
[13 empty] | 0.4263827 | [8 empty] | 0.003604278 |  | -0.00157519
[13 empty] | 0.4267307 | [8 empty] | 0.003603443 |  | -0.001572597
[13 empty] | 0.4270791 | [8 empty] | 0.003602603 |  | -0.00157
[13 empty] | 0.4274272 | [8 empty] | 0.003601765 |  | -0.001567407
[13 empty] | 0.4277756 | [8 empty] | 0.003600932 |  | -0.001564822
[13 empty] | 0.4281236 | [8 empty] | 0.003600263 |  | -0.001562617
[13 empty] | 0.4284717 | [8 empty] | 0.003599593 |  | -0.001560412
[13 empty] | 0.4288201 | [8 empty] | 0.003598927 |  | -0.001558205
[13 empty] | 0.4291681 | [8 empty] | 0.003598257 |  | -0.001555998
[13 empty] | 0.4295161 | [8 empty] | 0.003597587 |  | -0.001553793
[13 empty] | 0.4298646 | [8 empty] | 0.003596917 |  | -0.001551587
[13 empty] | 0.4302126 | [8 empty] | 0.003596248 |  | -0.00154938
[13 empty] | 0.430561 | [8 empty] | 0.003595578 |  | -0.001547177
[13 empty] | 0.4309091 | [8 empty] | 0.003594907 |  | -0.001544968
[13 empty] | 0.4312571 | [8 empty] | 0.003594238 |  | -0.001542763
[13 empty] | 0.4316055 | [8 empty] | 0.003593568 |  | -0.001540557
[13 empty] | 0.4319535 | [8 empty] | 0.003592898 |  | -0.001538348
[13 empty] | 0.4323016 | [8 empty] | 0.003592228 |  | -0.001536142
[13 empty] | 0.43265 | [8 empty] | 0.003591568 |  | -0.001535292
[13 empty] | 0.432998 | [8 empty] | 0.003590912 |  | -0.001534653
[13 empty] | 0.4333465 | [8 empty] | 0.003590253 |  | -0.001534012
[13 empty] | 0.4336945 | [8 empty] | 0.003589593 |  | -0.001533373
[13 empty] | 0.4340425 | [8 empty] | 0.003588937 |  | -0.001532732
[13 empty] | 0.4343909 | [8 empty] | 0.00358828 |  | -0.00153209
[13 empty] | 0.434739 | [8 empty] | 0.003587622 |  | -0.001531452
[13 empty] | 0.4350874 | [8 empty] | 0.00358696 |  | -0.00153081
[13 empty] | 0.4354354 | [8 empty] | 0.003586302 |  | -0.00153017
[13 empty] | 0.4357835 | [8 empty] | 0.003585643 |  | -0.001529528
[13 empty] | 0.4361319 | [8 empty] | 0.003584983 |  | -0.001528887
[13 empty] | 0.4364799 | [8 empty] | 0.003584325 |  | -0.001528243
[13 empty] | 0.436828 | [8 empty] | 0.003583665 |  | -0.001527605
[13 empty] | 0.4371764 | [8 empty] | 0.003582962 |  | -0.001527827
[13 empty] | 0.4375244 | [8 empty] | 0.00358224 |  | -0.001528415
[13 empty] | 0.4378728 | [8 empty] | 0.00358152 |  | -0.001529003
[13 empty] | 0.4382209 | [8 empty] | 0.003580795 |  | -0.001529597
[13 empty] | 0.4385693 | [8 empty] | 0.003580075 |  | -0.001530183
[13 empty] | 0.4389173 | [8 empty] | 0.003579353 |  | -0.001530773
[13 empty] | 0.4392657 | [8 empty] | 0.00357863 |  | -0.001531363
[13 empty] | 0.4396138 | [8 empty] | 0.003577908 |  | -0.001531952
[13 empty] | 0.4399622 | [8 empty] | 0.003577185 |  | -0.00153254
[13 empty] | 0.4403102 | [8 empty] | 0.003576463 |  | -0.001533128
[13 empty] | 0.4406587 | [8 empty] | 0.003575737 |  | -0.001533717
[13 empty] | 0.4410067 | [8 empty] | 0.003575013 |  | -0.001534305
[13 empty] | 0.4413551 | [8 empty] | 0.003574292 |  | -0.001534893
[13 empty] | 0.4417031 | [8 empty] | 0.003573532 |  | -0.001535405
[13 empty] | 0.4420516 | [8 empty] | 0.00357274 |  | -0.001535852
[13 empty] | 0.4423996 | [8 empty] | 0.00357195 |  | -0.001536298
[13 empty] | 0.4427476 | [8 empty] | 0.00357116 |  | -0.001536742
[13 empty] | 0.4430957 | [8 empty] | 0.003570372 |  | -0.001537188
[13 empty] | 0.4434441 | [8 empty] | 0.00356958 |  | -0.001537633
[13 empty] | 0.4437921 | [8 empty] | 0.00356879 |  | -0.001538078
[13 empty] | 0.4441402 | [8 empty] | 0.003567998 |  | -0.001538523
[13 empty] | 0.4444882 | [8 empty] | 0.003567208 |  | -0.001538965
[13 empty] | 0.4448362 | [8 empty] | 0.003566415 |  | -0.001539412
[13 empty] | 0.4451846 | [8 empty] | 0.003565623 |  | -0.001539855
[13 empty] | 0.4455327 | [8 empty] | 0.003564835 |  | -0.0015403
[13 empty] | 0.4458807 | [8 empty] | 0.00356404 |  | -0.001540743
[13 empty] | 0.4462287 | [8 empty] | 0.003563218 |  | -0.001540985
[13 empty] | 0.4465772 | [8 empty] | 0.003562332 |  | -0.001540897
[13 empty] | 0.4469252 | [8 empty] | 0.003561447 |  | -0.001540807
[13 empty] | 0.4472732 | [8 empty] | 0.003560563 |  | -0.001540717
[13 empty] | 0.4476213 | [8 empty] | 0.003559677 |  | -0.001540627
[13 empty] | 0.4479693 | [8 empty] | 0.003558793 |  | -0.001540537
[13 empty] | 0.4483173 | [8 empty] | 0.00355791 |  | -0.001540443
[13 empty] | 0.4486654 | [8 empty] | 0.003557023 |  | -0.001540355
[13 empty] | 0.4490138 | [8 empty] | 0.00355614 |  | -0.001540263
[13 empty] | 0.4493618 | [8 empty] | 0.003555253 |  | -0.001540172
[13 empty] | 0.4497098 | [8 empty] | 0.00355437 |  | -0.001540077
[13 empty] | 0.4500579 | [8 empty] | 0.003553485 |  | -0.001539987
[13 empty] | 0.4504059 | [8 empty] | 0.003552598 |  | -0.001539895
[13 empty] | 0.4507539 | [8 empty] | 0.003551697 |  | -0.001539795
[13 empty] | 0.451102 | [8 empty] | 0.003550722 |  | -0.001539673
[13 empty] | 0.45145 | [8 empty] | 0.003549757 |  | -0.001539548
[13 empty] | 0.4517984 | [8 empty] | 0.003548782 |  | -0.001539425
[13 empty] | 0.4521465 | [8 empty] | 0.003547813 |  | -0.001539303
[13 empty] | 0.4524945 | [8 empty] | 0.00354684 |  | -0.001539177
[13 empty] | 0.4528425 | [8 empty] | 0.003545872 |  | -0.001539055
[13 empty] | 0.4531906 | [8 empty] | 0.003544898 |  | -0.001538928
[13 empty] | 0.4535386 | [8 empty] | 0.003543928 |  | -0.001538803
[13 empty] | 0.4538866 | [8 empty] | 0.003542957 |  | -0.001538677
[13 empty] | 0.4542346 | [8 empty] | 0.00354199 |  | -0.001538555
[13 empty] | 0.4545831 | [8 empty] | 0.003541015 |  | -0.001538427
[13 empty] | 0.4549311 | [8 empty] | 0.003540047 |  | -0.001538302
[13 empty] | 0.4552791 | [8 empty] | 0.003539072 |  | -0.001538197
[13 empty] | 0.4556272 | [8 empty] | 0.003537975 |  | -0.001538485
[13 empty] | 0.4559752 | [8 empty] | 0.003536882 |  | -0.001538777
[13 empty] | 0.4563236 | [8 empty] | 0.003535787 |  | -0.001539067
[13 empty] | 0.4566717 | [8 empty] | 0.003534695 |  | -0.001539353
[13 empty] | 0.4570197 | [8 empty] | 0.003533598 |  | -0.001539642
[13 empty] | 0.4573677 | [8 empty] | 0.003532507 |  | -0.001539932
[13 empty] | 0.4577161 | [8 empty] | 0.003531415 |  | -0.001540223
[13 empty] | 0.4580642 | [8 empty] | 0.00353032 |  | -0.001540512
[13 empty] | 0.4584122 | [8 empty] | 0.003529227 |  | -0.0015408
[13 empty] | 0.4587602 | [8 empty] | 0.003528132 |  | -0.001541088
[13 empty] | 0.4591087 | [8 empty] | 0.003527038 |  | -0.001541377
[13 empty] | 0.4594567 | [8 empty] | 0.003525947 |  | -0.001541663
[13 empty] | 0.4598047 | [8 empty] | 0.003524853 |  | -0.001541953
[13 empty] | 0.4601531 | [8 empty] | 0.003523602 |  | -0.00154176
[13 empty] | 0.4605012 | [8 empty] | 0.003522327 |  | -0.001541503
[13 empty] | 0.4608492 | [8 empty] | 0.003521053 |  | -0.001541247
[13 empty] | 0.4611976 | [8 empty] | 0.003519783 |  | -0.001540992
[13 empty] | 0.4615457 | [8 empty] | 0.003518508 |  | -0.001540733
[13 empty] | 0.4618941 | [8 empty] | 0.003517238 |  | -0.001540475
[13 empty] | 0.4622421 | [8 empty] | 0.003515963 |  | -0.001540218
[13 empty] | 0.4625902 | [8 empty] | 0.00351469 |  | -0.001539962
[13 empty] | 0.4629386 | [8 empty] | 0.00351342 |  | -0.001539703
[13 empty] | 0.4632866 | [8 empty] | 0.003512145 |  | -0.001539447
[13 empty] | 0.463635 | [8 empty] | 0.003510875 |  | -0.001539188
[13 empty] | 0.4639831 | [8 empty] | 0.003509603 |  | -0.00153893
[13 empty] | 0.4643311 | [8 empty] | 0.003508333 |  | -0.00153867
[13 empty] | 0.4646795 | [8 empty] | 0.003506937 |  | -0.001538105
[13 empty] | 0.4650276 | [8 empty] | 0.003505492 |  | -0.001537418
[13 empty] | 0.465376 | [8 empty] | 0.003504045 |  | -0.00153673
[13 empty] | 0.4657244 | [8 empty] | 0.003502598 |  | -0.001536042
[13 empty] | 0.4660724 | [8 empty] | 0.003501155 |  | -0.00153536
[13 empty] | 0.4664209 | [8 empty] | 0.00349971 |  | -0.001534672
[13 empty] | 0.4667689 | [8 empty] | 0.003498265 |  | -0.001533985
[13 empty] | 0.4671173 | [8 empty] | 0.003496818 |  | -0.001533297
[13 empty] | 0.4674654 | [8 empty] | 0.003495373 |  | -0.001532608
[13 empty] | 0.4678138 | [8 empty] | 0.00349393 |  | -0.001531922
[13 empty] | 0.4681618 | [8 empty] | 0.003492487 |  | -0.001531235
[13 empty] | 0.4685102 | [8 empty] | 0.003491043 |  | -0.001530547
[13 empty] | 0.4688583 | [8 empty] | 0.0034896 |  | -0.001529857
[13 empty] | 0.4692067 | [8 empty] | 0.00348817 |  | -0.001528548
[13 empty] | 0.4695547 | [8 empty] | 0.003486745 |  | -0.001526732
[13 empty] | 0.4699031 | [8 empty] | 0.003485323 |  | -0.001524915
[13 empty] | 0.4702512 | [8 empty] | 0.003483902 |  | -0.0015231
[13 empty] | 0.4705996 | [8 empty] | 0.00348248 |  | -0.001521287
[13 empty] | 0.4709476 | [8 empty] | 0.003481058 |  | -0.001519468
[13 empty] | 0.4712957 | [8 empty] | 0.003479637 |  | -0.001517652
[13 empty] | 0.4716441 | [8 empty] | 0.003478217 |  | -0.00151584
[13 empty] | 0.4719921 | [8 empty] | 0.003476793 |  | -0.001514023
[13 empty] | 0.4723402 | [8 empty] | 0.003475373 |  | -0.001512208
[13 empty] | 0.4726886 | [8 empty] | 0.003473953 |  | -0.001510393
[13 empty] | 0.4730366 | [8 empty] | 0.003472532 |  | -0.001508577
[13 empty] | 0.473385 | [8 empty] | 0.00347111 |  | -0.00150676
[13 empty] | 0.4737331 | [8 empty] | 0.003469752 |  | -0.001504115
[13 empty] | 0.4740811 | [8 empty] | 0.003468482 |  | -0.001500162
[13 empty] | 0.4744295 | [8 empty] | 0.003467212 |  | -0.001496205
[13 empty] | 0.4747776 | [8 empty] | 0.003465943 |  | -0.001492252
[13 empty] | 0.4751256 | [8 empty] | 0.003464675 |  | -0.001488298
[13 empty] | 0.475474 | [8 empty] | 0.003463407 |  | -0.001484345
[13 empty] | 0.475822 | [8 empty] | 0.003462138 |  | -0.001480387
[13 empty] | 0.4761705 | [8 empty] | 0.003460872 |  | -0.001476435
[13 empty] | 0.4765185 | [8 empty] | 0.003459605 |  | -0.00147248
[13 empty] | 0.4768665 | [8 empty] | 0.003458338 |  | -0.001468523
[13 empty] | 0.477215 | [8 empty] | 0.003457073 |  | -0.001464568
[13 empty] | 0.477563 | [8 empty] | 0.003455807 |  | -0.001460613
[13 empty] | 0.477911 | [8 empty] | 0.00345454 |  | -0.00145666
[13 empty] | 0.4782594 | [8 empty] | 0.003453238 |  | -0.00145267
[13 empty] | 0.4786075 | [8 empty] | 0.0034518 |  | -0.001448568
[13 empty] | 0.4789555 | [8 empty] | 0.003450367 |  | -0.001444467
[13 empty] | 0.4793039 | [8 empty] | 0.00344893 |  | -0.001440365
[13 empty] | 0.479652 | [8 empty] | 0.003447495 |  | -0.00143626
[13 empty] | 0.48 | [8 empty] | 0.003446057 |  | -0.001432158
[13 empty] | 0.4803484 | [8 empty] | 0.003444623 |  | -0.001428055
[13 empty] | 0.4806965 | [8 empty] | 0.003443188 |  | -0.00142395
[13 empty] | 0.4810445 | [8 empty] | 0.003441755 |  | -0.001419847
[13 empty] | 0.4813929 | [8 empty] | 0.003440323 |  | -0.001415745
[13 empty] | 0.4817409 | [8 empty] | 0.003438888 |  | -0.001411637
[13 empty] | 0.482089 | [8 empty] | 0.003437457 |  | -0.001407533
[13 empty] | 0.4824374 | [8 empty] | 0.003436022 |  | -0.00140343
[13 empty] | 0.4827854 | [8 empty] | 0.003434565 |  | -0.001399492
[13 empty] | 0.4831335 | [8 empty] | 0.003432732 |  | -0.001398217
[13 empty] | 0.4834819 | [8 empty] | 0.003430893 |  | -0.001396943
[13 empty] | 0.4838299 | [8 empty] | 0.003429062 |  | -0.001395668
[13 empty] | 0.484178 | [8 empty] | 0.003427223 |  | -0.00139439
[13 empty] | 0.4845264 | [8 empty] | 0.00342539 |  | -0.001393115
[13 empty] | 0.4848744 | [8 empty] | 0.003423558 |  | -0.001391837
[13 empty] | 0.4852224 | [8 empty] | 0.003421725 |  | -0.001390563
[13 empty] | 0.4855709 | [8 empty] | 0.003419892 |  | -0.001389287
[13 empty] | 0.4859189 | [8 empty] | 0.003418058 |  | -0.001388008
[13 empty] | 0.4862669 | [8 empty] | 0.003416227 |  | -0.00138673
[13 empty] | 0.4866154 | [8 empty] | 0.003414395 |  | -0.001385455
[13 empty] | 0.4869634 | [8 empty] | 0.003412558 |  | -0.001384173

## Sub 10 1.2% 30 ksi U
0.125
Group 2, Condition 3 (IFF) Sequence Step 2 - remove IFF 1.2% | [34 empty] | 18-1_2-Micro.xlsx
PATHS ALONG Y-DIRECTION (L) | [12 empty] | PATHS ALONG X-DIRECTION (T) | [12 empty] | PATHS ALONG Z-DIRECTION (THROUGH THICKNESS)
| Midplane |  | Midplane |  | Entry |  | Entry |  | Exit |  | Exit |  |  | Midplane |  | Midplane |  | Entry |  | Entry |  | Exit |  | Exit |  |  | At bore |  | At bore |  | 0.02" away from bore |  | 0.02" away from bore
| Hoop |  | Radial |  | Hoop |  | Radial |  | Hoop |  | Radial |  |  | Hoop |  | Radial |  | Hoop |  | Radial |  | Hoop |  | Radial |  |  | Hoop |  | Radial |  | Hoop |  | Radial
Radial | Strain | Stress | Strain | Stress | Strain | Stress | Strain | Stress | Strain | Stress | Strain | Stress | Radial | Strain | Stress | Strain | Stress | Strain | Stress | Strain | Stress | Strain | Stress | Strain | Stress | z coordinate | Strain | Stress | Strain | Stress | Strain | Stress | Strain | Stress
dim, in | in/in | psi | in/in | psi | in/in | psi | in/in | psi | in/in | psi | in/in | psi | dim, in | in/in | psi | in/in | psi | in/in | psi | in/in | psi | in/in | psi | in/in | psi | in | in/in | psi | in/in | psi | in/in | psi | in/in | psi
0 | [12 empty] | 0.1390874 | [8 empty] | 0.008278865 |  | -0.00843596 | [9 empty] | 0
nan | [12 empty] | 0.1394362 | [8 empty] | 0.008251532 |  | -0.008376032 | [9 empty] | nan
nan | [12 empty] | 0.1397846 | [8 empty] | 0.008224203 |  | -0.008316103 | [9 empty] | nan
nan | [12 empty] | 0.1401331 | [8 empty] | 0.00819687 |  | -0.008256168 | [9 empty] | nan
nan | [12 empty] | 0.1404815 | [8 empty] | 0.008169535 |  | -0.008196245 | [9 empty] | nan
nan | [12 empty] | 0.1408299 | [8 empty] | 0.008142207 |  | -0.008136317 | [9 empty] | nan
nan | [12 empty] | 0.1411787 | [8 empty] | 0.008114877 |  | -0.008076392 | [9 empty] | nan
nan | [12 empty] | 0.1415272 | [8 empty] | 0.008087545 |  | -0.00801646 | [9 empty] | nan
nan | [12 empty] | 0.1418756 | [8 empty] | 0.008060215 |  | -0.007956535 | [9 empty] | nan
nan | [12 empty] | 0.142224 | [8 empty] | 0.008032885 |  | -0.007896612 | [9 empty] | nan
nan | [12 empty] | 0.1425728 | [8 empty] | 0.008005558 |  | -0.00783669 | [9 empty] | nan
nan | [12 empty] | 0.1429213 | [8 empty] | 0.007978228 |  | -0.007776762 | [9 empty] | nan
nan | [12 empty] | 0.1432697 | [8 empty] | 0.007950902 |  | -0.007716838 | [9 empty] | nan
nan | [12 empty] | 0.1436181 | [8 empty] | 0.007923683 |  | -0.007658282 | [9 empty] | nan
nan | [12 empty] | 0.1439665 | [8 empty] | 0.007896873 |  | -0.00760476 | [9 empty] | nan
nan | [12 empty] | 0.1443154 | [8 empty] | 0.007870062 |  | -0.007551237 | [9 empty] | nan
nan | [12 empty] | 0.1446638 | [8 empty] | 0.007843252 |  | -0.007497717 | [9 empty] | nan
nan | [12 empty] | 0.1450122 | [8 empty] | 0.007816445 |  | -0.007444193 | [9 empty] | nan
nan | [12 empty] | 0.1453606 | [8 empty] | 0.007789635 |  | -0.007390678 | [9 empty] | nan
nan | [12 empty] | 0.1457091 | [8 empty] | 0.007762825 |  | -0.007337157 | [9 empty] | nan
nan | [12 empty] | 0.1460579 | [8 empty] | 0.007736018 |  | -0.00728364 | [9 empty] | nan
nan | [12 empty] | 0.1464063 | [8 empty] | 0.007709212 |  | -0.007230123 | [9 empty] | nan
nan | [12 empty] | 0.1467547 | [8 empty] | 0.007682403 |  | -0.007176608 | [9 empty] | nan
nan | [12 empty] | 0.1471031 | [8 empty] | 0.0076556 |  | -0.007123093 | [9 empty] | nan
nan | [12 empty] | 0.1474516 | [8 empty] | 0.007628793 |  | -0.007069578 | [9 empty] | nan
nan | [12 empty] | 0.1478004 | [8 empty] | 0.007601992 |  | -0.007016068 | [9 empty] | nan
nan | [12 empty] | 0.1481488 | [8 empty] | 0.007575212 |  | -0.006962848 | [9 empty] | nan
nan | [12 empty] | 0.1484972 | [8 empty] | 0.007548922 |  | -0.00691524 | [9 empty] | nan
nan | [12 empty] | 0.1488457 | [8 empty] | 0.007522633 |  | -0.006867643 | [9 empty] | nan
nan | [12 empty] | 0.1491941 | [8 empty] | 0.007496347 |  | -0.006820042 | [9 empty] | nan
nan | [12 empty] | 0.1495425 | [8 empty] | 0.007470063 |  | -0.006772445 | [9 empty] | nan
nan | [12 empty] | 0.1498909 | [8 empty] | 0.007443777 |  | -0.006724847 | [9 empty] | nan
nan | [12 empty] | 0.1502398 | [8 empty] | 0.007417488 |  | -0.00667725 | [9 empty] | nan
nan | [12 empty] | 0.1505882 | [8 empty] | 0.007391207 |  | -0.006629657 | [9 empty] | nan
nan | [12 empty] | 0.1509366 | [8 empty] | 0.007364925 |  | -0.006582065 | [9 empty] | nan
nan | [12 empty] | 0.151285 | [8 empty] | 0.00733864 |  | -0.00653447 | [9 empty] | nan
nan | [12 empty] | 0.1516335 | [8 empty] | 0.007312358 |  | -0.006486878 | [9 empty] | nan
nan | [12 empty] | 0.1519819 | [8 empty] | 0.007286078 |  | -0.006439287 | [9 empty] | nan
nan | [12 empty] | 0.1523303 | [8 empty] | 0.007259798 |  | -0.006391702 | [9 empty] | nan
nan | [12 empty] | 0.1526787 | [8 empty] | 0.007233515 |  | -0.00634411 | [9 empty] | nan
nan | [12 empty] | 0.1530272 | [8 empty] | 0.00720785 |  | -0.006301883 | [9 empty] | nan
nan | [12 empty] | 0.1533756 | [8 empty] | 0.007182268 |  | -0.006260348 | [9 empty] | nan
nan | [12 empty] | 0.153724 | [8 empty] | 0.007156688 |  | -0.006218815 | [9 empty] | nan
nan | [12 empty] | 0.1540728 | [8 empty] | 0.007131105 |  | -0.006177283 | [9 empty] | nan
nan | [12 empty] | 0.1544213 | [8 empty] | 0.007105523 |  | -0.006135753 | [9 empty] | nan
nan | [12 empty] | 0.1547697 | [8 empty] | 0.007079942 |  | -0.006094225 | [9 empty] | nan
nan | [12 empty] | 0.1551177 | [8 empty] | 0.007054365 |  | -0.006052698 | [9 empty] | nan
nan | [12 empty] | 0.1554665 | [8 empty] | 0.007028785 |  | -0.006011173 | [9 empty] | nan
nan | [12 empty] | 0.155815 | [8 empty] | 0.007003208 |  | -0.005969647 | [9 empty] | nan
nan | [12 empty] | 0.1561634 | [8 empty] | 0.00697763 |  | -0.005928125 | [9 empty] | nan
nan | [12 empty] | 0.1565118 | [8 empty] | 0.006952053 |  | -0.005886605 | [9 empty] | nan
nan | [12 empty] | 0.1568602 | [8 empty] | 0.006926477 |  | -0.005845082 | [9 empty] | nan
nan | [12 empty] | 0.1572087 | [8 empty] | 0.006900902 |  | -0.005803563 | [9 empty] | nan
nan | [12 empty] | 0.1575567 | [8 empty] | 0.006875902 |  | -0.005765823 | [9 empty] | nan
nan | [12 empty] | 0.1579051 | [8 empty] | 0.006851127 |  | -0.005729548 | [9 empty] | nan
nan | [12 empty] | 0.1582535 | [8 empty] | 0.006826345 |  | -0.005693265 | [9 empty] | nan
nan | [12 empty] | 0.158602 | [8 empty] | 0.00680157 |  | -0.005656993 | [9 empty] | nan
nan | [12 empty] | 0.1589504 | [8 empty] | 0.006776793 |  | -0.00562072 | [9 empty] | nan
[13 empty] | 0.1592988 | [8 empty] | 0.00675202 |  | -0.005584447
[13 empty] | 0.1596469 | [8 empty] | 0.006727247 |  | -0.005548175
[13 empty] | 0.1599953 | [8 empty] | 0.006702475 |  | -0.005511905
[13 empty] | 0.1603437 | [8 empty] | 0.006677702 |  | -0.005475637
[13 empty] | 0.1606921 | [8 empty] | 0.006652932 |  | -0.00543937
[13 empty] | 0.1610406 | [8 empty] | 0.006628158 |  | -0.005403102
[13 empty] | 0.1613886 | [8 empty] | 0.006603388 |  | -0.005366837
[13 empty] | 0.161737 | [8 empty] | 0.006578622 |  | -0.005330577
[13 empty] | 0.1620854 | [8 empty] | 0.006554295 |  | -0.00529686
[13 empty] | 0.1624339 | [8 empty] | 0.006530318 |  | -0.005265173
[13 empty] | 0.1627819 | [8 empty] | 0.006506343 |  | -0.005233488
[13 empty] | 0.1631303 | [8 empty] | 0.006482365 |  | -0.005201805
[13 empty] | 0.1634787 | [8 empty] | 0.006458395 |  | -0.005170123
[13 empty] | 0.1638268 | [8 empty] | 0.006434422 |  | -0.00513844
[13 empty] | 0.1641752 | [8 empty] | 0.006410448 |  | -0.00510676
[13 empty] | 0.1645236 | [8 empty] | 0.006386478 |  | -0.005075082
[13 empty] | 0.1648717 | [8 empty] | 0.006362508 |  | -0.005043405
[13 empty] | 0.1652201 | [8 empty] | 0.006338535 |  | -0.005011725
[13 empty] | 0.1655685 | [8 empty] | 0.006314565 |  | -0.00498005
[13 empty] | 0.1659169 | [8 empty] | 0.006290598 |  | -0.004948377
[13 empty] | 0.166265 | [8 empty] | 0.00626663 |  | -0.004916705
[13 empty] | 0.1666134 | [8 empty] | 0.006242947 |  | -0.004886905
[13 empty] | 0.1669618 | [8 empty] | 0.006219708 |  | -0.004860013
[13 empty] | 0.1673098 | [8 empty] | 0.006196473 |  | -0.004833122
[13 empty] | 0.1676583 | [8 empty] | 0.006173238 |  | -0.004806233
[13 empty] | 0.1680067 | [8 empty] | 0.00615 |  | -0.004779343
[13 empty] | 0.1683547 | [8 empty] | 0.006126765 |  | -0.004752455
[13 empty] | 0.1687031 | [8 empty] | 0.00610353 |  | -0.004725572
[13 empty] | 0.1690516 | [8 empty] | 0.006080298 |  | -0.004698682
[13 empty] | 0.1693996 | [8 empty] | 0.006057065 |  | -0.004671793
[13 empty] | 0.169748 | [8 empty] | 0.006033832 |  | -0.004644912
[13 empty] | 0.1700965 | [8 empty] | 0.006010602 |  | -0.004618028
[13 empty] | 0.1704445 | [8 empty] | 0.00598737 |  | -0.004591145
[13 empty] | 0.1707929 | [8 empty] | 0.005964137 |  | -0.00456426
[13 empty] | 0.1711413 | [8 empty] | 0.005940982 |  | -0.004538113
[13 empty] | 0.1714898 | [8 empty] | 0.00591808 |  | -0.004514445
[13 empty] | 0.1718378 | [8 empty] | 0.005895178 |  | -0.004490777
[13 empty] | 0.1721862 | [8 empty] | 0.00587228 |  | -0.00446711
[13 empty] | 0.1725346 | [8 empty] | 0.005849378 |  | -0.004443443
[13 empty] | 0.1728831 | [8 empty] | 0.00582648 |  | -0.004419778
[13 empty] | 0.1732315 | [8 empty] | 0.00580358 |  | -0.004396112
[13 empty] | 0.1735799 | [8 empty] | 0.00578068 |  | -0.004372448
[13 empty] | 0.173928 | [8 empty] | 0.005757782 |  | -0.004348783
[13 empty] | 0.1742764 | [8 empty] | 0.005734882 |  | -0.004325123
[13 empty] | 0.1746248 | [8 empty] | 0.005711987 |  | -0.00430146
[13 empty] | 0.1749732 | [8 empty] | 0.005689087 |  | -0.004277797
[13 empty] | 0.1753217 | [8 empty] | 0.005666192 |  | -0.004254135
[13 empty] | 0.1756697 | [8 empty] | 0.005643363 |  | -0.004230568
[13 empty] | 0.1760181 | [8 empty] | 0.00562151 |  | -0.004208325
[13 empty] | 0.1763665 | [8 empty] | 0.005599658 |  | -0.004186078
[13 empty] | 0.176715 | [8 empty] | 0.005577803 |  | -0.004163838
[13 empty] | 0.1770634 | [8 empty] | 0.005555953 |  | -0.004141595
[13 empty] | 0.1774114 | [8 empty] | 0.005534105 |  | -0.004119355
[13 empty] | 0.1777598 | [8 empty] | 0.005512252 |  | -0.004097113
[13 empty] | 0.1781083 | [8 empty] | 0.005490402 |  | -0.004074877
[13 empty] | 0.1784567 | [8 empty] | 0.00546855 |  | -0.004052638
[13 empty] | 0.1788051 | [8 empty] | 0.005446702 |  | -0.004030403
[13 empty] | 0.1791531 | [8 empty] | 0.005424855 |  | -0.004008167
[13 empty] | 0.1795016 | [8 empty] | 0.005403003 |  | -0.003985928
[13 empty] | 0.17985 | [8 empty] | 0.005381157 |  | -0.003963693
[13 empty] | 0.1801984 | [8 empty] | 0.005359307 |  | -0.003941462
[13 empty] | 0.1805469 | [8 empty] | 0.005338325 |  | -0.003921373
[13 empty] | 0.1808953 | [8 empty] | 0.00531744 |  | -0.003901525
[13 empty] | 0.1812433 | [8 empty] | 0.005296553 |  | -0.003881678
[13 empty] | 0.1815917 | [8 empty] | 0.005275675 |  | -0.003861832
[13 empty] | 0.1819402 | [8 empty] | 0.005254788 |  | -0.003841987
[13 empty] | 0.1822886 | [8 empty] | 0.005233905 |  | -0.003822138
[13 empty] | 0.182637 | [8 empty] | 0.00521302 |  | -0.003802298
[13 empty] | 0.182985 | [8 empty] | 0.00519214 |  | -0.003782452
[13 empty] | 0.1833335 | [8 empty] | 0.005171255 |  | -0.00376261
[13 empty] | 0.1836819 | [8 empty] | 0.005150373 |  | -0.003742767
[13 empty] | 0.1840303 | [8 empty] | 0.005129492 |  | -0.003722925
[13 empty] | 0.1843787 | [8 empty] | 0.00510861 |  | -0.003703083
[13 empty] | 0.1847272 | [8 empty] | 0.00508773 |  | -0.003683245
[13 empty] | 0.1850756 | [8 empty] | 0.005067618 |  | -0.003666775
[13 empty] | 0.1854236 | [8 empty] | 0.005047793 |  | -0.003651523
[13 empty] | 0.185772 | [8 empty] | 0.005027965 |  | -0.003636272
[13 empty] | 0.1861205 | [8 empty] | 0.00500814 |  | -0.003621022
[13 empty] | 0.1864689 | [8 empty] | 0.004988312 |  | -0.003605772
[13 empty] | 0.1868173 | [8 empty] | 0.004968487 |  | -0.003590518
[13 empty] | 0.1871657 | [8 empty] | 0.00494866 |  | -0.00357527
[13 empty] | 0.1875138 | [8 empty] | 0.004928833 |  | -0.003560018
[13 empty] | 0.1878622 | [8 empty] | 0.004909007 |  | -0.003544763
[13 empty] | 0.1882106 | [8 empty] | 0.004889183 |  | -0.003529513
[13 empty] | 0.1885591 | [8 empty] | 0.004869357 |  | -0.003514265
[13 empty] | 0.1889075 | [8 empty] | 0.004849528 |  | -0.003499013
[13 empty] | 0.1892559 | [8 empty] | 0.004829705 |  | -0.003483765
[13 empty] | 0.1896043 | [8 empty] | 0.004810473 |  | -0.003470268
[13 empty] | 0.1899524 | [8 empty] | 0.004791688 |  | -0.00345809
[13 empty] | 0.1903008 | [8 empty] | 0.004772905 |  | -0.00344591
[13 empty] | 0.1906492 | [8 empty] | 0.004754118 |  | -0.003433732
[13 empty] | 0.1909976 | [8 empty] | 0.004735333 |  | -0.003421552
[13 empty] | 0.1913457 | [8 empty] | 0.00471655 |  | -0.003409372
[13 empty] | 0.1916941 | [8 empty] | 0.004697767 |  | -0.003397193
[13 empty] | 0.1920425 | [8 empty] | 0.004678982 |  | -0.00338501
[13 empty] | 0.1923909 | [8 empty] | 0.004660195 |  | -0.003372832
[13 empty] | 0.192739 | [8 empty] | 0.00464141 |  | -0.003360648
[13 empty] | 0.1930874 | [8 empty] | 0.004622625 |  | -0.003348468
[13 empty] | 0.1934358 | [8 empty] | 0.00460384 |  | -0.003336285
[13 empty] | 0.1937843 | [8 empty] | 0.004585057 |  | -0.003324105
[13 empty] | 0.1941323 | [8 empty] | 0.004566637 |  | -0.003312185
[13 empty] | 0.1944807 | [8 empty] | 0.004548748 |  | -0.003300652
[13 empty] | 0.1948291 | [8 empty] | 0.004530858 |  | -0.003289115
[13 empty] | 0.1951772 | [8 empty] | 0.004512968 |  | -0.003277575
[13 empty] | 0.1955256 | [8 empty] | 0.004495082 |  | -0.00326604
[13 empty] | 0.1958736 | [8 empty] | 0.004477193 |  | -0.003254503
[13 empty] | 0.196222 | [8 empty] | 0.004459302 |  | -0.003242963
[13 empty] | 0.1965701 | [8 empty] | 0.004441413 |  | -0.003231423
[13 empty] | 0.1969185 | [8 empty] | 0.004423528 |  | -0.003219888
[13 empty] | 0.1972665 | [8 empty] | 0.00440564 |  | -0.003208347
[13 empty] | 0.197615 | [8 empty] | 0.004387745 |  | -0.003196805
[13 empty] | 0.1979634 | [8 empty] | 0.004369857 |  | -0.003185268
[13 empty] | 0.1983114 | [8 empty] | 0.00435197 |  | -0.003173725
[13 empty] | 0.1986598 | [8 empty] | 0.004334323 |  | -0.00316215
[13 empty] | 0.1990079 | [8 empty] | 0.00431744 |  | -0.003150468
[13 empty] | 0.1993563 | [8 empty] | 0.004300558 |  | -0.003138785
[13 empty] | 0.1997043 | [8 empty] | 0.004283673 |  | -0.003127098
[13 empty] | 0.2000524 | [8 empty] | 0.00426679 |  | -0.003115417
[13 empty] | 0.2004008 | [8 empty] | 0.004249905 |  | -0.003103732
[13 empty] | 0.2007488 | [8 empty] | 0.004233023 |  | -0.003092047
[13 empty] | 0.2010972 | [8 empty] | 0.004216137 |  | -0.00308036
[13 empty] | 0.2014453 | [8 empty] | 0.004199255 |  | -0.003068675
[13 empty] | 0.2017937 | [8 empty] | 0.004182367 |  | -0.003056988
[13 empty] | 0.2021417 | [8 empty] | 0.004165483 |  | -0.003045302
[13 empty] | 0.2024898 | [8 empty] | 0.004148598 |  | -0.003033615
[13 empty] | 0.2028382 | [8 empty] | 0.004131713 |  | -0.003021927
[13 empty] | 0.2031862 | [8 empty] | 0.00411493 |  | -0.003010245
[13 empty] | 0.2035346 | [8 empty] | 0.00409938 |  | -0.002998662
[13 empty] | 0.2038827 | [8 empty] | 0.004083827 |  | -0.002987075
[13 empty] | 0.2042307 | [8 empty] | 0.004068272 |  | -0.002975485
[13 empty] | 0.2045791 | [8 empty] | 0.00405272 |  | -0.002963895
[13 empty] | 0.2049272 | [8 empty] | 0.004037165 |  | -0.00295231
[13 empty] | 0.2052756 | [8 empty] | 0.004021612 |  | -0.00294072
[13 empty] | 0.2056236 | [8 empty] | 0.004006058 |  | -0.002929132
[13 empty] | 0.205972 | [8 empty] | 0.003990502 |  | -0.002917542
[13 empty] | 0.2063201 | [8 empty] | 0.00397495 |  | -0.002905953
[13 empty] | 0.2066681 | [8 empty] | 0.003959393 |  | -0.00289436
[13 empty] | 0.2070165 | [8 empty] | 0.003943838 |  | -0.002882772
[13 empty] | 0.2073646 | [8 empty] | 0.003928282 |  | -0.002871178
[13 empty] | 0.207713 | [8 empty] | 0.003912727 |  | -0.00285959
[13 empty] | 0.208061 | [8 empty] | 0.003898428 |  | -0.002848945
[13 empty] | 0.2084094 | [8 empty] | 0.003884248 |  | -0.002838392
[13 empty] | 0.2087575 | [8 empty] | 0.003870067 |  | -0.002827833
[13 empty] | 0.2091059 | [8 empty] | 0.003855882 |  | -0.002817277
[13 empty] | 0.2094539 | [8 empty] | 0.0038417 |  | -0.00280672
[13 empty] | 0.2098024 | [8 empty] | 0.00382752 |  | -0.002796165
[13 empty] | 0.2101504 | [8 empty] | 0.003813335 |  | -0.002785605
[13 empty] | 0.2104988 | [8 empty] | 0.003799155 |  | -0.002775048
[13 empty] | 0.2108469 | [8 empty] | 0.003784972 |  | -0.002764495
[13 empty] | 0.2111953 | [8 empty] | 0.003770788 |  | -0.002753935
[13 empty] | 0.2115433 | [8 empty] | 0.003756602 |  | -0.002743373
[13 empty] | 0.2118917 | [8 empty] | 0.003742418 |  | -0.002732813
[13 empty] | 0.2122398 | [8 empty] | 0.003728237 |  | -0.002722255
[13 empty] | 0.2125882 | [8 empty] | 0.00371487 |  | -0.002712695
[13 empty] | 0.2129362 | [8 empty] | 0.003701778 |  | -0.002703467
[13 empty] | 0.2132846 | [8 empty] | 0.003688687 |  | -0.002694237
[13 empty] | 0.2136327 | [8 empty] | 0.003675595 |  | -0.00268501
[13 empty] | 0.2139811 | [8 empty] | 0.003662502 |  | -0.00267578
[13 empty] | 0.2143295 | [8 empty] | 0.003649408 |  | -0.002666548
[13 empty] | 0.2146776 | [8 empty] | 0.003636317 |  | -0.00265732
[13 empty] | 0.215026 | [8 empty] | 0.003623225 |  | -0.002648088
[13 empty] | 0.215374 | [8 empty] | 0.00361013 |  | -0.002638858
[13 empty] | 0.2157224 | [8 empty] | 0.003597035 |  | -0.002629627
[13 empty] | 0.2160709 | [8 empty] | 0.003583942 |  | -0.002620395
[13 empty] | 0.2164189 | [8 empty] | 0.003570848 |  | -0.002611163
[13 empty] | 0.2167673 | [8 empty] | 0.003557753 |  | -0.00260193
[13 empty] | 0.2171154 | [8 empty] | 0.00354514 |  | -0.002593145
[13 empty] | 0.2174638 | [8 empty] | 0.00353286 |  | -0.002584673
[13 empty] | 0.2178122 | [8 empty] | 0.003520583 |  | -0.002576205
[13 empty] | 0.2181602 | [8 empty] | 0.003508305 |  | -0.002567733
[13 empty] | 0.2185087 | [8 empty] | 0.003496028 |  | -0.002559267
[13 empty] | 0.2188571 | [8 empty] | 0.003483748 |  | -0.002550795
[13 empty] | 0.2192051 | [8 empty] | 0.003471468 |  | -0.002542325
[13 empty] | 0.2195535 | [8 empty] | 0.003459192 |  | -0.002533853
[13 empty] | 0.219902 | [8 empty] | 0.003446913 |  | -0.00252538
[13 empty] | 0.22025 | [8 empty] | 0.003434632 |  | -0.002516908
[13 empty] | 0.2205984 | [8 empty] | 0.003422353 |  | -0.002508435
[13 empty] | 0.2209469 | [8 empty] | 0.003410075 |  | -0.002499963
[13 empty] | 0.2212949 | [8 empty] | 0.003397793 |  | -0.002491488
[13 empty] | 0.2216433 | [8 empty] | 0.003385843 |  | -0.002483322
[13 empty] | 0.2219913 | [8 empty] | 0.003374345 |  | -0.002475577
[13 empty] | 0.2223398 | [8 empty] | 0.003362847 |  | -0.002467833
[13 empty] | 0.2226882 | [8 empty] | 0.00335135 |  | -0.002460087
[13 empty] | 0.2230362 | [8 empty] | 0.00333985 |  | -0.00245234
[13 empty] | 0.2233846 | [8 empty] | 0.003328355 |  | -0.002444595
[13 empty] | 0.2237327 | [8 empty] | 0.003316852 |  | -0.002436847
[13 empty] | 0.2240811 | [8 empty] | 0.003305357 |  | -0.002429102
[13 empty] | 0.2244291 | [8 empty] | 0.003293855 |  | -0.00242135
[13 empty] | 0.2247776 | [8 empty] | 0.003282357 |  | -0.002413605
[13 empty] | 0.225126 | [8 empty] | 0.00327086 |  | -0.002405857
[13 empty] | 0.225474 | [8 empty] | 0.00325936 |  | -0.002398112
[13 empty] | 0.2258224 | [8 empty] | 0.003247862 |  | -0.002390363
[13 empty] | 0.2261705 | [8 empty] | 0.003236567 |  | -0.002382855
[13 empty] | 0.2265189 | [8 empty] | 0.003225877 |  | -0.00237604
[13 empty] | 0.2268669 | [8 empty] | 0.00321518 |  | -0.002369228
[13 empty] | 0.2272154 | [8 empty] | 0.003204488 |  | -0.002362415
[13 empty] | 0.2275634 | [8 empty] | 0.003193797 |  | -0.002355603
[13 empty] | 0.2279118 | [8 empty] | 0.003183098 |  | -0.002348792
[13 empty] | 0.2282598 | [8 empty] | 0.003172408 |  | -0.002341978
[13 empty] | 0.2286083 | [8 empty] | 0.003161712 |  | -0.002335163
[13 empty] | 0.2289563 | [8 empty] | 0.00315102 |  | -0.002328352
[13 empty] | 0.2293043 | [8 empty] | 0.003140327 |  | -0.002321538
[13 empty] | 0.2296528 | [8 empty] | 0.003129632 |  | -0.002314727
[13 empty] | 0.2300008 | [8 empty] | 0.003118938 |  | -0.002307912
[13 empty] | 0.2303492 | [8 empty] | 0.003108242 |  | -0.002301097
[13 empty] | 0.2306972 | [8 empty] | 0.00309763 |  | -0.002294338
[13 empty] | 0.2310457 | [8 empty] | 0.003087805 |  | -0.002288127
[13 empty] | 0.2313937 | [8 empty] | 0.00307798 |  | -0.002281912
[13 empty] | 0.2317421 | [8 empty] | 0.003068155 |  | -0.002275695
[13 empty] | 0.2320902 | [8 empty] | 0.003058332 |  | -0.002269483
[13 empty] | 0.2324386 | [8 empty] | 0.003048507 |  | -0.002263267
[13 empty] | 0.2327867 | [8 empty] | 0.003038683 |  | -0.002257053
[13 empty] | 0.2331348 | [8 empty] | 0.003028858 |  | -0.002250838
[13 empty] | 0.233483 | [8 empty] | 0.003019037 |  | -0.002244625
[13 empty] | 0.2338313 | [8 empty] | 0.003009212 |  | -0.002238407
[13 empty] | 0.2341795 | [8 empty] | 0.002999385 |  | -0.002232193
[13 empty] | 0.2345277 | [8 empty] | 0.002989562 |  | -0.00222598
[13 empty] | 0.2348759 | [8 empty] | 0.002979737 |  | -0.002219763
[13 empty] | 0.2352241 | [8 empty] | 0.002969913 |  | -0.002213552
[13 empty] | 0.2355724 | [8 empty] | 0.002960825 |  | -0.002207282
[13 empty] | 0.2359206 | [8 empty] | 0.002951797 |  | -0.002201008
[13 empty] | 0.2362689 | [8 empty] | 0.00294277 |  | -0.002194735
[13 empty] | 0.2366171 | [8 empty] | 0.002933738 |  | -0.002188462
[13 empty] | 0.2369654 | [8 empty] | 0.00292471 |  | -0.002182188
[13 empty] | 0.2373136 | [8 empty] | 0.002915685 |  | -0.002175915
[13 empty] | 0.2376618 | [8 empty] | 0.002906655 |  | -0.002169643
[13 empty] | 0.23801 | [8 empty] | 0.002897627 |  | -0.002163368
[13 empty] | 0.2383583 | [8 empty] | 0.002888595 |  | -0.002157093
[13 empty] | 0.2387066 | [8 empty] | 0.002879567 |  | -0.002150822
[13 empty] | 0.2390548 | [8 empty] | 0.002870538 |  | -0.002144548
[13 empty] | 0.239403 | [8 empty] | 0.002861508 |  | -0.002138277
[13 empty] | 0.2397513 | [8 empty] | 0.00285248 |  | -0.002132002
[13 empty] | 0.2400995 | [8 empty] | 0.002843912 |  | -0.002126042
[13 empty] | 0.2404478 | [8 empty] | 0.00283549 |  | -0.002120178
[13 empty] | 0.240796 | [8 empty] | 0.002827067 |  | -0.002114315
[13 empty] | 0.2411443 | [8 empty] | 0.002818642 |  | -0.002108452
[13 empty] | 0.2414926 | [8 empty] | 0.00281022 |  | -0.002102588
[13 empty] | 0.2418408 | [8 empty] | 0.002801797 |  | -0.002096722
[13 empty] | 0.2421891 | [8 empty] | 0.002793375 |  | -0.002090858
[13 empty] | 0.2425373 | [8 empty] | 0.00278495 |  | -0.002084995
[13 empty] | 0.2428856 | [8 empty] | 0.002776528 |  | -0.002079132
[13 empty] | 0.2432338 | [8 empty] | 0.002768105 |  | -0.002073268
[13 empty] | 0.243582 | [8 empty] | 0.00275968 |  | -0.002067405
[13 empty] | 0.2439303 | [8 empty] | 0.002751258 |  | -0.002061542
[13 empty] | 0.2442786 | [8 empty] | 0.002742832 |  | -0.002055677
[13 empty] | 0.2446268 | [8 empty] | 0.002734658 |  | -0.00205036
[13 empty] | 0.244975 | [8 empty] | 0.002726652 |  | -0.00204541
[13 empty] | 0.2453233 | [8 empty] | 0.002718645 |  | -0.002040462
[13 empty] | 0.2456715 | [8 empty] | 0.002710637 |  | -0.002035508
[13 empty] | 0.2460198 | [8 empty] | 0.00270263 |  | -0.00203056
[13 empty] | 0.246368 | [8 empty] | 0.002694623 |  | -0.002025612
[13 empty] | 0.2467163 | [8 empty] | 0.002686615 |  | -0.002020662
[13 empty] | 0.2470645 | [8 empty] | 0.002678608 |  | -0.00201571
[13 empty] | 0.2474128 | [8 empty] | 0.002670602 |  | -0.002010758
[13 empty] | 0.247761 | [8 empty] | 0.002662593 |  | -0.00200581
[13 empty] | 0.2481093 | [8 empty] | 0.002654587 |  | -0.002000857
[13 empty] | 0.2484575 | [8 empty] | 0.002646578 |  | -0.001995908
[13 empty] | 0.2488057 | [8 empty] | 0.002638572 |  | -0.001990958
[13 empty] | 0.2491539 | [8 empty] | 0.002630715 |  | -0.00198629
[13 empty] | 0.2495022 | [8 empty] | 0.002623058 |  | -0.00198199
[13 empty] | 0.2498504 | [8 empty] | 0.002615403 |  | -0.00197769
[13 empty] | 0.2501986 | [8 empty] | 0.002607745 |  | -0.00197339
[13 empty] | 0.2505469 | [8 empty] | 0.002600088 |  | -0.00196909
[13 empty] | 0.2508951 | [8 empty] | 0.002592432 |  | -0.001964788
[13 empty] | 0.2512433 | [8 empty] | 0.002584777 |  | -0.00196049
[13 empty] | 0.2515915 | [8 empty] | 0.002577118 |  | -0.00195619
[13 empty] | 0.2519398 | [8 empty] | 0.002569462 |  | -0.00195189
[13 empty] | 0.252288 | [8 empty] | 0.002561807 |  | -0.00194759
[13 empty] | 0.2526362 | [8 empty] | 0.002554148 |  | -0.001943288
[13 empty] | 0.2529844 | [8 empty] | 0.00254649 |  | -0.00193899
[13 empty] | 0.2533326 | [8 empty] | 0.002538833 |  | -0.00193469
[13 empty] | 0.2536809 | [8 empty] | 0.002531263 |  | -0.001930512
[13 empty] | 0.2540291 | [8 empty] | 0.00252394 |  | -0.001926662
[13 empty] | 0.2543773 | [8 empty] | 0.002516618 |  | -0.001922808
[13 empty] | 0.2547255 | [8 empty] | 0.002509292 |  | -0.001918957
[13 empty] | 0.2550737 | [8 empty] | 0.002501967 |  | -0.001915105
[13 empty] | 0.255422 | [8 empty] | 0.002494642 |  | -0.001911253
[13 empty] | 0.2557702 | [8 empty] | 0.002487317 |  | -0.001907402
[13 empty] | 0.2561184 | [8 empty] | 0.002479993 |  | -0.001903552
[13 empty] | 0.2564666 | [8 empty] | 0.002472668 |  | -0.0018997
[13 empty] | 0.2568148 | [8 empty] | 0.002465342 |  | -0.001895848
[13 empty] | 0.257163 | [8 empty] | 0.002458017 |  | -0.001891995
[13 empty] | 0.2575113 | [8 empty] | 0.002450692 |  | -0.001888143
[13 empty] | 0.2578594 | [8 empty] | 0.002443362 |  | -0.001884295
[13 empty] | 0.2582077 | [8 empty] | 0.002436078 |  | -0.001880415
[13 empty] | 0.2585559 | [8 empty] | 0.002429147 |  | -0.001876327
[13 empty] | 0.2589041 | [8 empty] | 0.002422215 |  | -0.00187224
[13 empty] | 0.2592523 | [8 empty] | 0.002415283 |  | -0.001868153
[13 empty] | 0.2596006 | [8 empty] | 0.002408352 |  | -0.001864065
[13 empty] | 0.2599488 | [8 empty] | 0.002401417 |  | -0.001859978
[13 empty] | 0.260297 | [8 empty] | 0.002394487 |  | -0.00185589
[13 empty] | 0.2606452 | [8 empty] | 0.002387552 |  | -0.001851802
[13 empty] | 0.2609934 | [8 empty] | 0.002380618 |  | -0.001847717
[13 empty] | 0.2613416 | [8 empty] | 0.002373683 |  | -0.001843627
[13 empty] | 0.2616898 | [8 empty] | 0.002366753 |  | -0.00183954
[13 empty] | 0.262038 | [8 empty] | 0.002359817 |  | -0.001835453
[13 empty] | 0.2623863 | [8 empty] | 0.002352882 |  | -0.001831365
[13 empty] | 0.2627345 | [8 empty] | 0.002345948 |  | -0.001827278
[13 empty] | 0.2630827 | [8 empty] | 0.00233946 |  | -0.00182264
[13 empty] | 0.2634309 | [8 empty] | 0.002332998 |  | -0.001817972
[13 empty] | 0.2637792 | [8 empty] | 0.002326538 |  | -0.0018133
[13 empty] | 0.2641274 | [8 empty] | 0.002320075 |  | -0.00180863
[13 empty] | 0.2644756 | [8 empty] | 0.002313613 |  | -0.001803962
[13 empty] | 0.2648238 | [8 empty] | 0.00230715 |  | -0.001799292
[13 empty] | 0.265172 | [8 empty] | 0.002300688 |  | -0.00179462
[13 empty] | 0.2655202 | [8 empty] | 0.002294225 |  | -0.001789952
[13 empty] | 0.2658685 | [8 empty] | 0.002287765 |  | -0.001785282
[13 empty] | 0.2662167 | [8 empty] | 0.0022813 |  | -0.001780612
[13 empty] | 0.2665649 | [8 empty] | 0.002274835 |  | -0.001775942
[13 empty] | 0.2669131 | [8 empty] | 0.002268372 |  | -0.001771272
[13 empty] | 0.2672613 | [8 empty] | 0.00226191 |  | -0.001766605
[13 empty] | 0.2676096 | [8 empty] | 0.002255693 |  | -0.001762043
[13 empty] | 0.2679578 | [8 empty] | 0.00224955 |  | -0.001757513
[13 empty] | 0.268306 | [8 empty] | 0.002243405 |  | -0.001752983
[13 empty] | 0.2686542 | [8 empty] | 0.00223726 |  | -0.001748453
[13 empty] | 0.2690024 | [8 empty] | 0.002231118 |  | -0.001743925
[13 empty] | 0.2693507 | [8 empty] | 0.00222497 |  | -0.001739395
[13 empty] | 0.2696989 | [8 empty] | 0.002218828 |  | -0.001734867
[13 empty] | 0.2700471 | [8 empty] | 0.002212682 |  | -0.001730335
[13 empty] | 0.2703953 | [8 empty] | 0.002206537 |  | -0.001725805
[13 empty] | 0.2707435 | [8 empty] | 0.002200388 |  | -0.001721273
[13 empty] | 0.2710918 | [8 empty] | 0.002194245 |  | -0.001716743
[13 empty] | 0.27144 | [8 empty] | 0.002188098 |  | -0.001712212
[13 empty] | 0.2717882 | [8 empty] | 0.002181952 |  | -0.001707683
[13 empty] | 0.2721364 | [8 empty] | 0.002175913 |  | -0.001703507
[13 empty] | 0.2724846 | [8 empty] | 0.002169947 |  | -0.001699553
[13 empty] | 0.2728328 | [8 empty] | 0.00216398 |  | -0.001695602
[13 empty] | 0.273181 | [8 empty] | 0.002158012 |  | -0.001691647
[13 empty] | 0.2735293 | [8 empty] | 0.002152042 |  | -0.001687692
[13 empty] | 0.2738775 | [8 empty] | 0.002146073 |  | -0.00168374
[13 empty] | 0.2742257 | [8 empty] | 0.002140107 |  | -0.001679785
[13 empty] | 0.2745739 | [8 empty] | 0.002134133 |  | -0.001675828
[13 empty] | 0.2749221 | [8 empty] | 0.002128167 |  | -0.001671872
[13 empty] | 0.2752704 | [8 empty] | 0.002122198 |  | -0.001667917
[13 empty] | 0.2756186 | [8 empty] | 0.002116228 |  | -0.001663963
[13 empty] | 0.2759668 | [8 empty] | 0.002110257 |  | -0.001660005
[13 empty] | 0.276315 | [8 empty] | 0.002104287 |  | -0.00165605
[13 empty] | 0.2766632 | [8 empty] | 0.002098435 |  | -0.001652128
[13 empty] | 0.2770114 | [8 empty] | 0.00209272 |  | -0.001648258
[13 empty] | 0.2773596 | [8 empty] | 0.002087007 |  | -0.001644388
[13 empty] | 0.2777079 | [8 empty] | 0.002081292 |  | -0.001640517
[13 empty] | 0.2780561 | [8 empty] | 0.002075578 |  | -0.001636643
[13 empty] | 0.2784043 | [8 empty] | 0.002069863 |  | -0.001632773
[13 empty] | 0.2787525 | [8 empty] | 0.00206415 |  | -0.0016289
[13 empty] | 0.2791007 | [8 empty] | 0.002058437 |  | -0.001625027
[13 empty] | 0.2794489 | [8 empty] | 0.002052722 |  | -0.001621155
[13 empty] | 0.2797971 | [8 empty] | 0.002047003 |  | -0.00161728
[13 empty] | 0.2801453 | [8 empty] | 0.002041293 |  | -0.001613407
[13 empty] | 0.2804935 | [8 empty] | 0.002035578 |  | -0.001609532
[13 empty] | 0.2808418 | [8 empty] | 0.002029862 |  | -0.00160566
[13 empty] | 0.28119 | [8 empty] | 0.0020243 |  | -0.001601807
[13 empty] | 0.2815381 | [8 empty] | 0.002019127 |  | -0.001598013
[13 empty] | 0.2818864 | [8 empty] | 0.002013952 |  | -0.001594215
[13 empty] | 0.2822346 | [8 empty] | 0.002008778 |  | -0.001590422
[13 empty] | 0.2825828 | [8 empty] | 0.002003605 |  | -0.001586628
[13 empty] | 0.282931 | [8 empty] | 0.00199843 |  | -0.001582835
[13 empty] | 0.2832792 | [8 empty] | 0.001993255 |  | -0.001579035
[13 empty] | 0.2836274 | [8 empty] | 0.001988082 |  | -0.001575242
[13 empty] | 0.2839756 | [8 empty] | 0.001982908 |  | -0.001571447
[13 empty] | 0.2843238 | [8 empty] | 0.00197773 |  | -0.00156765
[13 empty] | 0.284672 | [8 empty] | 0.001972555 |  | -0.001563853
[13 empty] | 0.2850203 | [8 empty] | 0.001967382 |  | -0.001560055
[13 empty] | 0.2853685 | [8 empty] | 0.001962205 |  | -0.001556262
[13 empty] | 0.2857167 | [8 empty] | 0.001957117 |  | -0.001552495
[13 empty] | 0.2860649 | [8 empty] | 0.001952658 |  | -0.001548948
[13 empty] | 0.2864131 | [8 empty] | 0.001948202 |  | -0.001545405
[13 empty] | 0.2867613 | [8 empty] | 0.001943743 |  | -0.001541858
[13 empty] | 0.2871095 | [8 empty] | 0.001939287 |  | -0.001538313
[13 empty] | 0.2874577 | [8 empty] | 0.001934832 |  | -0.001534768
[13 empty] | 0.2878059 | [8 empty] | 0.001930373 |  | -0.001531223
[13 empty] | 0.2881541 | [8 empty] | 0.001925915 |  | -0.001527678
[13 empty] | 0.2885023 | [8 empty] | 0.001921457 |  | -0.001524133
[13 empty] | 0.2888505 | [8 empty] | 0.001917 |  | -0.001520587
[13 empty] | 0.2891987 | [8 empty] | 0.00191254 |  | -0.001517043
[13 empty] | 0.2895469 | [8 empty] | 0.001908082 |  | -0.001513498
[13 empty] | 0.2898951 | [8 empty] | 0.001903622 |  | -0.00150995
[13 empty] | 0.2902433 | [8 empty] | 0.001899165 |  | -0.001506407
[13 empty] | 0.2905915 | [8 empty] | 0.00189522 |  | -0.001503352
[13 empty] | 0.2909397 | [8 empty] | 0.001891298 |  | -0.001500318
[13 empty] | 0.2912879 | [8 empty] | 0.001887375 |  | -0.001497288
[13 empty] | 0.2916361 | [8 empty] | 0.001883453 |  | -0.001494253
[13 empty] | 0.2919843 | [8 empty] | 0.001879528 |  | -0.001491222
[13 empty] | 0.2923325 | [8 empty] | 0.001875607 |  | -0.00148819
[13 empty] | 0.2926807 | [8 empty] | 0.001871685 |  | -0.001485157
[13 empty] | 0.2930289 | [8 empty] | 0.001867762 |  | -0.001482125
[13 empty] | 0.2933771 | [8 empty] | 0.001863838 |  | -0.00147909
[13 empty] | 0.2937253 | [8 empty] | 0.001859918 |  | -0.001476062
[13 empty] | 0.2940735 | [8 empty] | 0.001855992 |  | -0.001473028
[13 empty] | 0.2944217 | [8 empty] | 0.00185207 |  | -0.001469997
[13 empty] | 0.29477 | [8 empty] | 0.001848143 |  | -0.001466962
[13 empty] | 0.2951181 | [8 empty] | 0.001844457 |  | -0.001464315
[13 empty] | 0.2954663 | [8 empty] | 0.00184083 |  | -0.001461765
[13 empty] | 0.2958145 | [8 empty] | 0.001837203 |  | -0.001459218
[13 empty] | 0.2961628 | [8 empty] | 0.001833578 |  | -0.001456665
[13 empty] | 0.2965109 | [8 empty] | 0.00182995 |  | -0.00145412
[13 empty] | 0.2968591 | [8 empty] | 0.001826327 |  | -0.001451572
[13 empty] | 0.2972073 | [8 empty] | 0.001822697 |  | -0.001449022
[13 empty] | 0.2975556 | [8 empty] | 0.001819068 |  | -0.001446473
[13 empty] | 0.2979037 | [8 empty] | 0.001815442 |  | -0.001443923
[13 empty] | 0.2982519 | [8 empty] | 0.001811815 |  | -0.001441373
[13 empty] | 0.2986001 | [8 empty] | 0.001808188 |  | -0.001438827
[13 empty] | 0.2989483 | [8 empty] | 0.00180456 |  | -0.001436278
[13 empty] | 0.2992965 | [8 empty] | 0.001800932 |  | -0.001433727
[13 empty] | 0.2996447 | [8 empty] | 0.001797437 |  | -0.001430997
[13 empty] | 0.2999929 | [8 empty] | 0.001794023 |  | -0.001428153
[13 empty] | 0.3003411 | [8 empty] | 0.001790605 |  | -0.001425313
[13 empty] | 0.3006893 | [8 empty] | 0.001787192 |  | -0.001422472
[13 empty] | 0.3010375 | [8 empty] | 0.001783775 |  | -0.001419632
[13 empty] | 0.3013857 | [8 empty] | 0.001780358 |  | -0.00141679
[13 empty] | 0.3017339 | [8 empty] | 0.001776943 |  | -0.001413948
[13 empty] | 0.3020821 | [8 empty] | 0.001773525 |  | -0.001411107
[13 empty] | 0.3024303 | [8 empty] | 0.001770108 |  | -0.001408265
[13 empty] | 0.3027785 | [8 empty] | 0.001766692 |  | -0.001405423
[13 empty] | 0.3031267 | [8 empty] | 0.001763277 |  | -0.001402583
[13 empty] | 0.3034749 | [8 empty] | 0.001759862 |  | -0.001399737
[13 empty] | 0.3038231 | [8 empty] | 0.001756443 |  | -0.001396898
[13 empty] | 0.3041713 | [8 empty] | 0.001753122 |  | -0.00139403
[13 empty] | 0.3045195 | [8 empty] | 0.001749902 |  | -0.001391132
[13 empty] | 0.3048677 | [8 empty] | 0.001746688 |  | -0.001388232
[13 empty] | 0.3052159 | [8 empty] | 0.001743472 |  | -0.001385337
[13 empty] | 0.3055641 | [8 empty] | 0.001740258 |  | -0.001382438
[13 empty] | 0.3059123 | [8 empty] | 0.001737042 |  | -0.001379537
[13 empty] | 0.3062605 | [8 empty] | 0.001733823 |  | -0.00137664
[13 empty] | 0.3066087 | [8 empty] | 0.001730608 |  | -0.00137374
[13 empty] | 0.3069569 | [8 empty] | 0.00172739 |  | -0.00137084
[13 empty] | 0.3073052 | [8 empty] | 0.001724177 |  | -0.00136794
[13 empty] | 0.3076533 | [8 empty] | 0.00172096 |  | -0.001365043
[13 empty] | 0.3080015 | [8 empty] | 0.001717747 |  | -0.001362143
[13 empty] | 0.3083497 | [8 empty] | 0.001714528 |  | -0.001359243
[13 empty] | 0.308698 | [8 empty] | 0.001711387 |  | -0.001356485
[13 empty] | 0.3090461 | [8 empty] | 0.001708405 |  | -0.00135406
[13 empty] | 0.3093943 | [8 empty] | 0.001705428 |  | -0.001351637
[13 empty] | 0.3097425 | [8 empty] | 0.00170245 |  | -0.001349212
[13 empty] | 0.3100907 | [8 empty] | 0.001699473 |  | -0.001346787
[13 empty] | 0.3104389 | [8 empty] | 0.001696495 |  | -0.00134436
[13 empty] | 0.3107871 | [8 empty] | 0.001693518 |  | -0.001341935
[13 empty] | 0.3111353 | [8 empty] | 0.001690542 |  | -0.001339508
[13 empty] | 0.3114835 | [8 empty] | 0.001687565 |  | -0.001337083
[13 empty] | 0.3118319 | [8 empty] | 0.001684585 |  | -0.001334657
[13 empty] | 0.3121799 | [8 empty] | 0.001681607 |  | -0.00133223
[13 empty] | 0.312528 | [8 empty] | 0.001678628 |  | -0.001329807
[13 empty] | 0.3128764 | [8 empty] | 0.00167565 |  | -0.001327378
[13 empty] | 0.3132244 | [8 empty] | 0.0016727 |  | -0.001324998
[13 empty] | 0.3135728 | [8 empty] | 0.001669902 |  | -0.001322905
[13 empty] | 0.3139209 | [8 empty] | 0.0016671 |  | -0.001320813
[13 empty] | 0.3142689 | [8 empty] | 0.001664305 |  | -0.00131872
[13 empty] | 0.3146173 | [8 empty] | 0.001661507 |  | -0.001316628
[13 empty] | 0.3149654 | [8 empty] | 0.001658707 |  | -0.001314533
[13 empty] | 0.3153138 | [8 empty] | 0.001655912 |  | -0.001312442
[13 empty] | 0.3156618 | [8 empty] | 0.001653112 |  | -0.001310348
[13 empty] | 0.3160102 | [8 empty] | 0.001650313 |  | -0.001308257
[13 empty] | 0.3163583 | [8 empty] | 0.001647513 |  | -0.001306162
[13 empty] | 0.3167063 | [8 empty] | 0.001644717 |  | -0.001304068
[13 empty] | 0.3170547 | [8 empty] | 0.001641917 |  | -0.001301975
[13 empty] | 0.3174028 | [8 empty] | 0.001639118 |  | -0.001299882
[13 empty] | 0.3177512 | [8 empty] | 0.001636323 |  | -0.001297788
[13 empty] | 0.3180992 | [8 empty] | 0.00163358 |  | -0.001295667
[13 empty] | 0.3184476 | [8 empty] | 0.001630842 |  | -0.001293547
[13 empty] | 0.3187957 | [8 empty] | 0.001628103 |  | -0.001291428
[13 empty] | 0.3191437 | [8 empty] | 0.001625363 |  | -0.001289305
[13 empty] | 0.3194921 | [8 empty] | 0.001622627 |  | -0.001287187
[13 empty] | 0.3198402 | [8 empty] | 0.001619887 |  | -0.001285063
[13 empty] | 0.3201886 | [8 empty] | 0.00161715 |  | -0.001282943
[13 empty] | 0.3205366 | [8 empty] | 0.001614408 |  | -0.001280822
[13 empty] | 0.320885 | [8 empty] | 0.001611672 |  | -0.0012787
[13 empty] | 0.3212331 | [8 empty] | 0.001608932 |  | -0.00127658
[13 empty] | 0.3215811 | [8 empty] | 0.001606193 |  | -0.001274458
[13 empty] | 0.3219295 | [8 empty] | 0.001603455 |  | -0.001272337
[13 empty] | 0.3222776 | [8 empty] | 0.001600717 |  | -0.001270212
[13 empty] | 0.322626 | [8 empty] | 0.001597967 |  | -0.001267852
[13 empty] | 0.322974 | [8 empty] | 0.001595218 |  | -0.001265437
[13 empty] | 0.3233224 | [8 empty] | 0.001592463 |  | -0.001263015
[13 empty] | 0.3236705 | [8 empty] | 0.001589713 |  | -0.001260598
[13 empty] | 0.3240189 | [8 empty] | 0.001586963 |  | -0.001258178
[13 empty] | 0.3243669 | [8 empty] | 0.001584212 |  | -0.001255762
[13 empty] | 0.324715 | [8 empty] | 0.00158146 |  | -0.001253343
[13 empty] | 0.3250634 | [8 empty] | 0.001578707 |  | -0.001250923
[13 empty] | 0.3254114 | [8 empty] | 0.001575955 |  | -0.001248503
[13 empty] | 0.3257598 | [8 empty] | 0.001573205 |  | -0.001246085
[13 empty] | 0.3261079 | [8 empty] | 0.001570452 |  | -0.001243665
[13 empty] | 0.3264563 | [8 empty] | 0.001567702 |  | -0.001241248
[13 empty] | 0.3268043 | [8 empty] | 0.00156495 |  | -0.001238827
[13 empty] | 0.3271524 | [8 empty] | 0.001562128 |  | -0.001236557
[13 empty] | 0.3275008 | [8 empty] | 0.001559263 |  | -0.00123437
[13 empty] | 0.3278488 | [8 empty] | 0.001556402 |  | -0.001232183
[13 empty] | 0.3281972 | [8 empty] | 0.001553537 |  | -0.001229993
[13 empty] | 0.3285453 | [8 empty] | 0.001550672 |  | -0.001227808
[13 empty] | 0.3288933 | [8 empty] | 0.00154781 |  | -0.00122562
[13 empty] | 0.3292417 | [8 empty] | 0.001544945 |  | -0.00122343
[13 empty] | 0.3295898 | [8 empty] | 0.001542082 |  | -0.001221242
[13 empty] | 0.3299378 | [8 empty] | 0.001539218 |  | -0.001219057
[13 empty] | 0.3302862 | [8 empty] | 0.001536353 |  | -0.001216865
[13 empty] | 0.3306343 | [8 empty] | 0.001533493 |  | -0.001214678
[13 empty] | 0.3309823 | [8 empty] | 0.001530628 |  | -0.001212487
[13 empty] | 0.3313307 | [8 empty] | 0.001527765 |  | -0.001210297
[13 empty] | 0.3316787 | [8 empty] | 0.00152478 |  | -0.001208265
[13 empty] | 0.3320268 | [8 empty] | 0.001521665 |  | -0.0012064
[13 empty] | 0.3323752 | [8 empty] | 0.001518552 |  | -0.001204533
[13 empty] | 0.3327232 | [8 empty] | 0.00151544 |  | -0.001202672
[13 empty] | 0.3330713 | [8 empty] | 0.001512325 |  | -0.001200805
[13 empty] | 0.3334197 | [8 empty] | 0.00150921 |  | -0.00119894
[13 empty] | 0.3337677 | [8 empty] | 0.001506098 |  | -0.001197073
[13 empty] | 0.3341161 | [8 empty] | 0.001502985 |  | -0.001195208
[13 empty] | 0.3344642 | [8 empty] | 0.001499868 |  | -0.001193343
[13 empty] | 0.3348122 | [8 empty] | 0.001496757 |  | -0.001191477
[13 empty] | 0.3351606 | [8 empty] | 0.001493642 |  | -0.001189608
[13 empty] | 0.3355087 | [8 empty] | 0.00149053 |  | -0.00118774
[13 empty] | 0.3358567 | [8 empty] | 0.001487417 |  | -0.001185875
[13 empty] | 0.3362051 | [8 empty] | 0.001484235 |  | -0.001183898
[13 empty] | 0.3365531 | [8 empty] | 0.001480908 |  | -0.001181677
[13 empty] | 0.3369012 | [8 empty] | 0.001477582 |  | -0.001179457
[13 empty] | 0.3372496 | [8 empty] | 0.001474255 |  | -0.001177237
[13 empty] | 0.3375976 | [8 empty] | 0.00147093 |  | -0.001175015
[13 empty] | 0.3379461 | [8 empty] | 0.001467602 |  | -0.001172795
[13 empty] | 0.3382941 | [8 empty] | 0.001464277 |  | -0.001170575
[13 empty] | 0.3386421 | [8 empty] | 0.001460948 |  | -0.001168355
[13 empty] | 0.3389906 | [8 empty] | 0.001457622 |  | -0.001166135
[13 empty] | 0.3393386 | [8 empty] | 0.001454298 |  | -0.001163915
[13 empty] | 0.339687 | [8 empty] | 0.00145097 |  | -0.001161692
[13 empty] | 0.340035 | [8 empty] | 0.001447643 |  | -0.001159472
[13 empty] | 0.3403831 | [8 empty] | 0.001444318 |  | -0.00115725
[13 empty] | 0.3407315 | [8 empty] | 0.001440982 |  | -0.001154973
[13 empty] | 0.3410795 | [8 empty] | 0.001437593 |  | -0.001152392
[13 empty] | 0.341428 | [8 empty] | 0.001434205 |  | -0.001149808
[13 empty] | 0.341776 | [8 empty] | 0.00143082 |  | -0.001147227
[13 empty] | 0.342124 | [8 empty] | 0.001427437 |  | -0.001144643
[13 empty] | 0.3424724 | [8 empty] | 0.001424048 |  | -0.001142063
[13 empty] | 0.3428205 | [8 empty] | 0.001420662 |  | -0.00113948
[13 empty] | 0.3431685 | [8 empty] | 0.001417275 |  | -0.001136897
[13 empty] | 0.3435169 | [8 empty] | 0.00141389 |  | -0.001134317
[13 empty] | 0.343865 | [8 empty] | 0.001410503 |  | -0.001131732
[13 empty] | 0.3442134 | [8 empty] | 0.001407117 |  | -0.00112915
[13 empty] | 0.3445614 | [8 empty] | 0.001403728 |  | -0.001126567
[13 empty] | 0.3449094 | [8 empty] | 0.001400342 |  | -0.001123983
[13 empty] | 0.3452579 | [8 empty] | 0.001396957 |  | -0.0011214
[13 empty] | 0.3456059 | [8 empty] | 0.001393638 |  | -0.001118663
[13 empty] | 0.3459539 | [8 empty] | 0.001390322 |  | -0.001115923
[13 empty] | 0.3463024 | [8 empty] | 0.001387007 |  | -0.001113182
[13 empty] | 0.3466504 | [8 empty] | 0.00138369 |  | -0.001110437
[13 empty] | 0.3469984 | [8 empty] | 0.001380375 |  | -0.001107697
[13 empty] | 0.3473469 | [8 empty] | 0.001377057 |  | -0.001104957
[13 empty] | 0.3476949 | [8 empty] | 0.001373743 |  | -0.001102213
[13 empty] | 0.3480433 | [8 empty] | 0.001370427 |  | -0.001099473
[13 empty] | 0.3483913 | [8 empty] | 0.001367112 |  | -0.001096732
[13 empty] | 0.3487394 | [8 empty] | 0.001363797 |  | -0.001093988
[13 empty] | 0.3490878 | [8 empty] | 0.00136048 |  | -0.00109125
[13 empty] | 0.3494358 | [8 empty] | 0.001357163 |  | -0.001088505
[13 empty] | 0.3497839 | [8 empty] | 0.001353848 |  | -0.001085763
[13 empty] | 0.3501323 | [8 empty] | 0.001350632 |  | -0.001083312
[13 empty] | 0.3504803 | [8 empty] | 0.001347438 |  | -0.001080922
[13 empty] | 0.3508283 | [8 empty] | 0.001344243 |  | -0.001078532
[13 empty] | 0.3511768 | [8 empty] | 0.00134105 |  | -0.001076142
[13 empty] | 0.3515248 | [8 empty] | 0.001337857 |  | -0.001073753
[13 empty] | 0.3518732 | [8 empty] | 0.001334663 |  | -0.001071363
[13 empty] | 0.3522213 | [8 empty] | 0.00133147 |  | -0.001068972
[13 empty] | 0.3525693 | [8 empty] | 0.001328275 |  | -0.001066582
[13 empty] | 0.3529177 | [8 empty] | 0.001325082 |  | -0.001064192
[13 empty] | 0.3532657 | [8 empty] | 0.00132189 |  | -0.0010618
[13 empty] | 0.3536138 | [8 empty] | 0.00131869 |  | -0.001059412
[13 empty] | 0.3539622 | [8 empty] | 0.001315498 |  | -0.00105702
[13 empty] | 0.3543102 | [8 empty] | 0.001312302 |  | -0.00105463
[13 empty] | 0.3546587 | [8 empty] | 0.001309178 |  | -0.001052982
[13 empty] | 0.3550067 | [8 empty] | 0.001306088 |  | -0.001051717
[13 empty] | 0.3553547 | [8 empty] | 0.001303002 |  | -0.001050452
[13 empty] | 0.3557031 | [8 empty] | 0.001299913 |  | -0.001049185
[13 empty] | 0.3560512 | [8 empty] | 0.001296825 |  | -0.001047922
[13 empty] | 0.3563996 | [8 empty] | 0.001293735 |  | -0.001046657
[13 empty] | 0.3567476 | [8 empty] | 0.001290645 |  | -0.001045393
[13 empty] | 0.3570957 | [8 empty] | 0.001287557 |  | -0.001044125
[13 empty] | 0.3574441 | [8 empty] | 0.001284467 |  | -0.001042863
[13 empty] | 0.3577921 | [8 empty] | 0.001281377 |  | -0.001041597
[13 empty] | 0.3581406 | [8 empty] | 0.00127829 |  | -0.001040333
[13 empty] | 0.3584886 | [8 empty] | 0.0012752 |  | -0.001039068
[13 empty] | 0.3588366 | [8 empty] | 0.001272112 |  | -0.001037803
[13 empty] | 0.359185 | [8 empty] | 0.00126916 |  | -0.001036868
[13 empty] | 0.3595331 | [8 empty] | 0.001266347 |  | -0.001036275
[13 empty] | 0.3598815 | [8 empty] | 0.001263537 |  | -0.001035678
[13 empty] | 0.3602295 | [8 empty] | 0.001260727 |  | -0.001035085
[13 empty] | 0.3605776 | [8 empty] | 0.001257917 |  | -0.001034488
[13 empty] | 0.360926 | [8 empty] | 0.001255107 |  | -0.001033898
[13 empty] | 0.361274 | [8 empty] | 0.001252298 |  | -0.0010333
[13 empty] | 0.361622 | [8 empty] | 0.001249487 |  | -0.001032705
[13 empty] | 0.3619705 | [8 empty] | 0.001246677 |  | -0.001032113
[13 empty] | 0.3623185 | [8 empty] | 0.001243863 |  | -0.001031517
[13 empty] | 0.3626665 | [8 empty] | 0.001241053 |  | -0.001030923
[13 empty] | 0.363015 | [8 empty] | 0.001238242 |  | -0.00103033
[13 empty] | 0.363363 | [8 empty] | 0.001235433 |  | -0.001029735
[13 empty] | 0.3637114 | [8 empty] | 0.001232747 |  | -0.001028981
[13 empty] | 0.3640594 | [8 empty] | 0.001230317 |  | -0.001027903
[13 empty] | 0.3644075 | [8 empty] | 0.00122789 |  | -0.001026827
[13 empty] | 0.3647559 | [8 empty] | 0.00122546 |  | -0.00102575
[13 empty] | 0.3651039 | [8 empty] | 0.001223032 |  | -0.001024669
[13 empty] | 0.3654524 | [8 empty] | 0.001220598 |  | -0.0010235945
[13 empty] | 0.3658004 | [8 empty] | 0.001218168 |  | -0.0010225155
[13 empty] | 0.3661488 | [8 empty] | 0.00121574 |  | -0.001021438
[13 empty] | 0.3664969 | [8 empty] | 0.001213308 |  | -0.001020359
[13 empty] | 0.3668453 | [8 empty] | 0.001210878 |  | -0.001019283
[13 empty] | 0.3671933 | [8 empty] | 0.001208452 |  | -0.001018206
[13 empty] | 0.3675417 | [8 empty] | 0.001206018 |  | -0.00101713
[13 empty] | 0.3678898 | [8 empty] | 0.001203587 |  | -0.001016051
[13 empty] | 0.3682382 | [8 empty] | 0.001201215 |  | -0.001014902
[13 empty] | 0.3685862 | [8 empty] | 0.00119914 |  | -0.001013388
[13 empty] | 0.3689346 | [8 empty] | 0.001197063 |  | -0.001011872
[13 empty] | 0.3692827 | [8 empty] | 0.001194983 |  | -0.001010354
[13 empty] | 0.3696311 | [8 empty] | 0.001192908 |  | -0.0010088365
[13 empty] | 0.3699791 | [8 empty] | 0.00119083 |  | -0.001007319
[13 empty] | 0.3703276 | [8 empty] | 0.001188753 |  | -0.0010058065
[13 empty] | 0.3706756 | [8 empty] | 0.001186677 |  | -0.00100429
[13 empty] | 0.371024 | [8 empty] | 0.001184598 |  | -0.001002774
[13 empty] | 0.371372 | [8 empty] | 0.00118252 |  | -0.00100126
[13 empty] | 0.3717205 | [8 empty] | 0.001180442 |  | -0.0009997433
[13 empty] | 0.3720685 | [8 empty] | 0.001178363 |  | -0.0009982285
[13 empty] | 0.3724169 | [8 empty] | 0.001176288 |  | -0.0009967123
[13 empty] | 0.372765 | [8 empty] | 0.001174208 |  | -0.0009951978
[13 empty] | 0.3731134 | [8 empty] | 0.0011724 |  | -0.0009938627
[13 empty] | 0.3734614 | [8 empty] | 0.00117059 |  | -0.0009925275
[13 empty] | 0.3738098 | [8 empty] | 0.00116878 |  | -0.0009911923
[13 empty] | 0.3741579 | [8 empty] | 0.001166973 |  | -0.0009898573
[13 empty] | 0.3745059 | [8 empty] | 0.001165165 |  | -0.000988524
[13 empty] | 0.3748543 | [8 empty] | 0.001163355 |  | -0.0009871887
[13 empty] | 0.3752024 | [8 empty] | 0.001161545 |  | -0.0009858537
[13 empty] | 0.3755504 | [8 empty] | 0.001159735 |  | -0.000984519
[13 empty] | 0.3758988 | [8 empty] | 0.001157925 |  | -0.0009831857
[13 empty] | 0.3762469 | [8 empty] | 0.001156118 |  | -0.0009818507
[13 empty] | 0.3765953 | [8 empty] | 0.001154308 |  | -0.0009805157
[13 empty] | 0.3769433 | [8 empty] | 0.001152498 |  | -0.0009791808
[13 empty] | 0.3772913 | [8 empty] | 0.00115069 |  | -0.000977846
[13 empty] | 0.3776398 | [8 empty] | 0.001149028 |  | -0.0009766683
[13 empty] | 0.3779878 | [8 empty] | 0.001147393 |  | -0.000975522
[13 empty] | 0.3783358 | [8 empty] | 0.001145758 |  | -0.0009743742
[13 empty] | 0.3786839 | [8 empty] | 0.001144123 |  | -0.000973226
[13 empty] | 0.3790319 | [8 empty] | 0.00114249 |  | -0.00097208
[13 empty] | 0.3793803 | [8 empty] | 0.001140855 |  | -0.000970932
[13 empty] | 0.3797283 | [8 empty] | 0.001139222 |  | -0.0009697847
[13 empty] | 0.3800764 | [8 empty] | 0.001137588 |  | -0.0009686373
[13 empty] | 0.3804244 | [8 empty] | 0.001135952 |  | -0.0009674903
[13 empty] | 0.3807724 | [8 empty] | 0.00113432 |  | -0.0009663432
[13 empty] | 0.3811205 | [8 empty] | 0.001132685 |  | -0.0009651962
[13 empty] | 0.3814689 | [8 empty] | 0.001131052 |  | -0.0009640493
[13 empty] | 0.3818169 | [8 empty] | 0.001129418 |  | -0.000962902
[13 empty] | 0.382165 | [8 empty] | 0.00112782 |  | -0.0009617408
[13 empty] | 0.382513 | [8 empty] | 0.001126238 |  | -0.0009605728
[13 empty] | 0.382861 | [8 empty] | 0.001124657 |  | -0.0009594047
[13 empty] | 0.3832094 | [8 empty] | 0.001123077 |  | -0.0009582363
[13 empty] | 0.3835575 | [8 empty] | 0.001121498 |  | -0.0009570683
[13 empty] | 0.3839055 | [8 empty] | 0.001119917 |  | -0.0009559002
[13 empty] | 0.3842535 | [8 empty] | 0.001118335 |  | -0.000954732
[13 empty] | 0.3846016 | [8 empty] | 0.001116758 |  | -0.0009535642
[13 empty] | 0.38495 | [8 empty] | 0.001115177 |  | -0.0009523962
[13 empty] | 0.385298 | [8 empty] | 0.001113595 |  | -0.0009512282
[13 empty] | 0.3856461 | [8 empty] | 0.001112015 |  | -0.0009500602
[13 empty] | 0.3859941 | [8 empty] | 0.001110435 |  | -0.0009488923
[13 empty] | 0.3863421 | [8 empty] | 0.001108855 |  | -0.0009477243
[13 empty] | 0.3866906 | [8 empty] | 0.001107253 |  | -0.0009465675
[13 empty] | 0.3870386 | [8 empty] | 0.001105632 |  | -0.0009454218
[13 empty] | 0.3873866 | [8 empty] | 0.001104012 |  | -0.000944276
[13 empty] | 0.387735 | [8 empty] | 0.00110239 |  | -0.0009431303
[13 empty] | 0.3880831 | [8 empty] | 0.001100768 |  | -0.0009419845
[13 empty] | 0.3884311 | [8 empty] | 0.001099148 |  | -0.0009408387
[13 empty] | 0.3887795 | [8 empty] | 0.001097527 |  | -0.0009396927
[13 empty] | 0.3891276 | [8 empty] | 0.001095907 |  | -0.000938547
[13 empty] | 0.3894756 | [8 empty] | 0.001094285 |  | -0.0009374012
[13 empty] | 0.389824 | [8 empty] | 0.001092663 |  | -0.0009362557
[13 empty] | 0.390172 | [8 empty] | 0.001091045 |  | -0.0009351097
[13 empty] | 0.3905201 | [8 empty] | 0.001089423 |  | -0.0009339638
[13 empty] | 0.3908685 | [8 empty] | 0.001087802 |  | -0.0009328182
[13 empty] | 0.3912165 | [8 empty] | 0.001086167 |  | -0.0009316777
[13 empty] | 0.3915646 | [8 empty] | 0.001084502 |  | -0.0009305472
[13 empty] | 0.391913 | [8 empty] | 0.001082833 |  | -0.0009294163
[13 empty] | 0.392261 | [8 empty] | 0.001081167 |  | -0.000928286
[13 empty] | 0.3926094 | [8 empty] | 0.0010795 |  | -0.0009271557
[13 empty] | 0.3929575 | [8 empty] | 0.001077837 |  | -0.0009260257
[13 empty] | 0.3933055 | [8 empty] | 0.001076168 |  | -0.0009248953
[13 empty] | 0.3936539 | [8 empty] | 0.001074503 |  | -0.0009237653
[13 empty] | 0.394002 | [8 empty] | 0.001072837 |  | -0.0009226353
[13 empty] | 0.39435 | [8 empty] | 0.001071172 |  | -0.0009215057
[13 empty] | 0.3946984 | [8 empty] | 0.001069507 |  | -0.0009203758
[13 empty] | 0.3950465 | [8 empty] | 0.001067842 |  | -0.0009192462
[13 empty] | 0.3953945 | [8 empty] | 0.001066178 |  | -0.0009181165
[13 empty] | 0.3957429 | [8 empty] | 0.00106454 |  | -0.0009167822
[13 empty] | 0.3960909 | [8 empty] | 0.001063038 |  | -0.0009145127
[13 empty] | 0.3964394 | [8 empty] | 0.001061538 |  | -0.0009122432
[13 empty] | 0.3967874 | [8 empty] | 0.001060033 |  | -0.0009099738
[13 empty] | 0.3971354 | [8 empty] | 0.00105853 |  | -0.0009077052
[13 empty] | 0.3974839 | [8 empty] | 0.001057033 |  | -0.0009054362
[13 empty] | 0.3978319 | [8 empty] | 0.001055528 |  | -0.0009031682
[13 empty] | 0.3981803 | [8 empty] | 0.001054027 |  | -0.0009008998
[13 empty] | 0.3985283 | [8 empty] | 0.001052527 |  | -0.0008986318
[13 empty] | 0.3988768 | [8 empty] | 0.001051025 |  | -0.0008963645
[13 empty] | 0.3992248 | [8 empty] | 0.001049525 |  | -0.0008940972
[13 empty] | 0.3995728 | [8 empty] | 0.001048023 |  | -0.0008918297
[13 empty] | 0.3999213 | [8 empty] | 0.001046527 |  | -0.000889563
[13 empty] | 0.4002693 | [8 empty] | 0.001045028 |  | -0.0008872655
[13 empty] | 0.4006177 | [8 empty] | 0.001043835 |  | -0.000883007
[13 empty] | 0.4009657 | [8 empty] | 0.001042643 |  | -0.000878749
[13 empty] | 0.4013138 | [8 empty] | 0.00104145 |  | -0.0008744912
[13 empty] | 0.4016622 | [8 empty] | 0.001040258 |  | -0.0008702332
[13 empty] | 0.4020102 | [8 empty] | 0.001039062 |  | -0.0008659762
[13 empty] | 0.4023587 | [8 empty] | 0.00103787 |  | -0.0008617192
[13 empty] | 0.4027067 | [8 empty] | 0.00103668 |  | -0.0008574625
[13 empty] | 0.4030551 | [8 empty] | 0.001035487 |  | -0.0008532058
[13 empty] | 0.4034031 | [8 empty] | 0.001034293 |  | -0.0008489498
[13 empty] | 0.4037516 | [8 empty] | 0.001033102 |  | -0.0008446938
[13 empty] | 0.4040996 | [8 empty] | 0.001031907 |  | -0.0008404383
[13 empty] | 0.4044476 | [8 empty] | 0.001030717 |  | -0.0008361832
[13 empty] | 0.4047961 | [8 empty] | 0.001029527 |  | -0.000831928
[13 empty] | 0.4051441 | [8 empty] | 0.0010284325 |  | -0.0008271397
[13 empty] | 0.4054925 | [8 empty] | 0.001027358 |  | -0.0008222587
[13 empty] | 0.4058406 | [8 empty] | 0.001026284 |  | -0.0008173775
[13 empty] | 0.4061886 | [8 empty] | 0.001025207 |  | -0.0008124968
[13 empty] | 0.406537 | [8 empty] | 0.0010241345 |  | -0.000807616
[13 empty] | 0.406885 | [8 empty] | 0.001023062 |  | -0.0008027357
[13 empty] | 0.4072331 | [8 empty] | 0.00102199 |  | -0.000797855
[13 empty] | 0.4075815 | [8 empty] | 0.0010209125 |  | -0.000792975
[13 empty] | 0.4079295 | [8 empty] | 0.0010198385 |  | -0.0007880948
[13 empty] | 0.408278 | [8 empty] | 0.0010187645 |  | -0.0007832155
[13 empty] | 0.408626 | [8 empty] | 0.001017692 |  | -0.0007783353
[13 empty] | 0.408974 | [8 empty] | 0.001016618 |  | -0.0007734563
[13 empty] | 0.4093224 | [8 empty] | 0.0010155475 |  | -0.0007685768
[13 empty] | 0.4096705 | [8 empty] | 0.001014349 |  | -0.0007645307
[13 empty] | 0.4100185 | [8 empty] | 0.0010130955 |  | -0.000760864
[13 empty] | 0.4103669 | [8 empty] | 0.001011846 |  | -0.000757197
[13 empty] | 0.410715 | [8 empty] | 0.001010594 |  | -0.0007535305
[13 empty] | 0.411063 | [8 empty] | 0.00100934 |  | -0.000749864
[13 empty] | 0.411411 | [8 empty] | 0.00100809 |  | -0.0007461975
[13 empty] | 0.4117594 | [8 empty] | 0.0010068385 |  | -0.0007425312
[13 empty] | 0.4121075 | [8 empty] | 0.0010055885 |  | -0.000738865
[13 empty] | 0.4124555 | [8 empty] | 0.001004337 |  | -0.0007351992
[13 empty] | 0.4128035 | [8 empty] | 0.001003083 |  | -0.0007315328
[13 empty] | 0.413152 | [8 empty] | 0.001001832 |  | -0.000727867
[13 empty] | 0.4135 | [8 empty] | 0.00100058 |  | -0.0007242013
[13 empty] | 0.413848 | [8 empty] | 0.0009993318 |  | -0.0007205353
[13 empty] | 0.4141961 | [8 empty] | 0.0009980277 |  | -0.0007178075
[13 empty] | 0.4145445 | [8 empty] | 0.0009966763 |  | -0.0007159348
[13 empty] | 0.4148925 | [8 empty] | 0.0009953268 |  | -0.0007140625
[13 empty] | 0.4152406 | [8 empty] | 0.0009939778 |  | -0.0007121905
[13 empty] | 0.415589 | [8 empty] | 0.0009926268 |  | -0.0007103185
[13 empty] | 0.415937 | [8 empty] | 0.0009912775 |  | -0.0007084468
[13 empty] | 0.416285 | [8 empty] | 0.0009899268 |  | -0.000706575
[13 empty] | 0.4166335 | [8 empty] | 0.0009885775 |  | -0.0007047037
[13 empty] | 0.4169815 | [8 empty] | 0.0009872268 |  | -0.0007028323
[13 empty] | 0.4173295 | [8 empty] | 0.0009858773 |  | -0.0007009612
[13 empty] | 0.417678 | [8 empty] | 0.0009845285 |  | -0.0006990902
[13 empty] | 0.418026 | [8 empty] | 0.0009831777 |  | -0.000697219
[13 empty] | 0.418374 | [8 empty] | 0.0009818282 |  | -0.0006953485
[13 empty] | 0.4187224 | [8 empty] | 0.000980524 |  | -0.0006936398
[13 empty] | 0.4190705 | [8 empty] | 0.0009793038 |  | -0.0006922217
[13 empty] | 0.4194189 | [8 empty] | 0.000978082 |  | -0.0006908032
[13 empty] | 0.4197669 | [8 empty] | 0.0009768613 |  | -0.0006893848
[13 empty] | 0.420115 | [8 empty] | 0.0009756393 |  | -0.0006879668
[13 empty] | 0.4204634 | [8 empty] | 0.0009744188 |  | -0.0006865488
[13 empty] | 0.4208114 | [8 empty] | 0.0009731968 |  | -0.0006851308
[13 empty] | 0.4211598 | [8 empty] | 0.0009719763 |  | -0.0006837132
[13 empty] | 0.4215079 | [8 empty] | 0.0009707542 |  | -0.0006822957
[13 empty] | 0.4218563 | [8 empty] | 0.0009695337 |  | -0.0006808783
[13 empty] | 0.4222043 | [8 empty] | 0.0009683113 |  | -0.000679461
[13 empty] | 0.4225524 | [8 empty] | 0.00096709 |  | -0.0006780438
[13 empty] | 0.4229008 | [8 empty] | 0.0009658685 |  | -0.0006766265
[13 empty] | 0.4232488 | [8 empty] | 0.000964699 |  | -0.0006750658
[13 empty] | 0.4235972 | [8 empty] | 0.0009637438 |  | -0.0006729078
[13 empty] | 0.4239453 | [8 empty] | 0.0009627888 |  | -0.0006707503
[13 empty] | 0.4242937 | [8 empty] | 0.0009618338 |  | -0.0006685923
[13 empty] | 0.4246417 | [8 empty] | 0.0009608783 |  | -0.000666435
[13 empty] | 0.4249898 | [8 empty] | 0.0009599232 |  | -0.0006642768
[13 empty] | 0.4253382 | [8 empty] | 0.0009589677 |  | -0.0006621192
[13 empty] | 0.4256862 | [8 empty] | 0.0009580122 |  | -0.0006599608
[13 empty] | 0.4260346 | [8 empty] | 0.0009570565 |  | -0.0006578033
[13 empty] | 0.4263827 | [8 empty] | 0.0009561008 |  | -0.000655645
[13 empty] | 0.4267307 | [8 empty] | 0.0009551447 |  | -0.0006534868
[13 empty] | 0.4270791 | [8 empty] | 0.0009541887 |  | -0.0006513288
[13 empty] | 0.4274272 | [8 empty] | 0.0009532325 |  | -0.0006491708
[13 empty] | 0.4277756 | [8 empty] | 0.00095228 |  | -0.000647024
[13 empty] | 0.4281236 | [8 empty] | 0.0009514525 |  | -0.0006452445
[13 empty] | 0.4284717 | [8 empty] | 0.0009506247 |  | -0.000643465
[13 empty] | 0.4288201 | [8 empty] | 0.0009497963 |  | -0.0006416853
[13 empty] | 0.4291681 | [8 empty] | 0.0009489682 |  | -0.0006399057
[13 empty] | 0.4295161 | [8 empty] | 0.00094814 |  | -0.0006381258
[13 empty] | 0.4298646 | [8 empty] | 0.0009473113 |  | -0.0006363457
[13 empty] | 0.4302126 | [8 empty] | 0.0009464827 |  | -0.0006345653
[13 empty] | 0.430561 | [8 empty] | 0.0009456537 |  | -0.0006327848
[13 empty] | 0.4309091 | [8 empty] | 0.0009448247 |  | -0.0006310043
[13 empty] | 0.4312571 | [8 empty] | 0.0009439953 |  | -0.0006292237
[13 empty] | 0.4316055 | [8 empty] | 0.000943166 |  | -0.0006274428
[13 empty] | 0.4319535 | [8 empty] | 0.0009423363 |  | -0.0006256618
[13 empty] | 0.4323016 | [8 empty] | 0.0009415063 |  | -0.0006238805
[13 empty] | 0.43265 | [8 empty] | 0.0009406522 |  | -0.0006237092
[13 empty] | 0.432998 | [8 empty] | 0.0009397938 |  | -0.0006237868
[13 empty] | 0.4333465 | [8 empty] | 0.0009389353 |  | -0.0006238645
[13 empty] | 0.4336945 | [8 empty] | 0.0009380767 |  | -0.0006239423
[13 empty] | 0.4340425 | [8 empty] | 0.0009372178 |  | -0.0006240195
[13 empty] | 0.4343909 | [8 empty] | 0.0009363587 |  | -0.0006240965
[13 empty] | 0.434739 | [8 empty] | 0.0009354992 |  | -0.0006241735
[13 empty] | 0.4350874 | [8 empty] | 0.0009346397 |  | -0.0006242503
[13 empty] | 0.4354354 | [8 empty] | 0.0009337795 |  | -0.0006243273
[13 empty] | 0.4357835 | [8 empty] | 0.00093292 |  | -0.0006244035
[13 empty] | 0.4361319 | [8 empty] | 0.0009320593 |  | -0.0006244797
[13 empty] | 0.4364799 | [8 empty] | 0.000931199 |  | -0.0006245558
[13 empty] | 0.436828 | [8 empty] | 0.000930338 |  | -0.0006246317
[13 empty] | 0.4371764 | [8 empty] | 0.0009294132 |  | -0.0006257023
[13 empty] | 0.4375244 | [8 empty] | 0.0009284607 |  | -0.0006271955
[13 empty] | 0.4378728 | [8 empty] | 0.0009275078 |  | -0.0006286883
[13 empty] | 0.4382209 | [8 empty] | 0.0009265548 |  | -0.0006301815
[13 empty] | 0.4385693 | [8 empty] | 0.0009256013 |  | -0.000631674
[13 empty] | 0.4389173 | [8 empty] | 0.000924648 |  | -0.0006331665
[13 empty] | 0.4392657 | [8 empty] | 0.0009236943 |  | -0.0006346588
[13 empty] | 0.4396138 | [8 empty] | 0.0009227402 |  | -0.0006361507
[13 empty] | 0.4399622 | [8 empty] | 0.0009217863 |  | -0.0006376427
[13 empty] | 0.4403102 | [8 empty] | 0.000920832 |  | -0.000639134
[13 empty] | 0.4406587 | [8 empty] | 0.0009198772 |  | -0.0006406255
[13 empty] | 0.4410067 | [8 empty] | 0.0009189227 |  | -0.0006421168
[13 empty] | 0.4413551 | [8 empty] | 0.0009179673 |  | -0.0006436078
[13 empty] | 0.4417031 | [8 empty] | 0.0009169708 |  | -0.0006449222
[13 empty] | 0.4420516 | [8 empty] | 0.0009159383 |  | -0.0006460852
[13 empty] | 0.4423996 | [8 empty] | 0.000914906 |  | -0.000647248
[13 empty] | 0.4427476 | [8 empty] | 0.0009138733 |  | -0.0006484105
[13 empty] | 0.4430957 | [8 empty] | 0.0009128403 |  | -0.0006495723
[13 empty] | 0.4434441 | [8 empty] | 0.0009118073 |  | -0.0006507345
[13 empty] | 0.4437921 | [8 empty] | 0.0009107743 |  | -0.000651896
[13 empty] | 0.4441402 | [8 empty] | 0.0009097407 |  | -0.0006530568
[13 empty] | 0.4444882 | [8 empty] | 0.0009087072 |  | -0.000654218
[13 empty] | 0.4448362 | [8 empty] | 0.0009076733 |  | -0.0006553787
[13 empty] | 0.4451846 | [8 empty] | 0.0009066393 |  | -0.000656539
[13 empty] | 0.4455327 | [8 empty] | 0.0009056052 |  | -0.0006576988
[13 empty] | 0.4458807 | [8 empty] | 0.0009045708 |  | -0.0006588587
[13 empty] | 0.4462287 | [8 empty] | 0.0009034995 |  | -0.0006597018
[13 empty] | 0.4465772 | [8 empty] | 0.0009023662 |  | -0.0006600127
[13 empty] | 0.4469252 | [8 empty] | 0.0009012332 |  | -0.0006603235
[13 empty] | 0.4472732 | [8 empty] | 0.0009001002 |  | -0.0006606338
[13 empty] | 0.4476213 | [8 empty] | 0.0008989668 |  | -0.0006609438
[13 empty] | 0.4479693 | [8 empty] | 0.0008978332 |  | -0.0006612537
[13 empty] | 0.4483173 | [8 empty] | 0.0008966997 |  | -0.0006615628
[13 empty] | 0.4486654 | [8 empty] | 0.0008955658 |  | -0.0006618718
[13 empty] | 0.4490138 | [8 empty] | 0.0008944322 |  | -0.000662181
[13 empty] | 0.4493618 | [8 empty] | 0.000893298 |  | -0.0006624893
[13 empty] | 0.4497098 | [8 empty] | 0.0008921645 |  | -0.0006627977
[13 empty] | 0.4500579 | [8 empty] | 0.00089103 |  | -0.0006631057
[13 empty] | 0.4504059 | [8 empty] | 0.0008898955 |  | -0.0006634133
[13 empty] | 0.4507539 | [8 empty] | 0.0008887497 |  | -0.0006636582
[13 empty] | 0.451102 | [8 empty] | 0.000887561 |  | -0.0006636657
[13 empty] | 0.45145 | [8 empty] | 0.000886372 |  | -0.0006636728
[13 empty] | 0.4517984 | [8 empty] | 0.000885183 |  | -0.0006636795
[13 empty] | 0.4521465 | [8 empty] | 0.0008839943 |  | -0.0006636867
[13 empty] | 0.4524945 | [8 empty] | 0.000882805 |  | -0.0006636932
[13 empty] | 0.4528425 | [8 empty] | 0.000881616 |  | -0.0006636992
[13 empty] | 0.4531906 | [8 empty] | 0.0008804268 |  | -0.0006637053
[13 empty] | 0.4535386 | [8 empty] | 0.0008792377 |  | -0.000663711
[13 empty] | 0.4538866 | [8 empty] | 0.0008780485 |  | -0.0006637163
[13 empty] | 0.4542346 | [8 empty] | 0.0008768592 |  | -0.0006637218
[13 empty] | 0.4545831 | [8 empty] | 0.0008756698 |  | -0.0006637268
[13 empty] | 0.4549311 | [8 empty] | 0.0008744805 |  | -0.0006637313
[13 empty] | 0.4552791 | [8 empty] | 0.0008732867 |  | -0.0006637522
[13 empty] | 0.4556272 | [8 empty] | 0.0008720017 |  | -0.0006641193
[13 empty] | 0.4559752 | [8 empty] | 0.0008707162 |  | -0.0006644862
[13 empty] | 0.4563236 | [8 empty] | 0.0008694308 |  | -0.0006648532
[13 empty] | 0.4566717 | [8 empty] | 0.0008681458 |  | -0.0006652193
[13 empty] | 0.4570197 | [8 empty] | 0.0008668605 |  | -0.0006655855
[13 empty] | 0.4573677 | [8 empty] | 0.0008655752 |  | -0.0006659515
[13 empty] | 0.4577161 | [8 empty] | 0.0008642902 |  | -0.000666317
[13 empty] | 0.4580642 | [8 empty] | 0.0008630047 |  | -0.000666683
[13 empty] | 0.4584122 | [8 empty] | 0.0008617195 |  | -0.000667048
[13 empty] | 0.4587602 | [8 empty] | 0.0008604342 |  | -0.0006674132
[13 empty] | 0.4591087 | [8 empty] | 0.000859149 |  | -0.0006677782
[13 empty] | 0.4594567 | [8 empty] | 0.0008578638 |  | -0.0006681427
[13 empty] | 0.4598047 | [8 empty] | 0.0008565783 |  | -0.0006685068
[13 empty] | 0.4601531 | [8 empty] | 0.0008551718 |  | -0.0006682592
[13 empty] | 0.4605012 | [8 empty] | 0.0008537488 |  | -0.0006679283
[13 empty] | 0.4608492 | [8 empty] | 0.0008523262 |  | -0.0006675972
[13 empty] | 0.4611976 | [8 empty] | 0.0008509032 |  | -0.000667266
[13 empty] | 0.4615457 | [8 empty] | 0.0008494807 |  | -0.0006669345
[13 empty] | 0.4618941 | [8 empty] | 0.000848058 |  | -0.0006666027
[13 empty] | 0.4622421 | [8 empty] | 0.0008466352 |  | -0.0006662708
[13 empty] | 0.4625902 | [8 empty] | 0.0008452132 |  | -0.000665939
[13 empty] | 0.4629386 | [8 empty] | 0.0008437907 |  | -0.000665607
[13 empty] | 0.4632866 | [8 empty] | 0.0008423685 |  | -0.0006652745
[13 empty] | 0.463635 | [8 empty] | 0.000840946 |  | -0.0006649423
[13 empty] | 0.4639831 | [8 empty] | 0.0008395242 |  | -0.0006646095
[13 empty] | 0.4643311 | [8 empty] | 0.0008381023 |  | -0.000664277
[13 empty] | 0.4646795 | [8 empty] | 0.0008365817 |  | -0.0006633888
[13 empty] | 0.4650276 | [8 empty] | 0.0008350222 |  | -0.0006622812
[13 empty] | 0.465376 | [8 empty] | 0.0008334628 |  | -0.0006611732
[13 empty] | 0.4657244 | [8 empty] | 0.0008319033 |  | -0.0006600652
[13 empty] | 0.4660724 | [8 empty] | 0.0008303445 |  | -0.0006589575
[13 empty] | 0.4664209 | [8 empty] | 0.0008287858 |  | -0.0006578492
[13 empty] | 0.4667689 | [8 empty] | 0.0008272272 |  | -0.000656741
[13 empty] | 0.4671173 | [8 empty] | 0.0008256687 |  | -0.0006556327
[13 empty] | 0.4674654 | [8 empty] | 0.0008241105 |  | -0.0006545245
[13 empty] | 0.4678138 | [8 empty] | 0.0008225525 |  | -0.000653416
[13 empty] | 0.4681618 | [8 empty] | 0.0008209942 |  | -0.0006523077
[13 empty] | 0.4685102 | [8 empty] | 0.0008194367 |  | -0.0006511993
[13 empty] | 0.4688583 | [8 empty] | 0.0008178792 |  | -0.0006500908
[13 empty] | 0.4692067 | [8 empty] | 0.0008163582 |  | -0.0006480305
[13 empty] | 0.4695547 | [8 empty] | 0.0008148665 |  | -0.000645197
[13 empty] | 0.4699031 | [8 empty] | 0.0008133753 |  | -0.0006423638
[13 empty] | 0.4702512 | [8 empty] | 0.0008118845 |  | -0.0006395308
[13 empty] | 0.4705996 | [8 empty] | 0.0008103937 |  | -0.0006366975
[13 empty] | 0.4709476 | [8 empty] | 0.000808903 |  | -0.0006338643
[13 empty] | 0.4712957 | [8 empty] | 0.0008074125 |  | -0.0006310315
[13 empty] | 0.4716441 | [8 empty] | 0.0008059227 |  | -0.0006281987
[13 empty] | 0.4719921 | [8 empty] | 0.0008044328 |  | -0.0006253658
[13 empty] | 0.4723402 | [8 empty] | 0.000802943 |  | -0.0006225332
[13 empty] | 0.4726886 | [8 empty] | 0.0008014538 |  | -0.0006197007
[13 empty] | 0.4730366 | [8 empty] | 0.0007999647 |  | -0.0006168683
[13 empty] | 0.473385 | [8 empty] | 0.0007984755 |  | -0.0006140355
[13 empty] | 0.4737331 | [8 empty] | 0.0007970683 |  | -0.0006101473
[13 empty] | 0.4740811 | [8 empty] | 0.0007957888 |  | -0.0006045903
[13 empty] | 0.4744295 | [8 empty] | 0.0007945102 |  | -0.0005990338
[13 empty] | 0.4747776 | [8 empty] | 0.0007932313 |  | -0.0005934772
[13 empty] | 0.4751256 | [8 empty] | 0.000791953 |  | -0.0005879207
[13 empty] | 0.475474 | [8 empty] | 0.0007906747 |  | -0.000582364
[13 empty] | 0.475822 | [8 empty] | 0.0007893967 |  | -0.0005768082
[13 empty] | 0.4761705 | [8 empty] | 0.0007881192 |  | -0.0005712517
[13 empty] | 0.4765185 | [8 empty] | 0.0007868415 |  | -0.0005656957
[13 empty] | 0.4768665 | [8 empty] | 0.000785564 |  | -0.0005601392
[13 empty] | 0.477215 | [8 empty] | 0.0007842868 |  | -0.0005545835
[13 empty] | 0.477563 | [8 empty] | 0.0007830103 |  | -0.0005490277
[13 empty] | 0.477911 | [8 empty] | 0.0007817338 |  | -0.0005434717
[13 empty] | 0.4782594 | [8 empty] | 0.0007804343 |  | -0.0005377653
[13 empty] | 0.4786075 | [8 empty] | 0.0007790547 |  | -0.0005315365
[13 empty] | 0.4789555 | [8 empty] | 0.0007776758 |  | -0.0005253063
[13 empty] | 0.4793039 | [8 empty] | 0.0007762968 |  | -0.0005190767
[13 empty] | 0.479652 | [8 empty] | 0.0007749183 |  | -0.0005128467
[13 empty] | 0.48 | [8 empty] | 0.0007735398 |  | -0.0005066165
[13 empty] | 0.4803484 | [8 empty] | 0.0007721618 |  | -0.0005003862
[13 empty] | 0.4806965 | [8 empty] | 0.0007707842 |  | -0.0004941558
[13 empty] | 0.4810445 | [8 empty] | 0.0007694063 |  | -0.0004879253
[13 empty] | 0.4813929 | [8 empty] | 0.0007680288 |  | -0.0004816948
[13 empty] | 0.4817409 | [8 empty] | 0.0007666515 |  | -0.0004754637
[13 empty] | 0.482089 | [8 empty] | 0.0007652748 |  | -0.000469233
[13 empty] | 0.4824374 | [8 empty] | 0.0007638982 |  | -0.0004630015
[13 empty] | 0.4827854 | [8 empty] | 0.0007625037 |  | -0.000456927
[13 empty] | 0.4831335 | [8 empty] | 0.0007608253 |  | -0.000453351
[13 empty] | 0.4834819 | [8 empty] | 0.0007591475 |  | -0.000449775
[13 empty] | 0.4838299 | [8 empty] | 0.0007574695 |  | -0.000446198
[13 empty] | 0.484178 | [8 empty] | 0.0007557923 |  | -0.0004426213
[13 empty] | 0.4845264 | [8 empty] | 0.0007541152 |  | -0.0004390438
[13 empty] | 0.4848744 | [8 empty] | 0.0007524382 |  | -0.000435466
[13 empty] | 0.4852224 | [8 empty] | 0.0007507612 |  | -0.0004318885
[13 empty] | 0.4855709 | [8 empty] | 0.0007490852 |  | -0.0004283103
[13 empty] | 0.4859189 | [8 empty] | 0.0007474088 |  | -0.0004247315
[13 empty] | 0.4862669 | [8 empty] | 0.0007457332 |  | -0.0004211528
[13 empty] | 0.4866154 | [8 empty] | 0.0007440575 |  | -0.0004175733
[13 empty] | 0.4869634 | [8 empty] | 0.0007423822 |  | -0.0004139938

## Sub 10 1.2% 30 ksi R
0.125
Group 2, Condition 3 (IFF) Sequence Step 2 - remove IFF 1.2% | [34 empty] | 18-1_2-Micro.xlsx
PATHS ALONG Y-DIRECTION (L) | [12 empty] | PATHS ALONG X-DIRECTION (T) | [12 empty] | PATHS ALONG Z-DIRECTION (THROUGH THICKNESS)
| Midplane |  | Midplane |  | Entry |  | Entry |  | Exit |  | Exit |  |  | Midplane |  | Midplane |  | Entry |  | Entry |  | Exit |  | Exit |  |  | At bore |  | At bore |  | 0.02" away from bore |  | 0.02" away from bore
| Hoop |  | Radial |  | Hoop |  | Radial |  | Hoop |  | Radial |  |  | Hoop |  | Radial |  | Hoop |  | Radial |  | Hoop |  | Radial |  |  | Hoop |  | Radial |  | Hoop |  | Radial
Radial | Strain | Stress | Strain | Stress | Strain | Stress | Strain | Stress | Strain | Stress | Strain | Stress | Radial | Strain | Stress | Strain | Stress | Strain | Stress | Strain | Stress | Strain | Stress | Strain | Stress | z coordinate | Strain | Stress | Strain | Stress | Strain | Stress | Strain | Stress
dim, in | in/in | psi | in/in | psi | in/in | psi | in/in | psi | in/in | psi | in/in | psi | dim, in | in/in | psi | in/in | psi | in/in | psi | in/in | psi | in/in | psi | in/in | psi | in | in/in | psi | in/in | psi | in/in | psi | in/in | psi
0 | [33 empty] | 0
nan | [33 empty] | nan
nan | [33 empty] | nan
nan | [33 empty] | nan
nan | [33 empty] | nan
nan | [33 empty] | nan
nan | [33 empty] | nan
nan | [33 empty] | nan
nan | [33 empty] | nan
nan | [33 empty] | nan
nan | [33 empty] | nan
nan | [33 empty] | nan
nan | [33 empty] | nan
nan | [33 empty] | nan
nan | [33 empty] | nan
nan | [33 empty] | nan
nan | [33 empty] | nan
nan | [33 empty] | nan
nan | [33 empty] | nan
nan | [33 empty] | nan
nan | [33 empty] | nan
nan | [33 empty] | nan
nan | [33 empty] | nan
nan | [33 empty] | nan
nan | [33 empty] | nan
nan | [33 empty] | nan
nan | [33 empty] | nan
nan | [33 empty] | nan
nan | [33 empty] | nan
nan | [33 empty] | nan
nan | [33 empty] | nan
nan | [33 empty] | nan
nan | [33 empty] | nan
nan | [33 empty] | nan
nan | [33 empty] | nan
nan | [33 empty] | nan
nan | [33 empty] | nan
nan | [33 empty] | nan
nan | [33 empty] | nan
nan | [33 empty] | nan
nan | [33 empty] | nan
nan | [33 empty] | nan
nan | [33 empty] | nan
nan | [33 empty] | nan
nan | [33 empty] | nan
nan | [33 empty] | nan
nan | [33 empty] | nan
nan | [33 empty] | nan
nan | [33 empty] | nan
nan | [33 empty] | nan
nan | [33 empty] | nan
nan | [33 empty] | nan
nan | [33 empty] | nan
nan | [33 empty] | nan
nan | [33 empty] | nan
nan | [33 empty] | nan
nan | [33 empty] | nan
nan | [33 empty] | nan

## Sub 11 1.2% 30 ksi I
0.125
Group 2, Condition 3 (IFF) Sequence Step 1 - IFF 1.2% | [34 empty] | 17-1_2-Micro.xlsx
PATHS ALONG Y-DIRECTION (L) | [12 empty] | PATHS ALONG X-DIRECTION (T) | [12 empty] | PATHS ALONG Z-DIRECTION (THROUGH THICKNESS)
| Midplane |  | Midplane |  | Entry |  | Entry |  | Exit |  | Exit |  |  | Midplane |  | Midplane |  | Entry |  | Entry |  | Exit |  | Exit |  |  | At bore |  | At bore |  | 0.02" away from bore |  | 0.02" away from bore
| Hoop |  | Radial |  | Hoop |  | Radial |  | Hoop |  | Radial |  |  | Hoop |  | Radial |  | Hoop |  | Radial |  | Hoop |  | Radial |  |  | Hoop |  | Radial |  | Hoop |  | Radial
Radial | Strain | Stress | Strain | Stress | Strain | Stress | Strain | Stress | Strain | Stress | Strain | Stress | Radial | Strain | Stress | Strain | Stress | Strain | Stress | Strain | Stress | Strain | Stress | Strain | Stress | z coordinate | Strain | Stress | Strain | Stress | Strain | Stress | Strain | Stress
dim, in | in/in | psi | in/in | psi | in/in | psi | in/in | psi | in/in | psi | in/in | psi | dim, in | in/in | psi | in/in | psi | in/in | psi | in/in | psi | in/in | psi | in/in | psi | in | in/in | psi | in/in | psi | in/in | psi | in/in | psi
0 | [12 empty] | 0.1365165 | [8 empty] | 0.009089279 |  | -0.004780048 | [9 empty] | 0
nan | [12 empty] | 0.1368606 | [8 empty] | 0.0090471 |  | -0.004756681 | [9 empty] | nan
nan | [12 empty] | 0.1372043 | [8 empty] | 0.009004924 |  | -0.004733314 | [9 empty] | nan
nan | [12 empty] | 0.1375484 | [8 empty] | 0.008962743 |  | -0.004709949 | [9 empty] | nan
nan | [12 empty] | 0.1378925 | [8 empty] | 0.0089205625 |  | -0.004686582 | [9 empty] | nan
nan | [12 empty] | 0.1382362 | [8 empty] | 0.008878387 |  | -0.004663216 | [9 empty] | nan
nan | [12 empty] | 0.1385803 | [8 empty] | 0.008836207 |  | -0.004639846 | [9 empty] | nan
nan | [12 empty] | 0.1389244 | [8 empty] | 0.008794028 |  | -0.004616479 | [9 empty] | nan
nan | [12 empty] | 0.1392681 | [8 empty] | 0.00875185 |  | -0.004593114 | [9 empty] | nan
nan | [12 empty] | 0.1396122 | [8 empty] | 0.008709669 |  | -0.004569746 | [9 empty] | nan
nan | [12 empty] | 0.1399563 | [8 empty] | 0.008667491 |  | -0.004546378 | [9 empty] | nan
nan | [12 empty] | 0.1403 | [8 empty] | 0.008625313 |  | -0.004523011 | [9 empty] | nan
nan | [12 empty] | 0.1406441 | [8 empty] | 0.008583134 |  | -0.004499641 | [9 empty] | nan
nan | [12 empty] | 0.1409882 | [8 empty] | 0.0085409525 |  | -0.004476273 | [9 empty] | nan
nan | [12 empty] | 0.1413319 | [8 empty] | 0.008502057 |  | -0.004455936 | [9 empty] | nan
nan | [12 empty] | 0.1416756 | [8 empty] | 0.008463428 |  | -0.004435847 | [9 empty] | nan
nan | [12 empty] | 0.1420197 | [8 empty] | 0.0084248 |  | -0.004415754 | [9 empty] | nan
nan | [12 empty] | 0.1423634 | [8 empty] | 0.008386169 |  | -0.00439566 | [9 empty] | nan
nan | [12 empty] | 0.1427075 | [8 empty] | 0.008347542 |  | -0.004375571 | [9 empty] | nan
nan | [12 empty] | 0.1430512 | [8 empty] | 0.008308913 |  | -0.004355478 | [9 empty] | nan
nan | [12 empty] | 0.1433953 | [8 empty] | 0.008270285 |  | -0.0043353875 | [9 empty] | nan
nan | [12 empty] | 0.143739 | [8 empty] | 0.008231657 |  | -0.004315296 | [9 empty] | nan
nan | [12 empty] | 0.1440831 | [8 empty] | 0.008193025 |  | -0.004295206 | [9 empty] | nan
nan | [12 empty] | 0.1444268 | [8 empty] | 0.008154398 |  | -0.004275112 | [9 empty] | nan
nan | [12 empty] | 0.1447709 | [8 empty] | 0.00811577 |  | -0.00425502 | [9 empty] | nan
nan | [12 empty] | 0.1451146 | [8 empty] | 0.00807714 |  | -0.004234929 | [9 empty] | nan
nan | [12 empty] | 0.1454587 | [8 empty] | 0.00803851 |  | -0.004214833 | [9 empty] | nan
nan | [12 empty] | 0.1458024 | [8 empty] | 0.008001975 |  | -0.004196486 | [9 empty] | nan
nan | [12 empty] | 0.1461461 | [8 empty] | 0.007966892 |  | -0.004179351 | [9 empty] | nan
nan | [12 empty] | 0.1464898 | [8 empty] | 0.007931809 |  | -0.004162216 | [9 empty] | nan
nan | [12 empty] | 0.1468339 | [8 empty] | 0.00789673 |  | -0.004145083 | [9 empty] | nan
nan | [12 empty] | 0.1471776 | [8 empty] | 0.0078616475 |  | -0.004127947 | [9 empty] | nan
nan | [12 empty] | 0.1475213 | [8 empty] | 0.007826567 |  | -0.00411081 | [9 empty] | nan
nan | [12 empty] | 0.147865 | [8 empty] | 0.007791487 |  | -0.004093675 | [9 empty] | nan
nan | [12 empty] | 0.1482091 | [8 empty] | 0.0077564025 |  | -0.00407654 | [9 empty] | nan
nan | [12 empty] | 0.1485528 | [8 empty] | 0.007721321 |  | -0.004059403 | [9 empty] | nan
nan | [12 empty] | 0.1488965 | [8 empty] | 0.007686238 |  | -0.0040422675 | [9 empty] | nan
nan | [12 empty] | 0.1492406 | [8 empty] | 0.007651158 |  | -0.004025134 | [9 empty] | nan
nan | [12 empty] | 0.1495843 | [8 empty] | 0.0076160775 |  | -0.004007996 | [9 empty] | nan
nan | [12 empty] | 0.149928 | [8 empty] | 0.0075809925 |  | -0.003990859 | [9 empty] | nan
nan | [12 empty] | 0.1502717 | [8 empty] | 0.007546765 |  | -0.003974498 | [9 empty] | nan
nan | [12 empty] | 0.1506157 | [8 empty] | 0.007515031 |  | -0.003960397 | [9 empty] | nan
nan | [12 empty] | 0.1509594 | [8 empty] | 0.007483294 |  | -0.003946297 | [9 empty] | nan
nan | [12 empty] | 0.1513031 | [8 empty] | 0.0074515625 |  | -0.0039321975 | [9 empty] | nan
nan | [12 empty] | 0.1516472 | [8 empty] | 0.007419827 |  | -0.0039180975 | [9 empty] | nan
nan | [12 empty] | 0.1519909 | [8 empty] | 0.007388091 |  | -0.003903997 | [9 empty] | nan
nan | [12 empty] | 0.1523346 | [8 empty] | 0.007356356 |  | -0.003889896 | [9 empty] | nan
nan | [12 empty] | 0.1526787 | [8 empty] | 0.007324624 |  | -0.003875794 | [9 empty] | nan
nan | [12 empty] | 0.1530224 | [8 empty] | 0.0072928875 |  | -0.003861693 | [9 empty] | nan
nan | [12 empty] | 0.1533661 | [8 empty] | 0.007261156 |  | -0.003847593 | [9 empty] | nan
nan | [12 empty] | 0.1537102 | [8 empty] | 0.00722942 |  | -0.003833492 | [9 empty] | nan
nan | [12 empty] | 0.1540539 | [8 empty] | 0.007197683 |  | -0.00381939 | [9 empty] | nan
nan | [12 empty] | 0.1543976 | [8 empty] | 0.0071659525 |  | -0.003805289 | [9 empty] | nan
nan | [12 empty] | 0.1547413 | [8 empty] | 0.007134215 |  | -0.00379119 | [9 empty] | nan
nan | [12 empty] | 0.1550854 | [8 empty] | 0.007105211 |  | -0.003780213 | [9 empty] | nan
nan | [12 empty] | 0.1554291 | [8 empty] | 0.007076448 |  | -0.003769513 | [9 empty] | nan
nan | [12 empty] | 0.1557728 | [8 empty] | 0.007047684 |  | -0.003758814 | [9 empty] | nan
nan | [12 empty] | 0.1561169 | [8 empty] | 0.0070189175 |  | -0.003748116 | [9 empty] | nan
[13 empty] | 0.1564606 | [8 empty] | 0.006990154 |  | -0.003737416
[13 empty] | 0.1568043 | [8 empty] | 0.006961393 |  | -0.003726715
[13 empty] | 0.1571484 | [8 empty] | 0.006932628 |  | -0.003716014
[13 empty] | 0.1574921 | [8 empty] | 0.006903862 |  | -0.003705316
[13 empty] | 0.1578358 | [8 empty] | 0.006875099 |  | -0.003694617
[13 empty] | 0.1581799 | [8 empty] | 0.006846336 |  | -0.003683914
[13 empty] | 0.1585236 | [8 empty] | 0.006817572 |  | -0.003673215
[13 empty] | 0.1588673 | [8 empty] | 0.006788809 |  | -0.003662515
[13 empty] | 0.1592114 | [8 empty] | 0.006760044 |  | -0.003651813
[13 empty] | 0.1595551 | [8 empty] | 0.006732792 |  | -0.003642628
[13 empty] | 0.1598988 | [8 empty] | 0.006706616 |  | -0.0036345275
[13 empty] | 0.1602429 | [8 empty] | 0.00668044 |  | -0.003626425
[13 empty] | 0.1605866 | [8 empty] | 0.00665426 |  | -0.003618321
[13 empty] | 0.1609303 | [8 empty] | 0.0066280875 |  | -0.003610218
[13 empty] | 0.1612744 | [8 empty] | 0.006601911 |  | -0.003602113
[13 empty] | 0.1616181 | [8 empty] | 0.006575734 |  | -0.003594009
[13 empty] | 0.1619618 | [8 empty] | 0.00654956 |  | -0.0035859075
[13 empty] | 0.1623055 | [8 empty] | 0.0065233825 |  | -0.003577802
[13 empty] | 0.1626496 | [8 empty] | 0.006497206 |  | -0.003569699
[13 empty] | 0.1629933 | [8 empty] | 0.0064710325 |  | -0.003561594
[13 empty] | 0.163337 | [8 empty] | 0.006444856 |  | -0.00355349
[13 empty] | 0.1636811 | [8 empty] | 0.006418681 |  | -0.003545383
[13 empty] | 0.1640248 | [8 empty] | 0.0063930775 |  | -0.003537592
[13 empty] | 0.1643685 | [8 empty] | 0.006369204 |  | -0.003530735
[13 empty] | 0.1647122 | [8 empty] | 0.006345329 |  | -0.003523877
[13 empty] | 0.1650563 | [8 empty] | 0.0063214575 |  | -0.00351702
[13 empty] | 0.1654 | [8 empty] | 0.006297585 |  | -0.003510162
[13 empty] | 0.1657437 | [8 empty] | 0.0062737125 |  | -0.003503304
[13 empty] | 0.1660874 | [8 empty] | 0.006249837 |  | -0.003496447
[13 empty] | 0.1664315 | [8 empty] | 0.006225965 |  | -0.003489591
[13 empty] | 0.1667752 | [8 empty] | 0.006202095 |  | -0.003482734
[13 empty] | 0.1671189 | [8 empty] | 0.006178219 |  | -0.003475877
[13 empty] | 0.1674626 | [8 empty] | 0.006154348 |  | -0.0034690175
[13 empty] | 0.1678067 | [8 empty] | 0.006130475 |  | -0.003462159
[13 empty] | 0.1681504 | [8 empty] | 0.006106601 |  | -0.003455301
[13 empty] | 0.1684941 | [8 empty] | 0.006082731 |  | -0.003448442
[13 empty] | 0.1688378 | [8 empty] | 0.0060593525 |  | -0.0034409425
[13 empty] | 0.1691815 | [8 empty] | 0.006036023 |  | -0.0034333825
[13 empty] | 0.1695252 | [8 empty] | 0.006012698 |  | -0.003425822
[13 empty] | 0.1698693 | [8 empty] | 0.005989368 |  | -0.003418262
[13 empty] | 0.170213 | [8 empty] | 0.005966039 |  | -0.0034107
[13 empty] | 0.1705567 | [8 empty] | 0.005942712 |  | -0.003403141
[13 empty] | 0.1709004 | [8 empty] | 0.005919381 |  | -0.003395579
[13 empty] | 0.1712441 | [8 empty] | 0.005896051 |  | -0.003388018
[13 empty] | 0.1715878 | [8 empty] | 0.005872725 |  | -0.003380458
[13 empty] | 0.1719315 | [8 empty] | 0.005849398 |  | -0.003372897
[13 empty] | 0.1722756 | [8 empty] | 0.005826067 |  | -0.003365333
[13 empty] | 0.1726193 | [8 empty] | 0.005802738 |  | -0.0033577725
[13 empty] | 0.172963 | [8 empty] | 0.005779409 |  | -0.00335021
[13 empty] | 0.1733067 | [8 empty] | 0.0057574775 |  | -0.003343977
[13 empty] | 0.1736504 | [8 empty] | 0.00573656 |  | -0.00333871
[13 empty] | 0.1739941 | [8 empty] | 0.005715648 |  | -0.003333449
[13 empty] | 0.1743378 | [8 empty] | 0.00569473 |  | -0.003328184
[13 empty] | 0.1746815 | [8 empty] | 0.005673815 |  | -0.003322918
[13 empty] | 0.1750252 | [8 empty] | 0.0056529025 |  | -0.003317654
[13 empty] | 0.1753689 | [8 empty] | 0.005631986 |  | -0.003312388
[13 empty] | 0.1757126 | [8 empty] | 0.00561107 |  | -0.003307122
[13 empty] | 0.1760563 | [8 empty] | 0.005590156 |  | -0.0033018575
[13 empty] | 0.1764 | [8 empty] | 0.005569239 |  | -0.0032965925
[13 empty] | 0.1767441 | [8 empty] | 0.005548324 |  | -0.003291325
[13 empty] | 0.1770878 | [8 empty] | 0.00552741 |  | -0.003286062
[13 empty] | 0.1774315 | [8 empty] | 0.005506494 |  | -0.003280793
[13 empty] | 0.1777752 | [8 empty] | 0.005486027 |  | -0.003276081
[13 empty] | 0.1781189 | [8 empty] | 0.00546696 |  | -0.0032730925
[13 empty] | 0.1784626 | [8 empty] | 0.005447889 |  | -0.003270106
[13 empty] | 0.1788063 | [8 empty] | 0.005428819 |  | -0.0032671175
[13 empty] | 0.17915 | [8 empty] | 0.005409752 |  | -0.003264128
[13 empty] | 0.1794937 | [8 empty] | 0.0053906825 |  | -0.00326114
[13 empty] | 0.1798374 | [8 empty] | 0.0053716125 |  | -0.00325815
[13 empty] | 0.1801811 | [8 empty] | 0.005352543 |  | -0.003255161
[13 empty] | 0.1805248 | [8 empty] | 0.005333474 |  | -0.0032521725
[13 empty] | 0.1808685 | [8 empty] | 0.005314405 |  | -0.0032491825
[13 empty] | 0.1812122 | [8 empty] | 0.005295337 |  | -0.003246193
[13 empty] | 0.1815559 | [8 empty] | 0.0052762675 |  | -0.003243204
[13 empty] | 0.1818996 | [8 empty] | 0.005257198 |  | -0.003240213
[13 empty] | 0.1822433 | [8 empty] | 0.005238129 |  | -0.003237225
[13 empty] | 0.1825874 | [8 empty] | 0.005220512 |  | -0.003234668
[13 empty] | 0.1829311 | [8 empty] | 0.005203039 |  | -0.003232155
[13 empty] | 0.1832748 | [8 empty] | 0.005185567 |  | -0.003229645
[13 empty] | 0.1836185 | [8 empty] | 0.005168097 |  | -0.003227132
[13 empty] | 0.1839626 | [8 empty] | 0.005150625 |  | -0.003224618
[13 empty] | 0.1843063 | [8 empty] | 0.0051331525 |  | -0.003222106
[13 empty] | 0.18465 | [8 empty] | 0.0051156825 |  | -0.003219595
[13 empty] | 0.1849937 | [8 empty] | 0.0050982125 |  | -0.00321708
[13 empty] | 0.1853378 | [8 empty] | 0.005080739 |  | -0.003214568
[13 empty] | 0.1856815 | [8 empty] | 0.00506327 |  | -0.003212054
[13 empty] | 0.1860252 | [8 empty] | 0.005045796 |  | -0.003209542
[13 empty] | 0.1863689 | [8 empty] | 0.005028324 |  | -0.003207029
[13 empty] | 0.1867126 | [8 empty] | 0.005010856 |  | -0.003204515
[13 empty] | 0.1870567 | [8 empty] | 0.004994083 |  | -0.003201721
[13 empty] | 0.1874004 | [8 empty] | 0.004977835 |  | -0.003198718
[13 empty] | 0.1877441 | [8 empty] | 0.004961587 |  | -0.003195714
[13 empty] | 0.1880882 | [8 empty] | 0.004945337 |  | -0.003192711
[13 empty] | 0.1884319 | [8 empty] | 0.004929087 |  | -0.003189707
[13 empty] | 0.1887756 | [8 empty] | 0.004912838 |  | -0.003186703
[13 empty] | 0.1891197 | [8 empty] | 0.004896591 |  | -0.003183699
[13 empty] | 0.1894634 | [8 empty] | 0.004880341 |  | -0.003180695
[13 empty] | 0.1898075 | [8 empty] | 0.0048640925 |  | -0.00317769
[13 empty] | 0.1901512 | [8 empty] | 0.004847844 |  | -0.003174687
[13 empty] | 0.1904949 | [8 empty] | 0.004831596 |  | -0.003171681
[13 empty] | 0.190839 | [8 empty] | 0.004815345 |  | -0.003168676
[13 empty] | 0.1911827 | [8 empty] | 0.004799098 |  | -0.003165672
[13 empty] | 0.1915264 | [8 empty] | 0.004783073 |  | -0.003162584
[13 empty] | 0.1918705 | [8 empty] | 0.004767771 |  | -0.003159238
[13 empty] | 0.1922142 | [8 empty] | 0.00475247 |  | -0.003155889
[13 empty] | 0.1925579 | [8 empty] | 0.004737166 |  | -0.003152541
[13 empty] | 0.1929016 | [8 empty] | 0.004721865 |  | -0.003149194
[13 empty] | 0.1932457 | [8 empty] | 0.0047065625 |  | -0.0031458425
[13 empty] | 0.1935894 | [8 empty] | 0.004691262 |  | -0.003142495
[13 empty] | 0.1939331 | [8 empty] | 0.004675957 |  | -0.003139147
[13 empty] | 0.1942768 | [8 empty] | 0.0046606575 |  | -0.003135798
[13 empty] | 0.1946209 | [8 empty] | 0.004645353 |  | -0.003132448
[13 empty] | 0.1949646 | [8 empty] | 0.004630052 |  | -0.003129099
[13 empty] | 0.1953083 | [8 empty] | 0.004614749 |  | -0.00312575
[13 empty] | 0.195652 | [8 empty] | 0.004599448 |  | -0.0031224
[13 empty] | 0.1959961 | [8 empty] | 0.004584146 |  | -0.00311905
[13 empty] | 0.1963398 | [8 empty] | 0.0045694825 |  | -0.003115435
[13 empty] | 0.1966835 | [8 empty] | 0.004554888 |  | -0.003111791
[13 empty] | 0.1970272 | [8 empty] | 0.004540296 |  | -0.003108147
[13 empty] | 0.1973709 | [8 empty] | 0.004525702 |  | -0.0031045
[13 empty] | 0.1977146 | [8 empty] | 0.00451111 |  | -0.003100856
[13 empty] | 0.1980583 | [8 empty] | 0.004496517 |  | -0.003097211
[13 empty] | 0.198402 | [8 empty] | 0.004481923 |  | -0.003093565
[13 empty] | 0.1987457 | [8 empty] | 0.004467329 |  | -0.003089921
[13 empty] | 0.1990894 | [8 empty] | 0.004452736 |  | -0.003086275
[13 empty] | 0.1994331 | [8 empty] | 0.004438144 |  | -0.0030826275
[13 empty] | 0.1997768 | [8 empty] | 0.004423551 |  | -0.003078983
[13 empty] | 0.2001205 | [8 empty] | 0.004408957 |  | -0.003075337
[13 empty] | 0.2004642 | [8 empty] | 0.004394363 |  | -0.003071691
[13 empty] | 0.2008079 | [8 empty] | 0.0043801425 |  | -0.003067847
[13 empty] | 0.2011516 | [8 empty] | 0.004366201 |  | -0.003063849
[13 empty] | 0.2014953 | [8 empty] | 0.004352262 |  | -0.0030598525
[13 empty] | 0.201839 | [8 empty] | 0.004338321 |  | -0.003055854
[13 empty] | 0.2021827 | [8 empty] | 0.0043243825 |  | -0.003051858
[13 empty] | 0.2025264 | [8 empty] | 0.004310442 |  | -0.0030478625
[13 empty] | 0.2028701 | [8 empty] | 0.0042965025 |  | -0.003043864
[13 empty] | 0.2032134 | [8 empty] | 0.004282562 |  | -0.003039867
[13 empty] | 0.2035571 | [8 empty] | 0.0042686225 |  | -0.003035868
[13 empty] | 0.2039008 | [8 empty] | 0.00425468 |  | -0.003031872
[13 empty] | 0.2042445 | [8 empty] | 0.0042407425 |  | -0.0030278725
[13 empty] | 0.2045882 | [8 empty] | 0.0042268025 |  | -0.003023876
[13 empty] | 0.2049319 | [8 empty] | 0.004212863 |  | -0.003019879
[13 empty] | 0.2052756 | [8 empty] | 0.004199076 |  | -0.003015863
[13 empty] | 0.2056193 | [8 empty] | 0.0041857875 |  | -0.003011793
[13 empty] | 0.205963 | [8 empty] | 0.004172501 |  | -0.0030077225
[13 empty] | 0.2063067 | [8 empty] | 0.004159216 |  | -0.0030036525
[13 empty] | 0.2066504 | [8 empty] | 0.004145929 |  | -0.002999582
[13 empty] | 0.2069941 | [8 empty] | 0.004132642 |  | -0.00299551
[13 empty] | 0.2073378 | [8 empty] | 0.0041193575 |  | -0.002991441
[13 empty] | 0.2076815 | [8 empty] | 0.00410607 |  | -0.00298737
[13 empty] | 0.2080252 | [8 empty] | 0.004092783 |  | -0.002983299
[13 empty] | 0.2083689 | [8 empty] | 0.004079498 |  | -0.002979228
[13 empty] | 0.2087126 | [8 empty] | 0.004066209 |  | -0.002975156
[13 empty] | 0.2090563 | [8 empty] | 0.004052923 |  | -0.002971086
[13 empty] | 0.2094 | [8 empty] | 0.00403964 |  | -0.002967017
[13 empty] | 0.2097441 | [8 empty] | 0.004026353 |  | -0.002962944
[13 empty] | 0.2100878 | [8 empty] | 0.004013647 |  | -0.002958943
[13 empty] | 0.2104315 | [8 empty] | 0.004001006 |  | -0.0029549475
[13 empty] | 0.2107752 | [8 empty] | 0.00398837 |  | -0.002950956
[13 empty] | 0.2111189 | [8 empty] | 0.003975731 |  | -0.002946962
[13 empty] | 0.2114626 | [8 empty] | 0.003963093 |  | -0.002942965
[13 empty] | 0.2118063 | [8 empty] | 0.003950456 |  | -0.002938972
[13 empty] | 0.21215 | [8 empty] | 0.003937817 |  | -0.002934979
[13 empty] | 0.2124941 | [8 empty] | 0.003925179 |  | -0.002930982
[13 empty] | 0.2128378 | [8 empty] | 0.003912538 |  | -0.002926989
[13 empty] | 0.2131815 | [8 empty] | 0.003899902 |  | -0.002922995
[13 empty] | 0.2135252 | [8 empty] | 0.003887261 |  | -0.002919
[13 empty] | 0.2138689 | [8 empty] | 0.0038746225 |  | -0.0029150075
[13 empty] | 0.2142126 | [8 empty] | 0.003861984 |  | -0.0029110125
[13 empty] | 0.2145563 | [8 empty] | 0.0038497975 |  | -0.002907074
[13 empty] | 0.2149 | [8 empty] | 0.003837962 |  | -0.0029031825
[13 empty] | 0.2152437 | [8 empty] | 0.003826127 |  | -0.002899289
[13 empty] | 0.2155878 | [8 empty] | 0.00381429 |  | -0.002895401
[13 empty] | 0.2159315 | [8 empty] | 0.003802454 |  | -0.002891508
[13 empty] | 0.2162752 | [8 empty] | 0.003790618 |  | -0.002887617
[13 empty] | 0.2166189 | [8 empty] | 0.0037787825 |  | -0.002883726
[13 empty] | 0.2169626 | [8 empty] | 0.003766948 |  | -0.002879834
[13 empty] | 0.2173063 | [8 empty] | 0.003755111 |  | -0.002875941
[13 empty] | 0.21765 | [8 empty] | 0.003743274 |  | -0.00287205
[13 empty] | 0.2179937 | [8 empty] | 0.003731438 |  | -0.002868159
[13 empty] | 0.2183374 | [8 empty] | 0.003719603 |  | -0.0028642675
[13 empty] | 0.2186811 | [8 empty] | 0.003707767 |  | -0.002860377
[13 empty] | 0.2190248 | [8 empty] | 0.003696136 |  | -0.002856412
[13 empty] | 0.2193685 | [8 empty] | 0.003685197 |  | -0.002852206
[13 empty] | 0.2197122 | [8 empty] | 0.003674258 |  | -0.0028479975
[13 empty] | 0.2200559 | [8 empty] | 0.003663322 |  | -0.002843791
[13 empty] | 0.2203996 | [8 empty] | 0.003652384 |  | -0.002839584
[13 empty] | 0.2207433 | [8 empty] | 0.003641444 |  | -0.002835375
[13 empty] | 0.221087 | [8 empty] | 0.003630507 |  | -0.0028311675
[13 empty] | 0.2214307 | [8 empty] | 0.003619568 |  | -0.002826962
[13 empty] | 0.2217744 | [8 empty] | 0.003608629 |  | -0.0028227525
[13 empty] | 0.2221181 | [8 empty] | 0.003597692 |  | -0.002818545
[13 empty] | 0.2224618 | [8 empty] | 0.003586754 |  | -0.0028143375
[13 empty] | 0.2228055 | [8 empty] | 0.003575817 |  | -0.002810129
[13 empty] | 0.2231492 | [8 empty] | 0.0035648775 |  | -0.002805921
[13 empty] | 0.2234929 | [8 empty] | 0.003553939 |  | -0.002801714
[13 empty] | 0.2238366 | [8 empty] | 0.00354383 |  | -0.0027973225
[13 empty] | 0.2241803 | [8 empty] | 0.003533822 |  | -0.002792908
[13 empty] | 0.224524 | [8 empty] | 0.0035238125 |  | -0.0027884925
[13 empty] | 0.2248677 | [8 empty] | 0.003513804 |  | -0.002784081
[13 empty] | 0.2252114 | [8 empty] | 0.003503795 |  | -0.002779664
[13 empty] | 0.2255551 | [8 empty] | 0.003493785 |  | -0.002775252
[13 empty] | 0.2258988 | [8 empty] | 0.003483776 |  | -0.002770837
[13 empty] | 0.2262425 | [8 empty] | 0.003473768 |  | -0.002766423
[13 empty] | 0.2265862 | [8 empty] | 0.00346376 |  | -0.002762011
[13 empty] | 0.2269299 | [8 empty] | 0.003453749 |  | -0.002757594
[13 empty] | 0.2272736 | [8 empty] | 0.0034437425 |  | -0.002753182
[13 empty] | 0.2276173 | [8 empty] | 0.0034337325 |  | -0.002748765
[13 empty] | 0.2279606 | [8 empty] | 0.003423723 |  | -0.002744353
[13 empty] | 0.2283043 | [8 empty] | 0.003414188 |  | -0.002740284
[13 empty] | 0.228648 | [8 empty] | 0.00340503 |  | -0.002736491
[13 empty] | 0.2289917 | [8 empty] | 0.003395871 |  | -0.002732701
[13 empty] | 0.2293354 | [8 empty] | 0.003386712 |  | -0.00272891
[13 empty] | 0.2296791 | [8 empty] | 0.00337755 |  | -0.002725117
[13 empty] | 0.2300228 | [8 empty] | 0.003368394 |  | -0.002721326
[13 empty] | 0.2303665 | [8 empty] | 0.003359235 |  | -0.002717534
[13 empty] | 0.2307102 | [8 empty] | 0.003350075 |  | -0.0027137425
[13 empty] | 0.2310539 | [8 empty] | 0.003340917 |  | -0.002709952
[13 empty] | 0.2313976 | [8 empty] | 0.003331757 |  | -0.002706159
[13 empty] | 0.2317413 | [8 empty] | 0.0033225975 |  | -0.002702368
[13 empty] | 0.232085 | [8 empty] | 0.003313439 |  | -0.002698577
[13 empty] | 0.2324287 | [8 empty] | 0.00330428 |  | -0.002694785
[13 empty] | 0.2327724 | [8 empty] | 0.003295287 |  | -0.002691182
[13 empty] | 0.2331161 | [8 empty] | 0.0032868825 |  | -0.002688247
[13 empty] | 0.2334598 | [8 empty] | 0.0032784775 |  | -0.00268531
[13 empty] | 0.2338035 | [8 empty] | 0.0032700725 |  | -0.002682373
[13 empty] | 0.2341472 | [8 empty] | 0.003261668 |  | -0.002679438
[13 empty] | 0.2344909 | [8 empty] | 0.003253262 |  | -0.002676502
[13 empty] | 0.2348346 | [8 empty] | 0.003244858 |  | -0.002673565
[13 empty] | 0.2351783 | [8 empty] | 0.003236454 |  | -0.002670628
[13 empty] | 0.2355219 | [8 empty] | 0.0032280475 |  | -0.0026676925
[13 empty] | 0.2358656 | [8 empty] | 0.0032196425 |  | -0.002664757
[13 empty] | 0.2362093 | [8 empty] | 0.0032112375 |  | -0.002661821
[13 empty] | 0.236553 | [8 empty] | 0.003202834 |  | -0.002658883
[13 empty] | 0.2368967 | [8 empty] | 0.003194427 |  | -0.0026559475
[13 empty] | 0.2372403 | [8 empty] | 0.003186024 |  | -0.00265301
[13 empty] | 0.237584 | [8 empty] | 0.003178247 |  | -0.00265039
[13 empty] | 0.2379276 | [8 empty] | 0.00317055 |  | -0.0026478125
[13 empty] | 0.2382713 | [8 empty] | 0.003162853 |  | -0.0026452325
[13 empty] | 0.238615 | [8 empty] | 0.0031551575 |  | -0.002642656
[13 empty] | 0.2389586 | [8 empty] | 0.0031474625 |  | -0.002640077
[13 empty] | 0.2393023 | [8 empty] | 0.003139766 |  | -0.002637499
[13 empty] | 0.2396459 | [8 empty] | 0.003132072 |  | -0.002634919
[13 empty] | 0.2399896 | [8 empty] | 0.003124373 |  | -0.002632341
[13 empty] | 0.2403333 | [8 empty] | 0.0031166775 |  | -0.00262976
[13 empty] | 0.2406769 | [8 empty] | 0.003108982 |  | -0.002627182
[13 empty] | 0.2410206 | [8 empty] | 0.003101286 |  | -0.002624604
[13 empty] | 0.2413643 | [8 empty] | 0.003093591 |  | -0.002622023
[13 empty] | 0.2417079 | [8 empty] | 0.003085893 |  | -0.002619446
[13 empty] | 0.2420516 | [8 empty] | 0.003078547 |  | -0.002616626
[13 empty] | 0.2423953 | [8 empty] | 0.003071486 |  | -0.002613606
[13 empty] | 0.2427389 | [8 empty] | 0.003064425 |  | -0.0026105875
[13 empty] | 0.2430826 | [8 empty] | 0.003057362 |  | -0.002607566
[13 empty] | 0.2434263 | [8 empty] | 0.0030503 |  | -0.002604548
[13 empty] | 0.24377 | [8 empty] | 0.003043238 |  | -0.0026015275
[13 empty] | 0.2441136 | [8 empty] | 0.003036178 |  | -0.002598509
[13 empty] | 0.2444573 | [8 empty] | 0.003029114 |  | -0.002595491
[13 empty] | 0.244801 | [8 empty] | 0.003022052 |  | -0.002592471
[13 empty] | 0.2451446 | [8 empty] | 0.003014992 |  | -0.00258945
[13 empty] | 0.2454883 | [8 empty] | 0.003007929 |  | -0.002586432
[13 empty] | 0.245832 | [8 empty] | 0.003000866 |  | -0.002583412
[13 empty] | 0.2461756 | [8 empty] | 0.002993807 |  | -0.0025803925
[13 empty] | 0.2465193 | [8 empty] | 0.00298685 |  | -0.002577224
[13 empty] | 0.246863 | [8 empty] | 0.002980278 |  | -0.002573513
[13 empty] | 0.2472067 | [8 empty] | 0.00297371 |  | -0.002569805
[13 empty] | 0.2475503 | [8 empty] | 0.0029671375 |  | -0.002566094
[13 empty] | 0.247894 | [8 empty] | 0.002960566 |  | -0.002562383
[13 empty] | 0.2482377 | [8 empty] | 0.002953995 |  | -0.002558676
[13 empty] | 0.2485813 | [8 empty] | 0.002947424 |  | -0.002554964
[13 empty] | 0.248925 | [8 empty] | 0.002940854 |  | -0.002551253
[13 empty] | 0.2492687 | [8 empty] | 0.002934283 |  | -0.002547543
[13 empty] | 0.2496124 | [8 empty] | 0.002927712 |  | -0.002543835
[13 empty] | 0.2499561 | [8 empty] | 0.002921142 |  | -0.0025401225
[13 empty] | 0.2502997 | [8 empty] | 0.002914571 |  | -0.002536414
[13 empty] | 0.2506434 | [8 empty] | 0.002907999 |  | -0.002532703
[13 empty] | 0.2509871 | [8 empty] | 0.002901429 |  | -0.002528992
[13 empty] | 0.2513307 | [8 empty] | 0.0028951975 |  | -0.002525011
[13 empty] | 0.2516744 | [8 empty] | 0.002889012 |  | -0.002520994
[13 empty] | 0.2520181 | [8 empty] | 0.002882826 |  | -0.0025169775
[13 empty] | 0.2523617 | [8 empty] | 0.00287664 |  | -0.002512958
[13 empty] | 0.2527054 | [8 empty] | 0.002870456 |  | -0.0025089425
[13 empty] | 0.2530491 | [8 empty] | 0.002864268 |  | -0.002504923
[13 empty] | 0.2533927 | [8 empty] | 0.002858084 |  | -0.002500907
[13 empty] | 0.2537364 | [8 empty] | 0.002851898 |  | -0.002496888
[13 empty] | 0.25408 | [8 empty] | 0.002845713 |  | -0.0024928725
[13 empty] | 0.2544237 | [8 empty] | 0.002839527 |  | -0.002488853
[13 empty] | 0.2547674 | [8 empty] | 0.002833343 |  | -0.002484837
[13 empty] | 0.255111 | [8 empty] | 0.002827157 |  | -0.002480818
[13 empty] | 0.2554547 | [8 empty] | 0.002820971 |  | -0.002476801
[13 empty] | 0.2557983 | [8 empty] | 0.002815012 |  | -0.0024727575
[13 empty] | 0.256142 | [8 empty] | 0.002809241 |  | -0.002468696
[13 empty] | 0.2564856 | [8 empty] | 0.0028034725 |  | -0.0024646325
[13 empty] | 0.2568293 | [8 empty] | 0.002797701 |  | -0.002460569
[13 empty] | 0.2571729 | [8 empty] | 0.002791929 |  | -0.002456507
[13 empty] | 0.2575166 | [8 empty] | 0.002786159 |  | -0.002452445
[13 empty] | 0.2578602 | [8 empty] | 0.002780389 |  | -0.002448385
[13 empty] | 0.2582039 | [8 empty] | 0.002774618 |  | -0.002444319
[13 empty] | 0.2585475 | [8 empty] | 0.0027688475 |  | -0.002440258
[13 empty] | 0.2588911 | [8 empty] | 0.002763077 |  | -0.002436195
[13 empty] | 0.2592348 | [8 empty] | 0.002757307 |  | -0.002432132
[13 empty] | 0.2595784 | [8 empty] | 0.002751535 |  | -0.002428069
[13 empty] | 0.2599221 | [8 empty] | 0.002745764 |  | -0.002424005
[13 empty] | 0.2602657 | [8 empty] | 0.002740065 |  | -0.002419895
[13 empty] | 0.2606094 | [8 empty] | 0.00273463 |  | -0.002415597
[13 empty] | 0.260953 | [8 empty] | 0.002729194 |  | -0.002411298
[13 empty] | 0.2612966 | [8 empty] | 0.002723759 |  | -0.002407001
[13 empty] | 0.2616403 | [8 empty] | 0.0027183225 |  | -0.0024027025
[13 empty] | 0.2619839 | [8 empty] | 0.002712886 |  | -0.002398405
[13 empty] | 0.2623276 | [8 empty] | 0.002707451 |  | -0.002394108
[13 empty] | 0.2626712 | [8 empty] | 0.002702015 |  | -0.00238981
[13 empty] | 0.2630148 | [8 empty] | 0.002696579 |  | -0.0023855125
[13 empty] | 0.2633585 | [8 empty] | 0.002691145 |  | -0.002381216
[13 empty] | 0.2637021 | [8 empty] | 0.002685711 |  | -0.002376917
[13 empty] | 0.2640457 | [8 empty] | 0.002680273 |  | -0.0023726175
[13 empty] | 0.2643894 | [8 empty] | 0.002674838 |  | -0.002368321
[13 empty] | 0.264733 | [8 empty] | 0.002669405 |  | -0.002364024
[13 empty] | 0.2650767 | [8 empty] | 0.002664213 |  | -0.0023592025
[13 empty] | 0.2654203 | [8 empty] | 0.002659059 |  | -0.00235431
[13 empty] | 0.2657639 | [8 empty] | 0.002653903 |  | -0.002349417
[13 empty] | 0.2661076 | [8 empty] | 0.0026487475 |  | -0.002344521
[13 empty] | 0.2664512 | [8 empty] | 0.002643593 |  | -0.002339628
[13 empty] | 0.2667948 | [8 empty] | 0.002638438 |  | -0.002334732
[13 empty] | 0.2671385 | [8 empty] | 0.0026332825 |  | -0.002329839
[13 empty] | 0.2674822 | [8 empty] | 0.002628128 |  | -0.002324944
[13 empty] | 0.2678258 | [8 empty] | 0.002622973 |  | -0.00232005
[13 empty] | 0.2681694 | [8 empty] | 0.002617819 |  | -0.002315156
[13 empty] | 0.2685131 | [8 empty] | 0.002612663 |  | -0.002310262
[13 empty] | 0.2688567 | [8 empty] | 0.002607509 |  | -0.0023053675
[13 empty] | 0.2692003 | [8 empty] | 0.002602353 |  | -0.002300473
[13 empty] | 0.269544 | [8 empty] | 0.002597307 |  | -0.002295456
[13 empty] | 0.2698876 | [8 empty] | 0.002592352 |  | -0.002290336
[13 empty] | 0.2702312 | [8 empty] | 0.0025873975 |  | -0.002285212
[13 empty] | 0.2705749 | [8 empty] | 0.00258244 |  | -0.002280093
[13 empty] | 0.2709185 | [8 empty] | 0.002577485 |  | -0.002274971
[13 empty] | 0.2712621 | [8 empty] | 0.002572529 |  | -0.002269848
[13 empty] | 0.2716058 | [8 empty] | 0.002567573 |  | -0.002264726
[13 empty] | 0.2719494 | [8 empty] | 0.002562619 |  | -0.002259604
[13 empty] | 0.272293 | [8 empty] | 0.0025576625 |  | -0.002254483
[13 empty] | 0.2726367 | [8 empty] | 0.0025527075 |  | -0.002249362
[13 empty] | 0.2729803 | [8 empty] | 0.0025477525 |  | -0.002244241
[13 empty] | 0.2733239 | [8 empty] | 0.002542796 |  | -0.002239118
[13 empty] | 0.2736676 | [8 empty] | 0.002537842 |  | -0.002233997
[13 empty] | 0.2740112 | [8 empty] | 0.0025329375 |  | -0.002228912
[13 empty] | 0.2743548 | [8 empty] | 0.0025282375 |  | -0.002223975
[13 empty] | 0.2746985 | [8 empty] | 0.002523537 |  | -0.00221904
[13 empty] | 0.2750421 | [8 empty] | 0.0025188375 |  | -0.0022141025
[13 empty] | 0.2753857 | [8 empty] | 0.002514136 |  | -0.002209165
[13 empty] | 0.2757294 | [8 empty] | 0.002509437 |  | -0.002204228
[13 empty] | 0.276073 | [8 empty] | 0.002504737 |  | -0.0021992925
[13 empty] | 0.2764166 | [8 empty] | 0.002500035 |  | -0.002194355
[13 empty] | 0.2767603 | [8 empty] | 0.002495335 |  | -0.002189419
[13 empty] | 0.2771039 | [8 empty] | 0.002490635 |  | -0.002184479
[13 empty] | 0.2774475 | [8 empty] | 0.002485934 |  | -0.002179543
[13 empty] | 0.2777912 | [8 empty] | 0.0024812325 |  | -0.002174605
[13 empty] | 0.2781348 | [8 empty] | 0.002476534 |  | -0.002169668
[13 empty] | 0.2784784 | [8 empty] | 0.002471832 |  | -0.002164731
[13 empty] | 0.2788221 | [8 empty] | 0.002467407 |  | -0.002160013
[13 empty] | 0.2791657 | [8 empty] | 0.002463023 |  | -0.002155325
[13 empty] | 0.2795093 | [8 empty] | 0.002458639 |  | -0.002150638
[13 empty] | 0.279853 | [8 empty] | 0.002454253 |  | -0.002145948
[13 empty] | 0.2801966 | [8 empty] | 0.002449868 |  | -0.0021412625
[13 empty] | 0.2805402 | [8 empty] | 0.002445487 |  | -0.002136574
[13 empty] | 0.2808839 | [8 empty] | 0.002441102 |  | -0.002131888
[13 empty] | 0.2812275 | [8 empty] | 0.002436717 |  | -0.002127199
[13 empty] | 0.2815711 | [8 empty] | 0.002432334 |  | -0.002122512
[13 empty] | 0.2819147 | [8 empty] | 0.00242795 |  | -0.002117824
[13 empty] | 0.2822584 | [8 empty] | 0.002423565 |  | -0.002113137
[13 empty] | 0.282602 | [8 empty] | 0.002419182 |  | -0.00210845
[13 empty] | 0.2829456 | [8 empty] | 0.0024147975 |  | -0.002103761
[13 empty] | 0.2832893 | [8 empty] | 0.002410557 |  | -0.002099486
[13 empty] | 0.2836329 | [8 empty] | 0.0024064375 |  | -0.002095567
[13 empty] | 0.2839765 | [8 empty] | 0.002402322 |  | -0.002091649
[13 empty] | 0.2843202 | [8 empty] | 0.002398204 |  | -0.002087729
[13 empty] | 0.2846638 | [8 empty] | 0.0023940875 |  | -0.002083812
[13 empty] | 0.2850074 | [8 empty] | 0.0023899725 |  | -0.002079895
[13 empty] | 0.285351 | [8 empty] | 0.002385854 |  | -0.002075976
[13 empty] | 0.2856946 | [8 empty] | 0.0023817375 |  | -0.002072059
[13 empty] | 0.2860383 | [8 empty] | 0.00237762 |  | -0.002068142
[13 empty] | 0.2863819 | [8 empty] | 0.002373503 |  | -0.002064222
[13 empty] | 0.2867255 | [8 empty] | 0.002369384 |  | -0.002060303
[13 empty] | 0.2870691 | [8 empty] | 0.002365268 |  | -0.002056387
[13 empty] | 0.2874128 | [8 empty] | 0.002361151 |  | -0.002052468
[13 empty] | 0.2877564 | [8 empty] | 0.0023570875 |  | -0.002048756
[13 empty] | 0.2881 | [8 empty] | 0.002353237 |  | -0.002045858
[13 empty] | 0.2884436 | [8 empty] | 0.002349385 |  | -0.002042966
[13 empty] | 0.2887873 | [8 empty] | 0.002345535 |  | -0.00204007
[13 empty] | 0.2891309 | [8 empty] | 0.002341683 |  | -0.002037176
[13 empty] | 0.2894745 | [8 empty] | 0.002337832 |  | -0.002034283
[13 empty] | 0.2898181 | [8 empty] | 0.002333981 |  | -0.0020313875
[13 empty] | 0.2901617 | [8 empty] | 0.002330131 |  | -0.002028494
[13 empty] | 0.2905054 | [8 empty] | 0.0023262775 |  | -0.002025598
[13 empty] | 0.290849 | [8 empty] | 0.002322428 |  | -0.002022705
[13 empty] | 0.2911926 | [8 empty] | 0.002318575 |  | -0.002019811
[13 empty] | 0.2915362 | [8 empty] | 0.002314727 |  | -0.002016915
[13 empty] | 0.2918798 | [8 empty] | 0.002310873 |  | -0.002014021
[13 empty] | 0.2922235 | [8 empty] | 0.002307022 |  | -0.002011126
[13 empty] | 0.2925671 | [8 empty] | 0.002303425 |  | -0.002008794
[13 empty] | 0.2929107 | [8 empty] | 0.002299867 |  | -0.002006551
[13 empty] | 0.2932543 | [8 empty] | 0.00229631 |  | -0.002004307
[13 empty] | 0.2935979 | [8 empty] | 0.002292753 |  | -0.002002063
[13 empty] | 0.2939416 | [8 empty] | 0.002289194 |  | -0.001999821
[13 empty] | 0.2942852 | [8 empty] | 0.002285638 |  | -0.0019975775
[13 empty] | 0.2946288 | [8 empty] | 0.002282082 |  | -0.001995333
[13 empty] | 0.2949724 | [8 empty] | 0.0022785225 |  | -0.001993089
[13 empty] | 0.295316 | [8 empty] | 0.002274966 |  | -0.001990846
[13 empty] | 0.2956596 | [8 empty] | 0.0022714075 |  | -0.001988601
[13 empty] | 0.2960033 | [8 empty] | 0.002267849 |  | -0.001986357
[13 empty] | 0.2963469 | [8 empty] | 0.0022642925 |  | -0.0019841125
[13 empty] | 0.2966905 | [8 empty] | 0.002260734 |  | -0.001981871
[13 empty] | 0.2970341 | [8 empty] | 0.00225732 |  | -0.001979701
[13 empty] | 0.2973777 | [8 empty] | 0.00225403 |  | -0.001977597
[13 empty] | 0.2977213 | [8 empty] | 0.002250741 |  | -0.001975497
[13 empty] | 0.2980649 | [8 empty] | 0.002247451 |  | -0.001973393
[13 empty] | 0.2984085 | [8 empty] | 0.00224416 |  | -0.001971292
[13 empty] | 0.2987522 | [8 empty] | 0.00224087 |  | -0.00196919
[13 empty] | 0.2990957 | [8 empty] | 0.002237583 |  | -0.001967086
[13 empty] | 0.2994394 | [8 empty] | 0.0022342925 |  | -0.001964983
[13 empty] | 0.299783 | [8 empty] | 0.0022310025 |  | -0.001962882
[13 empty] | 0.3001266 | [8 empty] | 0.002227714 |  | -0.0019607775
[13 empty] | 0.3004702 | [8 empty] | 0.002224423 |  | -0.001958677
[13 empty] | 0.3008138 | [8 empty] | 0.002221134 |  | -0.001956573
[13 empty] | 0.3011574 | [8 empty] | 0.002217845 |  | -0.001954471
[13 empty] | 0.301501 | [8 empty] | 0.00221459 |  | -0.001952353
[13 empty] | 0.3018446 | [8 empty] | 0.002211487 |  | -0.001950184
[13 empty] | 0.3021882 | [8 empty] | 0.00220838 |  | -0.0019480125
[13 empty] | 0.3025318 | [8 empty] | 0.002205277 |  | -0.001945844
[13 empty] | 0.3028754 | [8 empty] | 0.00220217 |  | -0.001943672
[13 empty] | 0.303219 | [8 empty] | 0.002199065 |  | -0.001941502
[13 empty] | 0.3035626 | [8 empty] | 0.00219596 |  | -0.001939331
[13 empty] | 0.3039062 | [8 empty] | 0.002192853 |  | -0.001937161
[13 empty] | 0.3042498 | [8 empty] | 0.002189748 |  | -0.001934988
[13 empty] | 0.3045934 | [8 empty] | 0.0021866425 |  | -0.001932818
[13 empty] | 0.304937 | [8 empty] | 0.0021835375 |  | -0.001930646
[13 empty] | 0.3052806 | [8 empty] | 0.002180434 |  | -0.001928475
[13 empty] | 0.3056243 | [8 empty] | 0.002177326 |  | -0.001926304
[13 empty] | 0.3059679 | [8 empty] | 0.0021742225 |  | -0.001924133
[13 empty] | 0.3063115 | [8 empty] | 0.002171172 |  | -0.001921968
[13 empty] | 0.306655 | [8 empty] | 0.0021681325 |  | -0.001919805
[13 empty] | 0.3069987 | [8 empty] | 0.0021650925 |  | -0.001917642
[13 empty] | 0.3073422 | [8 empty] | 0.0021620525 |  | -0.0019154775
[13 empty] | 0.3076858 | [8 empty] | 0.0021590125 |  | -0.001913314
[13 empty] | 0.3080294 | [8 empty] | 0.002155973 |  | -0.001911149
[13 empty] | 0.3083731 | [8 empty] | 0.002152933 |  | -0.001908983
[13 empty] | 0.3087166 | [8 empty] | 0.002149894 |  | -0.001906821
[13 empty] | 0.3090602 | [8 empty] | 0.0021468525 |  | -0.0019046575
[13 empty] | 0.3094039 | [8 empty] | 0.002143813 |  | -0.001902494
[13 empty] | 0.3097474 | [8 empty] | 0.0021407725 |  | -0.0019003275
[13 empty] | 0.310091 | [8 empty] | 0.002137735 |  | -0.001898163
[13 empty] | 0.3104346 | [8 empty] | 0.002134695 |  | -0.001895999
[13 empty] | 0.3107782 | [8 empty] | 0.002131633 |  | -0.001894093
[13 empty] | 0.3111218 | [8 empty] | 0.002128554 |  | -0.001892426
[13 empty] | 0.3114654 | [8 empty] | 0.0021254725 |  | -0.001890758
[13 empty] | 0.311809 | [8 empty] | 0.0021223925 |  | -0.001889089
[13 empty] | 0.3121526 | [8 empty] | 0.002119312 |  | -0.00188742
[13 empty] | 0.3124962 | [8 empty] | 0.00211623 |  | -0.001885753
[13 empty] | 0.3128398 | [8 empty] | 0.002113151 |  | -0.001884087
[13 empty] | 0.3131834 | [8 empty] | 0.00211007 |  | -0.0018824175
[13 empty] | 0.313527 | [8 empty] | 0.00210699 |  | -0.001880748
[13 empty] | 0.3138706 | [8 empty] | 0.002103909 |  | -0.001879079
[13 empty] | 0.3142142 | [8 empty] | 0.002100828 |  | -0.00187741
[13 empty] | 0.3145579 | [8 empty] | 0.002097746 |  | -0.001875741
[13 empty] | 0.3149016 | [8 empty] | 0.002094668 |  | -0.001874073
[13 empty] | 0.3152449 | [8 empty] | 0.002091578 |  | -0.001872502
[13 empty] | 0.3155886 | [8 empty] | 0.00208845 |  | -0.001871349
[13 empty] | 0.3159323 | [8 empty] | 0.002085324 |  | -0.001870194
[13 empty] | 0.3162756 | [8 empty] | 0.002082197 |  | -0.001869041
[13 empty] | 0.3166193 | [8 empty] | 0.002079069 |  | -0.001867886
[13 empty] | 0.316963 | [8 empty] | 0.00207594 |  | -0.001866734
[13 empty] | 0.3173067 | [8 empty] | 0.002072812 |  | -0.00186558
[13 empty] | 0.31765 | [8 empty] | 0.002069686 |  | -0.001864426
[13 empty] | 0.3179937 | [8 empty] | 0.0020665575 |  | -0.00186327
[13 empty] | 0.3183374 | [8 empty] | 0.00206343 |  | -0.0018621175
[13 empty] | 0.3186811 | [8 empty] | 0.002060304 |  | -0.0018609625
[13 empty] | 0.3190244 | [8 empty] | 0.002057176 |  | -0.001859809
[13 empty] | 0.3193681 | [8 empty] | 0.002054048 |  | -0.001858654
[13 empty] | 0.3197118 | [8 empty] | 0.0020509225 |  | -0.001857499
[13 empty] | 0.3200555 | [8 empty] | 0.0020477425 |  | -0.001856319
[13 empty] | 0.3203988 | [8 empty] | 0.002044556 |  | -0.001855131
[13 empty] | 0.3207425 | [8 empty] | 0.002041369 |  | -0.001853943
[13 empty] | 0.3210862 | [8 empty] | 0.002038181 |  | -0.001852755
[13 empty] | 0.3214295 | [8 empty] | 0.002034993 |  | -0.001851568
[13 empty] | 0.3217732 | [8 empty] | 0.0020318075 |  | -0.001850381
[13 empty] | 0.3221169 | [8 empty] | 0.002028621 |  | -0.001849193
[13 empty] | 0.3224606 | [8 empty] | 0.0020254325 |  | -0.0018480075
[13 empty] | 0.3228039 | [8 empty] | 0.002022247 |  | -0.00184682
[13 empty] | 0.3231476 | [8 empty] | 0.002019061 |  | -0.001845632
[13 empty] | 0.3234913 | [8 empty] | 0.002015873 |  | -0.001844445
[13 empty] | 0.3238346 | [8 empty] | 0.002012686 |  | -0.0018432575
[13 empty] | 0.3241783 | [8 empty] | 0.002009499 |  | -0.001842071
[13 empty] | 0.324522 | [8 empty] | 0.002006241 |  | -0.0018409625
[13 empty] | 0.3248657 | [8 empty] | 0.002002916 |  | -0.001839929
[13 empty] | 0.3252091 | [8 empty] | 0.001999589 |  | -0.001838897
[13 empty] | 0.3255528 | [8 empty] | 0.001996263 |  | -0.001837864
[13 empty] | 0.3258965 | [8 empty] | 0.001992939 |  | -0.0018368325
[13 empty] | 0.3262398 | [8 empty] | 0.001989612 |  | -0.0018357975
[13 empty] | 0.3265835 | [8 empty] | 0.0019862875 |  | -0.001834765
[13 empty] | 0.3269272 | [8 empty] | 0.001982962 |  | -0.001833732
[13 empty] | 0.3272709 | [8 empty] | 0.001979637 |  | -0.0018326975
[13 empty] | 0.3276142 | [8 empty] | 0.001976311 |  | -0.001831665
[13 empty] | 0.3279579 | [8 empty] | 0.001972986 |  | -0.001830634
[13 empty] | 0.3283016 | [8 empty] | 0.001969661 |  | -0.0018296
[13 empty] | 0.3286449 | [8 empty] | 0.001966335 |  | -0.001828567
[13 empty] | 0.3289886 | [8 empty] | 0.0019629875 |  | -0.001827649
[13 empty] | 0.3293323 | [8 empty] | 0.001959539 |  | -0.001827258
[13 empty] | 0.3296756 | [8 empty] | 0.001956093 |  | -0.001826868
[13 empty] | 0.3300193 | [8 empty] | 0.001952644 |  | -0.001826477
[13 empty] | 0.330363 | [8 empty] | 0.001949198 |  | -0.001826085
[13 empty] | 0.3307067 | [8 empty] | 0.001945751 |  | -0.001825692
[13 empty] | 0.33105 | [8 empty] | 0.001942303 |  | -0.001825303
[13 empty] | 0.3313937 | [8 empty] | 0.001938856 |  | -0.001824912
[13 empty] | 0.3317374 | [8 empty] | 0.001935409 |  | -0.001824518
[13 empty] | 0.3320807 | [8 empty] | 0.0019319625 |  | -0.001824128
[13 empty] | 0.3324244 | [8 empty] | 0.001928513 |  | -0.001823736
[13 empty] | 0.3327681 | [8 empty] | 0.0019250675 |  | -0.001823346
[13 empty] | 0.3331118 | [8 empty] | 0.001921621 |  | -0.001822953
[13 empty] | 0.3334551 | [8 empty] | 0.001918172 |  | -0.001822563
[13 empty] | 0.3337988 | [8 empty] | 0.001914659 |  | -0.0018221925
[13 empty] | 0.3341425 | [8 empty] | 0.001911136 |  | -0.001821828
[13 empty] | 0.3344858 | [8 empty] | 0.001907609 |  | -0.001821462
[13 empty] | 0.3348295 | [8 empty] | 0.001904084 |  | -0.001821097
[13 empty] | 0.3351732 | [8 empty] | 0.001900558 |  | -0.001820732
[13 empty] | 0.3355165 | [8 empty] | 0.001897033 |  | -0.001820367
[13 empty] | 0.3358602 | [8 empty] | 0.001893508 |  | -0.001820004
[13 empty] | 0.3362039 | [8 empty] | 0.001889982 |  | -0.0018196375
[13 empty] | 0.3365476 | [8 empty] | 0.001886457 |  | -0.0018192725
[13 empty] | 0.3368909 | [8 empty] | 0.0018829325 |  | -0.001818908
[13 empty] | 0.3372346 | [8 empty] | 0.001879407 |  | -0.0018185425
[13 empty] | 0.3375783 | [8 empty] | 0.001875882 |  | -0.001818178
[13 empty] | 0.3379217 | [8 empty] | 0.001872357 |  | -0.001817814
[13 empty] | 0.3382654 | [8 empty] | 0.001868861 |  | -0.001816826
[13 empty] | 0.3386091 | [8 empty] | 0.00186539 |  | -0.001815244
[13 empty] | 0.3389524 | [8 empty] | 0.001861925 |  | -0.001813663
[13 empty] | 0.3392961 | [8 empty] | 0.001858457 |  | -0.00181208
[13 empty] | 0.3396398 | [8 empty] | 0.001854987 |  | -0.001810501
[13 empty] | 0.3399835 | [8 empty] | 0.00185152 |  | -0.001808918
[13 empty] | 0.3403268 | [8 empty] | 0.001848051 |  | -0.001807338
[13 empty] | 0.3406705 | [8 empty] | 0.0018445825 |  | -0.001805757
[13 empty] | 0.3410142 | [8 empty] | 0.001841115 |  | -0.001804177
[13 empty] | 0.3413575 | [8 empty] | 0.001837646 |  | -0.001802594
[13 empty] | 0.3417012 | [8 empty] | 0.0018341775 |  | -0.001801015
[13 empty] | 0.3420449 | [8 empty] | 0.00183071 |  | -0.001799433
[13 empty] | 0.3423882 | [8 empty] | 0.0018272425 |  | -0.001797854
[13 empty] | 0.3427319 | [8 empty] | 0.001823794 |  | -0.001796136
[13 empty] | 0.3430756 | [8 empty] | 0.001820447 |  | -0.0017937825
[13 empty] | 0.3434189 | [8 empty] | 0.0018171 |  | -0.001791429
[13 empty] | 0.3437626 | [8 empty] | 0.001813752 |  | -0.001789074
[13 empty] | 0.3441063 | [8 empty] | 0.001810408 |  | -0.001786721
[13 empty] | 0.3444496 | [8 empty] | 0.00180706 |  | -0.0017843675
[13 empty] | 0.3447933 | [8 empty] | 0.001803711 |  | -0.001782015
[13 empty] | 0.345137 | [8 empty] | 0.001800365 |  | -0.001779663
[13 empty] | 0.3454803 | [8 empty] | 0.001797019 |  | -0.001777309
[13 empty] | 0.345824 | [8 empty] | 0.001793672 |  | -0.001774956
[13 empty] | 0.3461677 | [8 empty] | 0.001790323 |  | -0.001772602
[13 empty] | 0.346511 | [8 empty] | 0.001786977 |  | -0.00177025
[13 empty] | 0.3468547 | [8 empty] | 0.00178363 |  | -0.0017678975
[13 empty] | 0.3471984 | [8 empty] | 0.0017802825 |  | -0.001765544
[13 empty] | 0.3475417 | [8 empty] | 0.001777038 |  | -0.001763774
[13 empty] | 0.3478854 | [8 empty] | 0.001773816 |  | -0.00176211
[13 empty] | 0.3482291 | [8 empty] | 0.001770593 |  | -0.0017604475
[13 empty] | 0.3485724 | [8 empty] | 0.001767369 |  | -0.001758785
[13 empty] | 0.3489161 | [8 empty] | 0.001764147 |  | -0.0017571225
[13 empty] | 0.3492598 | [8 empty] | 0.001760922 |  | -0.001755459
[13 empty] | 0.3496031 | [8 empty] | 0.0017577 |  | -0.001753797
[13 empty] | 0.3499469 | [8 empty] | 0.001754475 |  | -0.001752135
[13 empty] | 0.3502906 | [8 empty] | 0.0017512525 |  | -0.0017504725
[13 empty] | 0.3506339 | [8 empty] | 0.001748028 |  | -0.001748812
[13 empty] | 0.3509776 | [8 empty] | 0.001744805 |  | -0.0017471475
[13 empty] | 0.3513213 | [8 empty] | 0.001741582 |  | -0.0017454875
[13 empty] | 0.3516646 | [8 empty] | 0.001738358 |  | -0.001743825
[13 empty] | 0.3520083 | [8 empty] | 0.0017352275 |  | -0.001742369
[13 empty] | 0.352352 | [8 empty] | 0.001732188 |  | -0.001741117
[13 empty] | 0.3526953 | [8 empty] | 0.001729149 |  | -0.001739864
[13 empty] | 0.353039 | [8 empty] | 0.001726109 |  | -0.001738612
[13 empty] | 0.3533827 | [8 empty] | 0.001723072 |  | -0.001737358
[13 empty] | 0.3537264 | [8 empty] | 0.001720032 |  | -0.001736106
[13 empty] | 0.3540697 | [8 empty] | 0.001716991 |  | -0.001734853
[13 empty] | 0.3544134 | [8 empty] | 0.001713952 |  | -0.0017336
[13 empty] | 0.3547571 | [8 empty] | 0.001710911 |  | -0.001732348
[13 empty] | 0.3551004 | [8 empty] | 0.0017078725 |  | -0.001731093
[13 empty] | 0.3554441 | [8 empty] | 0.001704833 |  | -0.001729842
[13 empty] | 0.3557878 | [8 empty] | 0.0017017925 |  | -0.001728588
[13 empty] | 0.3561311 | [8 empty] | 0.001698753 |  | -0.0017273375
[13 empty] | 0.3564748 | [8 empty] | 0.001695744 |  | -0.00172596
[13 empty] | 0.3568185 | [8 empty] | 0.001692894 |  | -0.001723979
[13 empty] | 0.3571622 | [8 empty] | 0.001690043 |  | -0.001722001
[13 empty] | 0.3575055 | [8 empty] | 0.001687191 |  | -0.001720024
[13 empty] | 0.3578492 | [8 empty] | 0.001684339 |  | -0.001718043
[13 empty] | 0.3581929 | [8 empty] | 0.001681487 |  | -0.001716065
[13 empty] | 0.3585366 | [8 empty] | 0.001678633 |  | -0.001714086
[13 empty] | 0.3588799 | [8 empty] | 0.001675782 |  | -0.001712109
[13 empty] | 0.3592236 | [8 empty] | 0.00167293 |  | -0.001710128
[13 empty] | 0.3595673 | [8 empty] | 0.0016700775 |  | -0.00170815
[13 empty] | 0.3599106 | [8 empty] | 0.001667225 |  | -0.001706171
[13 empty] | 0.3602543 | [8 empty] | 0.001664373 |  | -0.001704193
[13 empty] | 0.360598 | [8 empty] | 0.00166152 |  | -0.001702214
[13 empty] | 0.3609417 | [8 empty] | 0.001658667 |  | -0.001700235
[13 empty] | 0.361285 | [8 empty] | 0.001655959 |  | -0.001697483
[13 empty] | 0.3616287 | [8 empty] | 0.001653281 |  | -0.001694578
[13 empty] | 0.3619724 | [8 empty] | 0.0016506 |  | -0.001691674
[13 empty] | 0.3623157 | [8 empty] | 0.001647921 |  | -0.00168877
[13 empty] | 0.3626594 | [8 empty] | 0.00164524 |  | -0.001685864
[13 empty] | 0.3630028 | [8 empty] | 0.001642559 |  | -0.00168296
[13 empty] | 0.3633465 | [8 empty] | 0.001639882 |  | -0.001680056
[13 empty] | 0.3636902 | [8 empty] | 0.001637201 |  | -0.001677151
[13 empty] | 0.3640335 | [8 empty] | 0.00163452 |  | -0.001674248
[13 empty] | 0.3643772 | [8 empty] | 0.001631839 |  | -0.001671343
[13 empty] | 0.3647209 | [8 empty] | 0.001629161 |  | -0.00166844
[13 empty] | 0.3650642 | [8 empty] | 0.001626479 |  | -0.001665535
[13 empty] | 0.3654079 | [8 empty] | 0.001623798 |  | -0.001662631
[13 empty] | 0.3657516 | [8 empty] | 0.0016211925 |  | -0.001659423
[13 empty] | 0.3660949 | [8 empty] | 0.00161866 |  | -0.001655912
[13 empty] | 0.3664386 | [8 empty] | 0.0016161275 |  | -0.001652399
[13 empty] | 0.3667819 | [8 empty] | 0.001613594 |  | -0.0016488875
[13 empty] | 0.3671256 | [8 empty] | 0.001611061 |  | -0.0016453775
[13 empty] | 0.3674689 | [8 empty] | 0.0016085275 |  | -0.0016418625
[13 empty] | 0.3678126 | [8 empty] | 0.001605994 |  | -0.001638352
[13 empty] | 0.3681563 | [8 empty] | 0.00160346 |  | -0.0016348425
[13 empty] | 0.3684996 | [8 empty] | 0.001600928 |  | -0.001631329
[13 empty] | 0.3688433 | [8 empty] | 0.001598395 |  | -0.001627818
[13 empty] | 0.3691866 | [8 empty] | 0.00159586 |  | -0.001624306
[13 empty] | 0.3695303 | [8 empty] | 0.0015933275 |  | -0.001620793
[13 empty] | 0.3698736 | [8 empty] | 0.001590792 |  | -0.0016172825
[13 empty] | 0.3702173 | [8 empty] | 0.0015882725 |  | -0.00161374
[13 empty] | 0.370561 | [8 empty] | 0.001585819 |  | -0.0016100275
[13 empty] | 0.3709043 | [8 empty] | 0.001583366 |  | -0.0016063175
[13 empty] | 0.371248 | [8 empty] | 0.001580911 |  | -0.001602605
[13 empty] | 0.3715913 | [8 empty] | 0.0015784575 |  | -0.001598894
[13 empty] | 0.371935 | [8 empty] | 0.0015760025 |  | -0.001595182
[13 empty] | 0.3722787 | [8 empty] | 0.001573548 |  | -0.001591472
[13 empty] | 0.372622 | [8 empty] | 0.001571093 |  | -0.001587759
[13 empty] | 0.3729657 | [8 empty] | 0.001568639 |  | -0.001584049
[13 empty] | 0.3733091 | [8 empty] | 0.001566185 |  | -0.001580339
[13 empty] | 0.3736528 | [8 empty] | 0.001563731 |  | -0.001576629
[13 empty] | 0.3739961 | [8 empty] | 0.0015612775 |  | -0.001572918
[13 empty] | 0.3743398 | [8 empty] | 0.001558821 |  | -0.001569207
[13 empty] | 0.3746835 | [8 empty] | 0.0015563675 |  | -0.001565498
[13 empty] | 0.3750268 | [8 empty] | 0.001553979 |  | -0.0015607825
[13 empty] | 0.3753705 | [8 empty] | 0.0015516075 |  | -0.001555861
[13 empty] | 0.3757138 | [8 empty] | 0.001549236 |  | -0.001550944
[13 empty] | 0.3760575 | [8 empty] | 0.001546863 |  | -0.001546025
[13 empty] | 0.3764012 | [8 empty] | 0.001544489 |  | -0.0015411025
[13 empty] | 0.3767445 | [8 empty] | 0.001542117 |  | -0.001536186
[13 empty] | 0.3770882 | [8 empty] | 0.001539744 |  | -0.001531267
[13 empty] | 0.3774315 | [8 empty] | 0.001537372 |  | -0.001526346
[13 empty] | 0.3777752 | [8 empty] | 0.001534999 |  | -0.001521426
[13 empty] | 0.3781189 | [8 empty] | 0.001532626 |  | -0.001516508
[13 empty] | 0.3784622 | [8 empty] | 0.001530252 |  | -0.001511589
[13 empty] | 0.3788059 | [8 empty] | 0.00152788 |  | -0.001506669
[13 empty] | 0.3791496 | [8 empty] | 0.0015255075 |  | -0.001501751
[13 empty] | 0.3794929 | [8 empty] | 0.001523154 |  | -0.001495822
[13 empty] | 0.3798366 | [8 empty] | 0.001520822 |  | -0.001488866
[13 empty] | 0.3801799 | [8 empty] | 0.00151849 |  | -0.00148191
[13 empty] | 0.3805236 | [8 empty] | 0.001516158 |  | -0.001474957
[13 empty] | 0.3808673 | [8 empty] | 0.001513824 |  | -0.001468
[13 empty] | 0.3812106 | [8 empty] | 0.001511494 |  | -0.001461045
[13 empty] | 0.3815543 | [8 empty] | 0.001509163 |  | -0.001454091
[13 empty] | 0.3818976 | [8 empty] | 0.001506831 |  | -0.001447136
[13 empty] | 0.3822413 | [8 empty] | 0.001504499 |  | -0.001440181
[13 empty] | 0.3825846 | [8 empty] | 0.001502169 |  | -0.001433226
[13 empty] | 0.3829283 | [8 empty] | 0.001499836 |  | -0.00142627
[13 empty] | 0.383272 | [8 empty] | 0.0014975025 |  | -0.001419314
[13 empty] | 0.3836154 | [8 empty] | 0.001495171 |  | -0.001412359
[13 empty] | 0.3839591 | [8 empty] | 0.001492832 |  | -0.001405405
[13 empty] | 0.3843024 | [8 empty] | 0.001490449 |  | -0.0013984625
[13 empty] | 0.3846461 | [8 empty] | 0.001488064 |  | -0.001391517
[13 empty] | 0.3849898 | [8 empty] | 0.001485682 |  | -0.001384574
[13 empty] | 0.3853331 | [8 empty] | 0.001483299 |  | -0.001377628
[13 empty] | 0.3856768 | [8 empty] | 0.001480917 |  | -0.001370684
[13 empty] | 0.3860201 | [8 empty] | 0.0014785325 |  | -0.001363739
[13 empty] | 0.3863638 | [8 empty] | 0.001476149 |  | -0.001356794
[13 empty] | 0.3867071 | [8 empty] | 0.0014737675 |  | -0.001349849
[13 empty] | 0.3870508 | [8 empty] | 0.0014713825 |  | -0.001342905
[13 empty] | 0.3873945 | [8 empty] | 0.001469001 |  | -0.001335958
[13 empty] | 0.3877378 | [8 empty] | 0.001466618 |  | -0.001329014
[13 empty] | 0.3880815 | [8 empty] | 0.001464236 |  | -0.001322071
[13 empty] | 0.3884248 | [8 empty] | 0.001461852 |  | -0.001315123
[13 empty] | 0.3887685 | [8 empty] | 0.001459432 |  | -0.001309679
[13 empty] | 0.3891122 | [8 empty] | 0.001457005 |  | -0.00130455
[13 empty] | 0.3894555 | [8 empty] | 0.001454575 |  | -0.0012994225
[13 empty] | 0.3897992 | [8 empty] | 0.001452149 |  | -0.001294293
[13 empty] | 0.3901425 | [8 empty] | 0.001449719 |  | -0.001289163
[13 empty] | 0.3904862 | [8 empty] | 0.001447292 |  | -0.001284034
[13 empty] | 0.3908299 | [8 empty] | 0.001444863 |  | -0.001278906
[13 empty] | 0.3911732 | [8 empty] | 0.001442435 |  | -0.0012737775
[13 empty] | 0.3915169 | [8 empty] | 0.0014400075 |  | -0.001268648
[13 empty] | 0.3918602 | [8 empty] | 0.001437579 |  | -0.001263518
[13 empty] | 0.3922039 | [8 empty] | 0.001435151 |  | -0.001258391
[13 empty] | 0.3925476 | [8 empty] | 0.0014327225 |  | -0.00125326
[13 empty] | 0.3928909 | [8 empty] | 0.001430295 |  | -0.001248132
[13 empty] | 0.3932346 | [8 empty] | 0.001427889 |  | -0.001243668
[13 empty] | 0.393578 | [8 empty] | 0.001425505 |  | -0.001239898
[13 empty] | 0.3939217 | [8 empty] | 0.001423122 |  | -0.001236128
[13 empty] | 0.3942654 | [8 empty] | 0.0014207375 |  | -0.0012323575
[13 empty] | 0.3946087 | [8 empty] | 0.001418353 |  | -0.001228586
[13 empty] | 0.3949524 | [8 empty] | 0.001415972 |  | -0.001224817
[13 empty] | 0.3952957 | [8 empty] | 0.001413587 |  | -0.001221047
[13 empty] | 0.3956394 | [8 empty] | 0.001411204 |  | -0.001217276
[13 empty] | 0.3959831 | [8 empty] | 0.00140882 |  | -0.001213504
[13 empty] | 0.3963264 | [8 empty] | 0.001406436 |  | -0.001209736
[13 empty] | 0.3966701 | [8 empty] | 0.001404054 |  | -0.001205965
[13 empty] | 0.3970138 | [8 empty] | 0.00140167 |  | -0.001202195
[13 empty] | 0.3973571 | [8 empty] | 0.001399288 |  | -0.001198425
[13 empty] | 0.3977008 | [8 empty] | 0.0013969 |  | -0.00119477
[13 empty] | 0.3980441 | [8 empty] | 0.001394481 |  | -0.001191744
[13 empty] | 0.3983878 | [8 empty] | 0.001392065 |  | -0.001188718
[13 empty] | 0.3987311 | [8 empty] | 0.001389647 |  | -0.001185695
[13 empty] | 0.3990748 | [8 empty] | 0.001387229 |  | -0.0011826675
[13 empty] | 0.3994185 | [8 empty] | 0.001384811 |  | -0.001179643
[13 empty] | 0.3997618 | [8 empty] | 0.001382393 |  | -0.001176618
[13 empty] | 0.4001055 | [8 empty] | 0.001379977 |  | -0.001173592
[13 empty] | 0.4004488 | [8 empty] | 0.001377558 |  | -0.0011705675
[13 empty] | 0.4007925 | [8 empty] | 0.001375142 |  | -0.001167543
[13 empty] | 0.4011362 | [8 empty] | 0.001372724 |  | -0.0011645175
[13 empty] | 0.4014795 | [8 empty] | 0.001370307 |  | -0.0011614925
[13 empty] | 0.4018232 | [8 empty] | 0.001367888 |  | -0.0011584675
[13 empty] | 0.4021665 | [8 empty] | 0.00136547 |  | -0.0011554425
[13 empty] | 0.4025102 | [8 empty] | 0.001362969 |  | -0.001152258
[13 empty] | 0.4028539 | [8 empty] | 0.001360451 |  | -0.00114904
[13 empty] | 0.4031972 | [8 empty] | 0.001357928 |  | -0.0011458225
[13 empty] | 0.4035409 | [8 empty] | 0.0013554075 |  | -0.0011426025
[13 empty] | 0.4038846 | [8 empty] | 0.001352887 |  | -0.001139383
[13 empty] | 0.404228 | [8 empty] | 0.001350366 |  | -0.001136165
[13 empty] | 0.4045717 | [8 empty] | 0.001347845 |  | -0.001132947
[13 empty] | 0.4049154 | [8 empty] | 0.001345325 |  | -0.0011297275
[13 empty] | 0.4052587 | [8 empty] | 0.001342806 |  | -0.001126508
[13 empty] | 0.4056024 | [8 empty] | 0.001340284 |  | -0.001123291
[13 empty] | 0.4059461 | [8 empty] | 0.001337765 |  | -0.001120072
[13 empty] | 0.4062894 | [8 empty] | 0.001335243 |  | -0.0011168525
[13 empty] | 0.4066331 | [8 empty] | 0.001332724 |  | -0.001113635
[13 empty] | 0.4069768 | [8 empty] | 0.001330127 |  | -0.001109642
[13 empty] | 0.4073201 | [8 empty] | 0.001327449 |  | -0.00110483
[13 empty] | 0.4076638 | [8 empty] | 0.001324771 |  | -0.001100016
[13 empty] | 0.4080075 | [8 empty] | 0.0013220925 |  | -0.001095203
[13 empty] | 0.4083508 | [8 empty] | 0.001319414 |  | -0.00109039
[13 empty] | 0.4086945 | [8 empty] | 0.001316738 |  | -0.001085577
[13 empty] | 0.4090382 | [8 empty] | 0.001314059 |  | -0.001080764
[13 empty] | 0.4093815 | [8 empty] | 0.001311381 |  | -0.001075949
[13 empty] | 0.4097252 | [8 empty] | 0.001308705 |  | -0.001071137
[13 empty] | 0.4100689 | [8 empty] | 0.001306027 |  | -0.001066325
[13 empty] | 0.4104122 | [8 empty] | 0.001303348 |  | -0.001061512
[13 empty] | 0.4107559 | [8 empty] | 0.001300671 |  | -0.001056698
[13 empty] | 0.4110996 | [8 empty] | 0.001297994 |  | -0.0010518825
[13 empty] | 0.4114433 | [8 empty] | 0.001295298 |  | -0.001046871
[13 empty] | 0.4117866 | [8 empty] | 0.001292513 |  | -0.001040725
[13 empty] | 0.4121303 | [8 empty] | 0.001289726 |  | -0.001034584
[13 empty] | 0.412474 | [8 empty] | 0.001286941 |  | -0.00102844
[13 empty] | 0.4128177 | [8 empty] | 0.001284153 |  | -0.001022297
[13 empty] | 0.413161 | [8 empty] | 0.001281367 |  | -0.001016151
[13 empty] | 0.4135047 | [8 empty] | 0.00127858 |  | -0.001010009
[13 empty] | 0.4138484 | [8 empty] | 0.001275793 |  | -0.00100386525
[13 empty] | 0.4141917 | [8 empty] | 0.0012730075 |  | -0.00099772075
[13 empty] | 0.4145354 | [8 empty] | 0.001270219 |  | -0.0009915766
[13 empty] | 0.4148791 | [8 empty] | 0.001267434 |  | -0.0009854323
[13 empty] | 0.4152228 | [8 empty] | 0.001264647 |  | -0.0009792883
[13 empty] | 0.4155661 | [8 empty] | 0.0012618625 |  | -0.0009731444
[13 empty] | 0.4159098 | [8 empty] | 0.001259076 |  | -0.00096699975
[13 empty] | 0.4162535 | [8 empty] | 0.001256374 |  | -0.0009610746
[13 empty] | 0.4165969 | [8 empty] | 0.001253692 |  | -0.0009551986
[13 empty] | 0.4169406 | [8 empty] | 0.001251008 |  | -0.0009493227
[13 empty] | 0.4172843 | [8 empty] | 0.001248326 |  | -0.000943447
[13 empty] | 0.4176276 | [8 empty] | 0.001245644 |  | -0.0009375714
[13 empty] | 0.4179713 | [8 empty] | 0.001242961 |  | -0.0009316954
[13 empty] | 0.418315 | [8 empty] | 0.001240278 |  | -0.0009258198
[13 empty] | 0.4186587 | [8 empty] | 0.001237598 |  | -0.0009199441
[13 empty] | 0.419002 | [8 empty] | 0.001234916 |  | -0.00091406825
[13 empty] | 0.4193457 | [8 empty] | 0.001232233 |  | -0.0009081928
[13 empty] | 0.4196894 | [8 empty] | 0.001229551 |  | -0.0009023168
[13 empty] | 0.4200327 | [8 empty] | 0.00122687 |  | -0.0008964414
[13 empty] | 0.4203764 | [8 empty] | 0.0012241875 |  | -0.0008905659
[13 empty] | 0.4207201 | [8 empty] | 0.001221583 |  | -0.0008852065
[13 empty] | 0.4210634 | [8 empty] | 0.001219066 |  | -0.0008804076
[13 empty] | 0.4214071 | [8 empty] | 0.001216545 |  | -0.0008756092
[13 empty] | 0.4217504 | [8 empty] | 0.0012140275 |  | -0.00087081025
[13 empty] | 0.4220941 | [8 empty] | 0.0012115075 |  | -0.0008660121
[13 empty] | 0.4224378 | [8 empty] | 0.001208988 |  | -0.0008612137
[13 empty] | 0.4227811 | [8 empty] | 0.00120647 |  | -0.0008564152
[13 empty] | 0.4231248 | [8 empty] | 0.001203952 |  | -0.0008516169
[13 empty] | 0.4234681 | [8 empty] | 0.001201431 |  | -0.0008468186
[13 empty] | 0.4238118 | [8 empty] | 0.0011989125 |  | -0.0008420206
[13 empty] | 0.4241555 | [8 empty] | 0.001196395 |  | -0.0008372224
[13 empty] | 0.4244988 | [8 empty] | 0.0011938775 |  | -0.00083242425
[13 empty] | 0.4248425 | [8 empty] | 0.001191358 |  | -0.0008276264
[13 empty] | 0.4251858 | [8 empty] | 0.00118888 |  | -0.00082271925
[13 empty] | 0.4255295 | [8 empty] | 0.0011866325 |  | -0.0008171646
[13 empty] | 0.4258732 | [8 empty] | 0.001184387 |  | -0.0008116102
[13 empty] | 0.4262165 | [8 empty] | 0.001182142 |  | -0.0008060554
[13 empty] | 0.4265602 | [8 empty] | 0.0011798975 |  | -0.0008005009
[13 empty] | 0.4269039 | [8 empty] | 0.001177651 |  | -0.0007949465
[13 empty] | 0.4272472 | [8 empty] | 0.0011754075 |  | -0.0007893916
[13 empty] | 0.4275909 | [8 empty] | 0.001173162 |  | -0.0007838368
[13 empty] | 0.4279343 | [8 empty] | 0.001170919 |  | -0.0007782823
[13 empty] | 0.428278 | [8 empty] | 0.001168672 |  | -0.0007727275
[13 empty] | 0.4286217 | [8 empty] | 0.001166427 |  | -0.0007671728
[13 empty] | 0.428965 | [8 empty] | 0.001164186 |  | -0.0007616183
[13 empty] | 0.4293087 | [8 empty] | 0.001161938 |  | -0.00075606325
[13 empty] | 0.429652 | [8 empty] | 0.001159694 |  | -0.0007505086
[13 empty] | 0.4299957 | [8 empty] | 0.001157613 |  | -0.0007434443
[13 empty] | 0.4303394 | [8 empty] | 0.001155573 |  | -0.0007360237
[13 empty] | 0.4306827 | [8 empty] | 0.001153531 |  | -0.0007286032
[13 empty] | 0.4310264 | [8 empty] | 0.00115149 |  | -0.0007211821
[13 empty] | 0.4313701 | [8 empty] | 0.001149451 |  | -0.0007137613
[13 empty] | 0.4317134 | [8 empty] | 0.00114741 |  | -0.0007063404
[13 empty] | 0.4320571 | [8 empty] | 0.0011453675 |  | -0.00069891925
[13 empty] | 0.4324008 | [8 empty] | 0.001143327 |  | -0.0006914982
[13 empty] | 0.4327441 | [8 empty] | 0.001141286 |  | -0.0006840768
[13 empty] | 0.4330878 | [8 empty] | 0.001139245 |  | -0.00067665525
[13 empty] | 0.4334311 | [8 empty] | 0.001137206 |  | -0.000669234
[13 empty] | 0.4337748 | [8 empty] | 0.001135162 |  | -0.0006618124
[13 empty] | 0.4341185 | [8 empty] | 0.0011331225 |  | -0.0006543905
[13 empty] | 0.4344618 | [8 empty] | 0.001131207 |  | -0.0006469674
[13 empty] | 0.4348055 | [8 empty] | 0.001129426 |  | -0.0006395424
[13 empty] | 0.4351488 | [8 empty] | 0.001127647 |  | -0.0006321176
[13 empty] | 0.4354925 | [8 empty] | 0.001125866 |  | -0.0006246924
[13 empty] | 0.4358362 | [8 empty] | 0.0011240875 |  | -0.0006172669
[13 empty] | 0.4361795 | [8 empty] | 0.001122307 |  | -0.0006098416
[13 empty] | 0.4365232 | [8 empty] | 0.0011205275 |  | -0.00060241625
[13 empty] | 0.4368665 | [8 empty] | 0.0011187475 |  | -0.00059499025
[13 empty] | 0.4372102 | [8 empty] | 0.001116968 |  | -0.00058756475
[13 empty] | 0.4375539 | [8 empty] | 0.0011151875 |  | -0.0005801388
[13 empty] | 0.4378972 | [8 empty] | 0.001113408 |  | -0.0005727127
[13 empty] | 0.4382409 | [8 empty] | 0.001111629 |  | -0.0005652865
[13 empty] | 0.4385843 | [8 empty] | 0.001109851 |  | -0.00055786
[13 empty] | 0.438928 | [8 empty] | 0.001108117 |  | -0.0005505724
[13 empty] | 0.4392713 | [8 empty] | 0.00110668 |  | -0.0005441446
[13 empty] | 0.439615 | [8 empty] | 0.001105242 |  | -0.0005377161
[13 empty] | 0.4399583 | [8 empty] | 0.0011038025 |  | -0.000531288
[13 empty] | 0.440302 | [8 empty] | 0.001102365 |  | -0.0005248599
[13 empty] | 0.4406453 | [8 empty] | 0.001100925 |  | -0.0005184312
[13 empty] | 0.440989 | [8 empty] | 0.001099488 |  | -0.0005120028
[13 empty] | 0.4413323 | [8 empty] | 0.001098049 |  | -0.000505574
[13 empty] | 0.441676 | [8 empty] | 0.00109661 |  | -0.00049914525
[13 empty] | 0.4420193 | [8 empty] | 0.001095173 |  | -0.00049271625
[13 empty] | 0.442363 | [8 empty] | 0.001093734 |  | -0.0004862871
[13 empty] | 0.4427063 | [8 empty] | 0.001092296 |  | -0.00047985775
[13 empty] | 0.44305 | [8 empty] | 0.0010908575 |  | -0.0004734287
[13 empty] | 0.4433933 | [8 empty] | 0.001089418 |  | -0.00046699875
[13 empty] | 0.443737 | [8 empty] | 0.0010882225 |  | -0.0004619868
[13 empty] | 0.4440803 | [8 empty] | 0.001087087 |  | -0.0004573207
[13 empty] | 0.444424 | [8 empty] | 0.001085949 |  | -0.00045265425
[13 empty] | 0.4447677 | [8 empty] | 0.001084812 |  | -0.0004479881
[13 empty] | 0.445111 | [8 empty] | 0.001083676 |  | -0.0004433214
[13 empty] | 0.4454547 | [8 empty] | 0.001082541 |  | -0.00043865475
[13 empty] | 0.445798 | [8 empty] | 0.001081404 |  | -0.00043398825
[13 empty] | 0.4461417 | [8 empty] | 0.001080267 |  | -0.0004293215
[13 empty] | 0.446485 | [8 empty] | 0.001079129 |  | -0.0004246545
[13 empty] | 0.4468287 | [8 empty] | 0.0010779925 |  | -0.00041998725
[13 empty] | 0.447172 | [8 empty] | 0.001076857 |  | -0.0004153201
[13 empty] | 0.4475157 | [8 empty] | 0.001075721 |  | -0.0004106529
[13 empty] | 0.4478591 | [8 empty] | 0.001074582 |  | -0.00040598575
[13 empty] | 0.4482028 | [8 empty] | 0.001073582 |  | -0.0004013993
[13 empty] | 0.4485461 | [8 empty] | 0.001072737 |  | -0.0003969049
[13 empty] | 0.4488898 | [8 empty] | 0.0010718925 |  | -0.00039241075
[13 empty] | 0.4492335 | [8 empty] | 0.001071048 |  | -0.00038791575
[13 empty] | 0.4495768 | [8 empty] | 0.0010702025 |  | -0.00038342125
[13 empty] | 0.4499205 | [8 empty] | 0.001069356 |  | -0.0003789264
[13 empty] | 0.4502638 | [8 empty] | 0.001068511 |  | -0.00037443125
[13 empty] | 0.4506075 | [8 empty] | 0.0010676675 |  | -0.00036993625
[13 empty] | 0.4509512 | [8 empty] | 0.001066823 |  | -0.0003654409
[13 empty] | 0.4512945 | [8 empty] | 0.001065977 |  | -0.0003609457
[13 empty] | 0.4516382 | [8 empty] | 0.001065132 |  | -0.0003564502
[13 empty] | 0.4519815 | [8 empty] | 0.001064287 |  | -0.0003519543
[13 empty] | 0.4523252 | [8 empty] | 0.0010634425 |  | -0.00034745875
[13 empty] | 0.4526685 | [8 empty] | 0.001062661 |  | -0.00034309575
[13 empty] | 0.4530122 | [8 empty] | 0.001062288 |  | -0.0003395951
[13 empty] | 0.4533555 | [8 empty] | 0.001061918 |  | -0.0003360947
[13 empty] | 0.4536992 | [8 empty] | 0.001061548 |  | -0.0003325938
[13 empty] | 0.4540425 | [8 empty] | 0.001061178 |  | -0.00032909275
[13 empty] | 0.4543862 | [8 empty] | 0.001060808 |  | -0.0003255918
[13 empty] | 0.4547295 | [8 empty] | 0.001060438 |  | -0.0003220904
[13 empty] | 0.4550732 | [8 empty] | 0.001060067 |  | -0.000318589
[13 empty] | 0.4554165 | [8 empty] | 0.001059699 |  | -0.0003150874
[13 empty] | 0.4557602 | [8 empty] | 0.001059326 |  | -0.0003115857
[13 empty] | 0.4561035 | [8 empty] | 0.001058957 |  | -0.00030808375
[13 empty] | 0.4564472 | [8 empty] | 0.001058584 |  | -0.0003045818
[13 empty] | 0.4567906 | [8 empty] | 0.001058216 |  | -0.0003010795
[13 empty] | 0.4571343 | [8 empty] | 0.001057844 |  | -0.0002975772
[13 empty] | 0.4574776 | [8 empty] | 0.001057866 |  | -0.0002955236
[13 empty] | 0.4578213 | [8 empty] | 0.001057989 |  | -0.00029383625
[13 empty] | 0.4581646 | [8 empty] | 0.001058111 |  | -0.0002921488
[13 empty] | 0.4585083 | [8 empty] | 0.001058232 |  | -0.000290461
[13 empty] | 0.4588516 | [8 empty] | 0.001058352 |  | -0.0002887729
[13 empty] | 0.4591953 | [8 empty] | 0.001058473 |  | -0.0002870848
[13 empty] | 0.459539 | [8 empty] | 0.001058597 |  | -0.0002853964
[13 empty] | 0.4598823 | [8 empty] | 0.001058717 |  | -0.0002837077
[13 empty] | 0.460226 | [8 empty] | 0.001058838 |  | -0.0002820189
[13 empty] | 0.4605693 | [8 empty] | 0.00105896 |  | -0.00028032975
[13 empty] | 0.460913 | [8 empty] | 0.001059082 |  | -0.00027864075
[13 empty] | 0.4612563 | [8 empty] | 0.001059202 |  | -0.0002769512
[13 empty] | 0.4616 | [8 empty] | 0.001059325 |  | -0.0002752619
[13 empty] | 0.4619433 | [8 empty] | 0.001059691 |  | -0.0002753395
[13 empty] | 0.462287 | [8 empty] | 0.0010603425 |  | -0.0002774672
[13 empty] | 0.4626307 | [8 empty] | 0.001060997 |  | -0.00027959425
[13 empty] | 0.462974 | [8 empty] | 0.001061652 |  | -0.0002817212
[13 empty] | 0.4633177 | [8 empty] | 0.001062303 |  | -0.0002838479
[13 empty] | 0.4636614 | [8 empty] | 0.001062955 |  | -0.0002859744
[13 empty] | 0.4640047 | [8 empty] | 0.001063609 |  | -0.00028810075
[13 empty] | 0.4643484 | [8 empty] | 0.0010642625 |  | -0.0002902267
[13 empty] | 0.4646921 | [8 empty] | 0.001064915 |  | -0.0002923523
[13 empty] | 0.4650354 | [8 empty] | 0.0010655675 |  | -0.0002944781
[13 empty] | 0.4653791 | [8 empty] | 0.00106622 |  | -0.00029660325
[13 empty] | 0.4657228 | [8 empty] | 0.001066872 |  | -0.00029872825
[13 empty] | 0.4660665 | [8 empty] | 0.001067528 |  | -0.0003008532
[13 empty] | 0.4664098 | [8 empty] | 0.001068239 |  | -0.0003036248
[13 empty] | 0.4667535 | [8 empty] | 0.00106937 |  | -0.0003108092
[13 empty] | 0.4670969 | [8 empty] | 0.001070501 |  | -0.0003179936
[13 empty] | 0.4674406 | [8 empty] | 0.001071633 |  | -0.0003251777
[13 empty] | 0.4677843 | [8 empty] | 0.001072762 |  | -0.0003323616
[13 empty] | 0.4681276 | [8 empty] | 0.001073893 |  | -0.0003395455
[13 empty] | 0.4684713 | [8 empty] | 0.001075023 |  | -0.0003467291
[13 empty] | 0.468815 | [8 empty] | 0.001076155 |  | -0.0003539125
[13 empty] | 0.4691583 | [8 empty] | 0.001077283 |  | -0.0003610963
[13 empty] | 0.469502 | [8 empty] | 0.001078415 |  | -0.00036827925
[13 empty] | 0.4698457 | [8 empty] | 0.001079545 |  | -0.0003754621
[13 empty] | 0.470189 | [8 empty] | 0.0010806725 |  | -0.0003826449
[13 empty] | 0.4705327 | [8 empty] | 0.001081805 |  | -0.0003898275
[13 empty] | 0.4708764 | [8 empty] | 0.001082933 |  | -0.00039701
[13 empty] | 0.4712197 | [8 empty] | 0.00108412 |  | -0.0004070293
[13 empty] | 0.4715634 | [8 empty] | 0.001085319 |  | -0.0004177904
[13 empty] | 0.4719067 | [8 empty] | 0.001086521 |  | -0.000428552
[13 empty] | 0.4722504 | [8 empty] | 0.001087719 |  | -0.0004393127
[13 empty] | 0.4725941 | [8 empty] | 0.001088919 |  | -0.0004500736
[13 empty] | 0.4729374 | [8 empty] | 0.00109012 |  | -0.0004608345
[13 empty] | 0.4732811 | [8 empty] | 0.00109132 |  | -0.00047159525
[13 empty] | 0.4736244 | [8 empty] | 0.0010925175 |  | -0.0004823555
[13 empty] | 0.4739681 | [8 empty] | 0.0010937175 |  | -0.00049311625
[13 empty] | 0.4743114 | [8 empty] | 0.001094916 |  | -0.0005038766
[13 empty] | 0.4746551 | [8 empty] | 0.001096115 |  | -0.000514637
[13 empty] | 0.4749988 | [8 empty] | 0.001097315 |  | -0.0005253969
[13 empty] | 0.4753421 | [8 empty] | 0.001098514 |  | -0.0005361569
[13 empty] | 0.4756858 | [8 empty] | 0.0010994225 |  | -0.0005451479
[13 empty] | 0.4760291 | [8 empty] | 0.00109999 |  | -0.0005520408
[13 empty] | 0.4763728 | [8 empty] | 0.001100556 |  | -0.00055893425
[13 empty] | 0.4767165 | [8 empty] | 0.001101125 |  | -0.0005658272
[13 empty] | 0.4770598 | [8 empty] | 0.001101689 |  | -0.0005727196
[13 empty] | 0.4774035 | [8 empty] | 0.001102257 |  | -0.00057961175
[13 empty] | 0.4777469 | [8 empty] | 0.001102826 |  | -0.00058650425
[13 empty] | 0.4780906 | [8 empty] | 0.001103391 |  | -0.000593396
[13 empty] | 0.4784343 | [8 empty] | 0.0011039575 |  | -0.0006002882
[13 empty] | 0.4787776 | [8 empty] | 0.001104522 |  | -0.0006071797
[13 empty] | 0.4791213 | [8 empty] | 0.001105086 |  | -0.0006140709
[13 empty] | 0.479465 | [8 empty] | 0.001105651 |  | -0.0006209625
[13 empty] | 0.4798083 | [8 empty] | 0.001106216 |  | -0.0006278534

## Sub 11 1.2% 30 ksi L
0.125
Group 2, Condition 3 (IFF) Sequence Step 1 - IFF 1.2% | [34 empty] | 17-1_2-Micro.xlsx
PATHS ALONG Y-DIRECTION (L) | [12 empty] | PATHS ALONG X-DIRECTION (T) | [12 empty] | PATHS ALONG Z-DIRECTION (THROUGH THICKNESS)
| Midplane |  | Midplane |  | Entry |  | Entry |  | Exit |  | Exit |  |  | Midplane |  | Midplane |  | Entry |  | Entry |  | Exit |  | Exit |  |  | At bore |  | At bore |  | 0.02" away from bore |  | 0.02" away from bore
| Hoop |  | Radial |  | Hoop |  | Radial |  | Hoop |  | Radial |  |  | Hoop |  | Radial |  | Hoop |  | Radial |  | Hoop |  | Radial |  |  | Hoop |  | Radial |  | Hoop |  | Radial
Radial | Strain | Stress | Strain | Stress | Strain | Stress | Strain | Stress | Strain | Stress | Strain | Stress | Radial | Strain | Stress | Strain | Stress | Strain | Stress | Strain | Stress | Strain | Stress | Strain | Stress | z coordinate | Strain | Stress | Strain | Stress | Strain | Stress | Strain | Stress
dim, in | in/in | psi | in/in | psi | in/in | psi | in/in | psi | in/in | psi | in/in | psi | dim, in | in/in | psi | in/in | psi | in/in | psi | in/in | psi | in/in | psi | in/in | psi | in | in/in | psi | in/in | psi | in/in | psi | in/in | psi
0 | [33 empty] | 0
nan | [33 empty] | nan
nan | [33 empty] | nan
nan | [33 empty] | nan
nan | [33 empty] | nan
nan | [33 empty] | nan
nan | [33 empty] | nan
nan | [33 empty] | nan
nan | [33 empty] | nan
nan | [33 empty] | nan
nan | [33 empty] | nan
nan | [33 empty] | nan
nan | [33 empty] | nan
nan | [33 empty] | nan
nan | [33 empty] | nan
nan | [33 empty] | nan
nan | [33 empty] | nan
nan | [33 empty] | nan
nan | [33 empty] | nan
nan | [33 empty] | nan
nan | [33 empty] | nan
nan | [33 empty] | nan
nan | [33 empty] | nan
nan | [33 empty] | nan
nan | [33 empty] | nan
nan | [33 empty] | nan
nan | [33 empty] | nan
nan | [33 empty] | nan
nan | [33 empty] | nan
nan | [33 empty] | nan
nan | [33 empty] | nan
nan | [33 empty] | nan
nan | [33 empty] | nan
nan | [33 empty] | nan
nan | [33 empty] | nan
nan | [33 empty] | nan
nan | [33 empty] | nan
nan | [33 empty] | nan
nan | [33 empty] | nan
nan | [33 empty] | nan
nan | [33 empty] | nan
nan | [33 empty] | nan
nan | [33 empty] | nan
nan | [33 empty] | nan
nan | [33 empty] | nan
nan | [33 empty] | nan
nan | [33 empty] | nan
nan | [33 empty] | nan
nan | [33 empty] | nan
nan | [33 empty] | nan
nan | [33 empty] | nan
nan | [33 empty] | nan
nan | [33 empty] | nan
nan | [33 empty] | nan
nan | [33 empty] | nan
nan | [33 empty] | nan
nan | [33 empty] | nan
nan | [33 empty] | nan

## Sub 11 1.2% 30 ksi U
0.125
Group 2, Condition 3 (IFF) Sequence Step 2 - remove IFF 1.2% | [34 empty] | 17-1_2-Micro.xlsx
PATHS ALONG Y-DIRECTION (L) | [12 empty] | PATHS ALONG X-DIRECTION (T) | [12 empty] | PATHS ALONG Z-DIRECTION (THROUGH THICKNESS)
| Midplane |  | Midplane |  | Entry |  | Entry |  | Exit |  | Exit |  |  | Midplane |  | Midplane |  | Entry |  | Entry |  | Exit |  | Exit |  |  | At bore |  | At bore |  | 0.02" away from bore |  | 0.02" away from bore
| Hoop |  | Radial |  | Hoop |  | Radial |  | Hoop |  | Radial |  |  | Hoop |  | Radial |  | Hoop |  | Radial |  | Hoop |  | Radial |  |  | Hoop |  | Radial |  | Hoop |  | Radial
Radial | Strain | Stress | Strain | Stress | Strain | Stress | Strain | Stress | Strain | Stress | Strain | Stress | Radial | Strain | Stress | Strain | Stress | Strain | Stress | Strain | Stress | Strain | Stress | Strain | Stress | z coordinate | Strain | Stress | Strain | Stress | Strain | Stress | Strain | Stress
dim, in | in/in | psi | in/in | psi | in/in | psi | in/in | psi | in/in | psi | in/in | psi | dim, in | in/in | psi | in/in | psi | in/in | psi | in/in | psi | in/in | psi | in/in | psi | in | in/in | psi | in/in | psi | in/in | psi | in/in | psi
0 | [33 empty] | 0
nan | [33 empty] | nan
nan | [33 empty] | nan
nan | [33 empty] | nan
nan | [33 empty] | nan
nan | [33 empty] | nan
nan | [33 empty] | nan
nan | [33 empty] | nan
nan | [33 empty] | nan
nan | [33 empty] | nan
nan | [33 empty] | nan
nan | [33 empty] | nan
nan | [33 empty] | nan
nan | [33 empty] | nan
nan | [33 empty] | nan
nan | [33 empty] | nan
nan | [33 empty] | nan
nan | [33 empty] | nan
nan | [33 empty] | nan
nan | [33 empty] | nan
nan | [33 empty] | nan
nan | [33 empty] | nan
nan | [33 empty] | nan
nan | [33 empty] | nan
nan | [33 empty] | nan
nan | [33 empty] | nan
nan | [33 empty] | nan
nan | [33 empty] | nan
nan | [33 empty] | nan
nan | [33 empty] | nan
nan | [33 empty] | nan
nan | [33 empty] | nan
nan | [33 empty] | nan
nan | [33 empty] | nan
nan | [33 empty] | nan
nan | [33 empty] | nan
nan | [33 empty] | nan
nan | [33 empty] | nan
nan | [33 empty] | nan
nan | [33 empty] | nan
nan | [33 empty] | nan
nan | [33 empty] | nan
nan | [33 empty] | nan
nan | [33 empty] | nan
nan | [33 empty] | nan
nan | [33 empty] | nan
nan | [33 empty] | nan
nan | [33 empty] | nan
nan | [33 empty] | nan
nan | [33 empty] | nan
nan | [33 empty] | nan
nan | [33 empty] | nan
nan | [33 empty] | nan
nan | [33 empty] | nan
nan | [33 empty] | nan
nan | [33 empty] | nan
nan | [33 empty] | nan
nan | [33 empty] | nan

## Sub 11 1.2% 30 ksi R
0.125
Group 2, Condition 3 (IFF) Sequence Step 2 - remove IFF 1.2% | [34 empty] | 17-1_2-Micro.xlsx
PATHS ALONG Y-DIRECTION (L) | [12 empty] | PATHS ALONG X-DIRECTION (T) | [12 empty] | PATHS ALONG Z-DIRECTION (THROUGH THICKNESS)
| Midplane |  | Midplane |  | Entry |  | Entry |  | Exit |  | Exit |  |  | Midplane |  | Midplane |  | Entry |  | Entry |  | Exit |  | Exit |  |  | At bore |  | At bore |  | 0.02" away from bore |  | 0.02" away from bore
| Hoop |  | Radial |  | Hoop |  | Radial |  | Hoop |  | Radial |  |  | Hoop |  | Radial |  | Hoop |  | Radial |  | Hoop |  | Radial |  |  | Hoop |  | Radial |  | Hoop |  | Radial
Radial | Strain | Stress | Strain | Stress | Strain | Stress | Strain | Stress | Strain | Stress | Strain | Stress | Radial | Strain | Stress | Strain | Stress | Strain | Stress | Strain | Stress | Strain | Stress | Strain | Stress | z coordinate | Strain | Stress | Strain | Stress | Strain | Stress | Strain | Stress
dim, in | in/in | psi | in/in | psi | in/in | psi | in/in | psi | in/in | psi | in/in | psi | dim, in | in/in | psi | in/in | psi | in/in | psi | in/in | psi | in/in | psi | in/in | psi | in | in/in | psi | in/in | psi | in/in | psi | in/in | psi
0 | [33 empty] | 0
nan | [33 empty] | nan
nan | [33 empty] | nan
nan | [33 empty] | nan
nan | [33 empty] | nan
nan | [33 empty] | nan
nan | [33 empty] | nan
nan | [33 empty] | nan
nan | [33 empty] | nan
nan | [33 empty] | nan
nan | [33 empty] | nan
nan | [33 empty] | nan
nan | [33 empty] | nan
nan | [33 empty] | nan
nan | [33 empty] | nan
nan | [33 empty] | nan
nan | [33 empty] | nan
nan | [33 empty] | nan
nan | [33 empty] | nan
nan | [33 empty] | nan
nan | [33 empty] | nan
nan | [33 empty] | nan
nan | [33 empty] | nan
nan | [33 empty] | nan
nan | [33 empty] | nan
nan | [33 empty] | nan
nan | [33 empty] | nan
nan | [33 empty] | nan
nan | [33 empty] | nan
nan | [33 empty] | nan
nan | [33 empty] | nan
nan | [33 empty] | nan
nan | [33 empty] | nan
nan | [33 empty] | nan
nan | [33 empty] | nan
nan | [33 empty] | nan
nan | [33 empty] | nan
nan | [33 empty] | nan
nan | [33 empty] | nan
nan | [33 empty] | nan
nan | [33 empty] | nan
nan | [33 empty] | nan
nan | [33 empty] | nan
nan | [33 empty] | nan
nan | [33 empty] | nan
nan | [33 empty] | nan
nan | [33 empty] | nan
nan | [33 empty] | nan
nan | [33 empty] | nan
nan | [33 empty] | nan
nan | [33 empty] | nan
nan | [33 empty] | nan
nan | [33 empty] | nan
nan | [33 empty] | nan
nan | [33 empty] | nan
nan | [33 empty] | nan
nan | [33 empty] | nan
nan | [33 empty] | nan